## README
FeFET chip3 — 노치 범위 캠페인 (플롯용 통합)
■ 이 파일
담긴 것 | nr2 (2026-08-28, 방향당 640 s) 와 nr3 (2026-08-29, 방향당 2560 s) 두 런의 측정점·원시 sweep·완화 관측을 플롯 바로 되게 정리한 것.
결론 한 줄 | 노치 범위 1.3106 V. 도즈를 2배 더 부어도 Δw = −1.4 mV 라 **소자가 멈춰서** 끝났다. 다만 위 코너에서 60분에 120 mV 가 완화로 빠진다.
■ 시트
summary | 핵심 숫자와 범위의 역사. 막대 차트 포함.
traverse | ★ 주력 시트. 두 런의 모든 가중치 상태를 한 표로. 한 행 = 한 노치 상태. w, 바닥, 곡률, Vth, 도즈.
dose_law | w vs log10(방향누적도즈). 포화가 보이는 표. 차트 포함.
relaxation | 두 코너의 완화 관측. 차트 포함.
notch_curves | traverse 각 점의 노치 곡선을 (v, I) 쌍으로. 차트 포함.
notch_curves_hold | 완화 관측 중의 노치 곡선.
raw_nr2 / raw_nr3_down / raw_nr3_up | 원시 sweep 전부 (단일 소자 IV + 상보).
■ 플롯할 때
전류 비교 | ★ code 를 그대로 쓰지 말 것. 적분시간(integ_ms)이 런 중 0.5~16.67 ms 로 자동 변한다. 반드시 code / integ_ms 로 나눌 것. traverse·notch_curves 시트에는 이미 나눠서 넣어 뒀다.
노치 족 그림 | notch_curves 시트를 그대로 꺾은선으로. x = v, y = I. 색을 w 로 매핑하면 '바닥은 모이고 골만 움직인다' 가 보인다.
도즈 법칙 | dose_law 시트에서 x = log10_dose, y = w. 방향별로 나눠 그릴 것 (방향이 섞이면 의미가 없다).
완화 | relaxation 시트에서 x = t [분] (로그축), y = delta_mV.
■ 정의
상보 읽기 | DAC1(게이트 A) = C + v, DAC2(게이트 B) = C − v. v 를 쓸고 전류 최소점(노치)의 v 가 가중치 w.
w (notch_v) | ±0.50 V 창 2차 피팅의 꼭짓점. '최소 ±3점' 정의는 스텝 크기에 따라 값이 변해서 쓰지 않는다.
차동 / 공통모드 | (Vth_A − Vth_B)/2 / (Vth_A + Vth_B)/2
Vth | i_code = 50 에서의 정전류 문턱. 서브스레숄드 구간 log10(i) vs Vg 최소자승 피팅으로 뽑는다 (단일점 보간보다 안정적).
도즈 | 펄스 폭 × 발수 [s]. 벽시계 인가시간이 아니다 (벽시계 = 주기 × 발수 ≈ 도즈 × 1.1).
dir_dose_s | ★ 그 방향에서의 누적 도즈. 도즈 법칙은 이걸 x 축으로 볼 것. cum_dose_s 는 런 전체 합이라 방향이 섞인다.
바닥 F / 곡률 a | I(v) ≈ a·(v − w)² + F 의 F 와 a. 둘 다 code/ms 로 정규화.
바닥 서보 | 매 점에서 실측 바닥을 목표 F* 에 맞도록 읽기 중심 C 를 민다. F = 2·f(C − 공통모드) 가 C 에 단조증가인 것을 이용한 되먹임. Vth 추정 오차의 영향을 안 받는다.
■ 주의 / 알려진 문제
⚠ 중단된 3점 | raw_nr3_down 과 traverse 에서 run=chip3_0829_0344, phase=4_up 인 3점(step 11,12,13)은 **중단된 시도**다. 노치가 프로브 창을 벗어나 피팅이 실패했고(relocated=1, 곡률 비어 있음, w 가 0.4665 에 고정) 그래서 런을 멈추고 스크립트를 고친 뒤 chip3_0829_1120 로 다시 돌렸다. traverse 시트에서는 제외했고 raw 시트에는 주황색으로 남겨 뒀다.
두 런의 F* | chip3_0829_0344 는 141.60, chip3_0829_1120 는 144.93 code/ms. 각 런 시작 때 C 스캔으로 새로 정하므로 2.3 % 다르다. 바닥을 절대값으로 비교할 때 감안.
완화가 섞여 있다 | traverse 한 점을 재는 데 3.5분, 한 칸 인가에 최대 1.7시간이 걸린다. 그래서 이른 점일수록 더 오래 완화된 상태다. relaxation 시트의 기울기로 보정할 수 있다.
nr2 와 nr3 의 셀 상태 | 같은 셀·같은 쌍이다. nr3 는 nr2 가 끝난 상태에서 이어서 돌렸다 (그 사이 3.4시간 동안 w 가 +0.549 → +0.389 으로 완화됐다).

## summary
핵심 숫자
항목 | 값 | 단위 | 출처 / 비고
노치 범위 (nr3, 순간) | 1.3106 | V | traverse 시트 전체의 최대−최소
아래 코너 w | -0.6097 | V | nr3 2_down, 방향누적 2560 s
위 코너 w | 0.7009 | V | nr3 4_up, 방향누적 2560 s — 여기서 포화
포화 증거: 마지막 칸 Δw | -1.4 | mV | 도즈를 2배(1280 s, 벽시계 1.7 h) 더 부었을 때. 직전 칸은 +113.8 mV
포화 증거: Vth_A 이동 | 8.5 | mV | A/erase 3840 s 를 넣고. 소자 A 가 erase 쪽 점근선에 닿았다
차동 법칙 기울기 | 0.991 | — | w = 기울기 × (Vth_A−Vth_B)/2, R²=0.9999 (n=7)
바닥 고정 (nr2) | 1.164722 | 배 | 방향당 640 s, 범위 1.05 V. 그 이전 devIV 런은 2.54배였다
바닥 고정 (nr3) | 1.126457 | 배 | ★ 방향당 2560 s, 범위 1.31 V. 범위를 25 % 넓히고도 유지됐다
완화 (위 코너, 60분) | -120 | mV | relaxation 시트
완화 기울기 (위 코너) | -0.0524 | V/decade(분) | 0.5~60분 로그 피팅
완화 (아래 코너, 20분) | 22.5 | mV | 위 코너보다 훨씬 작다 — 비대칭
하루 뒤 범위 (외삽) | 1.12 | V | 위 코너 기울기로 1440분까지 외삽
범위의 역사
측정 | 범위 [V] | 방향당 도즈 [s] | 왜 거기서 멈췄나
devIV (08-27, 한쪽 게이트) | 0.8418 | 640 | 대각 코너를 한 번도 지나지 않았다
차동 법칙 유도값 | 1.3057 |  | 계산값 (당시 도즈 기준)
nr2 (08-28, 차동+서보) | 1.0496 | 640 | 도즈 사다리가 끝나서. 마지막 ¦Δw¦ 가 114~156 mV 였다
nr3 (08-29) | 1.3106 | 2560 | ★ 소자가 멈춰서 (Δw −1.4 mV)
nr3 · 1시간 후 | 1.1906 | 2560 | 완화로 120 mV 손실

## traverse
두 런의 모든 가중치 상태 — 한 행 = 한 노치 상태 (완화 관측 HOLD 점은 relaxation 시트에 따로)
run | phase | direction | step | kind | dir_dose_s | cum_dose_s | log10_dir_dose | notch_v | d_notch_mV | differential | common_mode | vth_a | vth_b | center_v | C_minus_cm | integ_ms | floor_code | curv_code | floor_per_ms | curv_per_ms | contrast | a_S | b_S | fit_rms | relocated | servo_n | timestamp
chip3_0828_2052 | 2_down | down | 1 | START | 0 | 1280 |  | 0.4443 |  | 0.4053 | -1.5106 | -1.1053 | -1.9159 | -0.8667 | 0.6439 | 10 | 1348.3 | 1268.7 | 134.83 | 126.9 | 0.9409 | 0.7302 | 0.7913 | 0.998 |  | 0 | 2026-08-28T21:24:55
chip3_0828_2052 | 2_down | down | 2 | STEP | 20 | 1300 | 1.30103 | 0.2704 | -173.9 | 0.2266 | -1.687 | -1.4604 | -1.9136 | -0.8007 | 0.8863 | 5 | 721.3 | 605.5 | 144.27 | 121.1 | 0.8394 | 0.6158 | 0.6257 | 4.177 |  | 1 | 2026-08-28T21:29:14
chip3_0828_2052 | 2_down | down | 3 | STEP | 40 | 1320 | 1.60206 | 0.2008 | -69.6 | 0.1454 | -1.4922 | -1.3468 | -1.6375 | -0.8007 | 0.6915 | 5 | 703.7 | 607.4 | 140.73 | 121.5 | 0.8631 | 0.779 | 0.7806 | 0.741 |  | 0 | 2026-08-28T21:33:07
chip3_0828_2052 | 2_down | down | 4 | STEP | 80 | 1360 | 1.90309 | 0.116 | -84.8 | 0.0501 | -1.4976 | -1.4475 | -1.5477 | -0.8007 | 0.6969 | 5 | 706.7 | 605.1 | 141.33 | 121 | 0.8563 | 0.7989 | 0.7699 | 0.879 |  | 0 | 2026-08-28T21:37:23
chip3_0828_2052 | 2_down | down | 5 | STEP | 160 | 1440 | 2.20412 | 0.0083 | -107.7 | -0.0453 | -1.5178 | -1.5631 | -1.4726 | -0.8007 | 0.7171 | 5 | 728.3 | 614.1 | 145.67 | 122.8 | 0.8432 | 0.7853 | 0.7736 | 0.757 |  | 0 | 2026-08-28T21:42:23
chip3_0828_2052 | 2_down | down | 6 | STEP | 320 | 1600 | 2.50515 | -0.1226 | -130.9 | -0.1789 | -1.5596 | -1.7385 | -1.3807 | -0.8007 | 0.7589 | 5 | 761.7 | 615.4 | 152.33 | 123.1 | 0.808 | 0.7834 | 0.7868 | 0.609 |  | 0 | 2026-08-28T21:48:53
chip3_0828_2052 | 2_down | down | 7 | STEP | 640 | 1920 | 2.80618 | -0.2696 | -147 | -0.3216 | -1.5929 | -1.9145 | -1.2713 | -0.8637 | 0.7292 | 5 | 716.7 | 603.4 | 143.33 | 120.7 | 0.8419 | 0.7783 | 0.7639 | 0.729 |  | 1 | 2026-08-28T21:58:47
chip3_0828_2052 | 2_down | down | 8 | STEP | 1280 | 2560 | 3.10721 | -0.3935 | -123.9 | -0.4624 | -1.6125 | -2.0749 | -1.15 | -0.8637 | 0.7488 | 5 | 724 | 613.5 | 144.8 | 122.7 | 0.8474 | 0.7646 | 0.7498 | 0.619 |  | 0 | 2026-08-28T22:14:14
chip3_0828_2052 | 2_down | down | 9 | STEP | 2560 | 3840 | 3.40824 | -0.5006 | -107.1 | -0.571 | -1.6166 | -2.1877 | -1.0456 | -0.8637 | 0.7529 | 5 | 701.7 | 616.2 | 140.33 | 123.2 | 0.8781 | 0.7718 | 0.753 | 0.547 |  | 0 | 2026-08-28T22:41:38
chip3_0828_2052 | 3_up | up | 10 | START | 0 | 3840 |  | -0.4436 |  | -0.4837 | -1.5428 | -2.0265 | -1.0591 | -0.8637 | 0.6791 | 5 | 655.7 | 609.2 | 131.13 | 121.8 | 0.9291 | 0.7685 | 0.7415 | 0.735 |  | 0 | 2026-08-28T22:45:08
chip3_0828_2052 | 3_up | up | 11 | STEP | 20 | 3860 | 1.30103 | -0.2942 | 149.4 | -0.328 | -1.5234 | -1.8514 | -1.1954 | -0.8637 | 0.6597 | 10 | 1313.3 | 1226.3 | 131.33 | 122.6 | 0.9337 | 0.7866 | 0.7456 | 1.043 |  | 0 | 2026-08-28T22:49:03
chip3_0828_2052 | 3_up | up | 12 | STEP | 40 | 3880 | 1.60206 | -0.2151 | 79.1 | -0.2426 | -1.708 | -1.9506 | -1.4654 | -0.8637 | 0.8443 | 5 | 659.3 | 603.6 | 131.87 | 120.7 | 0.9155 | 0.6203 | 0.6191 | 0.628 |  | 0 | 2026-08-28T22:52:57
chip3_0828_2052 | 3_up | up | 13 | STEP | 80 | 3920 | 1.90309 | -0.1195 | 95.6 | -0.1394 | -1.515 | -1.6544 | -1.3756 | -0.8637 | 0.6513 | 5 | 668.3 | 602.8 | 133.67 | 120.6 | 0.9019 | 0.7759 | 0.782 | 0.732 |  | 0 | 2026-08-28T22:57:13
chip3_0828_2052 | 3_up | up | 14 | STEP | 160 | 4000 | 2.20412 | 0.0012 | 120.7 | -0.0226 | -1.527 | -1.5496 | -1.5044 | -0.8637 | 0.6633 | 5 | 694.7 | 600.7 | 138.93 | 120.1 | 0.8647 | 0.7759 | 0.7782 | 0.635 |  | 0 | 2026-08-28T23:02:14
chip3_0828_2052 | 3_up | up | 15 | STEP | 320 | 4160 | 2.50515 | 0.145 | 143.8 | 0.1133 | -1.5678 | -1.4545 | -1.681 | -0.8637 | 0.7041 | 5 | 725 | 611.2 | 145 | 122.2 | 0.843 | 0.8051 | 0.7994 | 0.77 |  | 0 | 2026-08-28T23:08:44
chip3_0828_2052 | 3_up | up | 16 | STEP | 640 | 4480 | 2.80618 | 0.3025 | 157.5 | 0.2728 | -1.5916 | -1.3188 | -1.8643 | -0.8637 | 0.7279 | 5 | 763.7 | 609.9 | 152.73 | 122 | 0.7986 | 0.7609 | 0.7947 | 5.42 |  | 0 | 2026-08-28T23:18:12
chip3_0828_2052 | 3_up | up | 17 | STEP | 1280 | 5120 | 3.10721 | 0.435 | 132.5 | 0.4125 | -1.6008 | -1.1882 | -2.0133 | -0.9223 | 0.6785 | 5 | 707.3 | 625.5 | 141.47 | 125.1 | 0.8843 | 0.7411 | 0.7924 | 0.797 |  | 1 | 2026-08-28T23:34:05
chip3_0828_2052 | 3_up | up | 18 | STEP | 2560 | 6400 | 3.40824 | 0.549 | 114 | 0.5063 | -1.5824 | -1.0761 | -2.0887 | -0.9223 | 0.6601 | 5 | 679.7 | 626.7 | 135.93 | 125.3 | 0.922 | 0.7324 | 0.7768 | 0.731 |  | 0 | 2026-08-29T00:01:29
chip3_0829_0344 | 2_down | down | 1 | START | 0 | 0 |  | 0.3407 |  | 0.2997 | -1.5132 | -1.2135 | -1.8129 | -0.8509 | 0.6623 | 5 | 676.3 | 612.4 | 135.27 | 122.5 | 0.9054 | 0.7583 | 0.7791 | 0.832 | 0 | 0 | 2026-08-29T03:52:21
chip3_0829_0344 | 2_down | down | 2 | CATCHUP | 640 | 2560 | 2.80618 | -0.4476 | -788.3 | -0.4864 | -1.5743 | -2.0607 | -1.0878 | -0.8509 | 0.7234 | 5 | 701.3 | 605.5 | 140.27 | 121.1 | 0.8633 | 0.7903 | 0.7651 | 0.681 | 1 | 0 | 2026-08-29T04:44:41
chip3_0829_0344 | 2_down | down | 3 | RUNG | 1280 | 5120 | 3.10721 | -0.5537 | -106.1 | -0.6115 | -1.5587 | -2.1702 | -0.9472 | -0.8509 | 0.7078 | 5 | 656.3 | 613.6 | 131.27 | 122.7 | 0.935 | 0.7598 | 0.7371 | 0.493 | 0 | 0 | 2026-08-29T05:35:58
chip3_0829_0344 | 2_down | down | 4 | RUNG | 2560 | 10240 | 3.40824 | -0.6097 | -56 | -0.6619 | -1.4642 | -2.1261 | -0.8022 | -0.6967 | 0.7675 | 5 | 739.3 | 623.9 | 147.87 | 124.8 | 0.8438 | 0.768 | 0.7059 | 4.649 | 0 | 1 | 2026-08-29T07:15:25
chip3_0829_1120 | 4_up | up | 1 | START | 0 | 0 |  | 0.5872 |  | 0.5432 | -1.4356 | -0.8924 | -1.9787 | -0.7794 | 0.6562 | 5 | 669 | 619.9 | 133.8 | 124 | 0.9267 | 0.7143 | 0.7712 | 0.866 | 0 | 0 | 2026-08-29T11:28:15
chip3_0829_1120 | 4_up | up | 2 | RUNG | 1280 | 2560 | 3.10721 | 0.7009 | 113.7 | 0.6613 | -1.4848 | -0.8235 | -2.1461 | -0.7794 | 0.7054 | 5 | 724.3 | 637.1 | 144.87 | 127.4 | 0.8795 | 0.7157 | 0.7829 | 0.914 | 0 | 0 | 2026-08-29T12:19:32
chip3_0829_1120 | 4_up | up | 3 | RUNG | 2560 | 7680 | 3.40824 | 0.6996 | -1.3 | 0.6646 | -1.4796 | -0.815 | -2.1442 | -0.7794 | 0.7002 | 5 | 713.7 | 633.9 | 142.73 | 126.8 | 0.8883 | 0.7092 | 0.7884 | 1.065 | 0 | 0 | 2026-08-29T13:58:33
행 수 | 25
주 | chip3_0829_0344 의 중단된 4_up 3점은 제외했다 (README 참조). nr2 에는 dir_dose_s 열이 없어서, 그 방향 START 시점의 cum_dose_s 를 빼서 방향별 누적을 만들었다 — 그래야 nr3 와 같은 축에서 비교된다.

## dose_law
도즈 법칙 — x = log10(방향누적도즈), y = w. 방향별로 나눠 그릴 것
run | direction | dir_dose_s | log10_dose | notch_v | d_notch_mV | abs_d_notch_mV
chip3_0828_2052 | down | 20 | 1.30103 | 0.2704 | -173.9 | 173.9
chip3_0828_2052 | down | 40 | 1.60206 | 0.2008 | -69.6 | 69.6
chip3_0828_2052 | down | 80 | 1.90309 | 0.116 | -84.8 | 84.8
chip3_0828_2052 | down | 160 | 2.20412 | 0.0083 | -107.7 | 107.7
chip3_0828_2052 | down | 320 | 2.50515 | -0.1226 | -130.9 | 130.9
chip3_0828_2052 | down | 640 | 2.80618 | -0.2696 | -147 | 147
chip3_0828_2052 | down | 1280 | 3.10721 | -0.3935 | -123.9 | 123.9
chip3_0828_2052 | down | 2560 | 3.40824 | -0.5006 | -107 | 107
chip3_0828_2052 | up | 20 | 1.30103 | -0.2942 | 149.4 | 149.4
chip3_0828_2052 | up | 40 | 1.60206 | -0.2151 | 79.1 | 79.1
chip3_0828_2052 | up | 80 | 1.90309 | -0.1195 | 95.6 | 95.6
chip3_0828_2052 | up | 160 | 2.20412 | 0.0012 | 120.7 | 120.7
chip3_0828_2052 | up | 320 | 2.50515 | 0.145 | 143.8 | 143.8
chip3_0828_2052 | up | 640 | 2.80618 | 0.3025 | 157.6 | 157.6
chip3_0828_2052 | up | 1280 | 3.10721 | 0.435 | 132.5 | 132.5
chip3_0828_2052 | up | 2560 | 3.40824 | 0.549 | 114 | 114
chip3_0829_0344 | down | 640 | 2.80618 | -0.4476 | -788.3 | 788.3
chip3_0829_0344 | down | 1280 | 3.10721 | -0.5537 | -106.1 | 106.1
chip3_0829_0344 | down | 2560 | 3.40824 | -0.6097 | -56 | 56
chip3_0829_1120 | up | 1280 | 3.10721 | 0.7009 | 113.8 | 113.8
chip3_0829_1120 | up | 2560 | 3.40824 | 0.6996 | -1.4 | 1.4
주 | nr2 3_up 은 w = 0.418·log10(도즈) − 0.831, R² = 0.9920 으로 포화 기미가 없었다. nr3 에서 2560 s 를 넘기며 벽에 부딪혔다.

## relaxation
코너 완화 — 펄스 없이 시간만 흐를 때 (노치만 재측정)
corner | run | t_min | log10_t | notch_v | corner_w | delta_mV | floor_per_ms | curv_per_ms | center_v
아래 코너 | chip3_0829_0344 | 0.5 | -0.30103 | -0.6134 | -0.6097 | -3.7 | 149.8 | 124 | -0.6967
아래 코너 | chip3_0829_0344 | 1 | 0 | -0.6139 | -0.6097 | -4.2 | 149.87 | 123.5 | -0.6967
아래 코너 | chip3_0829_0344 | 2 | 0.30103 | -0.6117 | -0.6097 | -2 | 150.8 | 124.1 | -0.6967
아래 코너 | chip3_0829_0344 | 5 | 0.69897 | -0.6072 | -0.6097 | 2.5 | 153.13 | 124.9 | -0.6967
아래 코너 | chip3_0829_0344 | 10 | 1 | -0.5998 | -0.6097 | 9.9 | 142.27 | 123.7 | -0.7482
아래 코너 | chip3_0829_0344 | 20 | 1.30103 | -0.5872 | -0.6097 | 22.5 | 145.67 | 125.9 | -0.7482
위 코너 | chip3_0829_1120 | 0.5 | -0.30103 | 0.6873 | 0.6996 | -12.3 | 142.27 | 125.9 | -0.7794
위 코너 | chip3_0829_1120 | 1 | 0 | 0.6834 | 0.6996 | -16.2 | 141.33 | 125.7 | -0.7794
위 코너 | chip3_0829_1120 | 2 | 0.30103 | 0.6794 | 0.6996 | -20.2 | 140.13 | 124.4 | -0.7794
위 코너 | chip3_0829_1120 | 5 | 0.69897 | 0.665 | 0.6996 | -34.6 | 139.73 | 126.9 | -0.7794
위 코너 | chip3_0829_1120 | 10 | 1 | 0.646 | 0.6996 | -53.6 | 137.93 | 126.1 | -0.7794
위 코너 | chip3_0829_1120 | 20 | 1.30103 | 0.6237 | 0.6996 | -75.9 | 136.87 | 124.6 | -0.7794
위 코너 | chip3_0829_1120 | 40 | 1.60206 | 0.5968 | 0.6996 | -102.8 | 135.33 | 124.7 | -0.7794
위 코너 | chip3_0829_1120 | 60 | 1.778151 | 0.5796 | 0.6996 | -120 | 134.6 | 124.7 | -0.7794
주 | 위 코너 −0.0524 V/decade(분), 아래 코너는 훨씬 작고 부호도 반대다. 가장 세게 민 상태가 가장 빨리 새어나간다.

## notch_curves
노치 곡선 — w 오름차순. x = v, y = 이미 code/ms 로 나눈 전류
run | chip3_0829_0344 |  | chip3_0829_0344 |  | chip3_0828_2052 |  | chip3_0829_0344 |  | chip3_0828_2052 |  | chip3_0828_2052 |  | chip3_0828_2052 |  | chip3_0828_2052 |  | chip3_0828_2052 |  | chip3_0828_2052 |  | chip3_0828_2052 |  | chip3_0828_2052 |  | chip3_0828_2052 |  | chip3_0828_2052 |  | chip3_0828_2052 |  | chip3_0828_2052 |  | chip3_0828_2052 |  | chip3_0828_2052 |  | chip3_0829_0344 |  | chip3_0828_2052 |  | chip3_0828_2052 |  | chip3_0828_2052 |  | chip3_0829_1120 |  | chip3_0829_1120 |  | chip3_0829_1120
step | 4 |  | 3 |  | 9 |  | 2 |  | 10 |  | 8 |  | 11 |  | 7 |  | 12 |  | 6 |  | 13 |  | 14 |  | 5 |  | 4 |  | 15 |  | 3 |  | 2 |  | 16 |  | 1 |  | 17 |  | 1 |  | 18 |  | 1 |  | 3 |  | 2
phase | 2_down |  | 2_down |  | 2_down |  | 2_down |  | 3_up |  | 2_down |  | 3_up |  | 2_down |  | 3_up |  | 2_down |  | 3_up |  | 3_up |  | 2_down |  | 2_down |  | 3_up |  | 2_down |  | 2_down |  | 3_up |  | 2_down |  | 3_up |  | 2_down |  | 3_up |  | 4_up |  | 4_up |  | 4_up
kind | RUNG |  | RUNG |  | STEP |  | CATCHUP |  | START |  | STEP |  | STEP |  | STEP |  | STEP |  | STEP |  | STEP |  | STEP |  | STEP |  | STEP |  | STEP |  | STEP |  | STEP |  | STEP |  | START |  | STEP |  | START |  | STEP |  | START |  | RUNG |  | RUNG
w [V] | -0.6097 |  | -0.5537 |  | -0.5006 |  | -0.4476 |  | -0.4436 |  | -0.3935 |  | -0.2942 |  | -0.2696 |  | -0.2151 |  | -0.1226 |  | -0.1195 |  | 0.0012 |  | 0.0083 |  | 0.116 |  | 0.145 |  | 0.2008 |  | 0.2704 |  | 0.3025 |  | 0.3407 |  | 0.435 |  | 0.4443 |  | 0.549 |  | 0.5872 |  | 0.6996 |  | 0.7009
dir_dose [s] | 2560 |  | 1280 |  | 3840 |  | 640 |  | 3840 |  | 2560 |  | 3860 |  | 1920 |  | 3880 |  | 1600 |  | 3920 |  | 4000 |  | 1440 |  | 1360 |  | 4160 |  | 1320 |  | 1300 |  | 4480 |  | 0 |  | 5120 |  | 1280 |  | 6400 |  | 0 |  | 2560 |  | 1280
floor [code/ms] | 147.87 |  | 131.27 |  | 140.33 |  | 140.27 |  | 131.13 |  | 144.8 |  | 131.33 |  | 143.33 |  | 131.87 |  | 152.33 |  | 133.67 |  | 138.93 |  | 145.67 |  | 141.33 |  | 145 |  | 140.73 |  | 144.27 |  | 152.73 |  | 135.27 |  | 141.47 |  | 134.83 |  | 135.93 |  | 133.8 |  | 142.73 |  | 144.87
열 | v [V] | I [code/ms] | v [V] | I [code/ms] | v [V] | I [code/ms] | v [V] | I [code/ms] | v [V] | I [code/ms] | v [V] | I [code/ms] | v [V] | I [code/ms] | v [V] | I [code/ms] | v [V] | I [code/ms] | v [V] | I [code/ms] | v [V] | I [code/ms] | v [V] | I [code/ms] | v [V] | I [code/ms] | v [V] | I [code/ms] | v [V] | I [code/ms] | v [V] | I [code/ms] | v [V] | I [code/ms] | v [V] | I [code/ms] | v [V] | I [code/ms] | v [V] | I [code/ms] | v [V] | I [code/ms] | v [V] | I [code/ms] | v [V] | I [code/ms] | v [V] | I [code/ms] | v [V] | I [code/ms]
| -1.2091 | 191.4 | -1.0476 | 161.26 | -0.9935 | 170.06 | -1.0491 | 183.14 | -1.1006 | 182.46 | -0.8696 | 172.66 | -1.0436 | 198.5 | -0.8658 | 185.86 | -0.8942 | 186.8 | -0.5917 | 179.4 | -0.8151 | 190.34 | -0.7195 | 199.8 | -0.484 | 175.2 | -0.3992 | 173.54 | -0.5988 | 210.94 | -0.3296 | 174.74 | -0.3218 | 186.54 | -0.455 | 221.26 | -0.2486 | 177.54 | -0.1532 | 183.74 | -0.6134 | 270.83 | -0.165 | 198.46 | -0.0666 | 185.8 | 0.0526 | 194.8 | 0.0494 | 198.06
| -1.1591 | 184.34 | -0.9976 | 155.46 | -0.9435 | 164.6 | -0.9991 | 176.8 | -1.0506 | 175.2 | -0.8196 | 167.2 | -0.9936 | 190.13 | -0.8158 | 179.14 | -0.8442 | 179.26 | -0.5417 | 174 | -0.7651 | 182.74 | -0.6695 | 192 | -0.434 | 169.4 | -0.3492 | 167.54 | -0.5488 | 202.66 | -0.2796 | 168.74 | -0.2718 | 179.86 | -0.405 | 212.86 | -0.1986 | 170.66 | -0.1032 | 177.14 | -0.5634 | 259.13 | -0.115 | 190.54 | -0.0166 | 178.46 | 0.1026 | 187.34 | 0.0994 | 190
| -1.1091 | 178.26 | -0.9476 | 150.34 | -0.8935 | 159.54 | -0.9491 | 170.54 | -1.0006 | 168.66 | -0.7696 | 162.34 | -0.9436 | 182.3 | -0.7658 | 173.06 | -0.7942 | 172.06 | -0.4917 | 169.4 | -0.7151 | 175.86 | -0.6195 | 184.66 | -0.384 | 164.74 | -0.2992 | 162.26 | -0.4988 | 194.86 | -0.2296 | 163.34 | -0.2218 | 173.86 | -0.355 | 205 | -0.1486 | 164.54 | -0.0532 | 170.94 | -0.5134 | 247.4 | -0.065 | 182.8 | 0.0334 | 171.74 | 0.1526 | 180.14 | 0.1494 | 183.2
| -1.0591 | 172.66 | -0.8976 | 145.8 | -0.8435 | 155 | -0.8991 | 165 | -0.9506 | 162.46 | -0.7196 | 157.94 | -0.8936 | 175.37 | -0.7158 | 167.26 | -0.7442 | 165.74 | -0.4417 | 165.14 | -0.6651 | 169.2 | -0.5695 | 177.86 | -0.334 | 160.34 | -0.2492 | 157.8 | -0.4488 | 187.54 | -0.1796 | 158.4 | -0.1718 | 168.4 | -0.305 | 197.74 | -0.0986 | 159 | -0.0032 | 165.26 | -0.4634 | 236.53 | -0.015 | 175.54 | 0.0834 | 165.34 | 0.2026 | 173.86 | 0.1994 | 176.74
| -1.0091 | 167.34 | -0.8476 | 141.86 | -0.7935 | 151.06 | -0.8491 | 159.86 | -0.9006 | 156.66 | -0.6696 | 154.2 | -0.8436 | 168.17 | -0.6658 | 162.34 | -0.6942 | 159.4 | -0.3917 | 161.4 | -0.6151 | 163.14 | -0.5195 | 171.2 | -0.284 | 156.2 | -0.1992 | 153.66 | -0.3988 | 181 | -0.1296 | 154.06 | -0.1218 | 163.2 | -0.255 | 191 | -0.0486 | 153.8 | 0.0468 | 160.2 | -0.4134 | 226.03 | 0.035 | 168.8 | 0.1334 | 159.46 | 0.2526 | 168.06 | 0.2494 | 170.8
| -0.9591 | 166.86 | -0.7976 | 138.74 | -0.7435 | 147.66 | -0.7991 | 155.46 | -0.8506 | 151.4 | -0.6196 | 151.34 | -0.7936 | 161.93 | -0.6158 | 158.2 | -0.6442 | 154 | -0.3417 | 158.4 | -0.5651 | 157.66 | -0.4695 | 165.54 | -0.234 | 152.94 | -0.1492 | 150.06 | -0.3488 | 174.94 | -0.0796 | 150.26 | -0.0718 | 158.8 | -0.205 | 184.26 | 0.0014 | 149.6 | 0.0968 | 155.74 | -0.3634 | 215.93 | 0.085 | 163.26 | 0.1834 | 154.2 | 0.3026 | 162.86 | 0.2994 | 165.34
| -0.9091 | 158.74 | -0.7476 | 135.66 | -0.6935 | 144.94 | -0.7491 | 151.54 | -0.8006 | 146.8 | -0.5696 | 148.54 | -0.7436 | 156.3 | -0.5658 | 154.06 | -0.5942 | 149.06 | -0.2917 | 155.94 | -0.5151 | 152.66 | -0.4195 | 160.06 | -0.184 | 150.34 | -0.0992 | 147.4 | -0.2988 | 169.34 | -0.0296 | 147.26 | -0.0218 | 154.94 | -0.155 | 178.6 | 0.0514 | 145.74 | 0.1468 | 151.6 | -0.3134 | 206.33 | 0.135 | 157.74 | 0.2334 | 149.86 | 0.3526 | 157.86 | 0.3494 | 161.06
| -0.8591 | 155.34 | -0.6976 | 133.8 | -0.6435 | 142.8 | -0.6991 | 148.2 | -0.7506 | 142.6 | -0.5196 | 146.74 | -0.6936 | 151.03 | -0.5158 | 150.86 | -0.5442 | 145 | -0.2417 | 154.26 | -0.4651 | 148.14 | -0.3695 | 155.34 | -0.134 | 148.26 | -0.0492 | 145.14 | -0.2488 | 164.06 | 0.0204 | 145.06 | 0.0282 | 151.66 | -0.105 | 173.34 | 0.1014 | 142.46 | 0.1968 | 148.14 | -0.2634 | 197.53 | 0.185 | 152.66 | 0.2834 | 145.74 | 0.4026 | 153.74 | 0.3994 | 156.86
| -0.8091 | 152.6 | -0.6476 | 132.54 | -0.5935 | 141.4 | -0.6491 | 145.4 | -0.7006 | 139.34 | -0.4696 | 145.54 | -0.6436 | 146.63 | -0.4658 | 148.14 | -0.4942 | 140.94 | -0.1917 | 153 | -0.4151 | 144.54 | -0.3195 | 151.14 | -0.084 | 146.6 | 0.0008 | 143.4 | -0.1988 | 159.6 | 0.0704 | 142.86 | 0.0782 | 148.8 | -0.055 | 168.86 | 0.1514 | 139.66 | 0.2468 | 145.54 | -0.2134 | 189.1 | 0.235 | 148.34 | 0.3334 | 142.34 | 0.4526 | 150.46 | 0.4494 | 153.14
| -0.7591 | 150.46 | -0.5976 | 131.4 | -0.5435 | 140.66 | -0.5991 | 143.2 | -0.6506 | 136.26 | -0.4196 | 144.8 | -0.5936 | 142.53 | -0.4158 | 145.94 | -0.4442 | 137.94 | -0.1417 | 152.34 | -0.3651 | 141.26 | -0.2695 | 147.66 | -0.034 | 145.8 | 0.0508 | 142 | -0.1488 | 155.74 | 0.1204 | 141.4 | 0.1282 | 146.8 | -0.005 | 164.46 | 0.2014 | 137.74 | 0.2968 | 143.86 | -0.1634 | 181.57 | 0.285 | 144.74 | 0.3834 | 139.46 | 0.5026 | 147.46 | 0.4994 | 150.2
| -0.7091 | 149.06 | -0.5476 | 131.26 | -0.4935 | 140.34 | -0.5491 | 141.34 | -0.6006 | 133.86 | -0.3696 | 144.94 | -0.5436 | 139.17 | -0.3658 | 144.4 | -0.3942 | 135.6 | -0.0917 | 152.66 | -0.3151 | 138.54 | -0.2195 | 144.74 | 0.016 | 145.66 | 0.1008 | 141.34 | -0.0988 | 152.66 | 0.1704 | 140.74 | 0.1782 | 149.06 | 0.045 | 160.94 | 0.2514 | 136.26 | 0.3468 | 142.06 | -0.1134 | 174.2 | 0.335 | 141.66 | 0.4334 | 137.14 | 0.5526 | 145.34 | 0.5494 | 147.74
| -0.6591 | 148 | -0.4976 | 131.66 | -0.4435 | 140.8 | -0.4991 | 140.74 | -0.5506 | 132.66 | -0.3196 | 145.6 | -0.4936 | 136.27 | -0.3158 | 143.66 | -0.3442 | 133.86 | -0.0417 | 153.06 | -0.2651 | 136.46 | -0.1695 | 142.46 | 0.066 | 145.86 | 0.1508 | 141.54 | -0.0488 | 149.94 | 0.2204 | 140.94 | 0.2282 | 144.6 | 0.095 | 157.74 | 0.3014 | 135.4 | 0.3968 | 141.66 | -0.0634 | 167.4 | 0.385 | 139.26 | 0.4834 | 135.54 | 0.6026 | 143.66 | 0.5994 | 146.14
| -0.6091 | 147.86 | -0.4476 | 132.66 | -0.3935 | 141.66 | -0.4491 | 140.26 | -0.5006 | 131.4 | -0.2696 | 146.66 | -0.4436 | 134.3 | -0.2658 | 143.34 | -0.2942 | 132.8 | 0.0083 | 154.46 | -0.2151 | 134.94 | -0.1195 | 140.46 | 0.116 | 147.14 | 0.2008 | 142.06 | 0.0012 | 147.94 | 0.2704 | 141.34 | 0.2782 | 144.26 | 0.145 | 155.66 | 0.3514 | 135.26 | 0.4468 | 141.46 | -0.0134 | 161.43 | 0.435 | 137.54 | 0.5334 | 134.2 | 0.6526 | 142.74 | 0.6494 | 145.2
| -0.5591 | 148.2 | -0.3976 | 134.26 | -0.3435 | 143.4 | -0.3991 | 140.54 | -0.4506 | 131.14 | -0.2196 | 148.66 | -0.3936 | 132.67 | -0.2158 | 143.6 | -0.2442 | 131.86 | 0.0583 | 156.46 | -0.1651 | 133.86 | -0.0695 | 139.46 | 0.166 | 148.54 | 0.2508 | 143.6 | 0.0512 | 146.54 | 0.3204 | 142.26 | 0.3282 | 144.66 | 0.195 | 153.94 | 0.4014 | 135.54 | 0.4968 | 141.8 | 0.0366 | 156.1 | 0.485 | 136.54 | 0.5834 | 133.8 | 0.7026 | 142.8 | 0.6994 | 144.86
| -0.5091 | 149.06 | -0.3476 | 136.46 | -0.2935 | 145.8 | -0.3491 | 141.46 | -0.4006 | 131.4 | -0.1696 | 151.34 | -0.3436 | 131.6 | -0.1658 | 144.54 | -0.1942 | 131.86 | 0.1083 | 159.26 | -0.1151 | 133.66 | -0.0195 | 138.94 | 0.216 | 150.8 | 0.3008 | 145.66 | 0.1012 | 145.46 | 0.3704 | 144.14 | 0.3782 | 145.66 | 0.245 | 152.8 | 0.4514 | 136.94 | 0.5468 | 142.74 | 0.0866 | 151.2 | 0.535 | 135.94 | 0.6334 | 134.2 | 0.7526 | 142.86 | 0.7494 | 145.2
| -0.4591 | 150.66 | -0.2976 | 139.46 | -0.2435 | 148.46 | -0.2991 | 142.94 | -0.3506 | 132.4 | -0.1196 | 154.2 | -0.2936 | 131.33 | -0.1158 | 146.34 | -0.1442 | 132.46 | 0.1583 | 162.26 | -0.0651 | 134.06 | 0.0305 | 139.14 | 0.266 | 153.8 | 0.3508 | 148.14 | 0.1512 | 145 | 0.4204 | 146.54 | 0.4282 | 147.34 | 0.295 | 157.06 | 0.5014 | 138.46 | 0.5968 | 144.26 | 0.1366 | 146.9 | 0.585 | 136.2 | 0.6834 | 135.26 | 0.8026 | 143.86 | 0.7994 | 146.14
| -0.4091 | 153.26 | -0.2476 | 142.86 | -0.1935 | 151.8 | -0.2491 | 145.06 | -0.3006 | 133.66 | -0.0696 | 157.74 | -0.2436 | 131.77 | -0.0658 | 148.4 | -0.0942 | 133.54 | 0.2083 | 165.86 | -0.0151 | 135.06 | 0.0805 | 139.46 | 0.316 | 157.26 | 0.4008 | 151.26 | 0.2012 | 145.46 | 0.4704 | 149.54 | 0.4782 | 149.66 | 0.345 | 152.74 | 0.5514 | 140.74 | 0.6468 | 146.74 | 0.1866 | 143.3 | 0.635 | 137.06 | 0.7334 | 136.66 | 0.8526 | 145.34 | 0.8494 | 147.46
| -0.3591 | 155.74 | -0.1976 | 146.94 | -0.1435 | 156.14 | -0.1991 | 147.86 | -0.2506 | 135.66 | -0.0196 | 162.06 | -0.1936 | 132.8 | -0.0158 | 151.34 | -0.0442 | 135.26 | 0.2583 | 170.34 | 0.0349 | 136.46 | 0.1305 | 140.74 | 0.366 | 161.46 | 0.4508 | 155.06 | 0.2512 | 146.6 | 0.5204 | 153 | 0.5282 | 152.6 | 0.395 | 153.4 | 0.6014 | 143.6 | 0.6968 | 149.66 | 0.2366 | 140.3 | 0.685 | 138.4 | 0.7834 | 138.86 | 0.9026 | 147.46 | 0.8994 | 149.86
| -0.3091 | 159.4 | -0.1476 | 151.46 | -0.0935 | 160.86 | -0.1491 | 151.06 | -0.2006 | 138.46 | 0.0304 | 166.94 | -0.1436 | 134.43 | 0.0342 | 154.6 | 0.0058 | 137.74 | 0.3083 | 175.34 | 0.0849 | 138.66 | 0.1805 | 142.66 | 0.416 | 166.06 | 0.5008 | 159.54 | 0.3012 | 148 | 0.5704 | 157.46 | 0.5782 | 156.06 | 0.445 | 155.14 | 0.6514 | 147.4 | 0.7468 | 153.54 | 0.2866 | 137.87 | 0.735 | 140.4 | 0.8334 | 141.6 | 0.9526 | 150.54 | 0.9494 | 152.8
| -0.2591 | 163.46 | -0.0976 | 156.86 | -0.0435 | 166.14 | -0.0991 | 155.14 | -0.1506 | 141.74 | 0.0804 | 172.26 | -0.0936 | 136.47 | 0.0842 | 158.6 | 0.0558 | 140.54 | 0.3583 | 180.86 | 0.1349 | 141.66 | 0.2305 | 144.86 | 0.466 | 171.46 | 0.5508 | 164.46 | 0.3512 | 150.46 | 0.6204 | 162.34 | 0.6282 | 160.2 | 0.495 | 157.06 | 0.7014 | 151.46 | 0.7968 | 157.6 | 0.3366 | 136.27 | 0.785 | 143.06 | 0.8834 | 144.94 | 1.0026 | 154.66 | 0.9994 | 156.46
| -0.2091 | 168.2 | -0.0476 | 162.6 | 0.0065 | 172.06 | -0.0491 | 159.6 | -0.1006 | 145.8 | 0.1304 | 178.26 | -0.0436 | 139.17 | 0.1342 | 163.34 | 0.1058 | 144.06 | 0.4083 | 187 | 0.1849 | 144.74 | 0.2805 | 148.06 | 0.516 | 177.34 | 0.6008 | 170.06 | 0.4012 | 153.26 | 0.6704 | 167.54 | 0.6782 | 164.8 | 0.545 | 159.8 | 0.7514 | 156.34 | 0.8468 | 162.6 | 0.3866 | 135.37 | 0.835 | 146.4 | 0.9334 | 148.94 | 1.0526 | 158.6 | 1.0494 | 160.46
| -0.1591 | 173.06 | 0.0024 | 169 | 0.0565 | 178.2 | 0.0009 | 164.86 | -0.0506 | 149.94 | 0.1804 | 185 | 0.0064 | 142.47 | 0.1842 | 168.2 | 0.1558 | 148.34 | 0.4583 | 193.6 | 0.2349 | 149 | 0.3305 | 151.8 | 0.566 | 183.86 | 0.6508 | 176.4 | 0.4512 | 156.46 | 0.7204 | 173.74 | 0.7282 | 170.26 | 0.595 | 163.4 | 0.8014 | 161.06 | 0.8968 | 167.86 | 0.4366 | 134.83 | 0.885 | 150 | 0.9834 | 153.54 | 1.1026 | 163.06 | 1.0994 | 165.14
| -0.1091 | 179.26 | 0.0524 | 175.54 | 0.1065 | 185.2 | 0.0509 | 170.4 | -0.0006 | 155.14 | 0.2304 | 192.06 | 0.0564 | 146.63 | 0.2342 | 173.86 | 0.2058 | 153.2 | 0.5083 | 201.06 | 0.2849 | 153.54 | 0.3805 | 156.2 | 0.616 | 190.74 | 0.7008 | 183.06 | 0.5012 | 160.74 | 0.7704 | 180.46 | 0.7782 | 176.26 | 0.645 | 167.26 | 0.8514 | 167.14 | 0.9468 | 174.06 | 0.4866 | 135 | 0.935 | 154.54 | 1.0334 | 158.94 | 1.1526 | 168.6 | 1.1494 | 170.74
| -0.0591 | 185.46 | 0.1024 | 183.14 | 0.1565 | 192.74 | 0.1009 | 176.54 | 0.0494 | 160.54 | 0.2804 | 199.6 | 0.1064 | 151.13 | 0.2842 | 180.14 | 0.2558 | 158.6 | 0.5583 | 208.8 | 0.3349 | 158.8 | 0.4305 | 160.94 | 0.666 | 198.34 | 0.7508 | 190.4 | 0.5512 | 165.66 | 0.8204 | 187.6 | 0.8282 | 182.8 | 0.695 | 172 | 0.9014 | 173.46 | 0.9968 | 180.6 | 0.5366 | 136 | 0.985 | 159.86 | 1.0834 | 164.66 | 1.2026 | 174.74 | 1.1994 | 176.46
| -0.0091 | 192.8 | 0.1524 | 191 | 0.2065 | 200.66 | 0.1509 | 183.46 | 0.0994 | 166.74 | 0.3304 | 207.8 | 0.1564 | 156.37 | 0.3342 | 187 | 0.3058 | 164.4 | 0.6083 | 217 | 0.3849 | 164.46 | 0.4805 | 166.6 | 0.716 | 206.46 | 0.8008 | 198.34 | 0.6012 | 170.66 | 0.8704 | 195.26 | 0.8782 | 189.66 | 0.745 | 177.14 | 0.9514 | 180.54 | 1.0468 | 187.6 | 0.5866 | 137.47 | 1.035 | 165.66 | 1.1334 | 171 | 1.2526 | 181.14 | 1.2494 | 183.26

## notch_curves_hold
완화 관측 중의 노치 곡선 (펄스 0). kind = HOLD
run | chip3_0829_0344 |  | chip3_0829_0344 |  | chip3_0829_0344 |  | chip3_0829_0344 |  | chip3_0829_0344 |  | chip3_0829_0344 |  | chip3_0829_1120 |  | chip3_0829_1120 |  | chip3_0829_1120 |  | chip3_0829_1120 |  | chip3_0829_1120 |  | chip3_0829_1120 |  | chip3_0829_1120 |  | chip3_0829_1120
step | 5 |  | 6 |  | 7 |  | 8 |  | 9 |  | 10 |  | 4 |  | 5 |  | 6 |  | 7 |  | 8 |  | 9 |  | 10 |  | 11
phase | 3_hold_down |  | 3_hold_down |  | 3_hold_down |  | 3_hold_down |  | 3_hold_down |  | 3_hold_down |  | 5_hold_up |  | 5_hold_up |  | 5_hold_up |  | 5_hold_up |  | 5_hold_up |  | 5_hold_up |  | 5_hold_up |  | 5_hold_up
kind | HOLD |  | HOLD |  | HOLD |  | HOLD |  | HOLD |  | HOLD |  | HOLD |  | HOLD |  | HOLD |  | HOLD |  | HOLD |  | HOLD |  | HOLD |  | HOLD
w [V] | -0.6134 |  | -0.6139 |  | -0.6117 |  | -0.6072 |  | -0.5998 |  | -0.5872 |  | 0.6873 |  | 0.6834 |  | 0.6794 |  | 0.665 |  | 0.646 |  | 0.6237 |  | 0.5968 |  | 0.5796
dir_dose [s] | 2560 |  | 2560 |  | 2560 |  | 2560 |  | 2560 |  | 2560 |  | 2560 |  | 2560 |  | 2560 |  | 2560 |  | 2560 |  | 2560 |  | 2560 |  | 2560
floor [code/ms] | 149.8 |  | 149.87 |  | 150.8 |  | 153.13 |  | 142.27 |  | 145.67 |  | 142.27 |  | 141.33 |  | 140.13 |  | 139.73 |  | 137.93 |  | 136.87 |  | 135.33 |  | 134.6
열 | v [V] | I [code/ms] | v [V] | I [code/ms] | v [V] | I [code/ms] | v [V] | I [code/ms] | v [V] | I [code/ms] | v [V] | I [code/ms] | v [V] | I [code/ms] | v [V] | I [code/ms] | v [V] | I [code/ms] | v [V] | I [code/ms] | v [V] | I [code/ms] | v [V] | I [code/ms] | v [V] | I [code/ms] | v [V] | I [code/ms]
| -1.2097 | 193.4 | -1.2134 | 193.54 | -1.2139 | 195.26 | -1.2117 | 198.26 | -1.2012 | 186.6 | -1.1998 | 192.06 | 0.0996 | 185.6 | 0.0873 | 185.34 | 0.0834 | 184 | 0.0794 | 183.06 | 0.065 | 179.94 | 0.046 | 178.06 | 0.0237 | 176.2 | -0.0032 | 176.46
| -1.1597 | 186.46 | -1.1634 | 187.06 | -1.1639 | 188.74 | -1.1617 | 191.34 | -1.1512 | 179.86 | -1.1498 | 185.2 | 0.1496 | 178.26 | 0.1373 | 178.4 | 0.1334 | 177 | 0.1294 | 176.06 | 0.115 | 173.4 | 0.096 | 171.34 | 0.0737 | 169.46 | 0.0468 | 169.86
| -1.1097 | 180.6 | -1.1134 | 180.54 | -1.1139 | 182.26 | -1.1117 | 184.8 | -1.1012 | 173.46 | -1.0998 | 178.74 | 0.1996 | 171.94 | 0.1873 | 172.2 | 0.1834 | 170.66 | 0.1794 | 169.6 | 0.165 | 167.26 | 0.146 | 165.2 | 0.1237 | 163.14 | 0.0968 | 163.6
| -1.0597 | 174.4 | -1.0634 | 174.94 | -1.0639 | 176.26 | -1.0617 | 179.14 | -1.0512 | 167.66 | -1.0498 | 172.66 | 0.2496 | 166.26 | 0.2373 | 166.4 | 0.2334 | 164.86 | 0.2294 | 164.14 | 0.215 | 161.26 | 0.196 | 159.74 | 0.1737 | 157.66 | 0.1468 | 158.14
| -1.0097 | 169.4 | -1.0134 | 169.54 | -1.0139 | 171.2 | -1.0117 | 173.66 | -1.0012 | 162.4 | -0.9998 | 166.86 | 0.2996 | 161.2 | 0.2873 | 161.06 | 0.2834 | 159.74 | 0.2794 | 158.74 | 0.265 | 156.26 | 0.246 | 154.66 | 0.2237 | 152.6 | 0.1968 | 153.2
| -0.9597 | 164.54 | -0.9634 | 164.86 | -0.9639 | 166.46 | -0.9617 | 168.94 | -0.9512 | 157.94 | -0.9498 | 162.2 | 0.3496 | 156.6 | 0.3373 | 156.6 | 0.3334 | 155.14 | 0.3294 | 154.2 | 0.315 | 151.8 | 0.296 | 150.46 | 0.2737 | 148.4 | 0.2468 | 148.8
| -0.9097 | 160.6 | -0.9134 | 161 | -0.9139 | 162.34 | -0.9117 | 164.8 | -0.9012 | 153.66 | -0.8998 | 158.14 | 0.3996 | 152.46 | 0.3873 | 152.54 | 0.3834 | 151.34 | 0.3794 | 150.34 | 0.365 | 147.86 | 0.346 | 146.4 | 0.3237 | 145 | 0.2968 | 144.74
| -0.8597 | 157.14 | -0.8634 | 157.74 | -0.8639 | 159.06 | -0.8617 | 161.6 | -0.8512 | 150.2 | -0.8498 | 154.26 | 0.4496 | 149.2 | 0.4373 | 149.34 | 0.4334 | 147.74 | 0.4294 | 147 | 0.415 | 144.46 | 0.396 | 143.54 | 0.3737 | 141.8 | 0.3468 | 141.74
| -0.8097 | 154.66 | -0.8134 | 154.74 | -0.8139 | 156.4 | -0.8117 | 158.54 | -0.8012 | 147.4 | -0.7998 | 151.34 | 0.4996 | 146.66 | 0.4873 | 146.66 | 0.4834 | 145.06 | 0.4794 | 144.4 | 0.465 | 142.14 | 0.446 | 140.66 | 0.4237 | 139.34 | 0.3968 | 138.94
| -0.7597 | 152.26 | -0.7634 | 152.8 | -0.7639 | 153.8 | -0.7617 | 156.2 | -0.7512 | 145.34 | -0.7498 | 148.86 | 0.5496 | 144.4 | 0.5373 | 144.34 | 0.5334 | 142.94 | 0.5294 | 142.34 | 0.515 | 140.14 | 0.496 | 138.74 | 0.4737 | 137.46 | 0.4468 | 137.06
| -0.7097 | 151 | -0.7134 | 151.06 | -0.7139 | 152.26 | -0.7117 | 154.46 | -0.7012 | 143.66 | -0.6998 | 147.26 | 0.5996 | 143.26 | 0.5873 | 142.46 | 0.5834 | 141.06 | 0.5794 | 140.86 | 0.565 | 139 | 0.546 | 137.74 | 0.5237 | 136.14 | 0.4968 | 135.4
| -0.6597 | 149.86 | -0.6634 | 150 | -0.6639 | 151.2 | -0.6617 | 153.34 | -0.6512 | 142.66 | -0.6498 | 145.86 | 0.6496 | 142.34 | 0.6373 | 141.6 | 0.6334 | 140.14 | 0.6294 | 140.14 | 0.615 | 138.26 | 0.596 | 136.86 | 0.5737 | 135.46 | 0.5468 | 134.6
| -0.6097 | 149.8 | -0.6134 | 149.86 | -0.6139 | 150.8 | -0.6117 | 153.14 | -0.6012 | 142.26 | -0.5998 | 145.66 | 0.6996 | 142.26 | 0.6873 | 141.34 | 0.6834 | 140.2 | 0.6794 | 139.74 | 0.665 | 137.94 | 0.646 | 137.06 | 0.6237 | 135.34 | 0.5968 | 134.94
| -0.5597 | 150.2 | -0.5634 | 150 | -0.5639 | 151.6 | -0.5617 | 153.4 | -0.5512 | 142.86 | -0.5498 | 145.8 | 0.7496 | 142.66 | 0.7373 | 141.66 | 0.7334 | 140.4 | 0.7294 | 140.4 | 0.715 | 138.54 | 0.696 | 137.54 | 0.6737 | 135.8 | 0.6468 | 135.06
| -0.5097 | 151.14 | -0.5134 | 151 | -0.5139 | 151.94 | -0.5117 | 154.26 | -0.5012 | 143.46 | -0.4998 | 146.86 | 0.7996 | 143.66 | 0.7873 | 142.46 | 0.7834 | 141.46 | 0.7794 | 141.54 | 0.765 | 139.66 | 0.746 | 138.54 | 0.7237 | 137.06 | 0.6968 | 136.34
| -0.4597 | 153 | -0.4634 | 152.46 | -0.4639 | 153.8 | -0.4617 | 156 | -0.4512 | 145.2 | -0.4498 | 148 | 0.8496 | 145.46 | 0.8373 | 144.2 | 0.8334 | 143.14 | 0.8294 | 143.26 | 0.815 | 141.54 | 0.796 | 140.54 | 0.7737 | 139.2 | 0.7468 | 138.14
| -0.4097 | 154.8 | -0.4134 | 154.86 | -0.4139 | 155.94 | -0.4117 | 158 | -0.4012 | 147.34 | -0.3998 | 149.86 | 0.8996 | 147.66 | 0.8873 | 146.66 | 0.8834 | 145 | 0.8794 | 145.66 | 0.865 | 143.94 | 0.846 | 142.66 | 0.8237 | 141.66 | 0.7968 | 140.6
| -0.3597 | 157.94 | -0.3634 | 157.6 | -0.3639 | 158.66 | -0.3617 | 160.8 | -0.3512 | 150.06 | -0.3498 | 152.8 | 0.9496 | 150.6 | 0.9373 | 149.54 | 0.9334 | 148.14 | 0.9294 | 148.74 | 0.915 | 147.14 | 0.896 | 145.94 | 0.8737 | 145 | 0.8468 | 143.6
| -0.3097 | 161.46 | -0.3134 | 161 | -0.3139 | 162.2 | -0.3117 | 164.2 | -0.3012 | 153.66 | -0.2998 | 156.14 | 0.9996 | 154.4 | 0.9873 | 153.2 | 0.9834 | 151.66 | 0.9794 | 152.46 | 0.965 | 150.94 | 0.946 | 149.8 | 0.9237 | 148.86 | 0.8968 | 147.2
| -0.2597 | 165.46 | -0.2634 | 165.14 | -0.2639 | 165.86 | -0.2617 | 168.2 | -0.2512 | 157.66 | -0.2498 | 160.06 | 1.0496 | 158.74 | 1.0373 | 157.34 | 1.0334 | 155.86 | 1.0294 | 156.86 | 1.015 | 155.06 | 0.996 | 154.06 | 0.9737 | 153.26 | 0.9468 | 151.54
| -0.2097 | 170 | -0.2134 | 169.8 | -0.2139 | 170.8 | -0.2117 | 172.74 | -0.2012 | 162.14 | -0.1998 | 164.6 | 1.0996 | 163.46 | 1.0873 | 162.14 | 1.0834 | 160.54 | 1.0794 | 161.74 | 1.065 | 159.94 | 1.046 | 159.34 | 1.0237 | 158.34 | 0.9968 | 156.4
| -0.1597 | 175.2 | -0.1634 | 175.14 | -0.1639 | 176.06 | -0.1617 | 177.86 | -0.1512 | 167.26 | -0.1498 | 169.74 | 1.1496 | 169.26 | 1.1373 | 167.4 | 1.1334 | 165.8 | 1.1294 | 167.34 | 1.115 | 165.8 | 1.096 | 164.66 | 1.0737 | 164 | 1.0468 | 162.14
| -0.1097 | 181.06 | -0.1134 | 180.46 | -0.1139 | 181.66 | -0.1117 | 183.94 | -0.1012 | 173 | -0.0998 | 175.4 | 1.1996 | 175.14 | 1.1873 | 173.2 | 1.1834 | 171.86 | 1.1794 | 173.46 | 1.165 | 171.94 | 1.146 | 171.06 | 1.1237 | 169.74 | 1.0968 | 168.06
| -0.0597 | 187 | -0.0634 | 186.8 | -0.0639 | 188 | -0.0617 | 190.26 | -0.0512 | 179.34 | -0.0498 | 181.54 | 1.2496 | 181.54 | 1.2373 | 179.8 | 1.2334 | 178.4 | 1.2294 | 180.06 | 1.215 | 178.74 | 1.196 | 177.6 | 1.1737 | 176.94 | 1.1468 | 174.6
| -0.0097 | 193.6 | -0.0134 | 193.74 | -0.0139 | 194.66 | -0.0117 | 197 | -0.0012 | 186.06 | 0.0002 | 188.14 | 1.2996 | 189 | 1.2873 | 187 | 1.2834 | 185.74 | 1.2794 | 187.06 | 1.265 | 185.46 | 1.246 | 185.06 | 1.2237 | 184 | 1.1968 | 182.14

## raw_nr2
nr2 원시 sweep (chip3_0828_2052)
step | phase | curve | center_v | x | v_dac_a | v_dac_b | integ_ms | code | pedestal | i_code | timestamp | i_per_ms
0 | 1_K | a |  | -4 | -4 | -4 | 2 | 0 | 0 | 0 | 2026-08-28T20:53:36 | 0
0 | 1_K | a |  | -3.95 | -3.95 | -4 | 2 | 0 | 0 | 0 | 2026-08-28T20:53:36 | 0
0 | 1_K | a |  | -3.9 | -3.9 | -4 | 2 | 0 | 0 | 0 | 2026-08-28T20:53:36 | 0
0 | 1_K | a |  | -3.85 | -3.85 | -4 | 2 | 0 | 0 | 0 | 2026-08-28T20:53:36 | 0
0 | 1_K | a |  | -3.8 | -3.8 | -4 | 2 | 0 | 0 | 0 | 2026-08-28T20:53:36 | 0
0 | 1_K | a |  | -3.75 | -3.75 | -4 | 2 | 0 | 0 | 0 | 2026-08-28T20:53:36 | 0
0 | 1_K | a |  | -3.7 | -3.7 | -4 | 2 | 0 | 0 | 0 | 2026-08-28T20:53:36 | 0
0 | 1_K | a |  | -3.65 | -3.65 | -4 | 2 | 0 | 0 | 0 | 2026-08-28T20:53:36 | 0
0 | 1_K | a |  | -3.6 | -3.6 | -4 | 2 | 0 | 0 | 0 | 2026-08-28T20:53:36 | 0
0 | 1_K | a |  | -3.55 | -3.55 | -4 | 2 | 0 | 0 | 0 | 2026-08-28T20:53:36 | 0
0 | 1_K | a |  | -3.5 | -3.5 | -4 | 2 | 0 | 0 | 0 | 2026-08-28T20:53:36 | 0
0 | 1_K | a |  | -3.45 | -3.45 | -4 | 2 | 0 | 0 | 0 | 2026-08-28T20:53:36 | 0
0 | 1_K | a |  | -3.4 | -3.4 | -4 | 2 | 0 | 0 | 0 | 2026-08-28T20:53:36 | 0
0 | 1_K | a |  | -3.35 | -3.35 | -4 | 2 | 0 | 0 | 0 | 2026-08-28T20:53:36 | 0
0 | 1_K | a |  | -3.3 | -3.3 | -4 | 2 | 0 | 0 | 0 | 2026-08-28T20:53:36 | 0
0 | 1_K | a |  | -3.25 | -3.25 | -4 | 2 | 0 | 0 | 0 | 2026-08-28T20:53:36 | 0
0 | 1_K | a |  | -3.2 | -3.2 | -4 | 2 | 0 | 0 | 0 | 2026-08-28T20:53:36 | 0
0 | 1_K | a |  | -3.15 | -3.15 | -4 | 2 | 0 | 0 | 0 | 2026-08-28T20:53:36 | 0
0 | 1_K | a |  | -3.1 | -3.1 | -4 | 2 | 0 | 0 | 0 | 2026-08-28T20:53:36 | 0
0 | 1_K | a |  | -3.05 | -3.05 | -4 | 2 | 0 | 0 | 0 | 2026-08-28T20:53:36 | 0
0 | 1_K | a |  | -3 | -3 | -4 | 2 | 0 | 0 | 0 | 2026-08-28T20:53:36 | 0
0 | 1_K | a |  | -2.95 | -2.95 | -4 | 2 | 0 | 0 | 0 | 2026-08-28T20:53:36 | 0
0 | 1_K | a |  | -2.9 | -2.9 | -4 | 2 | 0 | 0 | 0 | 2026-08-28T20:53:36 | 0
0 | 1_K | a |  | -2.85 | -2.85 | -4 | 2 | 0 | 0 | 0 | 2026-08-28T20:53:36 | 0
0 | 1_K | a |  | -2.8 | -2.8 | -4 | 2 | 0 | 0 | 0 | 2026-08-28T20:53:36 | 0
0 | 1_K | a |  | -2.75 | -2.75 | -4 | 2 | 0 | 0 | 0 | 2026-08-28T20:53:36 | 0
0 | 1_K | a |  | -2.7 | -2.7 | -4 | 2 | 0 | 0 | 0 | 2026-08-28T20:53:36 | 0
0 | 1_K | a |  | -2.65 | -2.65 | -4 | 2 | 0 | 0 | 0 | 2026-08-28T20:53:36 | 0
0 | 1_K | a |  | -2.6 | -2.6 | -4 | 2 | 0 | 0 | 0 | 2026-08-28T20:53:36 | 0
0 | 1_K | a |  | -2.55 | -2.55 | -4 | 2 | 0 | 0 | 0 | 2026-08-28T20:53:36 | 0
0 | 1_K | a |  | -2.5 | -2.5 | -4 | 2 | 0 | 0 | 0 | 2026-08-28T20:53:36 | 0
0 | 1_K | a |  | -2.45 | -2.45 | -4 | 2 | 0 | 0 | 0 | 2026-08-28T20:53:36 | 0
0 | 1_K | a |  | -2.4 | -2.4 | -4 | 2 | 0 | 0 | 0 | 2026-08-28T20:53:36 | 0
0 | 1_K | a |  | -2.35 | -2.35 | -4 | 2 | 0 | 0 | 0 | 2026-08-28T20:53:36 | 0
0 | 1_K | a |  | -2.3 | -2.3 | -4 | 2 | 0 | 0 | 0 | 2026-08-28T20:53:36 | 0
0 | 1_K | a |  | -2.25 | -2.25 | -4 | 2 | 0 | 0 | 0 | 2026-08-28T20:53:36 | 0
0 | 1_K | a |  | -2.2 | -2.2 | -4 | 2 | 0 | 0 | 0 | 2026-08-28T20:53:36 | 0
0 | 1_K | a |  | -2.15 | -2.15 | -4 | 2 | 0 | 0 | 0 | 2026-08-28T20:53:36 | 0
0 | 1_K | a |  | -2.1 | -2.1 | -4 | 2 | 0.7 | 0 | 0.7 | 2026-08-28T20:53:36 | 0.35
0 | 1_K | a |  | -2.05 | -2.05 | -4 | 2 | 1.3 | 0 | 1.3 | 2026-08-28T20:53:36 | 0.65
0 | 1_K | a |  | -2 | -2 | -4 | 2 | 3.3 | 0 | 3.3 | 2026-08-28T20:53:36 | 1.65
0 | 1_K | a |  | -1.95 | -1.95 | -4 | 2 | 4.3 | 0 | 4.3 | 2026-08-28T20:53:36 | 2.15
0 | 1_K | a |  | -1.9 | -1.9 | -4 | 2 | 6.3 | 0 | 6.3 | 2026-08-28T20:53:36 | 3.15
0 | 1_K | a |  | -1.85 | -1.85 | -4 | 2 | 8.7 | 0 | 8.7 | 2026-08-28T20:53:36 | 4.35
0 | 1_K | a |  | -1.8 | -1.8 | -4 | 2 | 11.3 | 0 | 11.3 | 2026-08-28T20:53:36 | 5.65
0 | 1_K | a |  | -1.75 | -1.75 | -4 | 2 | 14.7 | 0 | 14.7 | 2026-08-28T20:53:36 | 7.35
0 | 1_K | a |  | -1.7 | -1.7 | -4 | 2 | 17.7 | 0 | 17.7 | 2026-08-28T20:53:36 | 8.85
0 | 1_K | a |  | -1.65 | -1.65 | -4 | 2 | 21.7 | 0 | 21.7 | 2026-08-28T20:53:36 | 10.85
0 | 1_K | a |  | -1.6 | -1.6 | -4 | 2 | 25.3 | 0 | 25.3 | 2026-08-28T20:53:36 | 12.65
0 | 1_K | a |  | -1.55 | -1.55 | -4 | 2 | 30.7 | 0 | 30.7 | 2026-08-28T20:53:36 | 15.35
0 | 1_K | a |  | -1.5 | -1.5 | -4 | 2 | 35.3 | 0 | 35.3 | 2026-08-28T20:53:36 | 17.65
0 | 1_K | a |  | -1.45 | -1.45 | -4 | 2 | 41.3 | 0 | 41.3 | 2026-08-28T20:53:36 | 20.65
0 | 1_K | a |  | -1.4 | -1.4 | -4 | 2 | 47.7 | 0 | 47.7 | 2026-08-28T20:53:36 | 23.85
0 | 1_K | a |  | -1.35 | -1.35 | -4 | 2 | 54 | 0 | 54 | 2026-08-28T20:53:36 | 27
0 | 1_K | a |  | -1.3 | -1.3 | -4 | 2 | 62 | 0 | 62 | 2026-08-28T20:53:36 | 31
0 | 1_K | a |  | -1.25 | -1.25 | -4 | 2 | 69.3 | 0 | 69.3 | 2026-08-28T20:53:36 | 34.65
0 | 1_K | a |  | -1.2 | -1.2 | -4 | 2 | 78.3 | 0 | 78.3 | 2026-08-28T20:53:36 | 39.15
0 | 1_K | a |  | -1.15 | -1.15 | -4 | 2 | 87 | 0 | 87 | 2026-08-28T20:53:36 | 43.5
0 | 1_K | a |  | -1.1 | -1.1 | -4 | 2 | 97 | 0 | 97 | 2026-08-28T20:53:36 | 48.5
0 | 1_K | a |  | -1.05 | -1.05 | -4 | 2 | 107 | 0 | 107 | 2026-08-28T20:53:36 | 53.5
0 | 1_K | a |  | -1 | -1 | -4 | 2 | 117.7 | 0 | 117.7 | 2026-08-28T20:53:36 | 58.85
0 | 1_K | a |  | -0.95 | -0.95 | -4 | 2 | 129.7 | 0 | 129.7 | 2026-08-28T20:53:36 | 64.85
0 | 1_K | a |  | -0.9 | -0.9 | -4 | 2 | 142 | 0 | 142 | 2026-08-28T20:53:36 | 71
0 | 1_K | a |  | -0.85 | -0.85 | -4 | 2 | 155 | 0 | 155 | 2026-08-28T20:53:36 | 77.5
0 | 1_K | a |  | -0.8 | -0.8 | -4 | 2 | 167.7 | 0 | 167.7 | 2026-08-28T20:53:36 | 83.85
0 | 1_K | a |  | -0.75 | -0.75 | -4 | 2 | 182.3 | 0 | 182.3 | 2026-08-28T20:53:36 | 91.15
0 | 1_K | a |  | -0.7 | -0.7 | -4 | 2 | 198 | 0 | 198 | 2026-08-28T20:53:36 | 99
0 | 1_K | a |  | -0.65 | -0.65 | -4 | 2 | 212.3 | 0 | 212.3 | 2026-08-28T20:53:36 | 106.15
0 | 1_K | a |  | -0.6 | -0.6 | -4 | 2 | 228.3 | 0 | 228.3 | 2026-08-28T20:53:36 | 114.15
0 | 1_K | a |  | -0.55 | -0.55 | -4 | 2 | 245 | 0 | 245 | 2026-08-28T20:53:36 | 122.5
0 | 1_K | a |  | -0.5 | -0.5 | -4 | 2 | 261.7 | 0 | 261.7 | 2026-08-28T20:53:36 | 130.85
0 | 1_K | a |  | -0.45 | -0.45 | -4 | 2 | 279.3 | 0 | 279.3 | 2026-08-28T20:53:36 | 139.65
0 | 1_K | a |  | -0.4 | -0.4 | -4 | 2 | 298 | 0 | 298 | 2026-08-28T20:53:36 | 149
0 | 1_K | a |  | -0.35 | -0.35 | -4 | 2 | 317.7 | 0 | 317.7 | 2026-08-28T20:53:36 | 158.85
0 | 1_K | a |  | -0.3 | -0.3 | -4 | 2 | 337.3 | 0 | 337.3 | 2026-08-28T20:53:36 | 168.65
0 | 1_K | a |  | -0.25 | -0.25 | -4 | 2 | 357.7 | 0 | 357.7 | 2026-08-28T20:53:36 | 178.85
0 | 1_K | a |  | -0.2 | -0.2 | -4 | 2 | 379.3 | 0 | 379.3 | 2026-08-28T20:53:36 | 189.65
0 | 1_K | a |  | -0.15 | -0.15 | -4 | 2 | 400.3 | 0 | 400.3 | 2026-08-28T20:53:36 | 200.15
0 | 1_K | a |  | -0.1 | -0.1 | -4 | 2 | 422.7 | 0 | 422.7 | 2026-08-28T20:53:36 | 211.35
0 | 1_K | a |  | -0.05 | -0.05 | -4 | 2 | 445.7 | 0 | 445.7 | 2026-08-28T20:53:36 | 222.85
0 | 1_K | a |  | 0 | 0 | -4 | 2 | 468 | 0 | 468 | 2026-08-28T20:53:36 | 234
0 | 1_K | a |  | 0.05 | 0.05 | -4 | 2 | 492.3 | 0 | 492.3 | 2026-08-28T20:53:36 | 246.15
0 | 1_K | a |  | 0.1 | 0.1 | -4 | 2 | 516.7 | 0 | 516.7 | 2026-08-28T20:53:36 | 258.35
0 | 1_K | a |  | 0.15 | 0.15 | -4 | 2 | 542 | 0 | 542 | 2026-08-28T20:53:36 | 271
0 | 1_K | a |  | 0.2 | 0.2 | -4 | 2 | 567 | 0 | 567 | 2026-08-28T20:53:36 | 283.5
0 | 1_K | a |  | 0.25 | 0.25 | -4 | 2 | 592.3 | 0 | 592.3 | 2026-08-28T20:53:36 | 296.15
0 | 1_K | a |  | 0.3 | 0.3 | -4 | 2 | 619.3 | 0 | 619.3 | 2026-08-28T20:53:36 | 309.65
0 | 1_K | a |  | 0.35 | 0.35 | -4 | 2 | 646.7 | 0 | 646.7 | 2026-08-28T20:53:36 | 323.35
0 | 1_K | a |  | 0.4 | 0.4 | -4 | 2 | 672.7 | 0 | 672.7 | 2026-08-28T20:53:36 | 336.35
0 | 1_K | a |  | 0.45 | 0.45 | -4 | 2 | 699.7 | 0 | 699.7 | 2026-08-28T20:53:36 | 349.85
0 | 1_K | a |  | 0.5 | 0.5 | -4 | 2 | 728 | 0 | 728 | 2026-08-28T20:53:36 | 364
0 | 1_K | a |  | 0.55 | 0.55 | -4 | 2 | 755.3 | 0 | 755.3 | 2026-08-28T20:53:36 | 377.65
0 | 1_K | a |  | 0.6 | 0.6 | -4 | 2 | 784.7 | 0 | 784.7 | 2026-08-28T20:53:36 | 392.35
0 | 1_K | a |  | 0.65 | 0.65 | -4 | 2 | 814.3 | 0 | 814.3 | 2026-08-28T20:53:36 | 407.15
0 | 1_K | a |  | 0.7 | 0.7 | -4 | 2 | 843.3 | 0 | 843.3 | 2026-08-28T20:53:36 | 421.65
0 | 1_K | a |  | 0.75 | 0.75 | -4 | 2 | 872.7 | 0 | 872.7 | 2026-08-28T20:53:36 | 436.35
0 | 1_K | a |  | 0.8 | 0.8 | -4 | 2 | 903 | 0 | 903 | 2026-08-28T20:53:36 | 451.5
0 | 1_K | a |  | 0.85 | 0.85 | -4 | 2 | 933.7 | 0 | 933.7 | 2026-08-28T20:53:36 | 466.85
0 | 1_K | a |  | 0.9 | 0.9 | -4 | 2 | 963.3 | 0 | 963.3 | 2026-08-28T20:53:36 | 481.65
0 | 1_K | a |  | 0.95 | 0.95 | -4 | 2 | 993.7 | 0 | 993.7 | 2026-08-28T20:53:36 | 496.85
0 | 1_K | a |  | 1 | 1 | -4 | 2 | 1025.7 | 0 | 1025.7 | 2026-08-28T20:53:36 | 512.85
0 | 1_K | a |  | 1.05 | 1.05 | -4 | 2 | 1057 | 0 | 1057 | 2026-08-28T20:53:36 | 528.5
0 | 1_K | a |  | 1.1 | 1.1 | -4 | 2 | 1090.3 | 0 | 1090.3 | 2026-08-28T20:53:36 | 545.15
0 | 1_K | a |  | 1.15 | 1.15 | -4 | 2 | 1121.7 | 0 | 1121.7 | 2026-08-28T20:53:36 | 560.85
0 | 1_K | a |  | 1.2 | 1.2 | -4 | 2 | 1153.7 | 0 | 1153.7 | 2026-08-28T20:53:36 | 576.85
0 | 1_K | a |  | 1.25 | 1.25 | -4 | 2 | 1188.3 | 0 | 1188.3 | 2026-08-28T20:53:36 | 594.15
0 | 1_K | a |  | 1.3 | 1.3 | -4 | 2 | 1223 | 0 | 1223 | 2026-08-28T20:53:36 | 611.5
0 | 1_K | a |  | 1.35 | 1.35 | -4 | 2 | 1255 | 0 | 1255 | 2026-08-28T20:53:36 | 627.5
0 | 1_K | a |  | 1.4 | 1.4 | -4 | 2 | 1289 | 0 | 1289 | 2026-08-28T20:53:36 | 644.5
0 | 1_K | a |  | 1.45 | 1.45 | -4 | 2 | 1322.7 | 0 | 1322.7 | 2026-08-28T20:53:36 | 661.35
0 | 1_K | a |  | 1.5 | 1.5 | -4 | 2 | 1357.3 | 0 | 1357.3 | 2026-08-28T20:53:36 | 678.65
0 | 1_K | b |  | -4 | -4 | -4 | 2 | 0 | 0 | 0 | 2026-08-28T20:55:08 | 0
0 | 1_K | b |  | -3.95 | -4 | -3.95 | 2 | 0 | 0 | 0 | 2026-08-28T20:55:08 | 0
0 | 1_K | b |  | -3.9 | -4 | -3.9 | 2 | 0 | 0 | 0 | 2026-08-28T20:55:08 | 0
0 | 1_K | b |  | -3.85 | -4 | -3.85 | 2 | 0 | 0 | 0 | 2026-08-28T20:55:08 | 0
0 | 1_K | b |  | -3.8 | -4 | -3.8 | 2 | 0 | 0 | 0 | 2026-08-28T20:55:08 | 0
0 | 1_K | b |  | -3.75 | -4 | -3.75 | 2 | 0 | 0 | 0 | 2026-08-28T20:55:08 | 0
0 | 1_K | b |  | -3.7 | -4 | -3.7 | 2 | 0 | 0 | 0 | 2026-08-28T20:55:08 | 0
0 | 1_K | b |  | -3.65 | -4 | -3.65 | 2 | 0 | 0 | 0 | 2026-08-28T20:55:08 | 0
0 | 1_K | b |  | -3.6 | -4 | -3.6 | 2 | 0 | 0 | 0 | 2026-08-28T20:55:08 | 0
0 | 1_K | b |  | -3.55 | -4 | -3.55 | 2 | 0 | 0 | 0 | 2026-08-28T20:55:08 | 0
0 | 1_K | b |  | -3.5 | -4 | -3.5 | 2 | 0 | 0 | 0 | 2026-08-28T20:55:08 | 0
0 | 1_K | b |  | -3.45 | -4 | -3.45 | 2 | 0 | 0 | 0 | 2026-08-28T20:55:08 | 0
0 | 1_K | b |  | -3.4 | -4 | -3.4 | 2 | 0 | 0 | 0 | 2026-08-28T20:55:08 | 0
0 | 1_K | b |  | -3.35 | -4 | -3.35 | 2 | 0 | 0 | 0 | 2026-08-28T20:55:08 | 0
0 | 1_K | b |  | -3.3 | -4 | -3.3 | 2 | 0 | 0 | 0 | 2026-08-28T20:55:08 | 0
0 | 1_K | b |  | -3.25 | -4 | -3.25 | 2 | 0 | 0 | 0 | 2026-08-28T20:55:08 | 0
0 | 1_K | b |  | -3.2 | -4 | -3.2 | 2 | 0 | 0 | 0 | 2026-08-28T20:55:08 | 0
0 | 1_K | b |  | -3.15 | -4 | -3.15 | 2 | 0 | 0 | 0 | 2026-08-28T20:55:08 | 0
0 | 1_K | b |  | -3.1 | -4 | -3.1 | 2 | 0 | 0 | 0 | 2026-08-28T20:55:08 | 0
0 | 1_K | b |  | -3.05 | -4 | -3.05 | 2 | 0 | 0 | 0 | 2026-08-28T20:55:08 | 0
0 | 1_K | b |  | -3 | -4 | -3 | 2 | 0 | 0 | 0 | 2026-08-28T20:55:08 | 0
0 | 1_K | b |  | -2.95 | -4 | -2.95 | 2 | 0 | 0 | 0 | 2026-08-28T20:55:08 | 0
0 | 1_K | b |  | -2.9 | -4 | -2.9 | 2 | 0 | 0 | 0 | 2026-08-28T20:55:08 | 0
0 | 1_K | b |  | -2.85 | -4 | -2.85 | 2 | 0 | 0 | 0 | 2026-08-28T20:55:08 | 0
0 | 1_K | b |  | -2.8 | -4 | -2.8 | 2 | 0 | 0 | 0 | 2026-08-28T20:55:08 | 0
0 | 1_K | b |  | -2.75 | -4 | -2.75 | 2 | 0 | 0 | 0 | 2026-08-28T20:55:08 | 0
0 | 1_K | b |  | -2.7 | -4 | -2.7 | 2 | 0 | 0 | 0 | 2026-08-28T20:55:08 | 0
0 | 1_K | b |  | -2.65 | -4 | -2.65 | 2 | 0 | 0 | 0 | 2026-08-28T20:55:08 | 0
0 | 1_K | b |  | -2.6 | -4 | -2.6 | 2 | 0 | 0 | 0 | 2026-08-28T20:55:08 | 0
0 | 1_K | b |  | -2.55 | -4 | -2.55 | 2 | 0 | 0 | 0 | 2026-08-28T20:55:08 | 0
0 | 1_K | b |  | -2.5 | -4 | -2.5 | 2 | 0 | 0 | 0 | 2026-08-28T20:55:08 | 0
0 | 1_K | b |  | -2.45 | -4 | -2.45 | 2 | 0 | 0 | 0 | 2026-08-28T20:55:08 | 0
0 | 1_K | b |  | -2.4 | -4 | -2.4 | 2 | 0 | 0 | 0 | 2026-08-28T20:55:08 | 0
0 | 1_K | b |  | -2.35 | -4 | -2.35 | 2 | 0 | 0 | 0 | 2026-08-28T20:55:08 | 0
0 | 1_K | b |  | -2.3 | -4 | -2.3 | 2 | 0 | 0 | 0 | 2026-08-28T20:55:08 | 0
0 | 1_K | b |  | -2.25 | -4 | -2.25 | 2 | 0 | 0 | 0 | 2026-08-28T20:55:08 | 0
0 | 1_K | b |  | -2.2 | -4 | -2.2 | 2 | 0 | 0 | 0 | 2026-08-28T20:55:08 | 0
0 | 1_K | b |  | -2.15 | -4 | -2.15 | 2 | 0 | 0 | 0 | 2026-08-28T20:55:08 | 0
0 | 1_K | b |  | -2.1 | -4 | -2.1 | 2 | 0 | 0 | 0 | 2026-08-28T20:55:08 | 0
0 | 1_K | b |  | -2.05 | -4 | -2.05 | 2 | 0 | 0 | 0 | 2026-08-28T20:55:08 | 0
0 | 1_K | b |  | -2 | -4 | -2 | 2 | 1 | 0 | 1 | 2026-08-28T20:55:08 | 0.5
0 | 1_K | b |  | -1.95 | -4 | -1.95 | 2 | 2 | 0 | 2 | 2026-08-28T20:55:08 | 1
0 | 1_K | b |  | -1.9 | -4 | -1.9 | 2 | 3.3 | 0 | 3.3 | 2026-08-28T20:55:08 | 1.65
0 | 1_K | b |  | -1.85 | -4 | -1.85 | 2 | 5.3 | 0 | 5.3 | 2026-08-28T20:55:08 | 2.65
0 | 1_K | b |  | -1.8 | -4 | -1.8 | 2 | 7.3 | 0 | 7.3 | 2026-08-28T20:55:08 | 3.65
0 | 1_K | b |  | -1.75 | -4 | -1.75 | 2 | 9.7 | 0 | 9.7 | 2026-08-28T20:55:08 | 4.85
0 | 1_K | b |  | -1.7 | -4 | -1.7 | 2 | 12 | 0 | 12 | 2026-08-28T20:55:08 | 6
0 | 1_K | b |  | -1.65 | -4 | -1.65 | 2 | 15 | 0 | 15 | 2026-08-28T20:55:08 | 7.5
0 | 1_K | b |  | -1.6 | -4 | -1.6 | 2 | 19 | 0 | 19 | 2026-08-28T20:55:08 | 9.5
0 | 1_K | b |  | -1.55 | -4 | -1.55 | 2 | 23 | 0 | 23 | 2026-08-28T20:55:08 | 11.5
0 | 1_K | b |  | -1.5 | -4 | -1.5 | 2 | 27.3 | 0 | 27.3 | 2026-08-28T20:55:08 | 13.65
0 | 1_K | b |  | -1.45 | -4 | -1.45 | 2 | 31.7 | 0 | 31.7 | 2026-08-28T20:55:08 | 15.85
0 | 1_K | b |  | -1.4 | -4 | -1.4 | 2 | 37 | 0 | 37 | 2026-08-28T20:55:08 | 18.5
0 | 1_K | b |  | -1.35 | -4 | -1.35 | 2 | 43 | 0 | 43 | 2026-08-28T20:55:08 | 21.5
0 | 1_K | b |  | -1.3 | -4 | -1.3 | 2 | 49.3 | 0 | 49.3 | 2026-08-28T20:55:08 | 24.65
0 | 1_K | b |  | -1.25 | -4 | -1.25 | 2 | 56.3 | 0 | 56.3 | 2026-08-28T20:55:08 | 28.15
0 | 1_K | b |  | -1.2 | -4 | -1.2 | 2 | 63 | 0 | 63 | 2026-08-28T20:55:08 | 31.5
0 | 1_K | b |  | -1.15 | -4 | -1.15 | 2 | 71 | 0 | 71 | 2026-08-28T20:55:08 | 35.5
0 | 1_K | b |  | -1.1 | -4 | -1.1 | 2 | 80 | 0 | 80 | 2026-08-28T20:55:08 | 40
0 | 1_K | b |  | -1.05 | -4 | -1.05 | 2 | 89 | 0 | 89 | 2026-08-28T20:55:08 | 44.5
0 | 1_K | b |  | -1 | -4 | -1 | 2 | 99 | 0 | 99 | 2026-08-28T20:55:08 | 49.5
0 | 1_K | b |  | -0.95 | -4 | -0.95 | 2 | 109 | 0 | 109 | 2026-08-28T20:55:08 | 54.5
0 | 1_K | b |  | -0.9 | -4 | -0.9 | 2 | 120 | 0 | 120 | 2026-08-28T20:55:08 | 60
0 | 1_K | b |  | -0.85 | -4 | -0.85 | 2 | 131.7 | 0 | 131.7 | 2026-08-28T20:55:08 | 65.85
0 | 1_K | b |  | -0.8 | -4 | -0.8 | 2 | 143.7 | 0 | 143.7 | 2026-08-28T20:55:08 | 71.85
0 | 1_K | b |  | -0.75 | -4 | -0.75 | 2 | 156.3 | 0 | 156.3 | 2026-08-28T20:55:08 | 78.15
0 | 1_K | b |  | -0.7 | -4 | -0.7 | 2 | 169.3 | 0 | 169.3 | 2026-08-28T20:55:08 | 84.65
0 | 1_K | b |  | -0.65 | -4 | -0.65 | 2 | 183.7 | 0 | 183.7 | 2026-08-28T20:55:08 | 91.85
0 | 1_K | b |  | -0.6 | -4 | -0.6 | 2 | 198.3 | 0 | 198.3 | 2026-08-28T20:55:08 | 99.15
0 | 1_K | b |  | -0.55 | -4 | -0.55 | 2 | 214 | 0 | 214 | 2026-08-28T20:55:08 | 107
0 | 1_K | b |  | -0.5 | -4 | -0.5 | 2 | 229.3 | 0 | 229.3 | 2026-08-28T20:55:08 | 114.65
0 | 1_K | b |  | -0.45 | -4 | -0.45 | 2 | 246.7 | 0 | 246.7 | 2026-08-28T20:55:08 | 123.35
0 | 1_K | b |  | -0.4 | -4 | -0.4 | 2 | 263.3 | 0 | 263.3 | 2026-08-28T20:55:08 | 131.65
0 | 1_K | b |  | -0.35 | -4 | -0.35 | 2 | 281.3 | 0 | 281.3 | 2026-08-28T20:55:08 | 140.65
0 | 1_K | b |  | -0.3 | -4 | -0.3 | 2 | 300 | 0 | 300 | 2026-08-28T20:55:08 | 150
0 | 1_K | b |  | -0.25 | -4 | -0.25 | 2 | 319 | 0 | 319 | 2026-08-28T20:55:08 | 159.5
0 | 1_K | b |  | -0.2 | -4 | -0.2 | 2 | 338.7 | 0 | 338.7 | 2026-08-28T20:55:08 | 169.35
0 | 1_K | b |  | -0.15 | -4 | -0.15 | 2 | 359.3 | 0 | 359.3 | 2026-08-28T20:55:08 | 179.65
0 | 1_K | b |  | -0.1 | -4 | -0.1 | 2 | 380.3 | 0 | 380.3 | 2026-08-28T20:55:08 | 190.15
0 | 1_K | b |  | -0.05 | -4 | -0.05 | 2 | 402.3 | 0 | 402.3 | 2026-08-28T20:55:08 | 201.15
0 | 1_K | b |  | 0 | -4 | 0 | 2 | 424 | 0 | 424 | 2026-08-28T20:55:08 | 212
0 | 1_K | b |  | 0.05 | -4 | 0.05 | 2 | 447.7 | 0 | 447.7 | 2026-08-28T20:55:08 | 223.85
0 | 1_K | b |  | 0.1 | -4 | 0.1 | 2 | 470.3 | 0 | 470.3 | 2026-08-28T20:55:08 | 235.15
0 | 1_K | b |  | 0.15 | -4 | 0.15 | 2 | 495 | 0 | 495 | 2026-08-28T20:55:08 | 247.5
0 | 1_K | b |  | 0.2 | -4 | 0.2 | 2 | 519 | 0 | 519 | 2026-08-28T20:55:08 | 259.5
0 | 1_K | b |  | 0.25 | -4 | 0.25 | 2 | 543.3 | 0 | 543.3 | 2026-08-28T20:55:08 | 271.65
0 | 1_K | b |  | 0.3 | -4 | 0.3 | 2 | 569 | 0 | 569 | 2026-08-28T20:55:08 | 284.5
0 | 1_K | b |  | 0.35 | -4 | 0.35 | 2 | 594.3 | 0 | 594.3 | 2026-08-28T20:55:08 | 297.15
0 | 1_K | b |  | 0.4 | -4 | 0.4 | 2 | 622 | 0 | 622 | 2026-08-28T20:55:08 | 311
0 | 1_K | b |  | 0.45 | -4 | 0.45 | 2 | 647.3 | 0 | 647.3 | 2026-08-28T20:55:08 | 323.65
0 | 1_K | b |  | 0.5 | -4 | 0.5 | 2 | 674.3 | 0 | 674.3 | 2026-08-28T20:55:08 | 337.15
0 | 1_K | b |  | 0.55 | -4 | 0.55 | 2 | 703 | 0 | 703 | 2026-08-28T20:55:08 | 351.5
0 | 1_K | b |  | 0.6 | -4 | 0.6 | 2 | 730.7 | 0 | 730.7 | 2026-08-28T20:55:08 | 365.35
0 | 1_K | b |  | 0.65 | -4 | 0.65 | 2 | 759 | 0 | 759 | 2026-08-28T20:55:08 | 379.5
0 | 1_K | b |  | 0.7 | -4 | 0.7 | 2 | 787.3 | 0 | 787.3 | 2026-08-28T20:55:08 | 393.65
0 | 1_K | b |  | 0.75 | -4 | 0.75 | 2 | 816 | 0 | 816 | 2026-08-28T20:55:08 | 408
0 | 1_K | b |  | 0.8 | -4 | 0.8 | 2 | 846 | 0 | 846 | 2026-08-28T20:55:08 | 423
0 | 1_K | b |  | 0.85 | -4 | 0.85 | 2 | 876.7 | 0 | 876.7 | 2026-08-28T20:55:08 | 438.35
0 | 1_K | b |  | 0.9 | -4 | 0.9 | 2 | 906 | 0 | 906 | 2026-08-28T20:55:08 | 453
0 | 1_K | b |  | 0.95 | -4 | 0.95 | 2 | 936 | 0 | 936 | 2026-08-28T20:55:08 | 468
0 | 1_K | b |  | 1 | -4 | 1 | 2 | 967.3 | 0 | 967.3 | 2026-08-28T20:55:08 | 483.65
0 | 1_K | b |  | 1.05 | -4 | 1.05 | 2 | 1003 | 0 | 1003 | 2026-08-28T20:55:08 | 501.5
0 | 1_K | b |  | 1.1 | -4 | 1.1 | 2 | 1034.7 | 0 | 1034.7 | 2026-08-28T20:55:08 | 517.35
0 | 1_K | b |  | 1.15 | -4 | 1.15 | 2 | 1066.3 | 0 | 1066.3 | 2026-08-28T20:55:08 | 533.15
0 | 1_K | b |  | 1.2 | -4 | 1.2 | 2 | 1097 | 0 | 1097 | 2026-08-28T20:55:08 | 548.5
0 | 1_K | b |  | 1.25 | -4 | 1.25 | 2 | 1128.3 | 0 | 1128.3 | 2026-08-28T20:55:08 | 564.15
0 | 1_K | b |  | 1.3 | -4 | 1.3 | 2 | 1160.7 | 0 | 1160.7 | 2026-08-28T20:55:08 | 580.35
0 | 1_K | b |  | 1.35 | -4 | 1.35 | 2 | 1193.7 | 0 | 1193.7 | 2026-08-28T20:55:08 | 596.85
0 | 1_K | b |  | 1.4 | -4 | 1.4 | 2 | 1228.7 | 0 | 1228.7 | 2026-08-28T20:55:08 | 614.35
0 | 1_K | b |  | 1.45 | -4 | 1.45 | 2 | 1262.3 | 0 | 1262.3 | 2026-08-28T20:55:08 | 631.15
0 | 1_K | b |  | 1.5 | -4 | 1.5 | 2 | 1293.7 | 0 | 1293.7 | 2026-08-28T20:55:08 | 646.85
1 | 2_down | a |  | -4 | -4 | -4 | 5 | 1.7 | 0.8 | 0.8 | 2026-08-28T21:21:25 | 0.34
1 | 2_down | a |  | -3.95 | -3.95 | -4 | 5 | 0 | 0.8 | -0.8 | 2026-08-28T21:21:25 | 0
1 | 2_down | a |  | -3.9 | -3.9 | -4 | 5 | 0 | 0.8 | -0.8 | 2026-08-28T21:21:25 | 0
1 | 2_down | a |  | -3.85 | -3.85 | -4 | 5 | 0 | 0.8 | -0.8 | 2026-08-28T21:21:25 | 0
1 | 2_down | a |  | -3.8 | -3.8 | -4 | 5 | 0 | 0.8 | -0.8 | 2026-08-28T21:21:25 | 0
1 | 2_down | a |  | -3.75 | -3.75 | -4 | 5 | 0 | 0.8 | -0.8 | 2026-08-28T21:21:25 | 0
1 | 2_down | a |  | -3.7 | -3.7 | -4 | 5 | 0 | 0.8 | -0.8 | 2026-08-28T21:21:25 | 0
1 | 2_down | a |  | -3.65 | -3.65 | -4 | 5 | 0 | 0.8 | -0.8 | 2026-08-28T21:21:25 | 0
1 | 2_down | a |  | -3.6 | -3.6 | -4 | 5 | 0 | 0.8 | -0.8 | 2026-08-28T21:21:25 | 0
1 | 2_down | a |  | -3.55 | -3.55 | -4 | 5 | 0 | 0.8 | -0.8 | 2026-08-28T21:21:25 | 0
1 | 2_down | a |  | -3.5 | -3.5 | -4 | 5 | 0 | 0.8 | -0.8 | 2026-08-28T21:21:25 | 0
1 | 2_down | a |  | -3.45 | -3.45 | -4 | 5 | 0 | 0.8 | -0.8 | 2026-08-28T21:21:25 | 0
1 | 2_down | a |  | -3.4 | -3.4 | -4 | 5 | 0 | 0.8 | -0.8 | 2026-08-28T21:21:25 | 0
1 | 2_down | a |  | -3.35 | -3.35 | -4 | 5 | 0 | 0.8 | -0.8 | 2026-08-28T21:21:25 | 0
1 | 2_down | a |  | -3.3 | -3.3 | -4 | 5 | 0 | 0.8 | -0.8 | 2026-08-28T21:21:25 | 0
1 | 2_down | a |  | -3.25 | -3.25 | -4 | 5 | 0 | 0.8 | -0.8 | 2026-08-28T21:21:25 | 0
1 | 2_down | a |  | -3.2 | -3.2 | -4 | 5 | 0 | 0.8 | -0.8 | 2026-08-28T21:21:25 | 0
1 | 2_down | a |  | -3.15 | -3.15 | -4 | 5 | 0 | 0.8 | -0.8 | 2026-08-28T21:21:25 | 0
1 | 2_down | a |  | -3.1 | -3.1 | -4 | 5 | 0 | 0.8 | -0.8 | 2026-08-28T21:21:25 | 0
1 | 2_down | a |  | -3.05 | -3.05 | -4 | 5 | 0 | 0.8 | -0.8 | 2026-08-28T21:21:25 | 0
1 | 2_down | a |  | -3 | -3 | -4 | 5 | 0 | 0.8 | -0.8 | 2026-08-28T21:21:25 | 0
1 | 2_down | a |  | -2.95 | -2.95 | -4 | 5 | 0 | 0.8 | -0.8 | 2026-08-28T21:21:25 | 0
1 | 2_down | a |  | -2.9 | -2.9 | -4 | 5 | 0 | 0.8 | -0.8 | 2026-08-28T21:21:25 | 0
1 | 2_down | a |  | -2.85 | -2.85 | -4 | 5 | 0 | 0.8 | -0.8 | 2026-08-28T21:21:25 | 0
1 | 2_down | a |  | -2.8 | -2.8 | -4 | 5 | 0 | 0.8 | -0.8 | 2026-08-28T21:21:25 | 0
1 | 2_down | a |  | -2.75 | -2.75 | -4 | 5 | 0 | 0.8 | -0.8 | 2026-08-28T21:21:25 | 0
1 | 2_down | a |  | -2.7 | -2.7 | -4 | 5 | 0 | 0.8 | -0.8 | 2026-08-28T21:21:25 | 0
1 | 2_down | a |  | -2.65 | -2.65 | -4 | 5 | 0 | 0.8 | -0.8 | 2026-08-28T21:21:25 | 0
1 | 2_down | a |  | -2.6 | -2.6 | -4 | 5 | 0 | 0.8 | -0.8 | 2026-08-28T21:21:25 | 0
1 | 2_down | a |  | -2.55 | -2.55 | -4 | 5 | 0 | 0.8 | -0.8 | 2026-08-28T21:21:25 | 0
1 | 2_down | a |  | -2.5 | -2.5 | -4 | 5 | 0 | 0.8 | -0.8 | 2026-08-28T21:21:25 | 0
1 | 2_down | a |  | -2.45 | -2.45 | -4 | 5 | 0 | 0.8 | -0.8 | 2026-08-28T21:21:25 | 0
1 | 2_down | a |  | -2.4 | -2.4 | -4 | 5 | 0 | 0.8 | -0.8 | 2026-08-28T21:21:25 | 0
1 | 2_down | a |  | -2.35 | -2.35 | -4 | 5 | 0 | 0.8 | -0.8 | 2026-08-28T21:21:25 | 0
1 | 2_down | a |  | -2.3 | -2.3 | -4 | 5 | 0 | 0.8 | -0.8 | 2026-08-28T21:21:25 | 0
1 | 2_down | a |  | -2.25 | -2.25 | -4 | 5 | 0 | 0.8 | -0.8 | 2026-08-28T21:21:25 | 0
1 | 2_down | a |  | -2.2 | -2.2 | -4 | 5 | 0 | 0.8 | -0.8 | 2026-08-28T21:21:25 | 0
1 | 2_down | a |  | -2.15 | -2.15 | -4 | 5 | 0 | 0.8 | -0.8 | 2026-08-28T21:21:25 | 0
1 | 2_down | a |  | -2.1 | -2.1 | -4 | 5 | 0 | 0.8 | -0.8 | 2026-08-28T21:21:25 | 0
1 | 2_down | a |  | -2.05 | -2.05 | -4 | 5 | 0 | 0.8 | -0.8 | 2026-08-28T21:21:25 | 0
1 | 2_down | a |  | -2 | -2 | -4 | 5 | 0 | 0.8 | -0.8 | 2026-08-28T21:21:25 | 0
1 | 2_down | a |  | -1.95 | -1.95 | -4 | 5 | 0 | 0.8 | -0.8 | 2026-08-28T21:21:25 | 0
1 | 2_down | a |  | -1.9 | -1.9 | -4 | 5 | 0 | 0.8 | -0.8 | 2026-08-28T21:21:25 | 0
1 | 2_down | a |  | -1.85 | -1.85 | -4 | 5 | 0 | 0.8 | -0.8 | 2026-08-28T21:21:25 | 0
1 | 2_down | a |  | -1.8 | -1.8 | -4 | 5 | 0 | 0.8 | -0.8 | 2026-08-28T21:21:25 | 0
1 | 2_down | a |  | -1.75 | -1.75 | -4 | 5 | 0.7 | 0.8 | -0.2 | 2026-08-28T21:21:25 | 0.14
1 | 2_down | a |  | -1.7 | -1.7 | -4 | 5 | 1.7 | 0.8 | 0.8 | 2026-08-28T21:21:25 | 0.34
1 | 2_down | a |  | -1.65 | -1.65 | -4 | 5 | 4 | 0.8 | 3.2 | 2026-08-28T21:21:25 | 0.8
1 | 2_down | a |  | -1.6 | -1.6 | -4 | 5 | 6 | 0.8 | 5.2 | 2026-08-28T21:21:25 | 1.2
1 | 2_down | a |  | -1.55 | -1.55 | -4 | 5 | 9 | 0.8 | 8.2 | 2026-08-28T21:21:25 | 1.8
1 | 2_down | a |  | -1.5 | -1.5 | -4 | 5 | 12 | 0.8 | 11.2 | 2026-08-28T21:21:25 | 2.4
1 | 2_down | a |  | -1.45 | -1.45 | -4 | 5 | 16.3 | 0.8 | 15.5 | 2026-08-28T21:21:25 | 3.26
1 | 2_down | a |  | -1.4 | -1.4 | -4 | 5 | 20.3 | 0.8 | 19.5 | 2026-08-28T21:21:25 | 4.06
1 | 2_down | a |  | -1.35 | -1.35 | -4 | 5 | 26.3 | 0.8 | 25.5 | 2026-08-28T21:21:25 | 5.26
1 | 2_down | a |  | -1.3 | -1.3 | -4 | 5 | 32.3 | 0.8 | 31.5 | 2026-08-28T21:21:25 | 6.46
1 | 2_down | a |  | -1.25 | -1.25 | -4 | 5 | 40 | 0.8 | 39.2 | 2026-08-28T21:21:25 | 8
1 | 2_down | a |  | -1.2 | -1.2 | -4 | 5 | 48.3 | 0.8 | 47.5 | 2026-08-28T21:21:25 | 9.66
1 | 2_down | a |  | -1.15 | -1.15 | -4 | 5 | 57 | 0.8 | 56.2 | 2026-08-28T21:21:25 | 11.4
1 | 2_down | a |  | -1.1 | -1.1 | -4 | 5 | 66.7 | 0.8 | 65.8 | 2026-08-28T21:21:25 | 13.34
1 | 2_down | a |  | -1.05 | -1.05 | -4 | 5 | 78 | 0.8 | 77.2 | 2026-08-28T21:21:25 | 15.6
1 | 2_down | a |  | -1 | -1 | -4 | 5 | 91 | 0.8 | 90.2 | 2026-08-28T21:21:25 | 18.2
1 | 2_down | a |  | -0.95 | -0.95 | -4 | 5 | 104.3 | 0.8 | 103.5 | 2026-08-28T21:21:25 | 20.86
1 | 2_down | a |  | -0.9 | -0.9 | -4 | 5 | 119 | 0.8 | 118.2 | 2026-08-28T21:21:25 | 23.8
1 | 2_down | a |  | -0.85 | -0.85 | -4 | 5 | 134.7 | 0.8 | 133.8 | 2026-08-28T21:21:25 | 26.94
1 | 2_down | a |  | -0.8 | -0.8 | -4 | 5 | 152.7 | 0.8 | 151.8 | 2026-08-28T21:21:25 | 30.54
1 | 2_down | a |  | -0.75 | -0.75 | -4 | 5 | 171.3 | 0.8 | 170.5 | 2026-08-28T21:21:25 | 34.26
1 | 2_down | a |  | -0.7 | -0.7 | -4 | 5 | 191 | 0.8 | 190.2 | 2026-08-28T21:21:25 | 38.2
1 | 2_down | a |  | -0.65 | -0.65 | -4 | 5 | 213.3 | 0.8 | 212.5 | 2026-08-28T21:21:25 | 42.66
1 | 2_down | a |  | -0.6 | -0.6 | -4 | 5 | 236.3 | 0.8 | 235.5 | 2026-08-28T21:21:25 | 47.26
1 | 2_down | a |  | -0.55 | -0.55 | -4 | 5 | 260.7 | 0.8 | 259.8 | 2026-08-28T21:21:25 | 52.14
1 | 2_down | a |  | -0.5 | -0.5 | -4 | 5 | 285.7 | 0.8 | 284.8 | 2026-08-28T21:21:25 | 57.14
1 | 2_down | a |  | -0.45 | -0.45 | -4 | 5 | 313.3 | 0.8 | 312.5 | 2026-08-28T21:21:25 | 62.66
1 | 2_down | a |  | -0.4 | -0.4 | -4 | 5 | 343 | 0.8 | 342.2 | 2026-08-28T21:21:25 | 68.6
1 | 2_down | a |  | -0.35 | -0.35 | -4 | 5 | 373.7 | 0.8 | 372.8 | 2026-08-28T21:21:25 | 74.74
1 | 2_down | a |  | -0.3 | -0.3 | -4 | 5 | 406 | 0.8 | 405.2 | 2026-08-28T21:21:25 | 81.2
1 | 2_down | a |  | -0.25 | -0.25 | -4 | 5 | 438.7 | 0.8 | 437.8 | 2026-08-28T21:21:25 | 87.74
1 | 2_down | a |  | -0.2 | -0.2 | -4 | 5 | 476 | 0.8 | 475.2 | 2026-08-28T21:21:25 | 95.2
1 | 2_down | a |  | -0.15 | -0.15 | -4 | 5 | 512.7 | 0.8 | 511.8 | 2026-08-28T21:21:25 | 102.54
1 | 2_down | a |  | -0.1 | -0.1 | -4 | 5 | 552.3 | 0.8 | 551.5 | 2026-08-28T21:21:25 | 110.46
1 | 2_down | a |  | -0.05 | -0.05 | -4 | 5 | 592 | 0.8 | 591.2 | 2026-08-28T21:21:25 | 118.4
1 | 2_down | a |  | 0 | 0 | -4 | 5 | 636 | 0.8 | 635.2 | 2026-08-28T21:21:25 | 127.2
1 | 2_down | a |  | 0.05 | 0.05 | -4 | 5 | 678.7 | 0.8 | 677.8 | 2026-08-28T21:21:25 | 135.74
1 | 2_down | a |  | 0.1 | 0.1 | -4 | 5 | 742 | 0.8 | 741.2 | 2026-08-28T21:21:25 | 148.4
1 | 2_down | a |  | 0.15 | 0.15 | -4 | 5 | 772.3 | 0.8 | 771.5 | 2026-08-28T21:21:25 | 154.46
1 | 2_down | a |  | 0.2 | 0.2 | -4 | 5 | 821.7 | 0.8 | 820.8 | 2026-08-28T21:21:25 | 164.34
1 | 2_down | a |  | 0.25 | 0.25 | -4 | 5 | 872 | 0.8 | 871.2 | 2026-08-28T21:21:25 | 174.4
1 | 2_down | a |  | 0.3 | 0.3 | -4 | 5 | 924.3 | 0.8 | 923.5 | 2026-08-28T21:21:25 | 184.86
1 | 2_down | a |  | 0.35 | 0.35 | -4 | 5 | 977.7 | 0.8 | 976.8 | 2026-08-28T21:21:25 | 195.54
1 | 2_down | a |  | 0.4 | 0.4 | -4 | 5 | 1033 | 0.8 | 1032.2 | 2026-08-28T21:21:25 | 206.6
1 | 2_down | a |  | 0.45 | 0.45 | -4 | 5 | 1091.3 | 0.8 | 1090.5 | 2026-08-28T21:21:25 | 218.26
1 | 2_down | a |  | 0.5 | 0.5 | -4 | 5 | 1149.3 | 0.8 | 1148.5 | 2026-08-28T21:21:25 | 229.86
1 | 2_down | a |  | 0.55 | 0.55 | -4 | 5 | 1208 | 0.8 | 1207.2 | 2026-08-28T21:21:25 | 241.6
1 | 2_down | a |  | 0.6 | 0.6 | -4 | 5 | 1292.7 | 0.8 | 1291.8 | 2026-08-28T21:21:25 | 258.54
1 | 2_down | a |  | 0.65 | 0.65 | -4 | 5 | 1331.3 | 0.8 | 1330.5 | 2026-08-28T21:21:25 | 266.26
1 | 2_down | a |  | 0.7 | 0.7 | -4 | 5 | 1396 | 0.8 | 1395.2 | 2026-08-28T21:21:25 | 279.2
1 | 2_down | a |  | 0.75 | 0.75 | -4 | 5 | 1463.7 | 0.8 | 1462.8 | 2026-08-28T21:21:25 | 292.74
1 | 2_down | a |  | 0.8 | 0.8 | -4 | 5 | 1530.3 | 0.8 | 1529.5 | 2026-08-28T21:21:25 | 306.06
1 | 2_down | a |  | 0.85 | 0.85 | -4 | 5 | 1599 | 0.8 | 1598.2 | 2026-08-28T21:21:25 | 319.8
1 | 2_down | a |  | 0.9 | 0.9 | -4 | 5 | 1668 | 0.8 | 1667.2 | 2026-08-28T21:21:25 | 333.6
1 | 2_down | a |  | 0.95 | 0.95 | -4 | 5 | 1740.7 | 0.8 | 1739.8 | 2026-08-28T21:21:25 | 348.14
1 | 2_down | a |  | 1 | 1 | -4 | 5 | 1813.3 | 0.8 | 1812.5 | 2026-08-28T21:21:25 | 362.66
1 | 2_down | a |  | 1.05 | 1.05 | -4 | 5 | 1888.7 | 0.8 | 1887.8 | 2026-08-28T21:21:25 | 377.74
1 | 2_down | a |  | 1.1 | 1.1 | -4 | 5 | 1964 | 0.8 | 1963.2 | 2026-08-28T21:21:25 | 392.8
1 | 2_down | a |  | 1.15 | 1.15 | -4 | 5 | 2042.3 | 0.8 | 2041.5 | 2026-08-28T21:21:25 | 408.46
1 | 2_down | a |  | 1.2 | 1.2 | -4 | 5 | 2119.3 | 0.8 | 2118.5 | 2026-08-28T21:21:25 | 423.86
1 | 2_down | a |  | 1.25 | 1.25 | -4 | 5 | 2200 | 0.8 | 2199.2 | 2026-08-28T21:21:25 | 440
1 | 2_down | a |  | 1.3 | 1.3 | -4 | 5 | 2280 | 0.8 | 2279.2 | 2026-08-28T21:21:25 | 456
1 | 2_down | a |  | 1.35 | 1.35 | -4 | 5 | 2364 | 0.8 | 2363.2 | 2026-08-28T21:21:25 | 472.8
1 | 2_down | a |  | 1.4 | 1.4 | -4 | 5 | 2447.3 | 0.8 | 2446.5 | 2026-08-28T21:21:25 | 489.46
1 | 2_down | a |  | 1.45 | 1.45 | -4 | 5 | 2534 | 0.8 | 2533.2 | 2026-08-28T21:21:25 | 506.8
1 | 2_down | a |  | 1.5 | 1.5 | -4 | 5 | 2620 | 0.8 | 2619.2 | 2026-08-28T21:21:25 | 524
1 | 2_down | b |  | -4 | -4 | -4 | 5 | 1 | 0.5 | 0.5 | 2026-08-28T21:22:56 | 0.2
1 | 2_down | b |  | -3.95 | -4 | -3.95 | 5 | 0 | 0.5 | -0.5 | 2026-08-28T21:22:56 | 0
1 | 2_down | b |  | -3.9 | -4 | -3.9 | 5 | 0 | 0.5 | -0.5 | 2026-08-28T21:22:56 | 0
1 | 2_down | b |  | -3.85 | -4 | -3.85 | 5 | 0 | 0.5 | -0.5 | 2026-08-28T21:22:56 | 0
1 | 2_down | b |  | -3.8 | -4 | -3.8 | 5 | 0 | 0.5 | -0.5 | 2026-08-28T21:22:56 | 0
1 | 2_down | b |  | -3.75 | -4 | -3.75 | 5 | 0 | 0.5 | -0.5 | 2026-08-28T21:22:56 | 0
1 | 2_down | b |  | -3.7 | -4 | -3.7 | 5 | 0 | 0.5 | -0.5 | 2026-08-28T21:22:56 | 0
1 | 2_down | b |  | -3.65 | -4 | -3.65 | 5 | 0 | 0.5 | -0.5 | 2026-08-28T21:22:56 | 0
1 | 2_down | b |  | -3.6 | -4 | -3.6 | 5 | 0 | 0.5 | -0.5 | 2026-08-28T21:22:56 | 0
1 | 2_down | b |  | -3.55 | -4 | -3.55 | 5 | 0 | 0.5 | -0.5 | 2026-08-28T21:22:56 | 0
1 | 2_down | b |  | -3.5 | -4 | -3.5 | 5 | 0 | 0.5 | -0.5 | 2026-08-28T21:22:56 | 0
1 | 2_down | b |  | -3.45 | -4 | -3.45 | 5 | 0 | 0.5 | -0.5 | 2026-08-28T21:22:56 | 0
1 | 2_down | b |  | -3.4 | -4 | -3.4 | 5 | 0 | 0.5 | -0.5 | 2026-08-28T21:22:56 | 0
1 | 2_down | b |  | -3.35 | -4 | -3.35 | 5 | 0 | 0.5 | -0.5 | 2026-08-28T21:22:56 | 0
1 | 2_down | b |  | -3.3 | -4 | -3.3 | 5 | 0 | 0.5 | -0.5 | 2026-08-28T21:22:56 | 0
1 | 2_down | b |  | -3.25 | -4 | -3.25 | 5 | 0 | 0.5 | -0.5 | 2026-08-28T21:22:56 | 0
1 | 2_down | b |  | -3.2 | -4 | -3.2 | 5 | 0 | 0.5 | -0.5 | 2026-08-28T21:22:56 | 0
1 | 2_down | b |  | -3.15 | -4 | -3.15 | 5 | 0 | 0.5 | -0.5 | 2026-08-28T21:22:56 | 0
1 | 2_down | b |  | -3.1 | -4 | -3.1 | 5 | 0 | 0.5 | -0.5 | 2026-08-28T21:22:56 | 0
1 | 2_down | b |  | -3.05 | -4 | -3.05 | 5 | 0 | 0.5 | -0.5 | 2026-08-28T21:22:56 | 0
1 | 2_down | b |  | -3 | -4 | -3 | 5 | 0 | 0.5 | -0.5 | 2026-08-28T21:22:56 | 0
1 | 2_down | b |  | -2.95 | -4 | -2.95 | 5 | 0 | 0.5 | -0.5 | 2026-08-28T21:22:56 | 0
1 | 2_down | b |  | -2.9 | -4 | -2.9 | 5 | 0 | 0.5 | -0.5 | 2026-08-28T21:22:56 | 0
1 | 2_down | b |  | -2.85 | -4 | -2.85 | 5 | 0 | 0.5 | -0.5 | 2026-08-28T21:22:56 | 0
1 | 2_down | b |  | -2.8 | -4 | -2.8 | 5 | 0 | 0.5 | -0.5 | 2026-08-28T21:22:56 | 0
1 | 2_down | b |  | -2.75 | -4 | -2.75 | 5 | 0 | 0.5 | -0.5 | 2026-08-28T21:22:56 | 0
1 | 2_down | b |  | -2.7 | -4 | -2.7 | 5 | 0 | 0.5 | -0.5 | 2026-08-28T21:22:56 | 0
1 | 2_down | b |  | -2.65 | -4 | -2.65 | 5 | 0 | 0.5 | -0.5 | 2026-08-28T21:22:56 | 0
1 | 2_down | b |  | -2.6 | -4 | -2.6 | 5 | 0 | 0.5 | -0.5 | 2026-08-28T21:22:56 | 0
1 | 2_down | b |  | -2.55 | -4 | -2.55 | 5 | 0.3 | 0.5 | -0.2 | 2026-08-28T21:22:56 | 0.06
1 | 2_down | b |  | -2.5 | -4 | -2.5 | 5 | 1.3 | 0.5 | 0.8 | 2026-08-28T21:22:56 | 0.26
1 | 2_down | b |  | -2.45 | -4 | -2.45 | 5 | 3 | 0.5 | 2.5 | 2026-08-28T21:22:56 | 0.6
1 | 2_down | b |  | -2.4 | -4 | -2.4 | 5 | 5.3 | 0.5 | 4.8 | 2026-08-28T21:22:56 | 1.06
1 | 2_down | b |  | -2.35 | -4 | -2.35 | 5 | 7.7 | 0.5 | 7.2 | 2026-08-28T21:22:56 | 1.54
1 | 2_down | b |  | -2.3 | -4 | -2.3 | 5 | 11 | 0.5 | 10.5 | 2026-08-28T21:22:56 | 2.2
1 | 2_down | b |  | -2.25 | -4 | -2.25 | 5 | 15.3 | 0.5 | 14.8 | 2026-08-28T21:22:56 | 3.06
1 | 2_down | b |  | -2.2 | -4 | -2.2 | 5 | 19.3 | 0.5 | 18.8 | 2026-08-28T21:22:56 | 3.86
1 | 2_down | b |  | -2.15 | -4 | -2.15 | 5 | 25.3 | 0.5 | 24.8 | 2026-08-28T21:22:56 | 5.06
1 | 2_down | b |  | -2.1 | -4 | -2.1 | 5 | 31 | 0.5 | 30.5 | 2026-08-28T21:22:56 | 6.2
1 | 2_down | b |  | -2.05 | -4 | -2.05 | 5 | 38.3 | 0.5 | 37.8 | 2026-08-28T21:22:56 | 7.66
1 | 2_down | b |  | -2 | -4 | -2 | 5 | 47 | 0.5 | 46.5 | 2026-08-28T21:22:56 | 9.4
1 | 2_down | b |  | -1.95 | -4 | -1.95 | 5 | 56.3 | 0.5 | 55.8 | 2026-08-28T21:22:56 | 11.26
1 | 2_down | b |  | -1.9 | -4 | -1.9 | 5 | 66 | 0.5 | 65.5 | 2026-08-28T21:22:56 | 13.2
1 | 2_down | b |  | -1.85 | -4 | -1.85 | 5 | 78.3 | 0.5 | 77.8 | 2026-08-28T21:22:56 | 15.66
1 | 2_down | b |  | -1.8 | -4 | -1.8 | 5 | 91.7 | 0.5 | 91.2 | 2026-08-28T21:22:56 | 18.34
1 | 2_down | b |  | -1.75 | -4 | -1.75 | 5 | 105.7 | 0.5 | 105.2 | 2026-08-28T21:22:56 | 21.14
1 | 2_down | b |  | -1.7 | -4 | -1.7 | 5 | 121 | 0.5 | 120.5 | 2026-08-28T21:22:56 | 24.2
1 | 2_down | b |  | -1.65 | -4 | -1.65 | 5 | 138.7 | 0.5 | 138.2 | 2026-08-28T21:22:56 | 27.74
1 | 2_down | b |  | -1.6 | -4 | -1.6 | 5 | 156.3 | 0.5 | 155.8 | 2026-08-28T21:22:56 | 31.26
1 | 2_down | b |  | -1.55 | -4 | -1.55 | 5 | 177.7 | 0.5 | 177.2 | 2026-08-28T21:22:56 | 35.54
1 | 2_down | b |  | -1.5 | -4 | -1.5 | 5 | 197.3 | 0.5 | 196.8 | 2026-08-28T21:22:56 | 39.46
1 | 2_down | b |  | -1.45 | -4 | -1.45 | 5 | 220.7 | 0.5 | 220.2 | 2026-08-28T21:22:56 | 44.14
1 | 2_down | b |  | -1.4 | -4 | -1.4 | 5 | 243 | 0.5 | 242.5 | 2026-08-28T21:22:56 | 48.6
1 | 2_down | b |  | -1.35 | -4 | -1.35 | 5 | 268.7 | 0.5 | 268.2 | 2026-08-28T21:22:56 | 53.74
1 | 2_down | b |  | -1.3 | -4 | -1.3 | 5 | 296.7 | 0.5 | 296.2 | 2026-08-28T21:22:56 | 59.34
1 | 2_down | b |  | -1.25 | -4 | -1.25 | 5 | 325.7 | 0.5 | 325.2 | 2026-08-28T21:22:56 | 65.14
1 | 2_down | b |  | -1.2 | -4 | -1.2 | 5 | 356 | 0.5 | 355.5 | 2026-08-28T21:22:56 | 71.2
1 | 2_down | b |  | -1.15 | -4 | -1.15 | 5 | 388.7 | 0.5 | 388.2 | 2026-08-28T21:22:56 | 77.74
1 | 2_down | b |  | -1.1 | -4 | -1.1 | 5 | 421.7 | 0.5 | 421.2 | 2026-08-28T21:22:56 | 84.34
1 | 2_down | b |  | -1.05 | -4 | -1.05 | 5 | 456.7 | 0.5 | 456.2 | 2026-08-28T21:22:56 | 91.34
1 | 2_down | b |  | -1 | -4 | -1 | 5 | 493.3 | 0.5 | 492.8 | 2026-08-28T21:22:56 | 98.66
1 | 2_down | b |  | -0.95 | -4 | -0.95 | 5 | 532 | 0.5 | 531.5 | 2026-08-28T21:22:56 | 106.4
1 | 2_down | b |  | -0.9 | -4 | -0.9 | 5 | 572.3 | 0.5 | 571.8 | 2026-08-28T21:22:56 | 114.46
1 | 2_down | b |  | -0.85 | -4 | -0.85 | 5 | 613.3 | 0.5 | 612.8 | 2026-08-28T21:22:56 | 122.66
1 | 2_down | b |  | -0.8 | -4 | -0.8 | 5 | 657.3 | 0.5 | 656.8 | 2026-08-28T21:22:56 | 131.46
1 | 2_down | b |  | -0.75 | -4 | -0.75 | 5 | 701.7 | 0.5 | 701.2 | 2026-08-28T21:22:56 | 140.34
1 | 2_down | b |  | -0.7 | -4 | -0.7 | 5 | 747.3 | 0.5 | 746.8 | 2026-08-28T21:22:56 | 149.46
1 | 2_down | b |  | -0.65 | -4 | -0.65 | 5 | 795.3 | 0.5 | 794.8 | 2026-08-28T21:22:56 | 159.06
1 | 2_down | b |  | -0.6 | -4 | -0.6 | 5 | 844.7 | 0.5 | 844.2 | 2026-08-28T21:22:56 | 168.94
1 | 2_down | b |  | -0.55 | -4 | -0.55 | 5 | 897 | 0.5 | 896.5 | 2026-08-28T21:22:56 | 179.4
1 | 2_down | b |  | -0.5 | -4 | -0.5 | 5 | 946.7 | 0.5 | 946.2 | 2026-08-28T21:22:56 | 189.34
1 | 2_down | b |  | -0.45 | -4 | -0.45 | 5 | 1001.7 | 0.5 | 1001.2 | 2026-08-28T21:22:56 | 200.34
1 | 2_down | b |  | -0.4 | -4 | -0.4 | 5 | 1057.3 | 0.5 | 1056.8 | 2026-08-28T21:22:56 | 211.46
1 | 2_down | b |  | -0.35 | -4 | -0.35 | 5 | 1115 | 0.5 | 1114.5 | 2026-08-28T21:22:56 | 223
1 | 2_down | b |  | -0.3 | -4 | -0.3 | 5 | 1175.7 | 0.5 | 1175.2 | 2026-08-28T21:22:56 | 235.14
1 | 2_down | b |  | -0.25 | -4 | -0.25 | 5 | 1235 | 0.5 | 1234.5 | 2026-08-28T21:22:56 | 247
1 | 2_down | b |  | -0.2 | -4 | -0.2 | 5 | 1297 | 0.5 | 1296.5 | 2026-08-28T21:22:56 | 259.4
1 | 2_down | b |  | -0.15 | -4 | -0.15 | 5 | 1360.7 | 0.5 | 1360.2 | 2026-08-28T21:22:56 | 272.14
1 | 2_down | b |  | -0.1 | -4 | -0.1 | 5 | 1426.3 | 0.5 | 1425.8 | 2026-08-28T21:22:56 | 285.26
1 | 2_down | b |  | -0.05 | -4 | -0.05 | 5 | 1494 | 0.5 | 1493.5 | 2026-08-28T21:22:56 | 298.8
1 | 2_down | b |  | 0 | -4 | 0 | 5 | 1563.7 | 0.5 | 1563.2 | 2026-08-28T21:22:56 | 312.74
1 | 2_down | b |  | 0.05 | -4 | 0.05 | 5 | 1631.3 | 0.5 | 1630.8 | 2026-08-28T21:22:56 | 326.26
1 | 2_down | b |  | 0.1 | -4 | 0.1 | 5 | 1700.3 | 0.5 | 1699.8 | 2026-08-28T21:22:56 | 340.06
1 | 2_down | b |  | 0.15 | -4 | 0.15 | 5 | 1772.7 | 0.5 | 1772.2 | 2026-08-28T21:22:56 | 354.54
1 | 2_down | b |  | 0.2 | -4 | 0.2 | 5 | 1845.3 | 0.5 | 1844.8 | 2026-08-28T21:22:56 | 369.06
1 | 2_down | b |  | 0.25 | -4 | 0.25 | 5 | 1920.3 | 0.5 | 1919.8 | 2026-08-28T21:22:56 | 384.06
1 | 2_down | b |  | 0.3 | -4 | 0.3 | 5 | 1996.7 | 0.5 | 1996.2 | 2026-08-28T21:22:56 | 399.34
1 | 2_down | b |  | 0.35 | -4 | 0.35 | 5 | 2075 | 0.5 | 2074.5 | 2026-08-28T21:22:56 | 415
1 | 2_down | b |  | 0.4 | -4 | 0.4 | 5 | 2152.7 | 0.5 | 2152.2 | 2026-08-28T21:22:56 | 430.54
1 | 2_down | b |  | 0.45 | -4 | 0.45 | 5 | 2234.7 | 0.5 | 2234.2 | 2026-08-28T21:22:56 | 446.94
1 | 2_down | b |  | 0.5 | -4 | 0.5 | 5 | 2313 | 0.5 | 2312.5 | 2026-08-28T21:22:56 | 462.6
1 | 2_down | b |  | 0.55 | -4 | 0.55 | 5 | 2397.3 | 0.5 | 2396.8 | 2026-08-28T21:22:56 | 479.46
1 | 2_down | b |  | 0.6 | -4 | 0.6 | 5 | 2480 | 0.5 | 2479.5 | 2026-08-28T21:22:56 | 496
1 | 2_down | b |  | 0.65 | -4 | 0.65 | 5 | 2562.3 | 0.5 | 2561.8 | 2026-08-28T21:22:56 | 512.46
1 | 2_down | b |  | 0.7 | -4 | 0.7 | 5 | 2650.7 | 0.5 | 2650.2 | 2026-08-28T21:22:56 | 530.14
1 | 2_down | b |  | 0.75 | -4 | 0.75 | 5 | 2736.3 | 0.5 | 2735.8 | 2026-08-28T21:22:56 | 547.26
1 | 2_down | b |  | 0.8 | -4 | 0.8 | 5 | 2828 | 0.5 | 2827.5 | 2026-08-28T21:22:56 | 565.6
1 | 2_down | b |  | 0.85 | -4 | 0.85 | 5 | 2917 | 0.5 | 2916.5 | 2026-08-28T21:22:56 | 583.4
1 | 2_down | b |  | 0.9 | -4 | 0.9 | 5 | 3008 | 0.5 | 3007.5 | 2026-08-28T21:22:56 | 601.6
1 | 2_down | b |  | 0.95 | -4 | 0.95 | 5 | 3102.7 | 0.5 | 3102.2 | 2026-08-28T21:22:56 | 620.54
1 | 2_down | b |  | 1 | -4 | 1 | 5 | 3192 | 0.5 | 3191.5 | 2026-08-28T21:22:56 | 638.4
1 | 2_down | b |  | 1.05 | -4 | 1.05 | 5 | 3286.3 | 0.5 | 3285.8 | 2026-08-28T21:22:56 | 657.26
1 | 2_down | b |  | 1.1 | -4 | 1.1 | 5 | 3381.7 | 0.5 | 3381.2 | 2026-08-28T21:22:56 | 676.34
1 | 2_down | b |  | 1.15 | -4 | 1.15 | 5 | 3481 | 0.5 | 3480.5 | 2026-08-28T21:22:56 | 696.2
1 | 2_down | b |  | 1.2 | -4 | 1.2 | 5 | 3581 | 0.5 | 3580.5 | 2026-08-28T21:22:56 | 716.2
1 | 2_down | b |  | 1.25 | -4 | 1.25 | 5 | 3679.7 | 0.5 | 3679.2 | 2026-08-28T21:22:56 | 735.94
1 | 2_down | b |  | 1.3 | -4 | 1.3 | 5 | 3777 | 0.5 | 3776.5 | 2026-08-28T21:22:56 | 755.4
1 | 2_down | b |  | 1.35 | -4 | 1.35 | 5 | 3884 | 0.5 | 3883.5 | 2026-08-28T21:22:56 | 776.8
1 | 2_down | b |  | 1.4 | -4 | 1.4 | 5 | 3982.7 | 0.5 | 3982.2 | 2026-08-28T21:22:56 | 796.54
1 | 2_down | b |  | 1.45 | -4 | 1.45 | 5 | 4083 | 0.5 | 4082.5 | 2026-08-28T21:22:56 | 816.6
1 | 2_down | b |  | 1.5 | -4 | 1.5 | 5 | 4095 | 0.5 | 4094.5 | 2026-08-28T21:22:56 | 819
1 | 2_down | comp | -0.8667 | -0.6134 | -1.4801 | -0.2533 | 10 | 2708.3 |  |  | 2026-08-28T21:24:55 | 270.83
1 | 2_down | comp | -0.8667 | -0.5634 | -1.4301 | -0.3033 | 10 | 2591.3 |  |  | 2026-08-28T21:24:55 | 259.13
1 | 2_down | comp | -0.8667 | -0.5134 | -1.3801 | -0.3533 | 10 | 2474 |  |  | 2026-08-28T21:24:55 | 247.4
1 | 2_down | comp | -0.8667 | -0.4634 | -1.3301 | -0.4033 | 10 | 2365.3 |  |  | 2026-08-28T21:24:55 | 236.53
1 | 2_down | comp | -0.8667 | -0.4134 | -1.2801 | -0.4533 | 10 | 2260.3 |  |  | 2026-08-28T21:24:55 | 226.03
1 | 2_down | comp | -0.8667 | -0.3634 | -1.2301 | -0.5033 | 10 | 2159.3 |  |  | 2026-08-28T21:24:55 | 215.93
1 | 2_down | comp | -0.8667 | -0.3134 | -1.1801 | -0.5533 | 10 | 2063.3 |  |  | 2026-08-28T21:24:55 | 206.33
1 | 2_down | comp | -0.8667 | -0.2634 | -1.1301 | -0.6033 | 10 | 1975.3 |  |  | 2026-08-28T21:24:55 | 197.53
1 | 2_down | comp | -0.8667 | -0.2134 | -1.0801 | -0.6533 | 10 | 1891 |  |  | 2026-08-28T21:24:55 | 189.1
1 | 2_down | comp | -0.8667 | -0.1634 | -1.0301 | -0.7033 | 10 | 1815.7 |  |  | 2026-08-28T21:24:55 | 181.57
1 | 2_down | comp | -0.8667 | -0.1134 | -0.9801 | -0.7533 | 10 | 1742 |  |  | 2026-08-28T21:24:55 | 174.2
1 | 2_down | comp | -0.8667 | -0.0634 | -0.9301 | -0.8033 | 10 | 1674 |  |  | 2026-08-28T21:24:55 | 167.4
1 | 2_down | comp | -0.8667 | -0.0134 | -0.8801 | -0.8533 | 10 | 1614.3 |  |  | 2026-08-28T21:24:55 | 161.43
1 | 2_down | comp | -0.8667 | 0.0366 | -0.8301 | -0.9033 | 10 | 1561 |  |  | 2026-08-28T21:24:55 | 156.1
1 | 2_down | comp | -0.8667 | 0.0866 | -0.7801 | -0.9533 | 10 | 1512 |  |  | 2026-08-28T21:24:55 | 151.2
1 | 2_down | comp | -0.8667 | 0.1366 | -0.7301 | -1.0033 | 10 | 1469 |  |  | 2026-08-28T21:24:55 | 146.9
1 | 2_down | comp | -0.8667 | 0.1866 | -0.6801 | -1.0533 | 10 | 1433 |  |  | 2026-08-28T21:24:55 | 143.3
1 | 2_down | comp | -0.8667 | 0.2366 | -0.6301 | -1.1033 | 10 | 1403 |  |  | 2026-08-28T21:24:55 | 140.3
1 | 2_down | comp | -0.8667 | 0.2866 | -0.5801 | -1.1533 | 10 | 1378.7 |  |  | 2026-08-28T21:24:55 | 137.87
1 | 2_down | comp | -0.8667 | 0.3366 | -0.5301 | -1.2033 | 10 | 1362.7 |  |  | 2026-08-28T21:24:55 | 136.27
1 | 2_down | comp | -0.8667 | 0.3866 | -0.4801 | -1.2533 | 10 | 1353.7 |  |  | 2026-08-28T21:24:55 | 135.37
1 | 2_down | comp | -0.8667 | 0.4366 | -0.4301 | -1.3033 | 10 | 1348.3 |  |  | 2026-08-28T21:24:55 | 134.83
1 | 2_down | comp | -0.8667 | 0.4866 | -0.3801 | -1.3533 | 10 | 1350 |  |  | 2026-08-28T21:24:55 | 135
1 | 2_down | comp | -0.8667 | 0.5366 | -0.3301 | -1.4033 | 10 | 1360 |  |  | 2026-08-28T21:24:55 | 136
1 | 2_down | comp | -0.8667 | 0.5866 | -0.2801 | -1.4533 | 10 | 1374.7 |  |  | 2026-08-28T21:24:55 | 137.47
2 | 2_down | a |  | -4 | -4 | -4 | 10 | 4.7 | 2.3 | 2.3 | 2026-08-28T21:25:19 | 0.47
2 | 2_down | a |  | -3.95 | -3.95 | -4 | 10 | 0 | 2.3 | -2.3 | 2026-08-28T21:25:19 | 0
2 | 2_down | a |  | -3.9 | -3.9 | -4 | 10 | 0 | 2.3 | -2.3 | 2026-08-28T21:25:19 | 0
2 | 2_down | a |  | -3.85 | -3.85 | -4 | 10 | 0 | 2.3 | -2.3 | 2026-08-28T21:25:19 | 0
2 | 2_down | a |  | -3.8 | -3.8 | -4 | 10 | 0 | 2.3 | -2.3 | 2026-08-28T21:25:19 | 0
2 | 2_down | a |  | -3.75 | -3.75 | -4 | 10 | 0 | 2.3 | -2.3 | 2026-08-28T21:25:19 | 0
2 | 2_down | a |  | -3.7 | -3.7 | -4 | 10 | 0 | 2.3 | -2.3 | 2026-08-28T21:25:19 | 0
2 | 2_down | a |  | -3.65 | -3.65 | -4 | 10 | 0 | 2.3 | -2.3 | 2026-08-28T21:25:19 | 0
2 | 2_down | a |  | -3.6 | -3.6 | -4 | 10 | 0 | 2.3 | -2.3 | 2026-08-28T21:25:19 | 0
2 | 2_down | a |  | -3.55 | -3.55 | -4 | 10 | 0 | 2.3 | -2.3 | 2026-08-28T21:25:19 | 0
2 | 2_down | a |  | -3.5 | -3.5 | -4 | 10 | 0 | 2.3 | -2.3 | 2026-08-28T21:25:19 | 0
2 | 2_down | a |  | -3.45 | -3.45 | -4 | 10 | 0 | 2.3 | -2.3 | 2026-08-28T21:25:19 | 0
2 | 2_down | a |  | -3.4 | -3.4 | -4 | 10 | 0 | 2.3 | -2.3 | 2026-08-28T21:25:19 | 0
2 | 2_down | a |  | -3.35 | -3.35 | -4 | 10 | 0 | 2.3 | -2.3 | 2026-08-28T21:25:19 | 0
2 | 2_down | a |  | -3.3 | -3.3 | -4 | 10 | 0 | 2.3 | -2.3 | 2026-08-28T21:25:19 | 0
2 | 2_down | a |  | -3.25 | -3.25 | -4 | 10 | 0 | 2.3 | -2.3 | 2026-08-28T21:25:19 | 0
2 | 2_down | a |  | -3.2 | -3.2 | -4 | 10 | 0 | 2.3 | -2.3 | 2026-08-28T21:25:19 | 0
2 | 2_down | a |  | -3.15 | -3.15 | -4 | 10 | 0 | 2.3 | -2.3 | 2026-08-28T21:25:19 | 0
2 | 2_down | a |  | -3.1 | -3.1 | -4 | 10 | 0 | 2.3 | -2.3 | 2026-08-28T21:25:19 | 0
2 | 2_down | a |  | -3.05 | -3.05 | -4 | 10 | 0 | 2.3 | -2.3 | 2026-08-28T21:25:19 | 0
2 | 2_down | a |  | -3 | -3 | -4 | 10 | 0 | 2.3 | -2.3 | 2026-08-28T21:25:19 | 0
2 | 2_down | a |  | -2.95 | -2.95 | -4 | 10 | 0 | 2.3 | -2.3 | 2026-08-28T21:25:19 | 0
2 | 2_down | a |  | -2.9 | -2.9 | -4 | 10 | 0 | 2.3 | -2.3 | 2026-08-28T21:25:19 | 0
2 | 2_down | a |  | -2.85 | -2.85 | -4 | 10 | 0 | 2.3 | -2.3 | 2026-08-28T21:25:19 | 0
2 | 2_down | a |  | -2.8 | -2.8 | -4 | 10 | 0 | 2.3 | -2.3 | 2026-08-28T21:25:19 | 0
2 | 2_down | a |  | -2.75 | -2.75 | -4 | 10 | 0 | 2.3 | -2.3 | 2026-08-28T21:25:19 | 0
2 | 2_down | a |  | -2.7 | -2.7 | -4 | 10 | 0 | 2.3 | -2.3 | 2026-08-28T21:25:19 | 0
2 | 2_down | a |  | -2.65 | -2.65 | -4 | 10 | 0 | 2.3 | -2.3 | 2026-08-28T21:25:19 | 0
2 | 2_down | a |  | -2.6 | -2.6 | -4 | 10 | 0 | 2.3 | -2.3 | 2026-08-28T21:25:19 | 0
2 | 2_down | a |  | -2.55 | -2.55 | -4 | 10 | 0 | 2.3 | -2.3 | 2026-08-28T21:25:19 | 0
2 | 2_down | a |  | -2.5 | -2.5 | -4 | 10 | 0 | 2.3 | -2.3 | 2026-08-28T21:25:19 | 0
2 | 2_down | a |  | -2.45 | -2.45 | -4 | 10 | 0 | 2.3 | -2.3 | 2026-08-28T21:25:19 | 0
2 | 2_down | a |  | -2.4 | -2.4 | -4 | 10 | 0 | 2.3 | -2.3 | 2026-08-28T21:25:19 | 0
2 | 2_down | a |  | -2.35 | -2.35 | -4 | 10 | 0 | 2.3 | -2.3 | 2026-08-28T21:25:19 | 0
2 | 2_down | a |  | -2.3 | -2.3 | -4 | 10 | 0 | 2.3 | -2.3 | 2026-08-28T21:25:19 | 0
2 | 2_down | a |  | -2.25 | -2.25 | -4 | 10 | 0 | 2.3 | -2.3 | 2026-08-28T21:25:19 | 0
2 | 2_down | a |  | -2.2 | -2.2 | -4 | 10 | 0 | 2.3 | -2.3 | 2026-08-28T21:25:19 | 0
2 | 2_down | a |  | -2.15 | -2.15 | -4 | 10 | 0 | 2.3 | -2.3 | 2026-08-28T21:25:19 | 0
2 | 2_down | a |  | -2.1 | -2.1 | -4 | 10 | 0 | 2.3 | -2.3 | 2026-08-28T21:25:19 | 0
2 | 2_down | a |  | -2.05 | -2.05 | -4 | 10 | 0 | 2.3 | -2.3 | 2026-08-28T21:25:19 | 0
2 | 2_down | a |  | -2 | -2 | -4 | 10 | 0.7 | 2.3 | -1.7 | 2026-08-28T21:25:19 | 0.07
2 | 2_down | a |  | -1.95 | -1.95 | -4 | 10 | 2.7 | 2.3 | 0.3 | 2026-08-28T21:25:19 | 0.27
2 | 2_down | a |  | -1.9 | -1.9 | -4 | 10 | 4.7 | 2.3 | 2.3 | 2026-08-28T21:25:19 | 0.47
2 | 2_down | a |  | -1.85 | -1.85 | -4 | 10 | 8 | 2.3 | 5.7 | 2026-08-28T21:25:19 | 0.8
2 | 2_down | a |  | -1.8 | -1.8 | -4 | 10 | 11.3 | 2.3 | 9 | 2026-08-28T21:25:19 | 1.13
2 | 2_down | a |  | -1.75 | -1.75 | -4 | 10 | 15.7 | 2.3 | 13.3 | 2026-08-28T21:25:19 | 1.57
2 | 2_down | a |  | -1.7 | -1.7 | -4 | 10 | 22 | 2.3 | 19.7 | 2026-08-28T21:25:19 | 2.2
2 | 2_down | a |  | -1.65 | -1.65 | -4 | 10 | 29 | 2.3 | 26.7 | 2026-08-28T21:25:19 | 2.9
2 | 2_down | a |  | -1.6 | -1.6 | -4 | 10 | 37.7 | 2.3 | 35.3 | 2026-08-28T21:25:19 | 3.77
2 | 2_down | a |  | -1.55 | -1.55 | -4 | 10 | 46.7 | 2.3 | 44.3 | 2026-08-28T21:25:19 | 4.67
2 | 2_down | a |  | -1.5 | -1.5 | -4 | 10 | 58 | 2.3 | 55.7 | 2026-08-28T21:25:19 | 5.8
2 | 2_down | a |  | -1.45 | -1.45 | -4 | 10 | 70.3 | 2.3 | 68 | 2026-08-28T21:25:19 | 7.03
2 | 2_down | a |  | -1.4 | -1.4 | -4 | 10 | 85 | 2.3 | 82.7 | 2026-08-28T21:25:19 | 8.5
2 | 2_down | a |  | -1.35 | -1.35 | -4 | 10 | 106 | 2.3 | 103.7 | 2026-08-28T21:25:19 | 10.6
2 | 2_down | a |  | -1.3 | -1.3 | -4 | 10 | 120.7 | 2.3 | 118.3 | 2026-08-28T21:25:19 | 12.07
2 | 2_down | a |  | -1.25 | -1.25 | -4 | 10 | 140.7 | 2.3 | 138.3 | 2026-08-28T21:25:19 | 14.07
2 | 2_down | a |  | -1.2 | -1.2 | -4 | 10 | 164 | 2.3 | 161.7 | 2026-08-28T21:25:19 | 16.4
2 | 2_down | a |  | -1.15 | -1.15 | -4 | 10 | 189.7 | 2.3 | 187.3 | 2026-08-28T21:25:19 | 18.97
2 | 2_down | a |  | -1.1 | -1.1 | -4 | 10 | 217 | 2.3 | 214.7 | 2026-08-28T21:25:19 | 21.7
2 | 2_down | a |  | -1.05 | -1.05 | -4 | 10 | 247.7 | 2.3 | 245.3 | 2026-08-28T21:25:19 | 24.77
2 | 2_down | a |  | -1 | -1 | -4 | 10 | 279.3 | 2.3 | 277 | 2026-08-28T21:25:19 | 27.93
2 | 2_down | a |  | -0.95 | -0.95 | -4 | 10 | 315 | 2.3 | 312.7 | 2026-08-28T21:25:19 | 31.5
2 | 2_down | a |  | -0.9 | -0.9 | -4 | 10 | 353 | 2.3 | 350.7 | 2026-08-28T21:25:19 | 35.3
2 | 2_down | a |  | -0.85 | -0.85 | -4 | 10 | 393.7 | 2.3 | 391.3 | 2026-08-28T21:25:19 | 39.37
2 | 2_down | a |  | -0.8 | -0.8 | -4 | 10 | 435.3 | 2.3 | 433 | 2026-08-28T21:25:19 | 43.53
2 | 2_down | a |  | -0.75 | -0.75 | -4 | 10 | 481.3 | 2.3 | 479 | 2026-08-28T21:25:19 | 48.13
2 | 2_down | a |  | -0.7 | -0.7 | -4 | 10 | 530.7 | 2.3 | 528.3 | 2026-08-28T21:25:19 | 53.07
2 | 2_down | a |  | -0.65 | -0.65 | -4 | 10 | 582 | 2.3 | 579.7 | 2026-08-28T21:25:19 | 58.2
2 | 2_down | a |  | -0.6 | -0.6 | -4 | 10 | 638 | 2.3 | 635.7 | 2026-08-28T21:25:19 | 63.8
2 | 2_down | a |  | -0.55 | -0.55 | -4 | 10 | 695.7 | 2.3 | 693.3 | 2026-08-28T21:25:19 | 69.57
2 | 2_down | a |  | -0.5 | -0.5 | -4 | 10 | 755 | 2.3 | 752.7 | 2026-08-28T21:25:19 | 75.5
2 | 2_down | a |  | -0.45 | -0.45 | -4 | 10 | 820.3 | 2.3 | 818 | 2026-08-28T21:25:19 | 82.03
2 | 2_down | a |  | -0.4 | -0.4 | -4 | 10 | 888.7 | 2.3 | 886.3 | 2026-08-28T21:25:19 | 88.87
2 | 2_down | a |  | -0.35 | -0.35 | -4 | 10 | 959.7 | 2.3 | 957.3 | 2026-08-28T21:25:19 | 95.97
2 | 2_down | a |  | -0.3 | -0.3 | -4 | 10 | 1036 | 2.3 | 1033.7 | 2026-08-28T21:25:19 | 103.6
2 | 2_down | a |  | -0.25 | -0.25 | -4 | 10 | 1114.7 | 2.3 | 1112.3 | 2026-08-28T21:25:19 | 111.47
2 | 2_down | a |  | -0.2 | -0.2 | -4 | 10 | 1195.7 | 2.3 | 1193.3 | 2026-08-28T21:25:19 | 119.57
2 | 2_down | a |  | -0.15 | -0.15 | -4 | 10 | 1281 | 2.3 | 1278.7 | 2026-08-28T21:25:19 | 128.1
2 | 2_down | a |  | -0.1 | -0.1 | -4 | 10 | 1371.3 | 2.3 | 1369 | 2026-08-28T21:25:19 | 137.13
2 | 2_down | a |  | -0.05 | -0.05 | -4 | 10 | 1464 | 2.3 | 1461.7 | 2026-08-28T21:25:19 | 146.4
2 | 2_down | a |  | 0 | 0 | -4 | 10 | 1561.7 | 2.3 | 1559.3 | 2026-08-28T21:25:19 | 156.17
2 | 2_down | a |  | 0.05 | 0.05 | -4 | 10 | 1660 | 2.3 | 1657.7 | 2026-08-28T21:25:19 | 166
2 | 2_down | a |  | 0.1 | 0.1 | -4 | 10 | 1763.7 | 2.3 | 1761.3 | 2026-08-28T21:25:19 | 176.37
2 | 2_down | a |  | 0.15 | 0.15 | -4 | 10 | 1870 | 2.3 | 1867.7 | 2026-08-28T21:25:19 | 187
2 | 2_down | a |  | 0.2 | 0.2 | -4 | 10 | 1978.7 | 2.3 | 1976.3 | 2026-08-28T21:25:19 | 197.87
2 | 2_down | a |  | 0.25 | 0.25 | -4 | 10 | 2092 | 2.3 | 2089.7 | 2026-08-28T21:25:19 | 209.2
2 | 2_down | a |  | 0.3 | 0.3 | -4 | 10 | 2208.7 | 2.3 | 2206.3 | 2026-08-28T21:25:19 | 220.87
2 | 2_down | a |  | 0.35 | 0.35 | -4 | 10 | 2333.7 | 2.3 | 2331.3 | 2026-08-28T21:25:19 | 233.37
2 | 2_down | a |  | 0.4 | 0.4 | -4 | 10 | 2460 | 2.3 | 2457.7 | 2026-08-28T21:25:19 | 246
2 | 2_down | a |  | 0.45 | 0.45 | -4 | 10 | 2590 | 2.3 | 2587.7 | 2026-08-28T21:25:19 | 259
2 | 2_down | a |  | 0.5 | 0.5 | -4 | 10 | 2719.3 | 2.3 | 2717 | 2026-08-28T21:25:19 | 271.93
2 | 2_down | a |  | 0.55 | 0.55 | -4 | 10 | 2857 | 2.3 | 2854.7 | 2026-08-28T21:25:19 | 285.7
2 | 2_down | a |  | 0.6 | 0.6 | -4 | 10 | 2996.3 | 2.3 | 2994 | 2026-08-28T21:25:19 | 299.63
2 | 2_down | a |  | 0.65 | 0.65 | -4 | 10 | 3140.3 | 2.3 | 3138 | 2026-08-28T21:25:19 | 314.03
2 | 2_down | a |  | 0.7 | 0.7 | -4 | 10 | 3295 | 2.3 | 3292.7 | 2026-08-28T21:25:19 | 329.5
2 | 2_down | a |  | 0.75 | 0.75 | -4 | 10 | 3446.3 | 2.3 | 3444 | 2026-08-28T21:25:19 | 344.63
2 | 2_down | a |  | 0.8 | 0.8 | -4 | 10 | 3604 | 2.3 | 3601.7 | 2026-08-28T21:25:19 | 360.4
2 | 2_down | a |  | 0.85 | 0.85 | -4 | 10 | 3772 | 2.3 | 3769.7 | 2026-08-28T21:25:19 | 377.2
2 | 2_down | a |  | 0.9 | 0.9 | -4 | 10 | 3940.3 | 2.3 | 3938 | 2026-08-28T21:25:19 | 394.03
2 | 2_down | a |  | 0.95 | 0.95 | -4 | 10 | 4095 | 2.3 | 4092.7 | 2026-08-28T21:25:19 | 409.5
2 | 2_down | a |  | 1 | 1 | -4 | 10 | 4095 | 2.3 | 4092.7 | 2026-08-28T21:25:19 | 409.5
2 | 2_down | a |  | 1.05 | 1.05 | -4 | 10 | 4095 | 2.3 | 4092.7 | 2026-08-28T21:25:19 | 409.5
2 | 2_down | a |  | 1.1 | 1.1 | -4 | 10 | 4095 | 2.3 | 4092.7 | 2026-08-28T21:25:19 | 409.5
2 | 2_down | a |  | 1.15 | 1.15 | -4 | 10 | 4095 | 2.3 | 4092.7 | 2026-08-28T21:25:19 | 409.5
2 | 2_down | a |  | 1.2 | 1.2 | -4 | 10 | 4095 | 2.3 | 4092.7 | 2026-08-28T21:25:19 | 409.5
2 | 2_down | a |  | 1.25 | 1.25 | -4 | 10 | 4095 | 2.3 | 4092.7 | 2026-08-28T21:25:19 | 409.5
2 | 2_down | a |  | 1.3 | 1.3 | -4 | 10 | 4095 | 2.3 | 4092.7 | 2026-08-28T21:25:19 | 409.5
2 | 2_down | a |  | 1.35 | 1.35 | -4 | 10 | 4095 | 2.3 | 4092.7 | 2026-08-28T21:25:19 | 409.5
2 | 2_down | a |  | 1.4 | 1.4 | -4 | 10 | 4095 | 2.3 | 4092.7 | 2026-08-28T21:25:19 | 409.5
2 | 2_down | a |  | 1.45 | 1.45 | -4 | 10 | 4095 | 2.3 | 4092.7 | 2026-08-28T21:25:19 | 409.5
2 | 2_down | a |  | 1.5 | 1.5 | -4 | 10 | 4095 | 2.3 | 4092.7 | 2026-08-28T21:25:19 | 409.5
2 | 2_down | b |  | -4 | -4 | -4 | 10 | 4 | 2 | 2 | 2026-08-28T21:26:51 | 0.4
2 | 2_down | b |  | -3.95 | -4 | -3.95 | 10 | 0 | 2 | -2 | 2026-08-28T21:26:51 | 0
2 | 2_down | b |  | -3.9 | -4 | -3.9 | 10 | 0 | 2 | -2 | 2026-08-28T21:26:51 | 0
2 | 2_down | b |  | -3.85 | -4 | -3.85 | 10 | 0 | 2 | -2 | 2026-08-28T21:26:51 | 0
2 | 2_down | b |  | -3.8 | -4 | -3.8 | 10 | 0 | 2 | -2 | 2026-08-28T21:26:51 | 0
2 | 2_down | b |  | -3.75 | -4 | -3.75 | 10 | 0 | 2 | -2 | 2026-08-28T21:26:51 | 0
2 | 2_down | b |  | -3.7 | -4 | -3.7 | 10 | 0 | 2 | -2 | 2026-08-28T21:26:51 | 0
2 | 2_down | b |  | -3.65 | -4 | -3.65 | 10 | 0 | 2 | -2 | 2026-08-28T21:26:51 | 0
2 | 2_down | b |  | -3.6 | -4 | -3.6 | 10 | 0 | 2 | -2 | 2026-08-28T21:26:51 | 0
2 | 2_down | b |  | -3.55 | -4 | -3.55 | 10 | 0 | 2 | -2 | 2026-08-28T21:26:51 | 0
2 | 2_down | b |  | -3.5 | -4 | -3.5 | 10 | 0 | 2 | -2 | 2026-08-28T21:26:51 | 0
2 | 2_down | b |  | -3.45 | -4 | -3.45 | 10 | 0 | 2 | -2 | 2026-08-28T21:26:51 | 0
2 | 2_down | b |  | -3.4 | -4 | -3.4 | 10 | 0 | 2 | -2 | 2026-08-28T21:26:51 | 0
2 | 2_down | b |  | -3.35 | -4 | -3.35 | 10 | 0 | 2 | -2 | 2026-08-28T21:26:51 | 0
2 | 2_down | b |  | -3.3 | -4 | -3.3 | 10 | 0 | 2 | -2 | 2026-08-28T21:26:51 | 0
2 | 2_down | b |  | -3.25 | -4 | -3.25 | 10 | 0 | 2 | -2 | 2026-08-28T21:26:51 | 0
2 | 2_down | b |  | -3.2 | -4 | -3.2 | 10 | 0 | 2 | -2 | 2026-08-28T21:26:51 | 0
2 | 2_down | b |  | -3.15 | -4 | -3.15 | 10 | 0 | 2 | -2 | 2026-08-28T21:26:51 | 0
2 | 2_down | b |  | -3.1 | -4 | -3.1 | 10 | 0 | 2 | -2 | 2026-08-28T21:26:51 | 0
2 | 2_down | b |  | -3.05 | -4 | -3.05 | 10 | 0 | 2 | -2 | 2026-08-28T21:26:51 | 0
2 | 2_down | b |  | -3 | -4 | -3 | 10 | 0 | 2 | -2 | 2026-08-28T21:26:51 | 0
2 | 2_down | b |  | -2.95 | -4 | -2.95 | 10 | 0 | 2 | -2 | 2026-08-28T21:26:51 | 0
2 | 2_down | b |  | -2.9 | -4 | -2.9 | 10 | 0 | 2 | -2 | 2026-08-28T21:26:51 | 0
2 | 2_down | b |  | -2.85 | -4 | -2.85 | 10 | 0 | 2 | -2 | 2026-08-28T21:26:51 | 0
2 | 2_down | b |  | -2.8 | -4 | -2.8 | 10 | 0 | 2 | -2 | 2026-08-28T21:26:51 | 0
2 | 2_down | b |  | -2.75 | -4 | -2.75 | 10 | 0 | 2 | -2 | 2026-08-28T21:26:51 | 0
2 | 2_down | b |  | -2.7 | -4 | -2.7 | 10 | 0 | 2 | -2 | 2026-08-28T21:26:51 | 0
2 | 2_down | b |  | -2.65 | -4 | -2.65 | 10 | 0 | 2 | -2 | 2026-08-28T21:26:51 | 0
2 | 2_down | b |  | -2.6 | -4 | -2.6 | 10 | 0 | 2 | -2 | 2026-08-28T21:26:51 | 0
2 | 2_down | b |  | -2.55 | -4 | -2.55 | 10 | 0 | 2 | -2 | 2026-08-28T21:26:51 | 0
2 | 2_down | b |  | -2.5 | -4 | -2.5 | 10 | 0 | 2 | -2 | 2026-08-28T21:26:51 | 0
2 | 2_down | b |  | -2.45 | -4 | -2.45 | 10 | 0 | 2 | -2 | 2026-08-28T21:26:51 | 0
2 | 2_down | b |  | -2.4 | -4 | -2.4 | 10 | 1.7 | 2 | -0.3 | 2026-08-28T21:26:51 | 0.17
2 | 2_down | b |  | -2.35 | -4 | -2.35 | 10 | 3.7 | 2 | 1.7 | 2026-08-28T21:26:51 | 0.37
2 | 2_down | b |  | -2.3 | -4 | -2.3 | 10 | 6 | 2 | 4 | 2026-08-28T21:26:51 | 0.6
2 | 2_down | b |  | -2.25 | -4 | -2.25 | 10 | 10 | 2 | 8 | 2026-08-28T21:26:51 | 1
2 | 2_down | b |  | -2.2 | -4 | -2.2 | 10 | 14 | 2 | 12 | 2026-08-28T21:26:51 | 1.4
2 | 2_down | b |  | -2.15 | -4 | -2.15 | 10 | 19.7 | 2 | 17.7 | 2026-08-28T21:26:51 | 1.97
2 | 2_down | b |  | -2.1 | -4 | -2.1 | 10 | 26.3 | 2 | 24.3 | 2026-08-28T21:26:51 | 2.63
2 | 2_down | b |  | -2.05 | -4 | -2.05 | 10 | 34.3 | 2 | 32.3 | 2026-08-28T21:26:51 | 3.43
2 | 2_down | b |  | -2 | -4 | -2 | 10 | 44.3 | 2 | 42.3 | 2026-08-28T21:26:51 | 4.43
2 | 2_down | b |  | -1.95 | -4 | -1.95 | 10 | 55.3 | 2 | 53.3 | 2026-08-28T21:26:51 | 5.53
2 | 2_down | b |  | -1.9 | -4 | -1.9 | 10 | 68 | 2 | 66 | 2026-08-28T21:26:51 | 6.8
2 | 2_down | b |  | -1.85 | -4 | -1.85 | 10 | 82.3 | 2 | 80.3 | 2026-08-28T21:26:51 | 8.23
2 | 2_down | b |  | -1.8 | -4 | -1.8 | 10 | 99.3 | 2 | 97.3 | 2026-08-28T21:26:51 | 9.93
2 | 2_down | b |  | -1.75 | -4 | -1.75 | 10 | 117.7 | 2 | 115.7 | 2026-08-28T21:26:51 | 11.77
2 | 2_down | b |  | -1.7 | -4 | -1.7 | 10 | 138 | 2 | 136 | 2026-08-28T21:26:51 | 13.8
2 | 2_down | b |  | -1.65 | -4 | -1.65 | 10 | 163.3 | 2 | 161.3 | 2026-08-28T21:26:51 | 16.33
2 | 2_down | b |  | -1.6 | -4 | -1.6 | 10 | 188.7 | 2 | 186.7 | 2026-08-28T21:26:51 | 18.87
2 | 2_down | b |  | -1.55 | -4 | -1.55 | 10 | 216.3 | 2 | 214.3 | 2026-08-28T21:26:51 | 21.63
2 | 2_down | b |  | -1.5 | -4 | -1.5 | 10 | 247.3 | 2 | 245.3 | 2026-08-28T21:26:51 | 24.73
2 | 2_down | b |  | -1.45 | -4 | -1.45 | 10 | 280.7 | 2 | 278.7 | 2026-08-28T21:26:51 | 28.07
2 | 2_down | b |  | -1.4 | -4 | -1.4 | 10 | 317 | 2 | 315 | 2026-08-28T21:26:51 | 31.7
2 | 2_down | b |  | -1.35 | -4 | -1.35 | 10 | 355.7 | 2 | 353.7 | 2026-08-28T21:26:51 | 35.57
2 | 2_down | b |  | -1.3 | -4 | -1.3 | 10 | 397.3 | 2 | 395.3 | 2026-08-28T21:26:51 | 39.73
2 | 2_down | b |  | -1.25 | -4 | -1.25 | 10 | 441.7 | 2 | 439.7 | 2026-08-28T21:26:51 | 44.17
2 | 2_down | b |  | -1.2 | -4 | -1.2 | 10 | 488.3 | 2 | 486.3 | 2026-08-28T21:26:51 | 48.83
2 | 2_down | b |  | -1.15 | -4 | -1.15 | 10 | 539.3 | 2 | 537.3 | 2026-08-28T21:26:51 | 53.93
2 | 2_down | b |  | -1.1 | -4 | -1.1 | 10 | 594 | 2 | 592 | 2026-08-28T21:26:51 | 59.4
2 | 2_down | b |  | -1.05 | -4 | -1.05 | 10 | 650 | 2 | 648 | 2026-08-28T21:26:51 | 65
2 | 2_down | b |  | -1 | -4 | -1 | 10 | 709.7 | 2 | 707.7 | 2026-08-28T21:26:51 | 70.97
2 | 2_down | b |  | -0.95 | -4 | -0.95 | 10 | 773.3 | 2 | 771.3 | 2026-08-28T21:26:51 | 77.33
2 | 2_down | b |  | -0.9 | -4 | -0.9 | 10 | 839.3 | 2 | 837.3 | 2026-08-28T21:26:51 | 83.93
2 | 2_down | b |  | -0.85 | -4 | -0.85 | 10 | 909.7 | 2 | 907.7 | 2026-08-28T21:26:51 | 90.97
2 | 2_down | b |  | -0.8 | -4 | -0.8 | 10 | 983 | 2 | 981 | 2026-08-28T21:26:51 | 98.3
2 | 2_down | b |  | -0.75 | -4 | -0.75 | 10 | 1060 | 2 | 1058 | 2026-08-28T21:26:51 | 106
2 | 2_down | b |  | -0.7 | -4 | -0.7 | 10 | 1140.7 | 2 | 1138.7 | 2026-08-28T21:26:51 | 114.07
2 | 2_down | b |  | -0.65 | -4 | -0.65 | 10 | 1222.7 | 2 | 1220.7 | 2026-08-28T21:26:51 | 122.27
2 | 2_down | b |  | -0.6 | -4 | -0.6 | 10 | 1308.7 | 2 | 1306.7 | 2026-08-28T21:26:51 | 130.87
2 | 2_down | b |  | -0.55 | -4 | -0.55 | 10 | 1400.3 | 2 | 1398.3 | 2026-08-28T21:26:51 | 140.03
2 | 2_down | b |  | -0.5 | -4 | -0.5 | 10 | 1492 | 2 | 1490 | 2026-08-28T21:26:51 | 149.2
2 | 2_down | b |  | -0.45 | -4 | -0.45 | 10 | 1590.3 | 2 | 1588.3 | 2026-08-28T21:26:51 | 159.03
2 | 2_down | b |  | -0.4 | -4 | -0.4 | 10 | 1692.3 | 2 | 1690.3 | 2026-08-28T21:26:51 | 169.23
2 | 2_down | b |  | -0.35 | -4 | -0.35 | 10 | 1797.7 | 2 | 1795.7 | 2026-08-28T21:26:51 | 179.77
2 | 2_down | b |  | -0.3 | -4 | -0.3 | 10 | 1908 | 2 | 1906 | 2026-08-28T21:26:51 | 190.8
2 | 2_down | b |  | -0.25 | -4 | -0.25 | 10 | 2020.7 | 2 | 2018.7 | 2026-08-28T21:26:51 | 202.07
2 | 2_down | b |  | -0.2 | -4 | -0.2 | 10 | 2139.3 | 2 | 2137.3 | 2026-08-28T21:26:51 | 213.93
2 | 2_down | b |  | -0.15 | -4 | -0.15 | 10 | 2258.3 | 2 | 2256.3 | 2026-08-28T21:26:51 | 225.83
2 | 2_down | b |  | -0.1 | -4 | -0.1 | 10 | 2383.7 | 2 | 2381.7 | 2026-08-28T21:26:51 | 238.37
2 | 2_down | b |  | -0.05 | -4 | -0.05 | 10 | 2511.3 | 2 | 2509.3 | 2026-08-28T21:26:51 | 251.13
2 | 2_down | b |  | 0 | -4 | 0 | 10 | 2651.3 | 2 | 2649.3 | 2026-08-28T21:26:51 | 265.13
2 | 2_down | b |  | 0.05 | -4 | 0.05 | 10 | 2788 | 2 | 2786 | 2026-08-28T21:26:51 | 278.8
2 | 2_down | b |  | 0.1 | -4 | 0.1 | 10 | 2928.3 | 2 | 2926.3 | 2026-08-28T21:26:51 | 292.83
2 | 2_down | b |  | 0.15 | -4 | 0.15 | 10 | 3075.3 | 2 | 3073.3 | 2026-08-28T21:26:51 | 307.53
2 | 2_down | b |  | 0.2 | -4 | 0.2 | 10 | 3225.3 | 2 | 3223.3 | 2026-08-28T21:26:51 | 322.53
2 | 2_down | b |  | 0.25 | -4 | 0.25 | 10 | 3379.3 | 2 | 3377.3 | 2026-08-28T21:26:51 | 337.93
2 | 2_down | b |  | 0.3 | -4 | 0.3 | 10 | 3540.7 | 2 | 3538.7 | 2026-08-28T21:26:51 | 354.07
2 | 2_down | b |  | 0.35 | -4 | 0.35 | 10 | 3708.3 | 2 | 3706.3 | 2026-08-28T21:26:51 | 370.83
2 | 2_down | b |  | 0.4 | -4 | 0.4 | 10 | 3877.7 | 2 | 3875.7 | 2026-08-28T21:26:51 | 387.77
2 | 2_down | b |  | 0.45 | -4 | 0.45 | 10 | 4055 | 2 | 4053 | 2026-08-28T21:26:51 | 405.5
2 | 2_down | b |  | 0.5 | -4 | 0.5 | 10 | 4095 | 2 | 4093 | 2026-08-28T21:26:51 | 409.5
2 | 2_down | b |  | 0.55 | -4 | 0.55 | 10 | 4095 | 2 | 4093 | 2026-08-28T21:26:51 | 409.5
2 | 2_down | b |  | 0.6 | -4 | 0.6 | 10 | 4095 | 2 | 4093 | 2026-08-28T21:26:51 | 409.5
2 | 2_down | b |  | 0.65 | -4 | 0.65 | 10 | 4095 | 2 | 4093 | 2026-08-28T21:26:51 | 409.5
2 | 2_down | b |  | 0.7 | -4 | 0.7 | 10 | 4095 | 2 | 4093 | 2026-08-28T21:26:51 | 409.5
2 | 2_down | b |  | 0.75 | -4 | 0.75 | 10 | 4095 | 2 | 4093 | 2026-08-28T21:26:51 | 409.5
2 | 2_down | b |  | 0.8 | -4 | 0.8 | 10 | 4095 | 2 | 4093 | 2026-08-28T21:26:51 | 409.5
2 | 2_down | b |  | 0.85 | -4 | 0.85 | 10 | 4095 | 2 | 4093 | 2026-08-28T21:26:51 | 409.5
2 | 2_down | b |  | 0.9 | -4 | 0.9 | 10 | 4095 | 2 | 4093 | 2026-08-28T21:26:51 | 409.5
2 | 2_down | b |  | 0.95 | -4 | 0.95 | 10 | 4095 | 2 | 4093 | 2026-08-28T21:26:51 | 409.5
2 | 2_down | b |  | 1 | -4 | 1 | 10 | 4095 | 2 | 4093 | 2026-08-28T21:26:51 | 409.5
2 | 2_down | b |  | 1.05 | -4 | 1.05 | 10 | 4095 | 2 | 4093 | 2026-08-28T21:26:51 | 409.5
2 | 2_down | b |  | 1.1 | -4 | 1.1 | 10 | 4095 | 2 | 4093 | 2026-08-28T21:26:51 | 409.5
2 | 2_down | b |  | 1.15 | -4 | 1.15 | 10 | 4095 | 2 | 4093 | 2026-08-28T21:26:51 | 409.5
2 | 2_down | b |  | 1.2 | -4 | 1.2 | 10 | 4095 | 2 | 4093 | 2026-08-28T21:26:51 | 409.5
2 | 2_down | b |  | 1.25 | -4 | 1.25 | 10 | 4095 | 2 | 4093 | 2026-08-28T21:26:51 | 409.5
2 | 2_down | b |  | 1.3 | -4 | 1.3 | 10 | 4095 | 2 | 4093 | 2026-08-28T21:26:51 | 409.5
2 | 2_down | b |  | 1.35 | -4 | 1.35 | 10 | 4095 | 2 | 4093 | 2026-08-28T21:26:51 | 409.5
2 | 2_down | b |  | 1.4 | -4 | 1.4 | 10 | 4095 | 2 | 4093 | 2026-08-28T21:26:51 | 409.5
2 | 2_down | b |  | 1.45 | -4 | 1.45 | 10 | 4095 | 2 | 4093 | 2026-08-28T21:26:51 | 409.5
2 | 2_down | b |  | 1.5 | -4 | 1.5 | 10 | 4095 | 2 | 4093 | 2026-08-28T21:26:51 | 409.5
2 | 2_down | comp | -0.8007 | -0.3218 | -1.1225 | -0.4789 | 5 | 932.7 |  |  | 2026-08-28T21:29:14 | 186.54
2 | 2_down | comp | -0.8007 | -0.2718 | -1.0725 | -0.5289 | 5 | 899.3 |  |  | 2026-08-28T21:29:14 | 179.86
2 | 2_down | comp | -0.8007 | -0.2218 | -1.0225 | -0.5789 | 5 | 869.3 |  |  | 2026-08-28T21:29:14 | 173.86
2 | 2_down | comp | -0.8007 | -0.1718 | -0.9725 | -0.6289 | 5 | 842 |  |  | 2026-08-28T21:29:14 | 168.4
2 | 2_down | comp | -0.8007 | -0.1218 | -0.9225 | -0.6789 | 5 | 816 |  |  | 2026-08-28T21:29:14 | 163.2
2 | 2_down | comp | -0.8007 | -0.0718 | -0.8725 | -0.7289 | 5 | 794 |  |  | 2026-08-28T21:29:14 | 158.8
2 | 2_down | comp | -0.8007 | -0.0218 | -0.8225 | -0.7789 | 5 | 774.7 |  |  | 2026-08-28T21:29:14 | 154.94
2 | 2_down | comp | -0.8007 | 0.0282 | -0.7725 | -0.8289 | 5 | 758.3 |  |  | 2026-08-28T21:29:14 | 151.66
2 | 2_down | comp | -0.8007 | 0.0782 | -0.7225 | -0.8789 | 5 | 744 |  |  | 2026-08-28T21:29:14 | 148.8
2 | 2_down | comp | -0.8007 | 0.1282 | -0.6725 | -0.9289 | 5 | 734 |  |  | 2026-08-28T21:29:14 | 146.8
2 | 2_down | comp | -0.8007 | 0.1782 | -0.6225 | -0.9789 | 5 | 745.3 |  |  | 2026-08-28T21:29:14 | 149.06
2 | 2_down | comp | -0.8007 | 0.2282 | -0.5725 | -1.0289 | 5 | 723 |  |  | 2026-08-28T21:29:14 | 144.6
2 | 2_down | comp | -0.8007 | 0.2782 | -0.5225 | -1.0789 | 5 | 721.3 |  |  | 2026-08-28T21:29:14 | 144.26
2 | 2_down | comp | -0.8007 | 0.3282 | -0.4725 | -1.1289 | 5 | 723.3 |  |  | 2026-08-28T21:29:14 | 144.66
2 | 2_down | comp | -0.8007 | 0.3782 | -0.4225 | -1.1789 | 5 | 728.3 |  |  | 2026-08-28T21:29:14 | 145.66
2 | 2_down | comp | -0.8007 | 0.4282 | -0.3725 | -1.2289 | 5 | 736.7 |  |  | 2026-08-28T21:29:14 | 147.34
2 | 2_down | comp | -0.8007 | 0.4782 | -0.3225 | -1.2789 | 5 | 748.3 |  |  | 2026-08-28T21:29:14 | 149.66
2 | 2_down | comp | -0.8007 | 0.5282 | -0.2725 | -1.3289 | 5 | 763 |  |  | 2026-08-28T21:29:14 | 152.6
2 | 2_down | comp | -0.8007 | 0.5782 | -0.2225 | -1.3789 | 5 | 780.3 |  |  | 2026-08-28T21:29:14 | 156.06
2 | 2_down | comp | -0.8007 | 0.6282 | -0.1725 | -1.4289 | 5 | 801 |  |  | 2026-08-28T21:29:14 | 160.2
2 | 2_down | comp | -0.8007 | 0.6782 | -0.1225 | -1.4789 | 5 | 824 |  |  | 2026-08-28T21:29:14 | 164.8
2 | 2_down | comp | -0.8007 | 0.7282 | -0.0725 | -1.5289 | 5 | 851.3 |  |  | 2026-08-28T21:29:14 | 170.26
2 | 2_down | comp | -0.8007 | 0.7782 | -0.0225 | -1.5789 | 5 | 881.3 |  |  | 2026-08-28T21:29:14 | 176.26
2 | 2_down | comp | -0.8007 | 0.8282 | 0.0275 | -1.6289 | 5 | 914 |  |  | 2026-08-28T21:29:14 | 182.8
2 | 2_down | comp | -0.8007 | 0.8782 | 0.0775 | -1.6789 | 5 | 948.3 |  |  | 2026-08-28T21:29:14 | 189.66
3 | 2_down | a |  | -4 | -4 | -4 | 5 | 1.7 | 0.8 | 0.8 | 2026-08-28T21:29:38 | 0.34
3 | 2_down | a |  | -3.95 | -3.95 | -4 | 5 | 0 | 0.8 | -0.8 | 2026-08-28T21:29:38 | 0
3 | 2_down | a |  | -3.9 | -3.9 | -4 | 5 | 0 | 0.8 | -0.8 | 2026-08-28T21:29:38 | 0
3 | 2_down | a |  | -3.85 | -3.85 | -4 | 5 | 0 | 0.8 | -0.8 | 2026-08-28T21:29:38 | 0
3 | 2_down | a |  | -3.8 | -3.8 | -4 | 5 | 0 | 0.8 | -0.8 | 2026-08-28T21:29:38 | 0
3 | 2_down | a |  | -3.75 | -3.75 | -4 | 5 | 0 | 0.8 | -0.8 | 2026-08-28T21:29:38 | 0
3 | 2_down | a |  | -3.7 | -3.7 | -4 | 5 | 0 | 0.8 | -0.8 | 2026-08-28T21:29:38 | 0
3 | 2_down | a |  | -3.65 | -3.65 | -4 | 5 | 0 | 0.8 | -0.8 | 2026-08-28T21:29:38 | 0
3 | 2_down | a |  | -3.6 | -3.6 | -4 | 5 | 0 | 0.8 | -0.8 | 2026-08-28T21:29:38 | 0
3 | 2_down | a |  | -3.55 | -3.55 | -4 | 5 | 0 | 0.8 | -0.8 | 2026-08-28T21:29:38 | 0
3 | 2_down | a |  | -3.5 | -3.5 | -4 | 5 | 0 | 0.8 | -0.8 | 2026-08-28T21:29:38 | 0
3 | 2_down | a |  | -3.45 | -3.45 | -4 | 5 | 0 | 0.8 | -0.8 | 2026-08-28T21:29:38 | 0
3 | 2_down | a |  | -3.4 | -3.4 | -4 | 5 | 0 | 0.8 | -0.8 | 2026-08-28T21:29:38 | 0
3 | 2_down | a |  | -3.35 | -3.35 | -4 | 5 | 0 | 0.8 | -0.8 | 2026-08-28T21:29:38 | 0
3 | 2_down | a |  | -3.3 | -3.3 | -4 | 5 | 0 | 0.8 | -0.8 | 2026-08-28T21:29:38 | 0
3 | 2_down | a |  | -3.25 | -3.25 | -4 | 5 | 0 | 0.8 | -0.8 | 2026-08-28T21:29:38 | 0
3 | 2_down | a |  | -3.2 | -3.2 | -4 | 5 | 0 | 0.8 | -0.8 | 2026-08-28T21:29:38 | 0
3 | 2_down | a |  | -3.15 | -3.15 | -4 | 5 | 0 | 0.8 | -0.8 | 2026-08-28T21:29:38 | 0
3 | 2_down | a |  | -3.1 | -3.1 | -4 | 5 | 0 | 0.8 | -0.8 | 2026-08-28T21:29:38 | 0
3 | 2_down | a |  | -3.05 | -3.05 | -4 | 5 | 0 | 0.8 | -0.8 | 2026-08-28T21:29:38 | 0
3 | 2_down | a |  | -3 | -3 | -4 | 5 | 0 | 0.8 | -0.8 | 2026-08-28T21:29:38 | 0
3 | 2_down | a |  | -2.95 | -2.95 | -4 | 5 | 0 | 0.8 | -0.8 | 2026-08-28T21:29:38 | 0
3 | 2_down | a |  | -2.9 | -2.9 | -4 | 5 | 0 | 0.8 | -0.8 | 2026-08-28T21:29:38 | 0
3 | 2_down | a |  | -2.85 | -2.85 | -4 | 5 | 0 | 0.8 | -0.8 | 2026-08-28T21:29:38 | 0
3 | 2_down | a |  | -2.8 | -2.8 | -4 | 5 | 0 | 0.8 | -0.8 | 2026-08-28T21:29:38 | 0
3 | 2_down | a |  | -2.75 | -2.75 | -4 | 5 | 0 | 0.8 | -0.8 | 2026-08-28T21:29:38 | 0
3 | 2_down | a |  | -2.7 | -2.7 | -4 | 5 | 0 | 0.8 | -0.8 | 2026-08-28T21:29:38 | 0
3 | 2_down | a |  | -2.65 | -2.65 | -4 | 5 | 0 | 0.8 | -0.8 | 2026-08-28T21:29:38 | 0
3 | 2_down | a |  | -2.6 | -2.6 | -4 | 5 | 0 | 0.8 | -0.8 | 2026-08-28T21:29:38 | 0
3 | 2_down | a |  | -2.55 | -2.55 | -4 | 5 | 0 | 0.8 | -0.8 | 2026-08-28T21:29:38 | 0
3 | 2_down | a |  | -2.5 | -2.5 | -4 | 5 | 0 | 0.8 | -0.8 | 2026-08-28T21:29:38 | 0
3 | 2_down | a |  | -2.45 | -2.45 | -4 | 5 | 0 | 0.8 | -0.8 | 2026-08-28T21:29:38 | 0
3 | 2_down | a |  | -2.4 | -2.4 | -4 | 5 | 0 | 0.8 | -0.8 | 2026-08-28T21:29:38 | 0
3 | 2_down | a |  | -2.35 | -2.35 | -4 | 5 | 0 | 0.8 | -0.8 | 2026-08-28T21:29:38 | 0
3 | 2_down | a |  | -2.3 | -2.3 | -4 | 5 | 0 | 0.8 | -0.8 | 2026-08-28T21:29:38 | 0
3 | 2_down | a |  | -2.25 | -2.25 | -4 | 5 | 0 | 0.8 | -0.8 | 2026-08-28T21:29:38 | 0
3 | 2_down | a |  | -2.2 | -2.2 | -4 | 5 | 0 | 0.8 | -0.8 | 2026-08-28T21:29:38 | 0
3 | 2_down | a |  | -2.15 | -2.15 | -4 | 5 | 0 | 0.8 | -0.8 | 2026-08-28T21:29:38 | 0
3 | 2_down | a |  | -2.1 | -2.1 | -4 | 5 | 0 | 0.8 | -0.8 | 2026-08-28T21:29:38 | 0
3 | 2_down | a |  | -2.05 | -2.05 | -4 | 5 | 0 | 0.8 | -0.8 | 2026-08-28T21:29:38 | 0
3 | 2_down | a |  | -2 | -2 | -4 | 5 | 0.3 | 0.8 | -0.5 | 2026-08-28T21:29:38 | 0.06
3 | 2_down | a |  | -1.95 | -1.95 | -4 | 5 | 1.7 | 0.8 | 0.8 | 2026-08-28T21:29:38 | 0.34
3 | 2_down | a |  | -1.9 | -1.9 | -4 | 5 | 3 | 0.8 | 2.2 | 2026-08-28T21:29:38 | 0.6
3 | 2_down | a |  | -1.85 | -1.85 | -4 | 5 | 5 | 0.8 | 4.2 | 2026-08-28T21:29:38 | 1
3 | 2_down | a |  | -1.8 | -1.8 | -4 | 5 | 7.3 | 0.8 | 6.5 | 2026-08-28T21:29:38 | 1.46
3 | 2_down | a |  | -1.75 | -1.75 | -4 | 5 | 11.3 | 0.8 | 10.5 | 2026-08-28T21:29:38 | 2.26
3 | 2_down | a |  | -1.7 | -1.7 | -4 | 5 | 15 | 0.8 | 14.2 | 2026-08-28T21:29:38 | 3
3 | 2_down | a |  | -1.65 | -1.65 | -4 | 5 | 18.7 | 0.8 | 17.8 | 2026-08-28T21:29:38 | 3.74
3 | 2_down | a |  | -1.6 | -1.6 | -4 | 5 | 24 | 0.8 | 23.2 | 2026-08-28T21:29:38 | 4.8
3 | 2_down | a |  | -1.55 | -1.55 | -4 | 5 | 30.7 | 0.8 | 29.8 | 2026-08-28T21:29:38 | 6.14
3 | 2_down | a |  | -1.5 | -1.5 | -4 | 5 | 37 | 0.8 | 36.2 | 2026-08-28T21:29:38 | 7.4
3 | 2_down | a |  | -1.45 | -1.45 | -4 | 5 | 44.7 | 0.8 | 43.8 | 2026-08-28T21:29:38 | 8.94
3 | 2_down | a |  | -1.4 | -1.4 | -4 | 5 | 53.7 | 0.8 | 52.8 | 2026-08-28T21:29:38 | 10.74
3 | 2_down | a |  | -1.35 | -1.35 | -4 | 5 | 63 | 0.8 | 62.2 | 2026-08-28T21:29:38 | 12.6
3 | 2_down | a |  | -1.3 | -1.3 | -4 | 5 | 74.3 | 0.8 | 73.5 | 2026-08-28T21:29:38 | 14.86
3 | 2_down | a |  | -1.25 | -1.25 | -4 | 5 | 86.3 | 0.8 | 85.5 | 2026-08-28T21:29:38 | 17.26
3 | 2_down | a |  | -1.2 | -1.2 | -4 | 5 | 99.7 | 0.8 | 98.8 | 2026-08-28T21:29:38 | 19.94
3 | 2_down | a |  | -1.15 | -1.15 | -4 | 5 | 113.7 | 0.8 | 112.8 | 2026-08-28T21:29:38 | 22.74
3 | 2_down | a |  | -1.1 | -1.1 | -4 | 5 | 129.3 | 0.8 | 128.5 | 2026-08-28T21:29:38 | 25.86
3 | 2_down | a |  | -1.05 | -1.05 | -4 | 5 | 147 | 0.8 | 146.2 | 2026-08-28T21:29:38 | 29.4
3 | 2_down | a |  | -1 | -1 | -4 | 5 | 165.3 | 0.8 | 164.5 | 2026-08-28T21:29:38 | 33.06
3 | 2_down | a |  | -0.95 | -0.95 | -4 | 5 | 185.3 | 0.8 | 184.5 | 2026-08-28T21:29:38 | 37.06
3 | 2_down | a |  | -0.9 | -0.9 | -4 | 5 | 205.7 | 0.8 | 204.8 | 2026-08-28T21:29:38 | 41.14
3 | 2_down | a |  | -0.85 | -0.85 | -4 | 5 | 228.7 | 0.8 | 227.8 | 2026-08-28T21:29:38 | 45.74
3 | 2_down | a |  | -0.8 | -0.8 | -4 | 5 | 252.3 | 0.8 | 251.5 | 2026-08-28T21:29:38 | 50.46
3 | 2_down | a |  | -0.75 | -0.75 | -4 | 5 | 278 | 0.8 | 277.2 | 2026-08-28T21:29:38 | 55.6
3 | 2_down | a |  | -0.7 | -0.7 | -4 | 5 | 305 | 0.8 | 304.2 | 2026-08-28T21:29:38 | 61
3 | 2_down | a |  | -0.65 | -0.65 | -4 | 5 | 333.3 | 0.8 | 332.5 | 2026-08-28T21:29:38 | 66.66
3 | 2_down | a |  | -0.6 | -0.6 | -4 | 5 | 362.3 | 0.8 | 361.5 | 2026-08-28T21:29:38 | 72.46
3 | 2_down | a |  | -0.55 | -0.55 | -4 | 5 | 394 | 0.8 | 393.2 | 2026-08-28T21:29:38 | 78.8
3 | 2_down | a |  | -0.5 | -0.5 | -4 | 5 | 426.7 | 0.8 | 425.8 | 2026-08-28T21:29:38 | 85.34
3 | 2_down | a |  | -0.45 | -0.45 | -4 | 5 | 462.3 | 0.8 | 461.5 | 2026-08-28T21:29:38 | 92.46
3 | 2_down | a |  | -0.4 | -0.4 | -4 | 5 | 498 | 0.8 | 497.2 | 2026-08-28T21:29:38 | 99.6
3 | 2_down | a |  | -0.35 | -0.35 | -4 | 5 | 536 | 0.8 | 535.2 | 2026-08-28T21:29:38 | 107.2
3 | 2_down | a |  | -0.3 | -0.3 | -4 | 5 | 576 | 0.8 | 575.2 | 2026-08-28T21:29:38 | 115.2
3 | 2_down | a |  | -0.25 | -0.25 | -4 | 5 | 615.7 | 0.8 | 614.8 | 2026-08-28T21:29:38 | 123.14
3 | 2_down | a |  | -0.2 | -0.2 | -4 | 5 | 659.3 | 0.8 | 658.5 | 2026-08-28T21:29:38 | 131.86
3 | 2_down | a |  | -0.15 | -0.15 | -4 | 5 | 704.3 | 0.8 | 703.5 | 2026-08-28T21:29:38 | 140.86
3 | 2_down | a |  | -0.1 | -0.1 | -4 | 5 | 750.3 | 0.8 | 749.5 | 2026-08-28T21:29:38 | 150.06
3 | 2_down | a |  | -0.05 | -0.05 | -4 | 5 | 798.7 | 0.8 | 797.8 | 2026-08-28T21:29:38 | 159.74
3 | 2_down | a |  | 0 | 0 | -4 | 5 | 848 | 0.8 | 847.2 | 2026-08-28T21:29:38 | 169.6
3 | 2_down | a |  | 0.05 | 0.05 | -4 | 5 | 897.7 | 0.8 | 896.8 | 2026-08-28T21:29:38 | 179.54
3 | 2_down | a |  | 0.1 | 0.1 | -4 | 5 | 949.3 | 0.8 | 948.5 | 2026-08-28T21:29:38 | 189.86
3 | 2_down | a |  | 0.15 | 0.15 | -4 | 5 | 1004 | 0.8 | 1003.2 | 2026-08-28T21:29:38 | 200.8
3 | 2_down | a |  | 0.2 | 0.2 | -4 | 5 | 1058.7 | 0.8 | 1057.8 | 2026-08-28T21:29:38 | 211.74
3 | 2_down | a |  | 0.25 | 0.25 | -4 | 5 | 1116 | 0.8 | 1115.2 | 2026-08-28T21:29:38 | 223.2
3 | 2_down | a |  | 0.3 | 0.3 | -4 | 5 | 1174 | 0.8 | 1173.2 | 2026-08-28T21:29:38 | 234.8
3 | 2_down | a |  | 0.35 | 0.35 | -4 | 5 | 1233.3 | 0.8 | 1232.5 | 2026-08-28T21:29:38 | 246.66
3 | 2_down | a |  | 0.4 | 0.4 | -4 | 5 | 1295 | 0.8 | 1294.2 | 2026-08-28T21:29:38 | 259
3 | 2_down | a |  | 0.45 | 0.45 | -4 | 5 | 1357 | 0.8 | 1356.2 | 2026-08-28T21:29:38 | 271.4
3 | 2_down | a |  | 0.5 | 0.5 | -4 | 5 | 1421 | 0.8 | 1420.2 | 2026-08-28T21:29:38 | 284.2
3 | 2_down | a |  | 0.55 | 0.55 | -4 | 5 | 1487 | 0.8 | 1486.2 | 2026-08-28T21:29:38 | 297.4
3 | 2_down | a |  | 0.6 | 0.6 | -4 | 5 | 1552 | 0.8 | 1551.2 | 2026-08-28T21:29:38 | 310.4
3 | 2_down | a |  | 0.65 | 0.65 | -4 | 5 | 1647 | 0.8 | 1646.2 | 2026-08-28T21:29:38 | 329.4
3 | 2_down | a |  | 0.7 | 0.7 | -4 | 5 | 1690.7 | 0.8 | 1689.8 | 2026-08-28T21:29:38 | 338.14
3 | 2_down | a |  | 0.75 | 0.75 | -4 | 5 | 1760 | 0.8 | 1759.2 | 2026-08-28T21:29:38 | 352
3 | 2_down | a |  | 0.8 | 0.8 | -4 | 5 | 1831 | 0.8 | 1830.2 | 2026-08-28T21:29:38 | 366.2
3 | 2_down | a |  | 0.85 | 0.85 | -4 | 5 | 1903.3 | 0.8 | 1902.5 | 2026-08-28T21:29:38 | 380.66
3 | 2_down | a |  | 0.9 | 0.9 | -4 | 5 | 1981.3 | 0.8 | 1980.5 | 2026-08-28T21:29:38 | 396.26
3 | 2_down | a |  | 0.95 | 0.95 | -4 | 5 | 2053.3 | 0.8 | 2052.5 | 2026-08-28T21:29:38 | 410.66
3 | 2_down | a |  | 1 | 1 | -4 | 5 | 2129 | 0.8 | 2128.2 | 2026-08-28T21:29:38 | 425.8
3 | 2_down | a |  | 1.05 | 1.05 | -4 | 5 | 2207.7 | 0.8 | 2206.8 | 2026-08-28T21:29:38 | 441.54
3 | 2_down | a |  | 1.1 | 1.1 | -4 | 5 | 2288 | 0.8 | 2287.2 | 2026-08-28T21:29:38 | 457.6
3 | 2_down | a |  | 1.15 | 1.15 | -4 | 5 | 2367.7 | 0.8 | 2366.8 | 2026-08-28T21:29:38 | 473.54
3 | 2_down | a |  | 1.2 | 1.2 | -4 | 5 | 2484.3 | 0.8 | 2483.5 | 2026-08-28T21:29:38 | 496.86
3 | 2_down | a |  | 1.25 | 1.25 | -4 | 5 | 2533.7 | 0.8 | 2532.8 | 2026-08-28T21:29:38 | 506.74
3 | 2_down | a |  | 1.3 | 1.3 | -4 | 5 | 2618.3 | 0.8 | 2617.5 | 2026-08-28T21:29:38 | 523.66
3 | 2_down | a |  | 1.35 | 1.35 | -4 | 5 | 2704.7 | 0.8 | 2703.8 | 2026-08-28T21:29:38 | 540.94
3 | 2_down | a |  | 1.4 | 1.4 | -4 | 5 | 2791.3 | 0.8 | 2790.5 | 2026-08-28T21:29:38 | 558.26
3 | 2_down | a |  | 1.45 | 1.45 | -4 | 5 | 2880.3 | 0.8 | 2879.5 | 2026-08-28T21:29:38 | 576.06
3 | 2_down | a |  | 1.5 | 1.5 | -4 | 5 | 2967.7 | 0.8 | 2966.8 | 2026-08-28T21:29:38 | 593.54
3 | 2_down | b |  | -4 | -4 | -4 | 5 | 1.3 | 0.7 | 0.7 | 2026-08-28T21:31:09 | 0.26
3 | 2_down | b |  | -3.95 | -4 | -3.95 | 5 | 0 | 0.7 | -0.7 | 2026-08-28T21:31:09 | 0
3 | 2_down | b |  | -3.9 | -4 | -3.9 | 5 | 0 | 0.7 | -0.7 | 2026-08-28T21:31:09 | 0
3 | 2_down | b |  | -3.85 | -4 | -3.85 | 5 | 0 | 0.7 | -0.7 | 2026-08-28T21:31:09 | 0
3 | 2_down | b |  | -3.8 | -4 | -3.8 | 5 | 0 | 0.7 | -0.7 | 2026-08-28T21:31:09 | 0
3 | 2_down | b |  | -3.75 | -4 | -3.75 | 5 | 0 | 0.7 | -0.7 | 2026-08-28T21:31:09 | 0
3 | 2_down | b |  | -3.7 | -4 | -3.7 | 5 | 0 | 0.7 | -0.7 | 2026-08-28T21:31:09 | 0
3 | 2_down | b |  | -3.65 | -4 | -3.65 | 5 | 0 | 0.7 | -0.7 | 2026-08-28T21:31:09 | 0
3 | 2_down | b |  | -3.6 | -4 | -3.6 | 5 | 0 | 0.7 | -0.7 | 2026-08-28T21:31:09 | 0
3 | 2_down | b |  | -3.55 | -4 | -3.55 | 5 | 0 | 0.7 | -0.7 | 2026-08-28T21:31:09 | 0
3 | 2_down | b |  | -3.5 | -4 | -3.5 | 5 | 0 | 0.7 | -0.7 | 2026-08-28T21:31:09 | 0
3 | 2_down | b |  | -3.45 | -4 | -3.45 | 5 | 0 | 0.7 | -0.7 | 2026-08-28T21:31:09 | 0
3 | 2_down | b |  | -3.4 | -4 | -3.4 | 5 | 0 | 0.7 | -0.7 | 2026-08-28T21:31:09 | 0
3 | 2_down | b |  | -3.35 | -4 | -3.35 | 5 | 0 | 0.7 | -0.7 | 2026-08-28T21:31:09 | 0
3 | 2_down | b |  | -3.3 | -4 | -3.3 | 5 | 0 | 0.7 | -0.7 | 2026-08-28T21:31:09 | 0
3 | 2_down | b |  | -3.25 | -4 | -3.25 | 5 | 0 | 0.7 | -0.7 | 2026-08-28T21:31:09 | 0
3 | 2_down | b |  | -3.2 | -4 | -3.2 | 5 | 0 | 0.7 | -0.7 | 2026-08-28T21:31:09 | 0
3 | 2_down | b |  | -3.15 | -4 | -3.15 | 5 | 0 | 0.7 | -0.7 | 2026-08-28T21:31:09 | 0
3 | 2_down | b |  | -3.1 | -4 | -3.1 | 5 | 0 | 0.7 | -0.7 | 2026-08-28T21:31:09 | 0
3 | 2_down | b |  | -3.05 | -4 | -3.05 | 5 | 0 | 0.7 | -0.7 | 2026-08-28T21:31:09 | 0
3 | 2_down | b |  | -3 | -4 | -3 | 5 | 0 | 0.7 | -0.7 | 2026-08-28T21:31:09 | 0
3 | 2_down | b |  | -2.95 | -4 | -2.95 | 5 | 0 | 0.7 | -0.7 | 2026-08-28T21:31:09 | 0
3 | 2_down | b |  | -2.9 | -4 | -2.9 | 5 | 0 | 0.7 | -0.7 | 2026-08-28T21:31:09 | 0
3 | 2_down | b |  | -2.85 | -4 | -2.85 | 5 | 0 | 0.7 | -0.7 | 2026-08-28T21:31:09 | 0
3 | 2_down | b |  | -2.8 | -4 | -2.8 | 5 | 0 | 0.7 | -0.7 | 2026-08-28T21:31:09 | 0
3 | 2_down | b |  | -2.75 | -4 | -2.75 | 5 | 0 | 0.7 | -0.7 | 2026-08-28T21:31:09 | 0
3 | 2_down | b |  | -2.7 | -4 | -2.7 | 5 | 0 | 0.7 | -0.7 | 2026-08-28T21:31:09 | 0
3 | 2_down | b |  | -2.65 | -4 | -2.65 | 5 | 0 | 0.7 | -0.7 | 2026-08-28T21:31:09 | 0
3 | 2_down | b |  | -2.6 | -4 | -2.6 | 5 | 0 | 0.7 | -0.7 | 2026-08-28T21:31:09 | 0
3 | 2_down | b |  | -2.55 | -4 | -2.55 | 5 | 0 | 0.7 | -0.7 | 2026-08-28T21:31:09 | 0
3 | 2_down | b |  | -2.5 | -4 | -2.5 | 5 | 0 | 0.7 | -0.7 | 2026-08-28T21:31:09 | 0
3 | 2_down | b |  | -2.45 | -4 | -2.45 | 5 | 0 | 0.7 | -0.7 | 2026-08-28T21:31:09 | 0
3 | 2_down | b |  | -2.4 | -4 | -2.4 | 5 | 0 | 0.7 | -0.7 | 2026-08-28T21:31:09 | 0
3 | 2_down | b |  | -2.35 | -4 | -2.35 | 5 | 0 | 0.7 | -0.7 | 2026-08-28T21:31:09 | 0
3 | 2_down | b |  | -2.3 | -4 | -2.3 | 5 | 0 | 0.7 | -0.7 | 2026-08-28T21:31:09 | 0
3 | 2_down | b |  | -2.25 | -4 | -2.25 | 5 | 1 | 0.7 | 0.3 | 2026-08-28T21:31:09 | 0.2
3 | 2_down | b |  | -2.2 | -4 | -2.2 | 5 | 2.3 | 0.7 | 1.7 | 2026-08-28T21:31:09 | 0.46
3 | 2_down | b |  | -2.15 | -4 | -2.15 | 5 | 5 | 0.7 | 4.3 | 2026-08-28T21:31:09 | 1
3 | 2_down | b |  | -2.1 | -4 | -2.1 | 5 | 7 | 0.7 | 6.3 | 2026-08-28T21:31:09 | 1.4
3 | 2_down | b |  | -2.05 | -4 | -2.05 | 5 | 10.3 | 0.7 | 9.7 | 2026-08-28T21:31:09 | 2.06
3 | 2_down | b |  | -2 | -4 | -2 | 5 | 13.3 | 0.7 | 12.7 | 2026-08-28T21:31:09 | 2.66
3 | 2_down | b |  | -1.95 | -4 | -1.95 | 5 | 18 | 0.7 | 17.3 | 2026-08-28T21:31:09 | 3.6
3 | 2_down | b |  | -1.9 | -4 | -1.9 | 5 | 22.7 | 0.7 | 22 | 2026-08-28T21:31:09 | 4.54
3 | 2_down | b |  | -1.85 | -4 | -1.85 | 5 | 29 | 0.7 | 28.3 | 2026-08-28T21:31:09 | 5.8
3 | 2_down | b |  | -1.8 | -4 | -1.8 | 5 | 35.7 | 0.7 | 35 | 2026-08-28T21:31:09 | 7.14
3 | 2_down | b |  | -1.75 | -4 | -1.75 | 5 | 44 | 0.7 | 43.3 | 2026-08-28T21:31:09 | 8.8
3 | 2_down | b |  | -1.7 | -4 | -1.7 | 5 | 52.7 | 0.7 | 52 | 2026-08-28T21:31:09 | 10.54
3 | 2_down | b |  | -1.65 | -4 | -1.65 | 5 | 62 | 0.7 | 61.3 | 2026-08-28T21:31:09 | 12.4
3 | 2_down | b |  | -1.6 | -4 | -1.6 | 5 | 73.3 | 0.7 | 72.7 | 2026-08-28T21:31:09 | 14.66
3 | 2_down | b |  | -1.55 | -4 | -1.55 | 5 | 85.3 | 0.7 | 84.7 | 2026-08-28T21:31:09 | 17.06
3 | 2_down | b |  | -1.5 | -4 | -1.5 | 5 | 98.7 | 0.7 | 98 | 2026-08-28T21:31:09 | 19.74
3 | 2_down | b |  | -1.45 | -4 | -1.45 | 5 | 112.7 | 0.7 | 112 | 2026-08-28T21:31:09 | 22.54
3 | 2_down | b |  | -1.4 | -4 | -1.4 | 5 | 129.3 | 0.7 | 128.7 | 2026-08-28T21:31:09 | 25.86
3 | 2_down | b |  | -1.35 | -4 | -1.35 | 5 | 147 | 0.7 | 146.3 | 2026-08-28T21:31:09 | 29.4
3 | 2_down | b |  | -1.3 | -4 | -1.3 | 5 | 165.3 | 0.7 | 164.7 | 2026-08-28T21:31:09 | 33.06
3 | 2_down | b |  | -1.25 | -4 | -1.25 | 5 | 186 | 0.7 | 185.3 | 2026-08-28T21:31:09 | 37.2
3 | 2_down | b |  | -1.2 | -4 | -1.2 | 5 | 206.7 | 0.7 | 206 | 2026-08-28T21:31:09 | 41.34
3 | 2_down | b |  | -1.15 | -4 | -1.15 | 5 | 229 | 0.7 | 228.3 | 2026-08-28T21:31:09 | 45.8
3 | 2_down | b |  | -1.1 | -4 | -1.1 | 5 | 254 | 0.7 | 253.3 | 2026-08-28T21:31:09 | 50.8
3 | 2_down | b |  | -1.05 | -4 | -1.05 | 5 | 280.3 | 0.7 | 279.7 | 2026-08-28T21:31:09 | 56.06
3 | 2_down | b |  | -1 | -4 | -1 | 5 | 306.7 | 0.7 | 306 | 2026-08-28T21:31:09 | 61.34
3 | 2_down | b |  | -0.95 | -4 | -0.95 | 5 | 335.7 | 0.7 | 335 | 2026-08-28T21:31:09 | 67.14
3 | 2_down | b |  | -0.9 | -4 | -0.9 | 5 | 365 | 0.7 | 364.3 | 2026-08-28T21:31:09 | 73
3 | 2_down | b |  | -0.85 | -4 | -0.85 | 5 | 398 | 0.7 | 397.3 | 2026-08-28T21:31:09 | 79.6
3 | 2_down | b |  | -0.8 | -4 | -0.8 | 5 | 432.3 | 0.7 | 431.7 | 2026-08-28T21:31:09 | 86.46
3 | 2_down | b |  | -0.75 | -4 | -0.75 | 5 | 466.3 | 0.7 | 465.7 | 2026-08-28T21:31:09 | 93.26
3 | 2_down | b |  | -0.7 | -4 | -0.7 | 5 | 503.7 | 0.7 | 503 | 2026-08-28T21:31:09 | 100.74
3 | 2_down | b |  | -0.65 | -4 | -0.65 | 5 | 544 | 0.7 | 543.3 | 2026-08-28T21:31:09 | 108.8
3 | 2_down | b |  | -0.6 | -4 | -0.6 | 5 | 582 | 0.7 | 581.3 | 2026-08-28T21:31:09 | 116.4
3 | 2_down | b |  | -0.55 | -4 | -0.55 | 5 | 623.7 | 0.7 | 623 | 2026-08-28T21:31:09 | 124.74
3 | 2_down | b |  | -0.5 | -4 | -0.5 | 5 | 666.3 | 0.7 | 665.7 | 2026-08-28T21:31:09 | 133.26
3 | 2_down | b |  | -0.45 | -4 | -0.45 | 5 | 711.7 | 0.7 | 711 | 2026-08-28T21:31:09 | 142.34
3 | 2_down | b |  | -0.4 | -4 | -0.4 | 5 | 758.7 | 0.7 | 758 | 2026-08-28T21:31:09 | 151.74
3 | 2_down | b |  | -0.35 | -4 | -0.35 | 5 | 806.7 | 0.7 | 806 | 2026-08-28T21:31:09 | 161.34
3 | 2_down | b |  | -0.3 | -4 | -0.3 | 5 | 855.7 | 0.7 | 855 | 2026-08-28T21:31:09 | 171.14
3 | 2_down | b |  | -0.25 | -4 | -0.25 | 5 | 910.3 | 0.7 | 909.7 | 2026-08-28T21:31:09 | 182.06
3 | 2_down | b |  | -0.2 | -4 | -0.2 | 5 | 961 | 0.7 | 960.3 | 2026-08-28T21:31:09 | 192.2
3 | 2_down | b |  | -0.15 | -4 | -0.15 | 5 | 1015.7 | 0.7 | 1015 | 2026-08-28T21:31:09 | 203.14
3 | 2_down | b |  | -0.1 | -4 | -0.1 | 5 | 1073.3 | 0.7 | 1072.7 | 2026-08-28T21:31:09 | 214.66
3 | 2_down | b |  | -0.05 | -4 | -0.05 | 5 | 1131.7 | 0.7 | 1131 | 2026-08-28T21:31:09 | 226.34
3 | 2_down | b |  | 0 | -4 | 0 | 5 | 1191.7 | 0.7 | 1191 | 2026-08-28T21:31:09 | 238.34
3 | 2_down | b |  | 0.05 | -4 | 0.05 | 5 | 1252 | 0.7 | 1251.3 | 2026-08-28T21:31:09 | 250.4
3 | 2_down | b |  | 0.1 | -4 | 0.1 | 5 | 1315 | 0.7 | 1314.3 | 2026-08-28T21:31:09 | 263
3 | 2_down | b |  | 0.15 | -4 | 0.15 | 5 | 1378.3 | 0.7 | 1377.7 | 2026-08-28T21:31:09 | 275.66
3 | 2_down | b |  | 0.2 | -4 | 0.2 | 5 | 1446.3 | 0.7 | 1445.7 | 2026-08-28T21:31:09 | 289.26
3 | 2_down | b |  | 0.25 | -4 | 0.25 | 5 | 1511 | 0.7 | 1510.3 | 2026-08-28T21:31:09 | 302.2
3 | 2_down | b |  | 0.3 | -4 | 0.3 | 5 | 1580 | 0.7 | 1579.3 | 2026-08-28T21:31:09 | 316
3 | 2_down | b |  | 0.35 | -4 | 0.35 | 5 | 1648.3 | 0.7 | 1647.7 | 2026-08-28T21:31:09 | 329.66
3 | 2_down | b |  | 0.4 | -4 | 0.4 | 5 | 1719.7 | 0.7 | 1719 | 2026-08-28T21:31:09 | 343.94
3 | 2_down | b |  | 0.45 | -4 | 0.45 | 5 | 1792 | 0.7 | 1791.3 | 2026-08-28T21:31:09 | 358.4
3 | 2_down | b |  | 0.5 | -4 | 0.5 | 5 | 1865.3 | 0.7 | 1864.7 | 2026-08-28T21:31:09 | 373.06
3 | 2_down | b |  | 0.55 | -4 | 0.55 | 5 | 1936.7 | 0.7 | 1936 | 2026-08-28T21:31:09 | 387.34
3 | 2_down | b |  | 0.6 | -4 | 0.6 | 5 | 2014 | 0.7 | 2013.3 | 2026-08-28T21:31:09 | 402.8
3 | 2_down | b |  | 0.65 | -4 | 0.65 | 5 | 2091 | 0.7 | 2090.3 | 2026-08-28T21:31:09 | 418.2
3 | 2_down | b |  | 0.7 | -4 | 0.7 | 5 | 2168 | 0.7 | 2167.3 | 2026-08-28T21:31:09 | 433.6
3 | 2_down | b |  | 0.75 | -4 | 0.75 | 5 | 2247 | 0.7 | 2246.3 | 2026-08-28T21:31:09 | 449.4
3 | 2_down | b |  | 0.8 | -4 | 0.8 | 5 | 2328 | 0.7 | 2327.3 | 2026-08-28T21:31:09 | 465.6
3 | 2_down | b |  | 0.85 | -4 | 0.85 | 5 | 2407.3 | 0.7 | 2406.7 | 2026-08-28T21:31:09 | 481.46
3 | 2_down | b |  | 0.9 | -4 | 0.9 | 5 | 2491.7 | 0.7 | 2491 | 2026-08-28T21:31:09 | 498.34
3 | 2_down | b |  | 0.95 | -4 | 0.95 | 5 | 2574.7 | 0.7 | 2574 | 2026-08-28T21:31:09 | 514.94
3 | 2_down | b |  | 1 | -4 | 1 | 5 | 2658 | 0.7 | 2657.3 | 2026-08-28T21:31:09 | 531.6
3 | 2_down | b |  | 1.05 | -4 | 1.05 | 5 | 2745.3 | 0.7 | 2744.7 | 2026-08-28T21:31:09 | 549.06
3 | 2_down | b |  | 1.1 | -4 | 1.1 | 5 | 2831 | 0.7 | 2830.3 | 2026-08-28T21:31:09 | 566.2
3 | 2_down | b |  | 1.15 | -4 | 1.15 | 5 | 2924 | 0.7 | 2923.3 | 2026-08-28T21:31:09 | 584.8
3 | 2_down | b |  | 1.2 | -4 | 1.2 | 5 | 3013.7 | 0.7 | 3013 | 2026-08-28T21:31:09 | 602.74
3 | 2_down | b |  | 1.25 | -4 | 1.25 | 5 | 3103 | 0.7 | 3102.3 | 2026-08-28T21:31:09 | 620.6
3 | 2_down | b |  | 1.3 | -4 | 1.3 | 5 | 3199 | 0.7 | 3198.3 | 2026-08-28T21:31:09 | 639.8
3 | 2_down | b |  | 1.35 | -4 | 1.35 | 5 | 3292 | 0.7 | 3291.3 | 2026-08-28T21:31:09 | 658.4
3 | 2_down | b |  | 1.4 | -4 | 1.4 | 5 | 3388.3 | 0.7 | 3387.7 | 2026-08-28T21:31:09 | 677.66
3 | 2_down | b |  | 1.45 | -4 | 1.45 | 5 | 3481.3 | 0.7 | 3480.7 | 2026-08-28T21:31:09 | 696.26
3 | 2_down | b |  | 1.5 | -4 | 1.5 | 5 | 3577.3 | 0.7 | 3576.7 | 2026-08-28T21:31:09 | 715.46
3 | 2_down | comp | -0.8007 | -0.3296 | -1.1303 | -0.4711 | 5 | 873.7 |  |  | 2026-08-28T21:33:07 | 174.74
3 | 2_down | comp | -0.8007 | -0.2796 | -1.0803 | -0.5211 | 5 | 843.7 |  |  | 2026-08-28T21:33:07 | 168.74
3 | 2_down | comp | -0.8007 | -0.2296 | -1.0303 | -0.5711 | 5 | 816.7 |  |  | 2026-08-28T21:33:07 | 163.34
3 | 2_down | comp | -0.8007 | -0.1796 | -0.9803 | -0.6211 | 5 | 792 |  |  | 2026-08-28T21:33:07 | 158.4
3 | 2_down | comp | -0.8007 | -0.1296 | -0.9303 | -0.6711 | 5 | 770.3 |  |  | 2026-08-28T21:33:07 | 154.06
3 | 2_down | comp | -0.8007 | -0.0796 | -0.8803 | -0.7211 | 5 | 751.3 |  |  | 2026-08-28T21:33:07 | 150.26
3 | 2_down | comp | -0.8007 | -0.0296 | -0.8303 | -0.7711 | 5 | 736.3 |  |  | 2026-08-28T21:33:07 | 147.26
3 | 2_down | comp | -0.8007 | 0.0204 | -0.7803 | -0.8211 | 5 | 725.3 |  |  | 2026-08-28T21:33:07 | 145.06
3 | 2_down | comp | -0.8007 | 0.0704 | -0.7303 | -0.8711 | 5 | 714.3 |  |  | 2026-08-28T21:33:07 | 142.86
3 | 2_down | comp | -0.8007 | 0.1204 | -0.6803 | -0.9211 | 5 | 707 |  |  | 2026-08-28T21:33:07 | 141.4
3 | 2_down | comp | -0.8007 | 0.1704 | -0.6303 | -0.9711 | 5 | 703.7 |  |  | 2026-08-28T21:33:07 | 140.74
3 | 2_down | comp | -0.8007 | 0.2204 | -0.5803 | -1.0211 | 5 | 704.7 |  |  | 2026-08-28T21:33:07 | 140.94
3 | 2_down | comp | -0.8007 | 0.2704 | -0.5303 | -1.0711 | 5 | 706.7 |  |  | 2026-08-28T21:33:07 | 141.34
3 | 2_down | comp | -0.8007 | 0.3204 | -0.4803 | -1.1211 | 5 | 711.3 |  |  | 2026-08-28T21:33:07 | 142.26
3 | 2_down | comp | -0.8007 | 0.3704 | -0.4303 | -1.1711 | 5 | 720.7 |  |  | 2026-08-28T21:33:07 | 144.14
3 | 2_down | comp | -0.8007 | 0.4204 | -0.3803 | -1.2211 | 5 | 732.7 |  |  | 2026-08-28T21:33:07 | 146.54
3 | 2_down | comp | -0.8007 | 0.4704 | -0.3303 | -1.2711 | 5 | 747.7 |  |  | 2026-08-28T21:33:07 | 149.54
3 | 2_down | comp | -0.8007 | 0.5204 | -0.2803 | -1.3211 | 5 | 765 |  |  | 2026-08-28T21:33:07 | 153
3 | 2_down | comp | -0.8007 | 0.5704 | -0.2303 | -1.3711 | 5 | 787.3 |  |  | 2026-08-28T21:33:07 | 157.46
3 | 2_down | comp | -0.8007 | 0.6204 | -0.1803 | -1.4211 | 5 | 811.7 |  |  | 2026-08-28T21:33:07 | 162.34
3 | 2_down | comp | -0.8007 | 0.6704 | -0.1303 | -1.4711 | 5 | 837.7 |  |  | 2026-08-28T21:33:07 | 167.54
3 | 2_down | comp | -0.8007 | 0.7204 | -0.0803 | -1.5211 | 5 | 868.7 |  |  | 2026-08-28T21:33:07 | 173.74
3 | 2_down | comp | -0.8007 | 0.7704 | -0.0303 | -1.5711 | 5 | 902.3 |  |  | 2026-08-28T21:33:07 | 180.46
3 | 2_down | comp | -0.8007 | 0.8204 | 0.0197 | -1.6211 | 5 | 938 |  |  | 2026-08-28T21:33:07 | 187.6
3 | 2_down | comp | -0.8007 | 0.8704 | 0.0697 | -1.6711 | 5 | 976.3 |  |  | 2026-08-28T21:33:07 | 195.26
4 | 2_down | a |  | -4 | -4 | -4 | 5 | 1.3 | 0.7 | 0.7 | 2026-08-28T21:33:53 | 0.26
4 | 2_down | a |  | -3.95 | -3.95 | -4 | 5 | 0 | 0.7 | -0.7 | 2026-08-28T21:33:53 | 0
4 | 2_down | a |  | -3.9 | -3.9 | -4 | 5 | 0 | 0.7 | -0.7 | 2026-08-28T21:33:53 | 0
4 | 2_down | a |  | -3.85 | -3.85 | -4 | 5 | 0 | 0.7 | -0.7 | 2026-08-28T21:33:53 | 0
4 | 2_down | a |  | -3.8 | -3.8 | -4 | 5 | 0 | 0.7 | -0.7 | 2026-08-28T21:33:53 | 0
4 | 2_down | a |  | -3.75 | -3.75 | -4 | 5 | 0 | 0.7 | -0.7 | 2026-08-28T21:33:53 | 0
4 | 2_down | a |  | -3.7 | -3.7 | -4 | 5 | 0 | 0.7 | -0.7 | 2026-08-28T21:33:53 | 0
4 | 2_down | a |  | -3.65 | -3.65 | -4 | 5 | 0 | 0.7 | -0.7 | 2026-08-28T21:33:53 | 0
4 | 2_down | a |  | -3.6 | -3.6 | -4 | 5 | 0 | 0.7 | -0.7 | 2026-08-28T21:33:53 | 0
4 | 2_down | a |  | -3.55 | -3.55 | -4 | 5 | 0 | 0.7 | -0.7 | 2026-08-28T21:33:53 | 0
4 | 2_down | a |  | -3.5 | -3.5 | -4 | 5 | 0 | 0.7 | -0.7 | 2026-08-28T21:33:53 | 0
4 | 2_down | a |  | -3.45 | -3.45 | -4 | 5 | 0 | 0.7 | -0.7 | 2026-08-28T21:33:53 | 0
4 | 2_down | a |  | -3.4 | -3.4 | -4 | 5 | 0 | 0.7 | -0.7 | 2026-08-28T21:33:53 | 0
4 | 2_down | a |  | -3.35 | -3.35 | -4 | 5 | 0 | 0.7 | -0.7 | 2026-08-28T21:33:53 | 0
4 | 2_down | a |  | -3.3 | -3.3 | -4 | 5 | 0 | 0.7 | -0.7 | 2026-08-28T21:33:53 | 0
4 | 2_down | a |  | -3.25 | -3.25 | -4 | 5 | 0 | 0.7 | -0.7 | 2026-08-28T21:33:53 | 0
4 | 2_down | a |  | -3.2 | -3.2 | -4 | 5 | 0 | 0.7 | -0.7 | 2026-08-28T21:33:53 | 0
4 | 2_down | a |  | -3.15 | -3.15 | -4 | 5 | 0 | 0.7 | -0.7 | 2026-08-28T21:33:53 | 0
4 | 2_down | a |  | -3.1 | -3.1 | -4 | 5 | 0 | 0.7 | -0.7 | 2026-08-28T21:33:53 | 0
4 | 2_down | a |  | -3.05 | -3.05 | -4 | 5 | 0 | 0.7 | -0.7 | 2026-08-28T21:33:53 | 0
4 | 2_down | a |  | -3 | -3 | -4 | 5 | 0 | 0.7 | -0.7 | 2026-08-28T21:33:53 | 0
4 | 2_down | a |  | -2.95 | -2.95 | -4 | 5 | 0 | 0.7 | -0.7 | 2026-08-28T21:33:53 | 0
4 | 2_down | a |  | -2.9 | -2.9 | -4 | 5 | 0 | 0.7 | -0.7 | 2026-08-28T21:33:53 | 0
4 | 2_down | a |  | -2.85 | -2.85 | -4 | 5 | 0 | 0.7 | -0.7 | 2026-08-28T21:33:53 | 0
4 | 2_down | a |  | -2.8 | -2.8 | -4 | 5 | 0 | 0.7 | -0.7 | 2026-08-28T21:33:53 | 0
4 | 2_down | a |  | -2.75 | -2.75 | -4 | 5 | 0 | 0.7 | -0.7 | 2026-08-28T21:33:53 | 0
4 | 2_down | a |  | -2.7 | -2.7 | -4 | 5 | 0 | 0.7 | -0.7 | 2026-08-28T21:33:53 | 0
4 | 2_down | a |  | -2.65 | -2.65 | -4 | 5 | 0 | 0.7 | -0.7 | 2026-08-28T21:33:53 | 0
4 | 2_down | a |  | -2.6 | -2.6 | -4 | 5 | 0 | 0.7 | -0.7 | 2026-08-28T21:33:53 | 0
4 | 2_down | a |  | -2.55 | -2.55 | -4 | 5 | 0 | 0.7 | -0.7 | 2026-08-28T21:33:53 | 0
4 | 2_down | a |  | -2.5 | -2.5 | -4 | 5 | 0 | 0.7 | -0.7 | 2026-08-28T21:33:53 | 0
4 | 2_down | a |  | -2.45 | -2.45 | -4 | 5 | 0 | 0.7 | -0.7 | 2026-08-28T21:33:53 | 0
4 | 2_down | a |  | -2.4 | -2.4 | -4 | 5 | 0 | 0.7 | -0.7 | 2026-08-28T21:33:53 | 0
4 | 2_down | a |  | -2.35 | -2.35 | -4 | 5 | 0 | 0.7 | -0.7 | 2026-08-28T21:33:53 | 0
4 | 2_down | a |  | -2.3 | -2.3 | -4 | 5 | 0 | 0.7 | -0.7 | 2026-08-28T21:33:53 | 0
4 | 2_down | a |  | -2.25 | -2.25 | -4 | 5 | 0 | 0.7 | -0.7 | 2026-08-28T21:33:53 | 0
4 | 2_down | a |  | -2.2 | -2.2 | -4 | 5 | 0 | 0.7 | -0.7 | 2026-08-28T21:33:53 | 0
4 | 2_down | a |  | -2.15 | -2.15 | -4 | 5 | 0 | 0.7 | -0.7 | 2026-08-28T21:33:53 | 0
4 | 2_down | a |  | -2.1 | -2.1 | -4 | 5 | 0 | 0.7 | -0.7 | 2026-08-28T21:33:53 | 0
4 | 2_down | a |  | -2.05 | -2.05 | -4 | 5 | 1.7 | 0.7 | 1 | 2026-08-28T21:33:53 | 0.34
4 | 2_down | a |  | -2 | -2 | -4 | 5 | 2.7 | 0.7 | 2 | 2026-08-28T21:33:53 | 0.54
4 | 2_down | a |  | -1.95 | -1.95 | -4 | 5 | 5 | 0.7 | 4.3 | 2026-08-28T21:33:53 | 1
4 | 2_down | a |  | -1.9 | -1.9 | -4 | 5 | 8 | 0.7 | 7.3 | 2026-08-28T21:33:53 | 1.6
4 | 2_down | a |  | -1.85 | -1.85 | -4 | 5 | 10.7 | 0.7 | 10 | 2026-08-28T21:33:53 | 2.14
4 | 2_down | a |  | -1.8 | -1.8 | -4 | 5 | 14.3 | 0.7 | 13.7 | 2026-08-28T21:33:53 | 2.86
4 | 2_down | a |  | -1.75 | -1.75 | -4 | 5 | 19 | 0.7 | 18.3 | 2026-08-28T21:33:53 | 3.8
4 | 2_down | a |  | -1.7 | -1.7 | -4 | 5 | 24.3 | 0.7 | 23.7 | 2026-08-28T21:33:53 | 4.86
4 | 2_down | a |  | -1.65 | -1.65 | -4 | 5 | 30 | 0.7 | 29.3 | 2026-08-28T21:33:53 | 6
4 | 2_down | a |  | -1.6 | -1.6 | -4 | 5 | 36.3 | 0.7 | 35.7 | 2026-08-28T21:33:53 | 7.26
4 | 2_down | a |  | -1.55 | -1.55 | -4 | 5 | 44.7 | 0.7 | 44 | 2026-08-28T21:33:53 | 8.94
4 | 2_down | a |  | -1.5 | -1.5 | -4 | 5 | 53.7 | 0.7 | 53 | 2026-08-28T21:33:53 | 10.74
4 | 2_down | a |  | -1.45 | -1.45 | -4 | 5 | 62.7 | 0.7 | 62 | 2026-08-28T21:33:53 | 12.54
4 | 2_down | a |  | -1.4 | -1.4 | -4 | 5 | 74 | 0.7 | 73.3 | 2026-08-28T21:33:53 | 14.8
4 | 2_down | a |  | -1.35 | -1.35 | -4 | 5 | 85.7 | 0.7 | 85 | 2026-08-28T21:33:53 | 17.14
4 | 2_down | a |  | -1.3 | -1.3 | -4 | 5 | 98.7 | 0.7 | 98 | 2026-08-28T21:33:53 | 19.74
4 | 2_down | a |  | -1.25 | -1.25 | -4 | 5 | 113 | 0.7 | 112.3 | 2026-08-28T21:33:53 | 22.6
4 | 2_down | a |  | -1.2 | -1.2 | -4 | 5 | 129 | 0.7 | 128.3 | 2026-08-28T21:33:53 | 25.8
4 | 2_down | a |  | -1.15 | -1.15 | -4 | 5 | 146.7 | 0.7 | 146 | 2026-08-28T21:33:53 | 29.34
4 | 2_down | a |  | -1.1 | -1.1 | -4 | 5 | 164.7 | 0.7 | 164 | 2026-08-28T21:33:53 | 32.94
4 | 2_down | a |  | -1.05 | -1.05 | -4 | 5 | 185 | 0.7 | 184.3 | 2026-08-28T21:33:53 | 37
4 | 2_down | a |  | -1 | -1 | -4 | 5 | 205.7 | 0.7 | 205 | 2026-08-28T21:33:53 | 41.14
4 | 2_down | a |  | -0.95 | -0.95 | -4 | 5 | 229 | 0.7 | 228.3 | 2026-08-28T21:33:53 | 45.8
4 | 2_down | a |  | -0.9 | -0.9 | -4 | 5 | 252 | 0.7 | 251.3 | 2026-08-28T21:33:53 | 50.4
4 | 2_down | a |  | -0.85 | -0.85 | -4 | 5 | 277.3 | 0.7 | 276.7 | 2026-08-28T21:33:53 | 55.46
4 | 2_down | a |  | -0.8 | -0.8 | -4 | 5 | 304.3 | 0.7 | 303.7 | 2026-08-28T21:33:53 | 60.86
4 | 2_down | a |  | -0.75 | -0.75 | -4 | 5 | 333 | 0.7 | 332.3 | 2026-08-28T21:33:53 | 66.6
4 | 2_down | a |  | -0.7 | -0.7 | -4 | 5 | 362 | 0.7 | 361.3 | 2026-08-28T21:33:53 | 72.4
4 | 2_down | a |  | -0.65 | -0.65 | -4 | 5 | 393.3 | 0.7 | 392.7 | 2026-08-28T21:33:53 | 78.66
4 | 2_down | a |  | -0.6 | -0.6 | -4 | 5 | 426 | 0.7 | 425.3 | 2026-08-28T21:33:53 | 85.2
4 | 2_down | a |  | -0.55 | -0.55 | -4 | 5 | 461 | 0.7 | 460.3 | 2026-08-28T21:33:53 | 92.2
4 | 2_down | a |  | -0.5 | -0.5 | -4 | 5 | 496 | 0.7 | 495.3 | 2026-08-28T21:33:53 | 99.2
4 | 2_down | a |  | -0.45 | -0.45 | -4 | 5 | 535.3 | 0.7 | 534.7 | 2026-08-28T21:33:53 | 107.06
4 | 2_down | a |  | -0.4 | -0.4 | -4 | 5 | 574.7 | 0.7 | 574 | 2026-08-28T21:33:53 | 114.94
4 | 2_down | a |  | -0.35 | -0.35 | -4 | 5 | 615.7 | 0.7 | 615 | 2026-08-28T21:33:53 | 123.14
4 | 2_down | a |  | -0.3 | -0.3 | -4 | 5 | 657.7 | 0.7 | 657 | 2026-08-28T21:33:53 | 131.54
4 | 2_down | a |  | -0.25 | -0.25 | -4 | 5 | 702 | 0.7 | 701.3 | 2026-08-28T21:33:53 | 140.4
4 | 2_down | a |  | -0.2 | -0.2 | -4 | 5 | 747.3 | 0.7 | 746.7 | 2026-08-28T21:33:53 | 149.46
4 | 2_down | a |  | -0.15 | -0.15 | -4 | 5 | 795.7 | 0.7 | 795 | 2026-08-28T21:33:53 | 159.14
4 | 2_down | a |  | -0.1 | -0.1 | -4 | 5 | 844.7 | 0.7 | 844 | 2026-08-28T21:33:53 | 168.94
4 | 2_down | a |  | -0.05 | -0.05 | -4 | 5 | 895.7 | 0.7 | 895 | 2026-08-28T21:33:53 | 179.14
4 | 2_down | a |  | 0 | 0 | -4 | 5 | 947.7 | 0.7 | 947 | 2026-08-28T21:33:53 | 189.54
4 | 2_down | a |  | 0.05 | 0.05 | -4 | 5 | 1000 | 0.7 | 999.3 | 2026-08-28T21:33:53 | 200
4 | 2_down | a |  | 0.1 | 0.1 | -4 | 5 | 1055.3 | 0.7 | 1054.7 | 2026-08-28T21:33:53 | 211.06
4 | 2_down | a |  | 0.15 | 0.15 | -4 | 5 | 1112.3 | 0.7 | 1111.7 | 2026-08-28T21:33:53 | 222.46
4 | 2_down | a |  | 0.2 | 0.2 | -4 | 5 | 1171 | 0.7 | 1170.3 | 2026-08-28T21:33:53 | 234.2
4 | 2_down | a |  | 0.25 | 0.25 | -4 | 5 | 1231 | 0.7 | 1230.3 | 2026-08-28T21:33:53 | 246.2
4 | 2_down | a |  | 0.3 | 0.3 | -4 | 5 | 1292.7 | 0.7 | 1292 | 2026-08-28T21:33:53 | 258.54
4 | 2_down | a |  | 0.35 | 0.35 | -4 | 5 | 1353 | 0.7 | 1352.3 | 2026-08-28T21:33:53 | 270.6
4 | 2_down | a |  | 0.4 | 0.4 | -4 | 5 | 1415.3 | 0.7 | 1414.7 | 2026-08-28T21:33:53 | 283.06
4 | 2_down | a |  | 0.45 | 0.45 | -4 | 5 | 1479.7 | 0.7 | 1479 | 2026-08-28T21:33:53 | 295.94
4 | 2_down | a |  | 0.5 | 0.5 | -4 | 5 | 1552.7 | 0.7 | 1552 | 2026-08-28T21:33:53 | 310.54
4 | 2_down | a |  | 0.55 | 0.55 | -4 | 5 | 1618.3 | 0.7 | 1617.7 | 2026-08-28T21:33:53 | 323.66
4 | 2_down | a |  | 0.6 | 0.6 | -4 | 5 | 1688 | 0.7 | 1687.3 | 2026-08-28T21:33:53 | 337.6
4 | 2_down | a |  | 0.65 | 0.65 | -4 | 5 | 1756.7 | 0.7 | 1756 | 2026-08-28T21:33:53 | 351.34
4 | 2_down | a |  | 0.7 | 0.7 | -4 | 5 | 1828 | 0.7 | 1827.3 | 2026-08-28T21:33:53 | 365.6
4 | 2_down | a |  | 0.75 | 0.75 | -4 | 5 | 1897.7 | 0.7 | 1897 | 2026-08-28T21:33:53 | 379.54
4 | 2_down | a |  | 0.8 | 0.8 | -4 | 5 | 1972 | 0.7 | 1971.3 | 2026-08-28T21:33:53 | 394.4
4 | 2_down | a |  | 0.85 | 0.85 | -4 | 5 | 2047 | 0.7 | 2046.3 | 2026-08-28T21:33:53 | 409.4
4 | 2_down | a |  | 0.9 | 0.9 | -4 | 5 | 2123.7 | 0.7 | 2123 | 2026-08-28T21:33:53 | 424.74
4 | 2_down | a |  | 0.95 | 0.95 | -4 | 5 | 2200 | 0.7 | 2199.3 | 2026-08-28T21:33:53 | 440
4 | 2_down | a |  | 1 | 1 | -4 | 5 | 2279 | 0.7 | 2278.3 | 2026-08-28T21:33:53 | 455.8
4 | 2_down | a |  | 1.05 | 1.05 | -4 | 5 | 2359 | 0.7 | 2358.3 | 2026-08-28T21:33:53 | 471.8
4 | 2_down | a |  | 1.1 | 1.1 | -4 | 5 | 2439.7 | 0.7 | 2439 | 2026-08-28T21:33:53 | 487.94
4 | 2_down | a |  | 1.15 | 1.15 | -4 | 5 | 2522.7 | 0.7 | 2522 | 2026-08-28T21:33:53 | 504.54
4 | 2_down | a |  | 1.2 | 1.2 | -4 | 5 | 2604.3 | 0.7 | 2603.7 | 2026-08-28T21:33:53 | 520.86
4 | 2_down | a |  | 1.25 | 1.25 | -4 | 5 | 2687.3 | 0.7 | 2686.7 | 2026-08-28T21:33:53 | 537.46
4 | 2_down | a |  | 1.3 | 1.3 | -4 | 5 | 2776 | 0.7 | 2775.3 | 2026-08-28T21:33:53 | 555.2
4 | 2_down | a |  | 1.35 | 1.35 | -4 | 5 | 2862.7 | 0.7 | 2862 | 2026-08-28T21:33:53 | 572.54
4 | 2_down | a |  | 1.4 | 1.4 | -4 | 5 | 2951 | 0.7 | 2950.3 | 2026-08-28T21:33:53 | 590.2
4 | 2_down | a |  | 1.45 | 1.45 | -4 | 5 | 3040 | 0.7 | 3039.3 | 2026-08-28T21:33:53 | 608
4 | 2_down | a |  | 1.5 | 1.5 | -4 | 5 | 3129.7 | 0.7 | 3129 | 2026-08-28T21:33:53 | 625.94
4 | 2_down | b |  | -4 | -4 | -4 | 5 | 1.7 | 0.8 | 0.8 | 2026-08-28T21:35:25 | 0.34
4 | 2_down | b |  | -3.95 | -4 | -3.95 | 5 | 0 | 0.8 | -0.8 | 2026-08-28T21:35:25 | 0
4 | 2_down | b |  | -3.9 | -4 | -3.9 | 5 | 0 | 0.8 | -0.8 | 2026-08-28T21:35:25 | 0
4 | 2_down | b |  | -3.85 | -4 | -3.85 | 5 | 0 | 0.8 | -0.8 | 2026-08-28T21:35:25 | 0
4 | 2_down | b |  | -3.8 | -4 | -3.8 | 5 | 0 | 0.8 | -0.8 | 2026-08-28T21:35:25 | 0
4 | 2_down | b |  | -3.75 | -4 | -3.75 | 5 | 0 | 0.8 | -0.8 | 2026-08-28T21:35:25 | 0
4 | 2_down | b |  | -3.7 | -4 | -3.7 | 5 | 0 | 0.8 | -0.8 | 2026-08-28T21:35:25 | 0
4 | 2_down | b |  | -3.65 | -4 | -3.65 | 5 | 0 | 0.8 | -0.8 | 2026-08-28T21:35:25 | 0
4 | 2_down | b |  | -3.6 | -4 | -3.6 | 5 | 0 | 0.8 | -0.8 | 2026-08-28T21:35:25 | 0
4 | 2_down | b |  | -3.55 | -4 | -3.55 | 5 | 0 | 0.8 | -0.8 | 2026-08-28T21:35:25 | 0
4 | 2_down | b |  | -3.5 | -4 | -3.5 | 5 | 0 | 0.8 | -0.8 | 2026-08-28T21:35:25 | 0
4 | 2_down | b |  | -3.45 | -4 | -3.45 | 5 | 0 | 0.8 | -0.8 | 2026-08-28T21:35:25 | 0
4 | 2_down | b |  | -3.4 | -4 | -3.4 | 5 | 0 | 0.8 | -0.8 | 2026-08-28T21:35:25 | 0
4 | 2_down | b |  | -3.35 | -4 | -3.35 | 5 | 0 | 0.8 | -0.8 | 2026-08-28T21:35:25 | 0
4 | 2_down | b |  | -3.3 | -4 | -3.3 | 5 | 0 | 0.8 | -0.8 | 2026-08-28T21:35:25 | 0
4 | 2_down | b |  | -3.25 | -4 | -3.25 | 5 | 0 | 0.8 | -0.8 | 2026-08-28T21:35:25 | 0
4 | 2_down | b |  | -3.2 | -4 | -3.2 | 5 | 0 | 0.8 | -0.8 | 2026-08-28T21:35:25 | 0
4 | 2_down | b |  | -3.15 | -4 | -3.15 | 5 | 0 | 0.8 | -0.8 | 2026-08-28T21:35:25 | 0
4 | 2_down | b |  | -3.1 | -4 | -3.1 | 5 | 0 | 0.8 | -0.8 | 2026-08-28T21:35:25 | 0
4 | 2_down | b |  | -3.05 | -4 | -3.05 | 5 | 0 | 0.8 | -0.8 | 2026-08-28T21:35:25 | 0
4 | 2_down | b |  | -3 | -4 | -3 | 5 | 0 | 0.8 | -0.8 | 2026-08-28T21:35:25 | 0
4 | 2_down | b |  | -2.95 | -4 | -2.95 | 5 | 0 | 0.8 | -0.8 | 2026-08-28T21:35:25 | 0
4 | 2_down | b |  | -2.9 | -4 | -2.9 | 5 | 0 | 0.8 | -0.8 | 2026-08-28T21:35:25 | 0
4 | 2_down | b |  | -2.85 | -4 | -2.85 | 5 | 0 | 0.8 | -0.8 | 2026-08-28T21:35:25 | 0
4 | 2_down | b |  | -2.8 | -4 | -2.8 | 5 | 0 | 0.8 | -0.8 | 2026-08-28T21:35:25 | 0
4 | 2_down | b |  | -2.75 | -4 | -2.75 | 5 | 0 | 0.8 | -0.8 | 2026-08-28T21:35:25 | 0
4 | 2_down | b |  | -2.7 | -4 | -2.7 | 5 | 0 | 0.8 | -0.8 | 2026-08-28T21:35:25 | 0
4 | 2_down | b |  | -2.65 | -4 | -2.65 | 5 | 0 | 0.8 | -0.8 | 2026-08-28T21:35:25 | 0
4 | 2_down | b |  | -2.6 | -4 | -2.6 | 5 | 0 | 0.8 | -0.8 | 2026-08-28T21:35:25 | 0
4 | 2_down | b |  | -2.55 | -4 | -2.55 | 5 | 0 | 0.8 | -0.8 | 2026-08-28T21:35:25 | 0
4 | 2_down | b |  | -2.5 | -4 | -2.5 | 5 | 0 | 0.8 | -0.8 | 2026-08-28T21:35:25 | 0
4 | 2_down | b |  | -2.45 | -4 | -2.45 | 5 | 0 | 0.8 | -0.8 | 2026-08-28T21:35:25 | 0
4 | 2_down | b |  | -2.4 | -4 | -2.4 | 5 | 0 | 0.8 | -0.8 | 2026-08-28T21:35:25 | 0
4 | 2_down | b |  | -2.35 | -4 | -2.35 | 5 | 0 | 0.8 | -0.8 | 2026-08-28T21:35:25 | 0
4 | 2_down | b |  | -2.3 | -4 | -2.3 | 5 | 0 | 0.8 | -0.8 | 2026-08-28T21:35:25 | 0
4 | 2_down | b |  | -2.25 | -4 | -2.25 | 5 | 0 | 0.8 | -0.8 | 2026-08-28T21:35:25 | 0
4 | 2_down | b |  | -2.2 | -4 | -2.2 | 5 | 0.7 | 0.8 | -0.2 | 2026-08-28T21:35:25 | 0.14
4 | 2_down | b |  | -2.15 | -4 | -2.15 | 5 | 1.3 | 0.8 | 0.5 | 2026-08-28T21:35:25 | 0.26
4 | 2_down | b |  | -2.1 | -4 | -2.1 | 5 | 3.3 | 0.8 | 2.5 | 2026-08-28T21:35:25 | 0.66
4 | 2_down | b |  | -2.05 | -4 | -2.05 | 5 | 6 | 0.8 | 5.2 | 2026-08-28T21:35:25 | 1.2
4 | 2_down | b |  | -2 | -4 | -2 | 5 | 8.3 | 0.8 | 7.5 | 2026-08-28T21:35:25 | 1.66
4 | 2_down | b |  | -1.95 | -4 | -1.95 | 5 | 11.3 | 0.8 | 10.5 | 2026-08-28T21:35:25 | 2.26
4 | 2_down | b |  | -1.9 | -4 | -1.9 | 5 | 15.7 | 0.8 | 14.8 | 2026-08-28T21:35:25 | 3.14
4 | 2_down | b |  | -1.85 | -4 | -1.85 | 5 | 20.3 | 0.8 | 19.5 | 2026-08-28T21:35:25 | 4.06
4 | 2_down | b |  | -1.8 | -4 | -1.8 | 5 | 26 | 0.8 | 25.2 | 2026-08-28T21:35:25 | 5.2
4 | 2_down | b |  | -1.75 | -4 | -1.75 | 5 | 31.7 | 0.8 | 30.8 | 2026-08-28T21:35:25 | 6.34
4 | 2_down | b |  | -1.7 | -4 | -1.7 | 5 | 39.3 | 0.8 | 38.5 | 2026-08-28T21:35:25 | 7.86
4 | 2_down | b |  | -1.65 | -4 | -1.65 | 5 | 47.7 | 0.8 | 46.8 | 2026-08-28T21:35:25 | 9.54
4 | 2_down | b |  | -1.6 | -4 | -1.6 | 5 | 56.7 | 0.8 | 55.8 | 2026-08-28T21:35:25 | 11.34
4 | 2_down | b |  | -1.55 | -4 | -1.55 | 5 | 67 | 0.8 | 66.2 | 2026-08-28T21:35:25 | 13.4
4 | 2_down | b |  | -1.5 | -4 | -1.5 | 5 | 78.7 | 0.8 | 77.8 | 2026-08-28T21:35:25 | 15.74
4 | 2_down | b |  | -1.45 | -4 | -1.45 | 5 | 91.3 | 0.8 | 90.5 | 2026-08-28T21:35:25 | 18.26
4 | 2_down | b |  | -1.4 | -4 | -1.4 | 5 | 104.3 | 0.8 | 103.5 | 2026-08-28T21:35:25 | 20.86
4 | 2_down | b |  | -1.35 | -4 | -1.35 | 5 | 119.7 | 0.8 | 118.8 | 2026-08-28T21:35:25 | 23.94
4 | 2_down | b |  | -1.3 | -4 | -1.3 | 5 | 136.7 | 0.8 | 135.8 | 2026-08-28T21:35:25 | 27.34
4 | 2_down | b |  | -1.25 | -4 | -1.25 | 5 | 154.3 | 0.8 | 153.5 | 2026-08-28T21:35:25 | 30.86
4 | 2_down | b |  | -1.2 | -4 | -1.2 | 5 | 173.7 | 0.8 | 172.8 | 2026-08-28T21:35:25 | 34.74
4 | 2_down | b |  | -1.15 | -4 | -1.15 | 5 | 194.3 | 0.8 | 193.5 | 2026-08-28T21:35:25 | 38.86
4 | 2_down | b |  | -1.1 | -4 | -1.1 | 5 | 216.7 | 0.8 | 215.8 | 2026-08-28T21:35:25 | 43.34
4 | 2_down | b |  | -1.05 | -4 | -1.05 | 5 | 239 | 0.8 | 238.2 | 2026-08-28T21:35:25 | 47.8
4 | 2_down | b |  | -1 | -4 | -1 | 5 | 264 | 0.8 | 263.2 | 2026-08-28T21:35:25 | 52.8
4 | 2_down | b |  | -0.95 | -4 | -0.95 | 5 | 290 | 0.8 | 289.2 | 2026-08-28T21:35:25 | 58
4 | 2_down | b |  | -0.9 | -4 | -0.9 | 5 | 317.3 | 0.8 | 316.5 | 2026-08-28T21:35:25 | 63.46
4 | 2_down | b |  | -0.85 | -4 | -0.85 | 5 | 347.3 | 0.8 | 346.5 | 2026-08-28T21:35:25 | 69.46
4 | 2_down | b |  | -0.8 | -4 | -0.8 | 5 | 377.7 | 0.8 | 376.8 | 2026-08-28T21:35:25 | 75.54
4 | 2_down | b |  | -0.75 | -4 | -0.75 | 5 | 411.3 | 0.8 | 410.5 | 2026-08-28T21:35:25 | 82.26
4 | 2_down | b |  | -0.7 | -4 | -0.7 | 5 | 445.3 | 0.8 | 444.5 | 2026-08-28T21:35:25 | 89.06
4 | 2_down | b |  | -0.65 | -4 | -0.65 | 5 | 481.3 | 0.8 | 480.5 | 2026-08-28T21:35:25 | 96.26
4 | 2_down | b |  | -0.6 | -4 | -0.6 | 5 | 518.7 | 0.8 | 517.8 | 2026-08-28T21:35:25 | 103.74
4 | 2_down | b |  | -0.55 | -4 | -0.55 | 5 | 557.7 | 0.8 | 556.8 | 2026-08-28T21:35:25 | 111.54
4 | 2_down | b |  | -0.5 | -4 | -0.5 | 5 | 596.3 | 0.8 | 595.5 | 2026-08-28T21:35:25 | 119.26
4 | 2_down | b |  | -0.45 | -4 | -0.45 | 5 | 639.7 | 0.8 | 638.8 | 2026-08-28T21:35:25 | 127.94
4 | 2_down | b |  | -0.4 | -4 | -0.4 | 5 | 683.7 | 0.8 | 682.8 | 2026-08-28T21:35:25 | 136.74
4 | 2_down | b |  | -0.35 | -4 | -0.35 | 5 | 728.3 | 0.8 | 727.5 | 2026-08-28T21:35:25 | 145.66
4 | 2_down | b |  | -0.3 | -4 | -0.3 | 5 | 775.7 | 0.8 | 774.8 | 2026-08-28T21:35:25 | 155.14
4 | 2_down | b |  | -0.25 | -4 | -0.25 | 5 | 825 | 0.8 | 824.2 | 2026-08-28T21:35:25 | 165
4 | 2_down | b |  | -0.2 | -4 | -0.2 | 5 | 875.7 | 0.8 | 874.8 | 2026-08-28T21:35:25 | 175.14
4 | 2_down | b |  | -0.15 | -4 | -0.15 | 5 | 928 | 0.8 | 927.2 | 2026-08-28T21:35:25 | 185.6
4 | 2_down | b |  | -0.1 | -4 | -0.1 | 5 | 981.7 | 0.8 | 980.8 | 2026-08-28T21:35:25 | 196.34
4 | 2_down | b |  | -0.05 | -4 | -0.05 | 5 | 1036.7 | 0.8 | 1035.8 | 2026-08-28T21:35:25 | 207.34
4 | 2_down | b |  | 0 | -4 | 0 | 5 | 1095 | 0.8 | 1094.2 | 2026-08-28T21:35:25 | 219
4 | 2_down | b |  | 0.05 | -4 | 0.05 | 5 | 1152 | 0.8 | 1151.2 | 2026-08-28T21:35:25 | 230.4
4 | 2_down | b |  | 0.1 | -4 | 0.1 | 5 | 1212 | 0.8 | 1211.2 | 2026-08-28T21:35:25 | 242.4
4 | 2_down | b |  | 0.15 | -4 | 0.15 | 5 | 1272.7 | 0.8 | 1271.8 | 2026-08-28T21:35:25 | 254.54
4 | 2_down | b |  | 0.2 | -4 | 0.2 | 5 | 1336 | 0.8 | 1335.2 | 2026-08-28T21:35:25 | 267.2
4 | 2_down | b |  | 0.25 | -4 | 0.25 | 5 | 1399.7 | 0.8 | 1398.8 | 2026-08-28T21:35:25 | 279.94
4 | 2_down | b |  | 0.3 | -4 | 0.3 | 5 | 1464.3 | 0.8 | 1463.5 | 2026-08-28T21:35:25 | 292.86
4 | 2_down | b |  | 0.35 | -4 | 0.35 | 5 | 1532.7 | 0.8 | 1531.8 | 2026-08-28T21:35:25 | 306.54
4 | 2_down | b |  | 0.4 | -4 | 0.4 | 5 | 1600 | 0.8 | 1599.2 | 2026-08-28T21:35:25 | 320
4 | 2_down | b |  | 0.45 | -4 | 0.45 | 5 | 1670.7 | 0.8 | 1669.8 | 2026-08-28T21:35:25 | 334.14
4 | 2_down | b |  | 0.5 | -4 | 0.5 | 5 | 1742.3 | 0.8 | 1741.5 | 2026-08-28T21:35:25 | 348.46
4 | 2_down | b |  | 0.55 | -4 | 0.55 | 5 | 1813.7 | 0.8 | 1812.8 | 2026-08-28T21:35:25 | 362.74
4 | 2_down | b |  | 0.6 | -4 | 0.6 | 5 | 1887 | 0.8 | 1886.2 | 2026-08-28T21:35:25 | 377.4
4 | 2_down | b |  | 0.65 | -4 | 0.65 | 5 | 1961.3 | 0.8 | 1960.5 | 2026-08-28T21:35:25 | 392.26
4 | 2_down | b |  | 0.7 | -4 | 0.7 | 5 | 2039.3 | 0.8 | 2038.5 | 2026-08-28T21:35:25 | 407.86
4 | 2_down | b |  | 0.75 | -4 | 0.75 | 5 | 2113.7 | 0.8 | 2112.8 | 2026-08-28T21:35:25 | 422.74
4 | 2_down | b |  | 0.8 | -4 | 0.8 | 5 | 2191.7 | 0.8 | 2190.8 | 2026-08-28T21:35:25 | 438.34
4 | 2_down | b |  | 0.85 | -4 | 0.85 | 5 | 2272 | 0.8 | 2271.2 | 2026-08-28T21:35:25 | 454.4
4 | 2_down | b |  | 0.9 | -4 | 0.9 | 5 | 2352.3 | 0.8 | 2351.5 | 2026-08-28T21:35:25 | 470.46
4 | 2_down | b |  | 0.95 | -4 | 0.95 | 5 | 2434.7 | 0.8 | 2433.8 | 2026-08-28T21:35:25 | 486.94
4 | 2_down | b |  | 1 | -4 | 1 | 5 | 2519.3 | 0.8 | 2518.5 | 2026-08-28T21:35:25 | 503.86
4 | 2_down | b |  | 1.05 | -4 | 1.05 | 5 | 2604 | 0.8 | 2603.2 | 2026-08-28T21:35:25 | 520.8
4 | 2_down | b |  | 1.1 | -4 | 1.1 | 5 | 2688.3 | 0.8 | 2687.5 | 2026-08-28T21:35:25 | 537.66
4 | 2_down | b |  | 1.15 | -4 | 1.15 | 5 | 2778.7 | 0.8 | 2777.8 | 2026-08-28T21:35:25 | 555.74
4 | 2_down | b |  | 1.2 | -4 | 1.2 | 5 | 2863.7 | 0.8 | 2862.8 | 2026-08-28T21:35:25 | 572.74
4 | 2_down | b |  | 1.25 | -4 | 1.25 | 5 | 2952.7 | 0.8 | 2951.8 | 2026-08-28T21:35:25 | 590.54
4 | 2_down | b |  | 1.3 | -4 | 1.3 | 5 | 3043 | 0.8 | 3042.2 | 2026-08-28T21:35:25 | 608.6
4 | 2_down | b |  | 1.35 | -4 | 1.35 | 5 | 3135.3 | 0.8 | 3134.5 | 2026-08-28T21:35:25 | 627.06
4 | 2_down | b |  | 1.4 | -4 | 1.4 | 5 | 3230 | 0.8 | 3229.2 | 2026-08-28T21:35:25 | 646
4 | 2_down | b |  | 1.45 | -4 | 1.45 | 5 | 3319.7 | 0.8 | 3318.8 | 2026-08-28T21:35:25 | 663.94
4 | 2_down | b |  | 1.5 | -4 | 1.5 | 5 | 3415.7 | 0.8 | 3414.8 | 2026-08-28T21:35:25 | 683.14
4 | 2_down | comp | -0.8007 | -0.3992 | -1.1999 | -0.4015 | 5 | 867.7 |  |  | 2026-08-28T21:37:23 | 173.54
4 | 2_down | comp | -0.8007 | -0.3492 | -1.1499 | -0.4515 | 5 | 837.7 |  |  | 2026-08-28T21:37:23 | 167.54
4 | 2_down | comp | -0.8007 | -0.2992 | -1.0999 | -0.5015 | 5 | 811.3 |  |  | 2026-08-28T21:37:23 | 162.26
4 | 2_down | comp | -0.8007 | -0.2492 | -1.0499 | -0.5515 | 5 | 789 |  |  | 2026-08-28T21:37:23 | 157.8
4 | 2_down | comp | -0.8007 | -0.1992 | -0.9999 | -0.6015 | 5 | 768.3 |  |  | 2026-08-28T21:37:23 | 153.66
4 | 2_down | comp | -0.8007 | -0.1492 | -0.9499 | -0.6515 | 5 | 750.3 |  |  | 2026-08-28T21:37:23 | 150.06
4 | 2_down | comp | -0.8007 | -0.0992 | -0.8999 | -0.7015 | 5 | 737 |  |  | 2026-08-28T21:37:23 | 147.4
4 | 2_down | comp | -0.8007 | -0.0492 | -0.8499 | -0.7515 | 5 | 725.7 |  |  | 2026-08-28T21:37:23 | 145.14
4 | 2_down | comp | -0.8007 | 0.0008 | -0.7999 | -0.8015 | 5 | 717 |  |  | 2026-08-28T21:37:23 | 143.4
4 | 2_down | comp | -0.8007 | 0.0508 | -0.7499 | -0.8515 | 5 | 710 |  |  | 2026-08-28T21:37:23 | 142
4 | 2_down | comp | -0.8007 | 0.1008 | -0.6999 | -0.9015 | 5 | 706.7 |  |  | 2026-08-28T21:37:23 | 141.34
4 | 2_down | comp | -0.8007 | 0.1508 | -0.6499 | -0.9515 | 5 | 707.7 |  |  | 2026-08-28T21:37:23 | 141.54
4 | 2_down | comp | -0.8007 | 0.2008 | -0.5999 | -1.0015 | 5 | 710.3 |  |  | 2026-08-28T21:37:23 | 142.06
4 | 2_down | comp | -0.8007 | 0.2508 | -0.5499 | -1.0515 | 5 | 718 |  |  | 2026-08-28T21:37:23 | 143.6
4 | 2_down | comp | -0.8007 | 0.3008 | -0.4999 | -1.1015 | 5 | 728.3 |  |  | 2026-08-28T21:37:23 | 145.66
4 | 2_down | comp | -0.8007 | 0.3508 | -0.4499 | -1.1515 | 5 | 740.7 |  |  | 2026-08-28T21:37:23 | 148.14
4 | 2_down | comp | -0.8007 | 0.4008 | -0.3999 | -1.2015 | 5 | 756.3 |  |  | 2026-08-28T21:37:23 | 151.26
4 | 2_down | comp | -0.8007 | 0.4508 | -0.3499 | -1.2515 | 5 | 775.3 |  |  | 2026-08-28T21:37:23 | 155.06
4 | 2_down | comp | -0.8007 | 0.5008 | -0.2999 | -1.3015 | 5 | 797.7 |  |  | 2026-08-28T21:37:23 | 159.54
4 | 2_down | comp | -0.8007 | 0.5508 | -0.2499 | -1.3515 | 5 | 822.3 |  |  | 2026-08-28T21:37:23 | 164.46
4 | 2_down | comp | -0.8007 | 0.6008 | -0.1999 | -1.4015 | 5 | 850.3 |  |  | 2026-08-28T21:37:23 | 170.06
4 | 2_down | comp | -0.8007 | 0.6508 | -0.1499 | -1.4515 | 5 | 882 |  |  | 2026-08-28T21:37:23 | 176.4
4 | 2_down | comp | -0.8007 | 0.7008 | -0.0999 | -1.5015 | 5 | 915.3 |  |  | 2026-08-28T21:37:23 | 183.06
4 | 2_down | comp | -0.8007 | 0.7508 | -0.0499 | -1.5515 | 5 | 952 |  |  | 2026-08-28T21:37:23 | 190.4
4 | 2_down | comp | -0.8007 | 0.8008 | 0.0001 | -1.6015 | 5 | 991.7 |  |  | 2026-08-28T21:37:23 | 198.34
5 | 2_down | a |  | -4 | -4 | -4 | 5 | 1.3 | 0.7 | 0.7 | 2026-08-28T21:38:54 | 0.26
5 | 2_down | a |  | -3.95 | -3.95 | -4 | 5 | 0 | 0.7 | -0.7 | 2026-08-28T21:38:54 | 0
5 | 2_down | a |  | -3.9 | -3.9 | -4 | 5 | 0 | 0.7 | -0.7 | 2026-08-28T21:38:54 | 0
5 | 2_down | a |  | -3.85 | -3.85 | -4 | 5 | 0 | 0.7 | -0.7 | 2026-08-28T21:38:54 | 0
5 | 2_down | a |  | -3.8 | -3.8 | -4 | 5 | 0 | 0.7 | -0.7 | 2026-08-28T21:38:54 | 0
5 | 2_down | a |  | -3.75 | -3.75 | -4 | 5 | 0 | 0.7 | -0.7 | 2026-08-28T21:38:54 | 0
5 | 2_down | a |  | -3.7 | -3.7 | -4 | 5 | 0 | 0.7 | -0.7 | 2026-08-28T21:38:54 | 0
5 | 2_down | a |  | -3.65 | -3.65 | -4 | 5 | 0 | 0.7 | -0.7 | 2026-08-28T21:38:54 | 0
5 | 2_down | a |  | -3.6 | -3.6 | -4 | 5 | 0 | 0.7 | -0.7 | 2026-08-28T21:38:54 | 0
5 | 2_down | a |  | -3.55 | -3.55 | -4 | 5 | 0 | 0.7 | -0.7 | 2026-08-28T21:38:54 | 0
5 | 2_down | a |  | -3.5 | -3.5 | -4 | 5 | 0 | 0.7 | -0.7 | 2026-08-28T21:38:54 | 0
5 | 2_down | a |  | -3.45 | -3.45 | -4 | 5 | 0 | 0.7 | -0.7 | 2026-08-28T21:38:54 | 0
5 | 2_down | a |  | -3.4 | -3.4 | -4 | 5 | 0 | 0.7 | -0.7 | 2026-08-28T21:38:54 | 0
5 | 2_down | a |  | -3.35 | -3.35 | -4 | 5 | 0 | 0.7 | -0.7 | 2026-08-28T21:38:54 | 0
5 | 2_down | a |  | -3.3 | -3.3 | -4 | 5 | 0 | 0.7 | -0.7 | 2026-08-28T21:38:54 | 0
5 | 2_down | a |  | -3.25 | -3.25 | -4 | 5 | 0 | 0.7 | -0.7 | 2026-08-28T21:38:54 | 0
5 | 2_down | a |  | -3.2 | -3.2 | -4 | 5 | 0 | 0.7 | -0.7 | 2026-08-28T21:38:54 | 0
5 | 2_down | a |  | -3.15 | -3.15 | -4 | 5 | 0 | 0.7 | -0.7 | 2026-08-28T21:38:54 | 0
5 | 2_down | a |  | -3.1 | -3.1 | -4 | 5 | 0 | 0.7 | -0.7 | 2026-08-28T21:38:54 | 0
5 | 2_down | a |  | -3.05 | -3.05 | -4 | 5 | 0 | 0.7 | -0.7 | 2026-08-28T21:38:54 | 0
5 | 2_down | a |  | -3 | -3 | -4 | 5 | 0 | 0.7 | -0.7 | 2026-08-28T21:38:54 | 0
5 | 2_down | a |  | -2.95 | -2.95 | -4 | 5 | 0 | 0.7 | -0.7 | 2026-08-28T21:38:54 | 0
5 | 2_down | a |  | -2.9 | -2.9 | -4 | 5 | 0 | 0.7 | -0.7 | 2026-08-28T21:38:54 | 0
5 | 2_down | a |  | -2.85 | -2.85 | -4 | 5 | 0 | 0.7 | -0.7 | 2026-08-28T21:38:54 | 0
5 | 2_down | a |  | -2.8 | -2.8 | -4 | 5 | 0 | 0.7 | -0.7 | 2026-08-28T21:38:54 | 0
5 | 2_down | a |  | -2.75 | -2.75 | -4 | 5 | 0 | 0.7 | -0.7 | 2026-08-28T21:38:54 | 0
5 | 2_down | a |  | -2.7 | -2.7 | -4 | 5 | 0 | 0.7 | -0.7 | 2026-08-28T21:38:54 | 0
5 | 2_down | a |  | -2.65 | -2.65 | -4 | 5 | 0 | 0.7 | -0.7 | 2026-08-28T21:38:54 | 0
5 | 2_down | a |  | -2.6 | -2.6 | -4 | 5 | 0 | 0.7 | -0.7 | 2026-08-28T21:38:54 | 0
5 | 2_down | a |  | -2.55 | -2.55 | -4 | 5 | 0 | 0.7 | -0.7 | 2026-08-28T21:38:54 | 0
5 | 2_down | a |  | -2.5 | -2.5 | -4 | 5 | 0 | 0.7 | -0.7 | 2026-08-28T21:38:54 | 0
5 | 2_down | a |  | -2.45 | -2.45 | -4 | 5 | 0 | 0.7 | -0.7 | 2026-08-28T21:38:54 | 0
5 | 2_down | a |  | -2.4 | -2.4 | -4 | 5 | 0 | 0.7 | -0.7 | 2026-08-28T21:38:54 | 0
5 | 2_down | a |  | -2.35 | -2.35 | -4 | 5 | 0 | 0.7 | -0.7 | 2026-08-28T21:38:54 | 0
5 | 2_down | a |  | -2.3 | -2.3 | -4 | 5 | 0 | 0.7 | -0.7 | 2026-08-28T21:38:54 | 0
5 | 2_down | a |  | -2.25 | -2.25 | -4 | 5 | 0 | 0.7 | -0.7 | 2026-08-28T21:38:54 | 0
5 | 2_down | a |  | -2.2 | -2.2 | -4 | 5 | 1 | 0.7 | 0.3 | 2026-08-28T21:38:54 | 0.2
5 | 2_down | a |  | -2.15 | -2.15 | -4 | 5 | 2.3 | 0.7 | 1.7 | 2026-08-28T21:38:54 | 0.46
5 | 2_down | a |  | -2.1 | -2.1 | -4 | 5 | 4 | 0.7 | 3.3 | 2026-08-28T21:38:54 | 0.8
5 | 2_down | a |  | -2.05 | -2.05 | -4 | 5 | 6.3 | 0.7 | 5.7 | 2026-08-28T21:38:54 | 1.26
5 | 2_down | a |  | -2 | -2 | -4 | 5 | 8.7 | 0.7 | 8 | 2026-08-28T21:38:54 | 1.74
5 | 2_down | a |  | -1.95 | -1.95 | -4 | 5 | 12.7 | 0.7 | 12 | 2026-08-28T21:38:54 | 2.54
5 | 2_down | a |  | -1.9 | -1.9 | -4 | 5 | 16.7 | 0.7 | 16 | 2026-08-28T21:38:54 | 3.34
5 | 2_down | a |  | -1.85 | -1.85 | -4 | 5 | 21.3 | 0.7 | 20.7 | 2026-08-28T21:38:54 | 4.26
5 | 2_down | a |  | -1.8 | -1.8 | -4 | 5 | 27.3 | 0.7 | 26.7 | 2026-08-28T21:38:54 | 5.46
5 | 2_down | a |  | -1.75 | -1.75 | -4 | 5 | 33.7 | 0.7 | 33 | 2026-08-28T21:38:54 | 6.74
5 | 2_down | a |  | -1.7 | -1.7 | -4 | 5 | 40.7 | 0.7 | 40 | 2026-08-28T21:38:54 | 8.14
5 | 2_down | a |  | -1.65 | -1.65 | -4 | 5 | 49.7 | 0.7 | 49 | 2026-08-28T21:38:54 | 9.94
5 | 2_down | a |  | -1.6 | -1.6 | -4 | 5 | 58.3 | 0.7 | 57.7 | 2026-08-28T21:38:54 | 11.66
5 | 2_down | a |  | -1.55 | -1.55 | -4 | 5 | 69 | 0.7 | 68.3 | 2026-08-28T21:38:54 | 13.8
5 | 2_down | a |  | -1.5 | -1.5 | -4 | 5 | 79.7 | 0.7 | 79 | 2026-08-28T21:38:54 | 15.94
5 | 2_down | a |  | -1.45 | -1.45 | -4 | 5 | 93.7 | 0.7 | 93 | 2026-08-28T21:38:54 | 18.74
5 | 2_down | a |  | -1.4 | -1.4 | -4 | 5 | 107 | 0.7 | 106.3 | 2026-08-28T21:38:54 | 21.4
5 | 2_down | a |  | -1.35 | -1.35 | -4 | 5 | 122.3 | 0.7 | 121.7 | 2026-08-28T21:38:54 | 24.46
5 | 2_down | a |  | -1.3 | -1.3 | -4 | 5 | 139 | 0.7 | 138.3 | 2026-08-28T21:38:54 | 27.8
5 | 2_down | a |  | -1.25 | -1.25 | -4 | 5 | 156.3 | 0.7 | 155.7 | 2026-08-28T21:38:54 | 31.26
5 | 2_down | a |  | -1.2 | -1.2 | -4 | 5 | 176.7 | 0.7 | 176 | 2026-08-28T21:38:54 | 35.34
5 | 2_down | a |  | -1.15 | -1.15 | -4 | 5 | 197 | 0.7 | 196.3 | 2026-08-28T21:38:54 | 39.4
5 | 2_down | a |  | -1.1 | -1.1 | -4 | 5 | 219.3 | 0.7 | 218.7 | 2026-08-28T21:38:54 | 43.86
5 | 2_down | a |  | -1.05 | -1.05 | -4 | 5 | 242.3 | 0.7 | 241.7 | 2026-08-28T21:38:54 | 48.46
5 | 2_down | a |  | -1 | -1 | -4 | 5 | 268.3 | 0.7 | 267.7 | 2026-08-28T21:38:54 | 53.66
5 | 2_down | a |  | -0.95 | -0.95 | -4 | 5 | 293.7 | 0.7 | 293 | 2026-08-28T21:38:54 | 58.74
5 | 2_down | a |  | -0.9 | -0.9 | -4 | 5 | 321.3 | 0.7 | 320.7 | 2026-08-28T21:38:54 | 64.26
5 | 2_down | a |  | -0.85 | -0.85 | -4 | 5 | 351.3 | 0.7 | 350.7 | 2026-08-28T21:38:54 | 70.26
5 | 2_down | a |  | -0.8 | -0.8 | -4 | 5 | 382.7 | 0.7 | 382 | 2026-08-28T21:38:54 | 76.54
5 | 2_down | a |  | -0.75 | -0.75 | -4 | 5 | 414.7 | 0.7 | 414 | 2026-08-28T21:38:54 | 82.94
5 | 2_down | a |  | -0.7 | -0.7 | -4 | 5 | 448.7 | 0.7 | 448 | 2026-08-28T21:38:54 | 89.74
5 | 2_down | a |  | -0.65 | -0.65 | -4 | 5 | 484.7 | 0.7 | 484 | 2026-08-28T21:38:54 | 96.94
5 | 2_down | a |  | -0.6 | -0.6 | -4 | 5 | 522.3 | 0.7 | 521.7 | 2026-08-28T21:38:54 | 104.46
5 | 2_down | a |  | -0.55 | -0.55 | -4 | 5 | 561.3 | 0.7 | 560.7 | 2026-08-28T21:38:54 | 112.26
5 | 2_down | a |  | -0.5 | -0.5 | -4 | 5 | 600.3 | 0.7 | 599.7 | 2026-08-28T21:38:54 | 120.06
5 | 2_down | a |  | -0.45 | -0.45 | -4 | 5 | 642.3 | 0.7 | 641.7 | 2026-08-28T21:38:54 | 128.46
5 | 2_down | a |  | -0.4 | -0.4 | -4 | 5 | 687.3 | 0.7 | 686.7 | 2026-08-28T21:38:54 | 137.46
5 | 2_down | a |  | -0.35 | -0.35 | -4 | 5 | 733 | 0.7 | 732.3 | 2026-08-28T21:38:54 | 146.6
5 | 2_down | a |  | -0.3 | -0.3 | -4 | 5 | 781 | 0.7 | 780.3 | 2026-08-28T21:38:54 | 156.2
5 | 2_down | a |  | -0.25 | -0.25 | -4 | 5 | 830.3 | 0.7 | 829.7 | 2026-08-28T21:38:54 | 166.06
5 | 2_down | a |  | -0.2 | -0.2 | -4 | 5 | 879.7 | 0.7 | 879 | 2026-08-28T21:38:54 | 175.94
5 | 2_down | a |  | -0.15 | -0.15 | -4 | 5 | 931 | 0.7 | 930.3 | 2026-08-28T21:38:54 | 186.2
5 | 2_down | a |  | -0.1 | -0.1 | -4 | 5 | 983.7 | 0.7 | 983 | 2026-08-28T21:38:54 | 196.74
5 | 2_down | a |  | -0.05 | -0.05 | -4 | 5 | 1039 | 0.7 | 1038.3 | 2026-08-28T21:38:54 | 207.8
5 | 2_down | a |  | 0 | 0 | -4 | 5 | 1095.3 | 0.7 | 1094.7 | 2026-08-28T21:38:54 | 219.06
5 | 2_down | a |  | 0.05 | 0.05 | -4 | 5 | 1151.7 | 0.7 | 1151 | 2026-08-28T21:38:54 | 230.34
5 | 2_down | a |  | 0.1 | 0.1 | -4 | 5 | 1214.3 | 0.7 | 1213.7 | 2026-08-28T21:38:54 | 242.86
5 | 2_down | a |  | 0.15 | 0.15 | -4 | 5 | 1273.3 | 0.7 | 1272.7 | 2026-08-28T21:38:54 | 254.66
5 | 2_down | a |  | 0.2 | 0.2 | -4 | 5 | 1337 | 0.7 | 1336.3 | 2026-08-28T21:38:54 | 267.4
5 | 2_down | a |  | 0.25 | 0.25 | -4 | 5 | 1399.3 | 0.7 | 1398.7 | 2026-08-28T21:38:54 | 279.86
5 | 2_down | a |  | 0.3 | 0.3 | -4 | 5 | 1463.7 | 0.7 | 1463 | 2026-08-28T21:38:54 | 292.74
5 | 2_down | a |  | 0.35 | 0.35 | -4 | 5 | 1529.7 | 0.7 | 1529 | 2026-08-28T21:38:54 | 305.94
5 | 2_down | a |  | 0.4 | 0.4 | -4 | 5 | 1599 | 0.7 | 1598.3 | 2026-08-28T21:38:54 | 319.8
5 | 2_down | a |  | 0.45 | 0.45 | -4 | 5 | 1665.7 | 0.7 | 1665 | 2026-08-28T21:38:54 | 333.14
5 | 2_down | a |  | 0.5 | 0.5 | -4 | 5 | 1735.3 | 0.7 | 1734.7 | 2026-08-28T21:38:54 | 347.06
5 | 2_down | a |  | 0.55 | 0.55 | -4 | 5 | 1805.7 | 0.7 | 1805 | 2026-08-28T21:38:54 | 361.14
5 | 2_down | a |  | 0.6 | 0.6 | -4 | 5 | 1875 | 0.7 | 1874.3 | 2026-08-28T21:38:54 | 375
5 | 2_down | a |  | 0.65 | 0.65 | -4 | 5 | 1950.3 | 0.7 | 1949.7 | 2026-08-28T21:38:54 | 390.06
5 | 2_down | a |  | 0.7 | 0.7 | -4 | 5 | 2023 | 0.7 | 2022.3 | 2026-08-28T21:38:54 | 404.6
5 | 2_down | a |  | 0.75 | 0.75 | -4 | 5 | 2097.3 | 0.7 | 2096.7 | 2026-08-28T21:38:54 | 419.46
5 | 2_down | a |  | 0.8 | 0.8 | -4 | 5 | 2174.7 | 0.7 | 2174 | 2026-08-28T21:38:54 | 434.94
5 | 2_down | a |  | 0.85 | 0.85 | -4 | 5 | 2250.7 | 0.7 | 2250 | 2026-08-28T21:38:54 | 450.14
5 | 2_down | a |  | 0.9 | 0.9 | -4 | 5 | 2329 | 0.7 | 2328.3 | 2026-08-28T21:38:54 | 465.8
5 | 2_down | a |  | 0.95 | 0.95 | -4 | 5 | 2409 | 0.7 | 2408.3 | 2026-08-28T21:38:54 | 481.8
5 | 2_down | a |  | 1 | 1 | -4 | 5 | 2489.3 | 0.7 | 2488.7 | 2026-08-28T21:38:54 | 497.86
5 | 2_down | a |  | 1.05 | 1.05 | -4 | 5 | 2574.7 | 0.7 | 2574 | 2026-08-28T21:38:54 | 514.94
5 | 2_down | a |  | 1.1 | 1.1 | -4 | 5 | 2656 | 0.7 | 2655.3 | 2026-08-28T21:38:54 | 531.2
5 | 2_down | a |  | 1.15 | 1.15 | -4 | 5 | 2743.7 | 0.7 | 2743 | 2026-08-28T21:38:54 | 548.74
5 | 2_down | a |  | 1.2 | 1.2 | -4 | 5 | 2830.3 | 0.7 | 2829.7 | 2026-08-28T21:38:54 | 566.06
5 | 2_down | a |  | 1.25 | 1.25 | -4 | 5 | 2916.3 | 0.7 | 2915.7 | 2026-08-28T21:38:54 | 583.26
5 | 2_down | a |  | 1.3 | 1.3 | -4 | 5 | 3007.3 | 0.7 | 3006.7 | 2026-08-28T21:38:54 | 601.46
5 | 2_down | a |  | 1.35 | 1.35 | -4 | 5 | 3097.3 | 0.7 | 3096.7 | 2026-08-28T21:38:54 | 619.46
5 | 2_down | a |  | 1.4 | 1.4 | -4 | 5 | 3185 | 0.7 | 3184.3 | 2026-08-28T21:38:54 | 637
5 | 2_down | a |  | 1.45 | 1.45 | -4 | 5 | 3279 | 0.7 | 3278.3 | 2026-08-28T21:38:54 | 655.8
5 | 2_down | a |  | 1.5 | 1.5 | -4 | 5 | 3372.3 | 0.7 | 3371.7 | 2026-08-28T21:38:54 | 674.46
5 | 2_down | b |  | -4 | -4 | -4 | 5 | 1.3 | 0.7 | 0.7 | 2026-08-28T21:40:26 | 0.26
5 | 2_down | b |  | -3.95 | -4 | -3.95 | 5 | 0 | 0.7 | -0.7 | 2026-08-28T21:40:26 | 0
5 | 2_down | b |  | -3.9 | -4 | -3.9 | 5 | 0 | 0.7 | -0.7 | 2026-08-28T21:40:26 | 0
5 | 2_down | b |  | -3.85 | -4 | -3.85 | 5 | 0 | 0.7 | -0.7 | 2026-08-28T21:40:26 | 0
5 | 2_down | b |  | -3.8 | -4 | -3.8 | 5 | 0 | 0.7 | -0.7 | 2026-08-28T21:40:26 | 0
5 | 2_down | b |  | -3.75 | -4 | -3.75 | 5 | 0 | 0.7 | -0.7 | 2026-08-28T21:40:26 | 0
5 | 2_down | b |  | -3.7 | -4 | -3.7 | 5 | 0 | 0.7 | -0.7 | 2026-08-28T21:40:26 | 0
5 | 2_down | b |  | -3.65 | -4 | -3.65 | 5 | 0 | 0.7 | -0.7 | 2026-08-28T21:40:26 | 0
5 | 2_down | b |  | -3.6 | -4 | -3.6 | 5 | 0 | 0.7 | -0.7 | 2026-08-28T21:40:26 | 0
5 | 2_down | b |  | -3.55 | -4 | -3.55 | 5 | 0 | 0.7 | -0.7 | 2026-08-28T21:40:26 | 0
5 | 2_down | b |  | -3.5 | -4 | -3.5 | 5 | 0 | 0.7 | -0.7 | 2026-08-28T21:40:26 | 0
5 | 2_down | b |  | -3.45 | -4 | -3.45 | 5 | 0 | 0.7 | -0.7 | 2026-08-28T21:40:26 | 0
5 | 2_down | b |  | -3.4 | -4 | -3.4 | 5 | 0 | 0.7 | -0.7 | 2026-08-28T21:40:26 | 0
5 | 2_down | b |  | -3.35 | -4 | -3.35 | 5 | 0 | 0.7 | -0.7 | 2026-08-28T21:40:26 | 0
5 | 2_down | b |  | -3.3 | -4 | -3.3 | 5 | 0 | 0.7 | -0.7 | 2026-08-28T21:40:26 | 0
5 | 2_down | b |  | -3.25 | -4 | -3.25 | 5 | 0 | 0.7 | -0.7 | 2026-08-28T21:40:26 | 0
5 | 2_down | b |  | -3.2 | -4 | -3.2 | 5 | 0 | 0.7 | -0.7 | 2026-08-28T21:40:26 | 0
5 | 2_down | b |  | -3.15 | -4 | -3.15 | 5 | 0 | 0.7 | -0.7 | 2026-08-28T21:40:26 | 0
5 | 2_down | b |  | -3.1 | -4 | -3.1 | 5 | 0 | 0.7 | -0.7 | 2026-08-28T21:40:26 | 0
5 | 2_down | b |  | -3.05 | -4 | -3.05 | 5 | 0 | 0.7 | -0.7 | 2026-08-28T21:40:26 | 0
5 | 2_down | b |  | -3 | -4 | -3 | 5 | 0 | 0.7 | -0.7 | 2026-08-28T21:40:26 | 0
5 | 2_down | b |  | -2.95 | -4 | -2.95 | 5 | 0 | 0.7 | -0.7 | 2026-08-28T21:40:26 | 0
5 | 2_down | b |  | -2.9 | -4 | -2.9 | 5 | 0 | 0.7 | -0.7 | 2026-08-28T21:40:26 | 0
5 | 2_down | b |  | -2.85 | -4 | -2.85 | 5 | 0 | 0.7 | -0.7 | 2026-08-28T21:40:26 | 0
5 | 2_down | b |  | -2.8 | -4 | -2.8 | 5 | 0 | 0.7 | -0.7 | 2026-08-28T21:40:26 | 0
5 | 2_down | b |  | -2.75 | -4 | -2.75 | 5 | 0 | 0.7 | -0.7 | 2026-08-28T21:40:26 | 0
5 | 2_down | b |  | -2.7 | -4 | -2.7 | 5 | 0 | 0.7 | -0.7 | 2026-08-28T21:40:26 | 0
5 | 2_down | b |  | -2.65 | -4 | -2.65 | 5 | 0 | 0.7 | -0.7 | 2026-08-28T21:40:26 | 0
5 | 2_down | b |  | -2.6 | -4 | -2.6 | 5 | 0 | 0.7 | -0.7 | 2026-08-28T21:40:26 | 0
5 | 2_down | b |  | -2.55 | -4 | -2.55 | 5 | 0 | 0.7 | -0.7 | 2026-08-28T21:40:26 | 0
5 | 2_down | b |  | -2.5 | -4 | -2.5 | 5 | 0 | 0.7 | -0.7 | 2026-08-28T21:40:26 | 0
5 | 2_down | b |  | -2.45 | -4 | -2.45 | 5 | 0 | 0.7 | -0.7 | 2026-08-28T21:40:26 | 0
5 | 2_down | b |  | -2.4 | -4 | -2.4 | 5 | 0 | 0.7 | -0.7 | 2026-08-28T21:40:26 | 0
5 | 2_down | b |  | -2.35 | -4 | -2.35 | 5 | 0 | 0.7 | -0.7 | 2026-08-28T21:40:26 | 0
5 | 2_down | b |  | -2.3 | -4 | -2.3 | 5 | 0 | 0.7 | -0.7 | 2026-08-28T21:40:26 | 0
5 | 2_down | b |  | -2.25 | -4 | -2.25 | 5 | 0 | 0.7 | -0.7 | 2026-08-28T21:40:26 | 0
5 | 2_down | b |  | -2.2 | -4 | -2.2 | 5 | 0 | 0.7 | -0.7 | 2026-08-28T21:40:26 | 0
5 | 2_down | b |  | -2.15 | -4 | -2.15 | 5 | 0 | 0.7 | -0.7 | 2026-08-28T21:40:26 | 0
5 | 2_down | b |  | -2.1 | -4 | -2.1 | 5 | 0.7 | 0.7 | 0 | 2026-08-28T21:40:26 | 0.14
5 | 2_down | b |  | -2.05 | -4 | -2.05 | 5 | 2 | 0.7 | 1.3 | 2026-08-28T21:40:26 | 0.4
5 | 2_down | b |  | -2 | -4 | -2 | 5 | 4 | 0.7 | 3.3 | 2026-08-28T21:40:26 | 0.8
5 | 2_down | b |  | -1.95 | -4 | -1.95 | 5 | 6.3 | 0.7 | 5.7 | 2026-08-28T21:40:26 | 1.26
5 | 2_down | b |  | -1.9 | -4 | -1.9 | 5 | 9.3 | 0.7 | 8.7 | 2026-08-28T21:40:26 | 1.86
5 | 2_down | b |  | -1.85 | -4 | -1.85 | 5 | 13.3 | 0.7 | 12.7 | 2026-08-28T21:40:26 | 2.66
5 | 2_down | b |  | -1.8 | -4 | -1.8 | 5 | 17.3 | 0.7 | 16.7 | 2026-08-28T21:40:26 | 3.46
5 | 2_down | b |  | -1.75 | -4 | -1.75 | 5 | 22 | 0.7 | 21.3 | 2026-08-28T21:40:26 | 4.4
5 | 2_down | b |  | -1.7 | -4 | -1.7 | 5 | 27.7 | 0.7 | 27 | 2026-08-28T21:40:26 | 5.54
5 | 2_down | b |  | -1.65 | -4 | -1.65 | 5 | 34.7 | 0.7 | 34 | 2026-08-28T21:40:26 | 6.94
5 | 2_down | b |  | -1.6 | -4 | -1.6 | 5 | 42 | 0.7 | 41.3 | 2026-08-28T21:40:26 | 8.4
5 | 2_down | b |  | -1.55 | -4 | -1.55 | 5 | 50 | 0.7 | 49.3 | 2026-08-28T21:40:26 | 10
5 | 2_down | b |  | -1.5 | -4 | -1.5 | 5 | 60 | 0.7 | 59.3 | 2026-08-28T21:40:26 | 12
5 | 2_down | b |  | -1.45 | -4 | -1.45 | 5 | 70.3 | 0.7 | 69.7 | 2026-08-28T21:40:26 | 14.06
5 | 2_down | b |  | -1.4 | -4 | -1.4 | 5 | 82 | 0.7 | 81.3 | 2026-08-28T21:40:26 | 16.4
5 | 2_down | b |  | -1.35 | -4 | -1.35 | 5 | 94.7 | 0.7 | 94 | 2026-08-28T21:40:26 | 18.94
5 | 2_down | b |  | -1.3 | -4 | -1.3 | 5 | 109 | 0.7 | 108.3 | 2026-08-28T21:40:26 | 21.8
5 | 2_down | b |  | -1.25 | -4 | -1.25 | 5 | 124.7 | 0.7 | 124 | 2026-08-28T21:40:26 | 24.94
5 | 2_down | b |  | -1.2 | -4 | -1.2 | 5 | 141.7 | 0.7 | 141 | 2026-08-28T21:40:26 | 28.34
5 | 2_down | b |  | -1.15 | -4 | -1.15 | 5 | 160 | 0.7 | 159.3 | 2026-08-28T21:40:26 | 32
5 | 2_down | b |  | -1.1 | -4 | -1.1 | 5 | 180 | 0.7 | 179.3 | 2026-08-28T21:40:26 | 36
5 | 2_down | b |  | -1.05 | -4 | -1.05 | 5 | 201 | 0.7 | 200.3 | 2026-08-28T21:40:26 | 40.2
5 | 2_down | b |  | -1 | -4 | -1 | 5 | 222.3 | 0.7 | 221.7 | 2026-08-28T21:40:26 | 44.46
5 | 2_down | b |  | -0.95 | -4 | -0.95 | 5 | 245.7 | 0.7 | 245 | 2026-08-28T21:40:26 | 49.14
5 | 2_down | b |  | -0.9 | -4 | -0.9 | 5 | 271 | 0.7 | 270.3 | 2026-08-28T21:40:26 | 54.2
5 | 2_down | b |  | -0.85 | -4 | -0.85 | 5 | 297.3 | 0.7 | 296.7 | 2026-08-28T21:40:26 | 59.46
5 | 2_down | b |  | -0.8 | -4 | -0.8 | 5 | 325.7 | 0.7 | 325 | 2026-08-28T21:40:26 | 65.14
5 | 2_down | b |  | -0.75 | -4 | -0.75 | 5 | 356.3 | 0.7 | 355.7 | 2026-08-28T21:40:26 | 71.26
5 | 2_down | b |  | -0.7 | -4 | -0.7 | 5 | 387.7 | 0.7 | 387 | 2026-08-28T21:40:26 | 77.54
5 | 2_down | b |  | -0.65 | -4 | -0.65 | 5 | 420.7 | 0.7 | 420 | 2026-08-28T21:40:26 | 84.14
5 | 2_down | b |  | -0.6 | -4 | -0.6 | 5 | 454.7 | 0.7 | 454 | 2026-08-28T21:40:26 | 90.94
5 | 2_down | b |  | -0.55 | -4 | -0.55 | 5 | 490.3 | 0.7 | 489.7 | 2026-08-28T21:40:26 | 98.06
5 | 2_down | b |  | -0.5 | -4 | -0.5 | 5 | 527.7 | 0.7 | 527 | 2026-08-28T21:40:26 | 105.54
5 | 2_down | b |  | -0.45 | -4 | -0.45 | 5 | 568 | 0.7 | 567.3 | 2026-08-28T21:40:26 | 113.6
5 | 2_down | b |  | -0.4 | -4 | -0.4 | 5 | 609 | 0.7 | 608.3 | 2026-08-28T21:40:26 | 121.8
5 | 2_down | b |  | -0.35 | -4 | -0.35 | 5 | 651.7 | 0.7 | 651 | 2026-08-28T21:40:26 | 130.34
5 | 2_down | b |  | -0.3 | -4 | -0.3 | 5 | 696 | 0.7 | 695.3 | 2026-08-28T21:40:26 | 139.2
5 | 2_down | b |  | -0.25 | -4 | -0.25 | 5 | 742.3 | 0.7 | 741.7 | 2026-08-28T21:40:26 | 148.46
5 | 2_down | b |  | -0.2 | -4 | -0.2 | 5 | 790.3 | 0.7 | 789.7 | 2026-08-28T21:40:26 | 158.06
5 | 2_down | b |  | -0.15 | -4 | -0.15 | 5 | 839.7 | 0.7 | 839 | 2026-08-28T21:40:26 | 167.94
5 | 2_down | b |  | -0.1 | -4 | -0.1 | 5 | 889.7 | 0.7 | 889 | 2026-08-28T21:40:26 | 177.94
5 | 2_down | b |  | -0.05 | -4 | -0.05 | 5 | 943.7 | 0.7 | 943 | 2026-08-28T21:40:26 | 188.74
5 | 2_down | b |  | 0 | -4 | 0 | 5 | 998.7 | 0.7 | 998 | 2026-08-28T21:40:26 | 199.74
5 | 2_down | b |  | 0.05 | -4 | 0.05 | 5 | 1053.7 | 0.7 | 1053 | 2026-08-28T21:40:26 | 210.74
5 | 2_down | b |  | 0.1 | -4 | 0.1 | 5 | 1111 | 0.7 | 1110.3 | 2026-08-28T21:40:26 | 222.2
5 | 2_down | b |  | 0.15 | -4 | 0.15 | 5 | 1167.7 | 0.7 | 1167 | 2026-08-28T21:40:26 | 233.54
5 | 2_down | b |  | 0.2 | -4 | 0.2 | 5 | 1230.3 | 0.7 | 1229.7 | 2026-08-28T21:40:26 | 246.06
5 | 2_down | b |  | 0.25 | -4 | 0.25 | 5 | 1290.7 | 0.7 | 1290 | 2026-08-28T21:40:26 | 258.14
5 | 2_down | b |  | 0.3 | -4 | 0.3 | 5 | 1356 | 0.7 | 1355.3 | 2026-08-28T21:40:26 | 271.2
5 | 2_down | b |  | 0.35 | -4 | 0.35 | 5 | 1418.7 | 0.7 | 1418 | 2026-08-28T21:40:26 | 283.74
5 | 2_down | b |  | 0.4 | -4 | 0.4 | 5 | 1486 | 0.7 | 1485.3 | 2026-08-28T21:40:26 | 297.2
5 | 2_down | b |  | 0.45 | -4 | 0.45 | 5 | 1552.3 | 0.7 | 1551.7 | 2026-08-28T21:40:26 | 310.46
5 | 2_down | b |  | 0.5 | -4 | 0.5 | 5 | 1623 | 0.7 | 1622.3 | 2026-08-28T21:40:26 | 324.6
5 | 2_down | b |  | 0.55 | -4 | 0.55 | 5 | 1690.3 | 0.7 | 1689.7 | 2026-08-28T21:40:26 | 338.06
5 | 2_down | b |  | 0.6 | -4 | 0.6 | 5 | 1760.7 | 0.7 | 1760 | 2026-08-28T21:40:26 | 352.14
5 | 2_down | b |  | 0.65 | -4 | 0.65 | 5 | 1835.7 | 0.7 | 1835 | 2026-08-28T21:40:26 | 367.14
5 | 2_down | b |  | 0.7 | -4 | 0.7 | 5 | 1911.3 | 0.7 | 1910.7 | 2026-08-28T21:40:26 | 382.26
5 | 2_down | b |  | 0.75 | -4 | 0.75 | 5 | 1984 | 0.7 | 1983.3 | 2026-08-28T21:40:26 | 396.8
5 | 2_down | b |  | 0.8 | -4 | 0.8 | 5 | 2061 | 0.7 | 2060.3 | 2026-08-28T21:40:26 | 412.2
5 | 2_down | b |  | 0.85 | -4 | 0.85 | 5 | 2137.3 | 0.7 | 2136.7 | 2026-08-28T21:40:26 | 427.46
5 | 2_down | b |  | 0.9 | -4 | 0.9 | 5 | 2215 | 0.7 | 2214.3 | 2026-08-28T21:40:26 | 443
5 | 2_down | b |  | 0.95 | -4 | 0.95 | 5 | 2297.3 | 0.7 | 2296.7 | 2026-08-28T21:40:26 | 459.46
5 | 2_down | b |  | 1 | -4 | 1 | 5 | 2377 | 0.7 | 2376.3 | 2026-08-28T21:40:26 | 475.4
5 | 2_down | b |  | 1.05 | -4 | 1.05 | 5 | 2460 | 0.7 | 2459.3 | 2026-08-28T21:40:26 | 492
5 | 2_down | b |  | 1.1 | -4 | 1.1 | 5 | 2542.7 | 0.7 | 2542 | 2026-08-28T21:40:26 | 508.54
5 | 2_down | b |  | 1.15 | -4 | 1.15 | 5 | 2626 | 0.7 | 2625.3 | 2026-08-28T21:40:26 | 525.2
5 | 2_down | b |  | 1.2 | -4 | 1.2 | 5 | 2714.7 | 0.7 | 2714 | 2026-08-28T21:40:26 | 542.94
5 | 2_down | b |  | 1.25 | -4 | 1.25 | 5 | 2799.7 | 0.7 | 2799 | 2026-08-28T21:40:26 | 559.94
5 | 2_down | b |  | 1.3 | -4 | 1.3 | 5 | 2885 | 0.7 | 2884.3 | 2026-08-28T21:40:26 | 577
5 | 2_down | b |  | 1.35 | -4 | 1.35 | 5 | 2978 | 0.7 | 2977.3 | 2026-08-28T21:40:26 | 595.6
5 | 2_down | b |  | 1.4 | -4 | 1.4 | 5 | 3067.3 | 0.7 | 3066.7 | 2026-08-28T21:40:26 | 613.46
5 | 2_down | b |  | 1.45 | -4 | 1.45 | 5 | 3158 | 0.7 | 3157.3 | 2026-08-28T21:40:26 | 631.6
5 | 2_down | b |  | 1.5 | -4 | 1.5 | 5 | 3246 | 0.7 | 3245.3 | 2026-08-28T21:40:26 | 649.2
5 | 2_down | comp | -0.8007 | -0.484 | -1.2847 | -0.3167 | 5 | 876 |  |  | 2026-08-28T21:42:23 | 175.2
5 | 2_down | comp | -0.8007 | -0.434 | -1.2347 | -0.3667 | 5 | 847 |  |  | 2026-08-28T21:42:23 | 169.4
5 | 2_down | comp | -0.8007 | -0.384 | -1.1847 | -0.4167 | 5 | 823.7 |  |  | 2026-08-28T21:42:23 | 164.74
5 | 2_down | comp | -0.8007 | -0.334 | -1.1347 | -0.4667 | 5 | 801.7 |  |  | 2026-08-28T21:42:23 | 160.34
5 | 2_down | comp | -0.8007 | -0.284 | -1.0847 | -0.5167 | 5 | 781 |  |  | 2026-08-28T21:42:23 | 156.2
5 | 2_down | comp | -0.8007 | -0.234 | -1.0347 | -0.5667 | 5 | 764.7 |  |  | 2026-08-28T21:42:23 | 152.94
5 | 2_down | comp | -0.8007 | -0.184 | -0.9847 | -0.6167 | 5 | 751.7 |  |  | 2026-08-28T21:42:23 | 150.34
5 | 2_down | comp | -0.8007 | -0.134 | -0.9347 | -0.6667 | 5 | 741.3 |  |  | 2026-08-28T21:42:23 | 148.26
5 | 2_down | comp | -0.8007 | -0.084 | -0.8847 | -0.7167 | 5 | 733 |  |  | 2026-08-28T21:42:23 | 146.6
5 | 2_down | comp | -0.8007 | -0.034 | -0.8347 | -0.7667 | 5 | 729 |  |  | 2026-08-28T21:42:23 | 145.8
5 | 2_down | comp | -0.8007 | 0.016 | -0.7847 | -0.8167 | 5 | 728.3 |  |  | 2026-08-28T21:42:23 | 145.66
5 | 2_down | comp | -0.8007 | 0.066 | -0.7347 | -0.8667 | 5 | 729.3 |  |  | 2026-08-28T21:42:23 | 145.86
5 | 2_down | comp | -0.8007 | 0.116 | -0.6847 | -0.9167 | 5 | 735.7 |  |  | 2026-08-28T21:42:23 | 147.14
5 | 2_down | comp | -0.8007 | 0.166 | -0.6347 | -0.9667 | 5 | 742.7 |  |  | 2026-08-28T21:42:23 | 148.54
5 | 2_down | comp | -0.8007 | 0.216 | -0.5847 | -1.0167 | 5 | 754 |  |  | 2026-08-28T21:42:23 | 150.8
5 | 2_down | comp | -0.8007 | 0.266 | -0.5347 | -1.0667 | 5 | 769 |  |  | 2026-08-28T21:42:23 | 153.8
5 | 2_down | comp | -0.8007 | 0.316 | -0.4847 | -1.1167 | 5 | 786.3 |  |  | 2026-08-28T21:42:23 | 157.26
5 | 2_down | comp | -0.8007 | 0.366 | -0.4347 | -1.1667 | 5 | 807.3 |  |  | 2026-08-28T21:42:23 | 161.46
5 | 2_down | comp | -0.8007 | 0.416 | -0.3847 | -1.2167 | 5 | 830.3 |  |  | 2026-08-28T21:42:23 | 166.06
5 | 2_down | comp | -0.8007 | 0.466 | -0.3347 | -1.2667 | 5 | 857.3 |  |  | 2026-08-28T21:42:23 | 171.46
5 | 2_down | comp | -0.8007 | 0.516 | -0.2847 | -1.3167 | 5 | 886.7 |  |  | 2026-08-28T21:42:23 | 177.34
5 | 2_down | comp | -0.8007 | 0.566 | -0.2347 | -1.3667 | 5 | 919.3 |  |  | 2026-08-28T21:42:23 | 183.86
5 | 2_down | comp | -0.8007 | 0.616 | -0.1847 | -1.4167 | 5 | 953.7 |  |  | 2026-08-28T21:42:23 | 190.74
5 | 2_down | comp | -0.8007 | 0.666 | -0.1347 | -1.4667 | 5 | 991.7 |  |  | 2026-08-28T21:42:23 | 198.34
5 | 2_down | comp | -0.8007 | 0.716 | -0.0847 | -1.5167 | 5 | 1032.3 |  |  | 2026-08-28T21:42:23 | 206.46
6 | 2_down | a |  | -4 | -4 | -4 | 5 | 1.7 | 0.8 | 0.8 | 2026-08-28T21:45:23 | 0.34
6 | 2_down | a |  | -3.95 | -3.95 | -4 | 5 | 0 | 0.8 | -0.8 | 2026-08-28T21:45:23 | 0
6 | 2_down | a |  | -3.9 | -3.9 | -4 | 5 | 0 | 0.8 | -0.8 | 2026-08-28T21:45:23 | 0
6 | 2_down | a |  | -3.85 | -3.85 | -4 | 5 | 0 | 0.8 | -0.8 | 2026-08-28T21:45:23 | 0
6 | 2_down | a |  | -3.8 | -3.8 | -4 | 5 | 0 | 0.8 | -0.8 | 2026-08-28T21:45:23 | 0
6 | 2_down | a |  | -3.75 | -3.75 | -4 | 5 | 0 | 0.8 | -0.8 | 2026-08-28T21:45:23 | 0
6 | 2_down | a |  | -3.7 | -3.7 | -4 | 5 | 0 | 0.8 | -0.8 | 2026-08-28T21:45:23 | 0
6 | 2_down | a |  | -3.65 | -3.65 | -4 | 5 | 0 | 0.8 | -0.8 | 2026-08-28T21:45:23 | 0
6 | 2_down | a |  | -3.6 | -3.6 | -4 | 5 | 0 | 0.8 | -0.8 | 2026-08-28T21:45:23 | 0
6 | 2_down | a |  | -3.55 | -3.55 | -4 | 5 | 0 | 0.8 | -0.8 | 2026-08-28T21:45:23 | 0
6 | 2_down | a |  | -3.5 | -3.5 | -4 | 5 | 0 | 0.8 | -0.8 | 2026-08-28T21:45:23 | 0
6 | 2_down | a |  | -3.45 | -3.45 | -4 | 5 | 0 | 0.8 | -0.8 | 2026-08-28T21:45:23 | 0
6 | 2_down | a |  | -3.4 | -3.4 | -4 | 5 | 0 | 0.8 | -0.8 | 2026-08-28T21:45:23 | 0
6 | 2_down | a |  | -3.35 | -3.35 | -4 | 5 | 0 | 0.8 | -0.8 | 2026-08-28T21:45:23 | 0
6 | 2_down | a |  | -3.3 | -3.3 | -4 | 5 | 0 | 0.8 | -0.8 | 2026-08-28T21:45:23 | 0
6 | 2_down | a |  | -3.25 | -3.25 | -4 | 5 | 0 | 0.8 | -0.8 | 2026-08-28T21:45:23 | 0
6 | 2_down | a |  | -3.2 | -3.2 | -4 | 5 | 0 | 0.8 | -0.8 | 2026-08-28T21:45:23 | 0
6 | 2_down | a |  | -3.15 | -3.15 | -4 | 5 | 0 | 0.8 | -0.8 | 2026-08-28T21:45:23 | 0
6 | 2_down | a |  | -3.1 | -3.1 | -4 | 5 | 0 | 0.8 | -0.8 | 2026-08-28T21:45:23 | 0
6 | 2_down | a |  | -3.05 | -3.05 | -4 | 5 | 0 | 0.8 | -0.8 | 2026-08-28T21:45:23 | 0
6 | 2_down | a |  | -3 | -3 | -4 | 5 | 0 | 0.8 | -0.8 | 2026-08-28T21:45:23 | 0
6 | 2_down | a |  | -2.95 | -2.95 | -4 | 5 | 0 | 0.8 | -0.8 | 2026-08-28T21:45:23 | 0
6 | 2_down | a |  | -2.9 | -2.9 | -4 | 5 | 0 | 0.8 | -0.8 | 2026-08-28T21:45:23 | 0
6 | 2_down | a |  | -2.85 | -2.85 | -4 | 5 | 0 | 0.8 | -0.8 | 2026-08-28T21:45:23 | 0
6 | 2_down | a |  | -2.8 | -2.8 | -4 | 5 | 0 | 0.8 | -0.8 | 2026-08-28T21:45:23 | 0
6 | 2_down | a |  | -2.75 | -2.75 | -4 | 5 | 0 | 0.8 | -0.8 | 2026-08-28T21:45:23 | 0
6 | 2_down | a |  | -2.7 | -2.7 | -4 | 5 | 0 | 0.8 | -0.8 | 2026-08-28T21:45:23 | 0
6 | 2_down | a |  | -2.65 | -2.65 | -4 | 5 | 0 | 0.8 | -0.8 | 2026-08-28T21:45:23 | 0
6 | 2_down | a |  | -2.6 | -2.6 | -4 | 5 | 0 | 0.8 | -0.8 | 2026-08-28T21:45:23 | 0
6 | 2_down | a |  | -2.55 | -2.55 | -4 | 5 | 0 | 0.8 | -0.8 | 2026-08-28T21:45:23 | 0
6 | 2_down | a |  | -2.5 | -2.5 | -4 | 5 | 0 | 0.8 | -0.8 | 2026-08-28T21:45:23 | 0
6 | 2_down | a |  | -2.45 | -2.45 | -4 | 5 | 0 | 0.8 | -0.8 | 2026-08-28T21:45:23 | 0
6 | 2_down | a |  | -2.4 | -2.4 | -4 | 5 | 0.3 | 0.8 | -0.5 | 2026-08-28T21:45:23 | 0.06
6 | 2_down | a |  | -2.35 | -2.35 | -4 | 5 | 1 | 0.8 | 0.2 | 2026-08-28T21:45:23 | 0.2
6 | 2_down | a |  | -2.3 | -2.3 | -4 | 5 | 2.7 | 0.8 | 1.8 | 2026-08-28T21:45:23 | 0.54
6 | 2_down | a |  | -2.25 | -2.25 | -4 | 5 | 5 | 0.8 | 4.2 | 2026-08-28T21:45:23 | 1
6 | 2_down | a |  | -2.2 | -2.2 | -4 | 5 | 7.3 | 0.8 | 6.5 | 2026-08-28T21:45:23 | 1.46
6 | 2_down | a |  | -2.15 | -2.15 | -4 | 5 | 10.3 | 0.8 | 9.5 | 2026-08-28T21:45:23 | 2.06
6 | 2_down | a |  | -2.1 | -2.1 | -4 | 5 | 13.7 | 0.8 | 12.8 | 2026-08-28T21:45:23 | 2.74
6 | 2_down | a |  | -2.05 | -2.05 | -4 | 5 | 18.3 | 0.8 | 17.5 | 2026-08-28T21:45:23 | 3.66
6 | 2_down | a |  | -2 | -2 | -4 | 5 | 23.7 | 0.8 | 22.8 | 2026-08-28T21:45:23 | 4.74
6 | 2_down | a |  | -1.95 | -1.95 | -4 | 5 | 29.3 | 0.8 | 28.5 | 2026-08-28T21:45:23 | 5.86
6 | 2_down | a |  | -1.9 | -1.9 | -4 | 5 | 36 | 0.8 | 35.2 | 2026-08-28T21:45:23 | 7.2
6 | 2_down | a |  | -1.85 | -1.85 | -4 | 5 | 44 | 0.8 | 43.2 | 2026-08-28T21:45:23 | 8.8
6 | 2_down | a |  | -1.8 | -1.8 | -4 | 5 | 52.3 | 0.8 | 51.5 | 2026-08-28T21:45:23 | 10.46
6 | 2_down | a |  | -1.75 | -1.75 | -4 | 5 | 62.3 | 0.8 | 61.5 | 2026-08-28T21:45:23 | 12.46
6 | 2_down | a |  | -1.7 | -1.7 | -4 | 5 | 72.7 | 0.8 | 71.8 | 2026-08-28T21:45:23 | 14.54
6 | 2_down | a |  | -1.65 | -1.65 | -4 | 5 | 85.7 | 0.8 | 84.8 | 2026-08-28T21:45:23 | 17.14
6 | 2_down | a |  | -1.6 | -1.6 | -4 | 5 | 99 | 0.8 | 98.2 | 2026-08-28T21:45:23 | 19.8
6 | 2_down | a |  | -1.55 | -1.55 | -4 | 5 | 113.7 | 0.8 | 112.8 | 2026-08-28T21:45:23 | 22.74
6 | 2_down | a |  | -1.5 | -1.5 | -4 | 5 | 128.7 | 0.8 | 127.8 | 2026-08-28T21:45:23 | 25.74
6 | 2_down | a |  | -1.45 | -1.45 | -4 | 5 | 145.7 | 0.8 | 144.8 | 2026-08-28T21:45:23 | 29.14
6 | 2_down | a |  | -1.4 | -1.4 | -4 | 5 | 164.7 | 0.8 | 163.8 | 2026-08-28T21:45:23 | 32.94
6 | 2_down | a |  | -1.35 | -1.35 | -4 | 5 | 185 | 0.8 | 184.2 | 2026-08-28T21:45:23 | 37
6 | 2_down | a |  | -1.3 | -1.3 | -4 | 5 | 206.7 | 0.8 | 205.8 | 2026-08-28T21:45:23 | 41.34
6 | 2_down | a |  | -1.25 | -1.25 | -4 | 5 | 229 | 0.8 | 228.2 | 2026-08-28T21:45:23 | 45.8
6 | 2_down | a |  | -1.2 | -1.2 | -4 | 5 | 253.7 | 0.8 | 252.8 | 2026-08-28T21:45:23 | 50.74
6 | 2_down | a |  | -1.15 | -1.15 | -4 | 5 | 279.7 | 0.8 | 278.8 | 2026-08-28T21:45:23 | 55.94
6 | 2_down | a |  | -1.1 | -1.1 | -4 | 5 | 306 | 0.8 | 305.2 | 2026-08-28T21:45:23 | 61.2
6 | 2_down | a |  | -1.05 | -1.05 | -4 | 5 | 334.3 | 0.8 | 333.5 | 2026-08-28T21:45:23 | 66.86
6 | 2_down | a |  | -1 | -1 | -4 | 5 | 365.3 | 0.8 | 364.5 | 2026-08-28T21:45:23 | 73.06
6 | 2_down | a |  | -0.95 | -0.95 | -4 | 5 | 397 | 0.8 | 396.2 | 2026-08-28T21:45:23 | 79.4
6 | 2_down | a |  | -0.9 | -0.9 | -4 | 5 | 431.3 | 0.8 | 430.5 | 2026-08-28T21:45:23 | 86.26
6 | 2_down | a |  | -0.85 | -0.85 | -4 | 5 | 465.7 | 0.8 | 464.8 | 2026-08-28T21:45:23 | 93.14
6 | 2_down | a |  | -0.8 | -0.8 | -4 | 5 | 502 | 0.8 | 501.2 | 2026-08-28T21:45:23 | 100.4
6 | 2_down | a |  | -0.75 | -0.75 | -4 | 5 | 541 | 0.8 | 540.2 | 2026-08-28T21:45:23 | 108.2
6 | 2_down | a |  | -0.7 | -0.7 | -4 | 5 | 580.7 | 0.8 | 579.8 | 2026-08-28T21:45:23 | 116.14
6 | 2_down | a |  | -0.65 | -0.65 | -4 | 5 | 621.7 | 0.8 | 620.8 | 2026-08-28T21:45:23 | 124.34
6 | 2_down | a |  | -0.6 | -0.6 | -4 | 5 | 664.7 | 0.8 | 663.8 | 2026-08-28T21:45:23 | 132.94
6 | 2_down | a |  | -0.55 | -0.55 | -4 | 5 | 710 | 0.8 | 709.2 | 2026-08-28T21:45:23 | 142
6 | 2_down | a |  | -0.5 | -0.5 | -4 | 5 | 754 | 0.8 | 753.2 | 2026-08-28T21:45:23 | 150.8
6 | 2_down | a |  | -0.45 | -0.45 | -4 | 5 | 803 | 0.8 | 802.2 | 2026-08-28T21:45:23 | 160.6
6 | 2_down | a |  | -0.4 | -0.4 | -4 | 5 | 852.3 | 0.8 | 851.5 | 2026-08-28T21:45:23 | 170.46
6 | 2_down | a |  | -0.35 | -0.35 | -4 | 5 | 903.3 | 0.8 | 902.5 | 2026-08-28T21:45:23 | 180.66
6 | 2_down | a |  | -0.3 | -0.3 | -4 | 5 | 956.7 | 0.8 | 955.8 | 2026-08-28T21:45:23 | 191.34
6 | 2_down | a |  | -0.25 | -0.25 | -4 | 5 | 1009.7 | 0.8 | 1008.8 | 2026-08-28T21:45:23 | 201.94
6 | 2_down | a |  | -0.2 | -0.2 | -4 | 5 | 1065.3 | 0.8 | 1064.5 | 2026-08-28T21:45:23 | 213.06
6 | 2_down | a |  | -0.15 | -0.15 | -4 | 5 | 1124 | 0.8 | 1123.2 | 2026-08-28T21:45:23 | 224.8
6 | 2_down | a |  | -0.1 | -0.1 | -4 | 5 | 1182.3 | 0.8 | 1181.5 | 2026-08-28T21:45:23 | 236.46
6 | 2_down | a |  | -0.05 | -0.05 | -4 | 5 | 1241.7 | 0.8 | 1240.8 | 2026-08-28T21:45:23 | 248.34
6 | 2_down | a |  | 0 | 0 | -4 | 5 | 1304 | 0.8 | 1303.2 | 2026-08-28T21:45:23 | 260.8
6 | 2_down | a |  | 0.05 | 0.05 | -4 | 5 | 1367.3 | 0.8 | 1366.5 | 2026-08-28T21:45:23 | 273.46
6 | 2_down | a |  | 0.1 | 0.1 | -4 | 5 | 1431 | 0.8 | 1430.2 | 2026-08-28T21:45:23 | 286.2
6 | 2_down | a |  | 0.15 | 0.15 | -4 | 5 | 1495.7 | 0.8 | 1494.8 | 2026-08-28T21:45:23 | 299.14
6 | 2_down | a |  | 0.2 | 0.2 | -4 | 5 | 1564 | 0.8 | 1563.2 | 2026-08-28T21:45:23 | 312.8
6 | 2_down | a |  | 0.25 | 0.25 | -4 | 5 | 1632 | 0.8 | 1631.2 | 2026-08-28T21:45:23 | 326.4
6 | 2_down | a |  | 0.3 | 0.3 | -4 | 5 | 1700 | 0.8 | 1699.2 | 2026-08-28T21:45:23 | 340
6 | 2_down | a |  | 0.35 | 0.35 | -4 | 5 | 1772.7 | 0.8 | 1771.8 | 2026-08-28T21:45:23 | 354.54
6 | 2_down | a |  | 0.4 | 0.4 | -4 | 5 | 1842.3 | 0.8 | 1841.5 | 2026-08-28T21:45:23 | 368.46
6 | 2_down | a |  | 0.45 | 0.45 | -4 | 5 | 1916 | 0.8 | 1915.2 | 2026-08-28T21:45:23 | 383.2
6 | 2_down | a |  | 0.5 | 0.5 | -4 | 5 | 1989.7 | 0.8 | 1988.8 | 2026-08-28T21:45:23 | 397.94
6 | 2_down | a |  | 0.55 | 0.55 | -4 | 5 | 2063.3 | 0.8 | 2062.5 | 2026-08-28T21:45:23 | 412.66
6 | 2_down | a |  | 0.6 | 0.6 | -4 | 5 | 2143 | 0.8 | 2142.2 | 2026-08-28T21:45:23 | 428.6
6 | 2_down | a |  | 0.65 | 0.65 | -4 | 5 | 2220.7 | 0.8 | 2219.8 | 2026-08-28T21:45:23 | 444.14
6 | 2_down | a |  | 0.7 | 0.7 | -4 | 5 | 2297.7 | 0.8 | 2296.8 | 2026-08-28T21:45:23 | 459.54
6 | 2_down | a |  | 0.75 | 0.75 | -4 | 5 | 2375.7 | 0.8 | 2374.8 | 2026-08-28T21:45:23 | 475.14
6 | 2_down | a |  | 0.8 | 0.8 | -4 | 5 | 2465.7 | 0.8 | 2464.8 | 2026-08-28T21:45:23 | 493.14
6 | 2_down | a |  | 0.85 | 0.85 | -4 | 5 | 2552 | 0.8 | 2551.2 | 2026-08-28T21:45:23 | 510.4
6 | 2_down | a |  | 0.9 | 0.9 | -4 | 5 | 2632 | 0.8 | 2631.2 | 2026-08-28T21:45:23 | 526.4
6 | 2_down | a |  | 0.95 | 0.95 | -4 | 5 | 2719 | 0.8 | 2718.2 | 2026-08-28T21:45:23 | 543.8
6 | 2_down | a |  | 1 | 1 | -4 | 5 | 2802 | 0.8 | 2801.2 | 2026-08-28T21:45:23 | 560.4
6 | 2_down | a |  | 1.05 | 1.05 | -4 | 5 | 2892.3 | 0.8 | 2891.5 | 2026-08-28T21:45:23 | 578.46
6 | 2_down | a |  | 1.1 | 1.1 | -4 | 5 | 2979 | 0.8 | 2978.2 | 2026-08-28T21:45:23 | 595.8
6 | 2_down | a |  | 1.15 | 1.15 | -4 | 5 | 3067.3 | 0.8 | 3066.5 | 2026-08-28T21:45:23 | 613.46
6 | 2_down | a |  | 1.2 | 1.2 | -4 | 5 | 3156 | 0.8 | 3155.2 | 2026-08-28T21:45:23 | 631.2
6 | 2_down | a |  | 1.25 | 1.25 | -4 | 5 | 3247.7 | 0.8 | 3246.8 | 2026-08-28T21:45:23 | 649.54
6 | 2_down | a |  | 1.3 | 1.3 | -4 | 5 | 3340 | 0.8 | 3339.2 | 2026-08-28T21:45:23 | 668
6 | 2_down | a |  | 1.35 | 1.35 | -4 | 5 | 3435 | 0.8 | 3434.2 | 2026-08-28T21:45:23 | 687
6 | 2_down | a |  | 1.4 | 1.4 | -4 | 5 | 3525.7 | 0.8 | 3524.8 | 2026-08-28T21:45:23 | 705.14
6 | 2_down | a |  | 1.45 | 1.45 | -4 | 5 | 3623 | 0.8 | 3622.2 | 2026-08-28T21:45:23 | 724.6
6 | 2_down | a |  | 1.5 | 1.5 | -4 | 5 | 3715 | 0.8 | 3714.2 | 2026-08-28T21:45:23 | 743
6 | 2_down | b |  | -4 | -4 | -4 | 5 | 1.7 | 0.8 | 0.8 | 2026-08-28T21:46:55 | 0.34
6 | 2_down | b |  | -3.95 | -4 | -3.95 | 5 | 0 | 0.8 | -0.8 | 2026-08-28T21:46:55 | 0
6 | 2_down | b |  | -3.9 | -4 | -3.9 | 5 | 0 | 0.8 | -0.8 | 2026-08-28T21:46:55 | 0
6 | 2_down | b |  | -3.85 | -4 | -3.85 | 5 | 0 | 0.8 | -0.8 | 2026-08-28T21:46:55 | 0
6 | 2_down | b |  | -3.8 | -4 | -3.8 | 5 | 0 | 0.8 | -0.8 | 2026-08-28T21:46:55 | 0
6 | 2_down | b |  | -3.75 | -4 | -3.75 | 5 | 0 | 0.8 | -0.8 | 2026-08-28T21:46:55 | 0
6 | 2_down | b |  | -3.7 | -4 | -3.7 | 5 | 0 | 0.8 | -0.8 | 2026-08-28T21:46:55 | 0
6 | 2_down | b |  | -3.65 | -4 | -3.65 | 5 | 0 | 0.8 | -0.8 | 2026-08-28T21:46:55 | 0
6 | 2_down | b |  | -3.6 | -4 | -3.6 | 5 | 0 | 0.8 | -0.8 | 2026-08-28T21:46:55 | 0
6 | 2_down | b |  | -3.55 | -4 | -3.55 | 5 | 0 | 0.8 | -0.8 | 2026-08-28T21:46:55 | 0
6 | 2_down | b |  | -3.5 | -4 | -3.5 | 5 | 0 | 0.8 | -0.8 | 2026-08-28T21:46:55 | 0
6 | 2_down | b |  | -3.45 | -4 | -3.45 | 5 | 0 | 0.8 | -0.8 | 2026-08-28T21:46:55 | 0
6 | 2_down | b |  | -3.4 | -4 | -3.4 | 5 | 0 | 0.8 | -0.8 | 2026-08-28T21:46:55 | 0
6 | 2_down | b |  | -3.35 | -4 | -3.35 | 5 | 0 | 0.8 | -0.8 | 2026-08-28T21:46:55 | 0
6 | 2_down | b |  | -3.3 | -4 | -3.3 | 5 | 0 | 0.8 | -0.8 | 2026-08-28T21:46:55 | 0
6 | 2_down | b |  | -3.25 | -4 | -3.25 | 5 | 0 | 0.8 | -0.8 | 2026-08-28T21:46:55 | 0
6 | 2_down | b |  | -3.2 | -4 | -3.2 | 5 | 0 | 0.8 | -0.8 | 2026-08-28T21:46:55 | 0
6 | 2_down | b |  | -3.15 | -4 | -3.15 | 5 | 0 | 0.8 | -0.8 | 2026-08-28T21:46:55 | 0
6 | 2_down | b |  | -3.1 | -4 | -3.1 | 5 | 0 | 0.8 | -0.8 | 2026-08-28T21:46:55 | 0
6 | 2_down | b |  | -3.05 | -4 | -3.05 | 5 | 0 | 0.8 | -0.8 | 2026-08-28T21:46:55 | 0
6 | 2_down | b |  | -3 | -4 | -3 | 5 | 0 | 0.8 | -0.8 | 2026-08-28T21:46:55 | 0
6 | 2_down | b |  | -2.95 | -4 | -2.95 | 5 | 0 | 0.8 | -0.8 | 2026-08-28T21:46:55 | 0
6 | 2_down | b |  | -2.9 | -4 | -2.9 | 5 | 0 | 0.8 | -0.8 | 2026-08-28T21:46:55 | 0
6 | 2_down | b |  | -2.85 | -4 | -2.85 | 5 | 0 | 0.8 | -0.8 | 2026-08-28T21:46:55 | 0
6 | 2_down | b |  | -2.8 | -4 | -2.8 | 5 | 0 | 0.8 | -0.8 | 2026-08-28T21:46:55 | 0
6 | 2_down | b |  | -2.75 | -4 | -2.75 | 5 | 0 | 0.8 | -0.8 | 2026-08-28T21:46:55 | 0
6 | 2_down | b |  | -2.7 | -4 | -2.7 | 5 | 0 | 0.8 | -0.8 | 2026-08-28T21:46:55 | 0
6 | 2_down | b |  | -2.65 | -4 | -2.65 | 5 | 0 | 0.8 | -0.8 | 2026-08-28T21:46:55 | 0
6 | 2_down | b |  | -2.6 | -4 | -2.6 | 5 | 0 | 0.8 | -0.8 | 2026-08-28T21:46:55 | 0
6 | 2_down | b |  | -2.55 | -4 | -2.55 | 5 | 0 | 0.8 | -0.8 | 2026-08-28T21:46:55 | 0
6 | 2_down | b |  | -2.5 | -4 | -2.5 | 5 | 0 | 0.8 | -0.8 | 2026-08-28T21:46:55 | 0
6 | 2_down | b |  | -2.45 | -4 | -2.45 | 5 | 0 | 0.8 | -0.8 | 2026-08-28T21:46:55 | 0
6 | 2_down | b |  | -2.4 | -4 | -2.4 | 5 | 0 | 0.8 | -0.8 | 2026-08-28T21:46:55 | 0
6 | 2_down | b |  | -2.35 | -4 | -2.35 | 5 | 0 | 0.8 | -0.8 | 2026-08-28T21:46:55 | 0
6 | 2_down | b |  | -2.3 | -4 | -2.3 | 5 | 0 | 0.8 | -0.8 | 2026-08-28T21:46:55 | 0
6 | 2_down | b |  | -2.25 | -4 | -2.25 | 5 | 0 | 0.8 | -0.8 | 2026-08-28T21:46:55 | 0
6 | 2_down | b |  | -2.2 | -4 | -2.2 | 5 | 0 | 0.8 | -0.8 | 2026-08-28T21:46:55 | 0
6 | 2_down | b |  | -2.15 | -4 | -2.15 | 5 | 0 | 0.8 | -0.8 | 2026-08-28T21:46:55 | 0
6 | 2_down | b |  | -2.1 | -4 | -2.1 | 5 | 0 | 0.8 | -0.8 | 2026-08-28T21:46:55 | 0
6 | 2_down | b |  | -2.05 | -4 | -2.05 | 5 | 0.3 | 0.8 | -0.5 | 2026-08-28T21:46:55 | 0.06
6 | 2_down | b |  | -2 | -4 | -2 | 5 | 1 | 0.8 | 0.2 | 2026-08-28T21:46:55 | 0.2
6 | 2_down | b |  | -1.95 | -4 | -1.95 | 5 | 2.7 | 0.8 | 1.8 | 2026-08-28T21:46:55 | 0.54
6 | 2_down | b |  | -1.9 | -4 | -1.9 | 5 | 4.3 | 0.8 | 3.5 | 2026-08-28T21:46:55 | 0.86
6 | 2_down | b |  | -1.85 | -4 | -1.85 | 5 | 7 | 0.8 | 6.2 | 2026-08-28T21:46:55 | 1.4
6 | 2_down | b |  | -1.8 | -4 | -1.8 | 5 | 11 | 0.8 | 10.2 | 2026-08-28T21:46:55 | 2.2
6 | 2_down | b |  | -1.75 | -4 | -1.75 | 5 | 13.7 | 0.8 | 12.8 | 2026-08-28T21:46:55 | 2.74
6 | 2_down | b |  | -1.7 | -4 | -1.7 | 5 | 17.7 | 0.8 | 16.8 | 2026-08-28T21:46:55 | 3.54
6 | 2_down | b |  | -1.65 | -4 | -1.65 | 5 | 23 | 0.8 | 22.2 | 2026-08-28T21:46:55 | 4.6
6 | 2_down | b |  | -1.6 | -4 | -1.6 | 5 | 28 | 0.8 | 27.2 | 2026-08-28T21:46:55 | 5.6
6 | 2_down | b |  | -1.55 | -4 | -1.55 | 5 | 35.7 | 0.8 | 34.8 | 2026-08-28T21:46:55 | 7.14
6 | 2_down | b |  | -1.5 | -4 | -1.5 | 5 | 42.7 | 0.8 | 41.8 | 2026-08-28T21:46:55 | 8.54
6 | 2_down | b |  | -1.45 | -4 | -1.45 | 5 | 51 | 0.8 | 50.2 | 2026-08-28T21:46:55 | 10.2
6 | 2_down | b |  | -1.4 | -4 | -1.4 | 5 | 61.3 | 0.8 | 60.5 | 2026-08-28T21:46:55 | 12.26
6 | 2_down | b |  | -1.35 | -4 | -1.35 | 5 | 70.7 | 0.8 | 69.8 | 2026-08-28T21:46:55 | 14.14
6 | 2_down | b |  | -1.3 | -4 | -1.3 | 5 | 82.7 | 0.8 | 81.8 | 2026-08-28T21:46:55 | 16.54
6 | 2_down | b |  | -1.25 | -4 | -1.25 | 5 | 95.7 | 0.8 | 94.8 | 2026-08-28T21:46:55 | 19.14
6 | 2_down | b |  | -1.2 | -4 | -1.2 | 5 | 110.3 | 0.8 | 109.5 | 2026-08-28T21:46:55 | 22.06
6 | 2_down | b |  | -1.15 | -4 | -1.15 | 5 | 125.7 | 0.8 | 124.8 | 2026-08-28T21:46:55 | 25.14
6 | 2_down | b |  | -1.1 | -4 | -1.1 | 5 | 142 | 0.8 | 141.2 | 2026-08-28T21:46:55 | 28.4
6 | 2_down | b |  | -1.05 | -4 | -1.05 | 5 | 160.3 | 0.8 | 159.5 | 2026-08-28T21:46:55 | 32.06
6 | 2_down | b |  | -1 | -4 | -1 | 5 | 180.3 | 0.8 | 179.5 | 2026-08-28T21:46:55 | 36.06
6 | 2_down | b |  | -0.95 | -4 | -0.95 | 5 | 200.3 | 0.8 | 199.5 | 2026-08-28T21:46:55 | 40.06
6 | 2_down | b |  | -0.9 | -4 | -0.9 | 5 | 222.7 | 0.8 | 221.8 | 2026-08-28T21:46:55 | 44.54
6 | 2_down | b |  | -0.85 | -4 | -0.85 | 5 | 245.7 | 0.8 | 244.8 | 2026-08-28T21:46:55 | 49.14
6 | 2_down | b |  | -0.8 | -4 | -0.8 | 5 | 270.3 | 0.8 | 269.5 | 2026-08-28T21:46:55 | 54.06
6 | 2_down | b |  | -0.75 | -4 | -0.75 | 5 | 297.3 | 0.8 | 296.5 | 2026-08-28T21:46:55 | 59.46
6 | 2_down | b |  | -0.7 | -4 | -0.7 | 5 | 325 | 0.8 | 324.2 | 2026-08-28T21:46:55 | 65
6 | 2_down | b |  | -0.65 | -4 | -0.65 | 5 | 354.3 | 0.8 | 353.5 | 2026-08-28T21:46:55 | 70.86
6 | 2_down | b |  | -0.6 | -4 | -0.6 | 5 | 386.7 | 0.8 | 385.8 | 2026-08-28T21:46:55 | 77.34
6 | 2_down | b |  | -0.55 | -4 | -0.55 | 5 | 419 | 0.8 | 418.2 | 2026-08-28T21:46:55 | 83.8
6 | 2_down | b |  | -0.5 | -4 | -0.5 | 5 | 452.7 | 0.8 | 451.8 | 2026-08-28T21:46:55 | 90.54
6 | 2_down | b |  | -0.45 | -4 | -0.45 | 5 | 488.3 | 0.8 | 487.5 | 2026-08-28T21:46:55 | 97.66
6 | 2_down | b |  | -0.4 | -4 | -0.4 | 5 | 526.7 | 0.8 | 525.8 | 2026-08-28T21:46:55 | 105.34
6 | 2_down | b |  | -0.35 | -4 | -0.35 | 5 | 567 | 0.8 | 566.2 | 2026-08-28T21:46:55 | 113.4
6 | 2_down | b |  | -0.3 | -4 | -0.3 | 5 | 608.7 | 0.8 | 607.8 | 2026-08-28T21:46:55 | 121.74
6 | 2_down | b |  | -0.25 | -4 | -0.25 | 5 | 651.7 | 0.8 | 650.8 | 2026-08-28T21:46:55 | 130.34
6 | 2_down | b |  | -0.2 | -4 | -0.2 | 5 | 696.7 | 0.8 | 695.8 | 2026-08-28T21:46:55 | 139.34
6 | 2_down | b |  | -0.15 | -4 | -0.15 | 5 | 742.7 | 0.8 | 741.8 | 2026-08-28T21:46:55 | 148.54
6 | 2_down | b |  | -0.1 | -4 | -0.1 | 5 | 789.3 | 0.8 | 788.5 | 2026-08-28T21:46:55 | 157.86
6 | 2_down | b |  | -0.05 | -4 | -0.05 | 5 | 838.7 | 0.8 | 837.8 | 2026-08-28T21:46:55 | 167.74
6 | 2_down | b |  | 0 | -4 | 0 | 5 | 889.7 | 0.8 | 888.8 | 2026-08-28T21:46:55 | 177.94
6 | 2_down | b |  | 0.05 | -4 | 0.05 | 5 | 943 | 0.8 | 942.2 | 2026-08-28T21:46:55 | 188.6
6 | 2_down | b |  | 0.1 | -4 | 0.1 | 5 | 997.3 | 0.8 | 996.5 | 2026-08-28T21:46:55 | 199.46
6 | 2_down | b |  | 0.15 | -4 | 0.15 | 5 | 1052.7 | 0.8 | 1051.8 | 2026-08-28T21:46:55 | 210.54
6 | 2_down | b |  | 0.2 | -4 | 0.2 | 5 | 1109 | 0.8 | 1108.2 | 2026-08-28T21:46:55 | 221.8
6 | 2_down | b |  | 0.25 | -4 | 0.25 | 5 | 1167.7 | 0.8 | 1166.8 | 2026-08-28T21:46:55 | 233.54
6 | 2_down | b |  | 0.3 | -4 | 0.3 | 5 | 1228.7 | 0.8 | 1227.8 | 2026-08-28T21:46:55 | 245.74
6 | 2_down | b |  | 0.35 | -4 | 0.35 | 5 | 1290.3 | 0.8 | 1289.5 | 2026-08-28T21:46:55 | 258.06
6 | 2_down | b |  | 0.4 | -4 | 0.4 | 5 | 1354 | 0.8 | 1353.2 | 2026-08-28T21:46:55 | 270.8
6 | 2_down | b |  | 0.45 | -4 | 0.45 | 5 | 1417.7 | 0.8 | 1416.8 | 2026-08-28T21:46:55 | 283.54
6 | 2_down | b |  | 0.5 | -4 | 0.5 | 5 | 1485 | 0.8 | 1484.2 | 2026-08-28T21:46:55 | 297
6 | 2_down | b |  | 0.55 | -4 | 0.55 | 5 | 1551 | 0.8 | 1550.2 | 2026-08-28T21:46:55 | 310.2
6 | 2_down | b |  | 0.6 | -4 | 0.6 | 5 | 1620.7 | 0.8 | 1619.8 | 2026-08-28T21:46:55 | 324.14
6 | 2_down | b |  | 0.65 | -4 | 0.65 | 5 | 1690.3 | 0.8 | 1689.5 | 2026-08-28T21:46:55 | 338.06
6 | 2_down | b |  | 0.7 | -4 | 0.7 | 5 | 1761.7 | 0.8 | 1760.8 | 2026-08-28T21:46:55 | 352.34
6 | 2_down | b |  | 0.75 | -4 | 0.75 | 5 | 1832.3 | 0.8 | 1831.5 | 2026-08-28T21:46:55 | 366.46
6 | 2_down | b |  | 0.8 | -4 | 0.8 | 5 | 1906.3 | 0.8 | 1905.5 | 2026-08-28T21:46:55 | 381.26
6 | 2_down | b |  | 0.85 | -4 | 0.85 | 5 | 1983.7 | 0.8 | 1982.8 | 2026-08-28T21:46:55 | 396.74
6 | 2_down | b |  | 0.9 | -4 | 0.9 | 5 | 2058.3 | 0.8 | 2057.5 | 2026-08-28T21:46:55 | 411.66
6 | 2_down | b |  | 0.95 | -4 | 0.95 | 5 | 2136 | 0.8 | 2135.2 | 2026-08-28T21:46:55 | 427.2
6 | 2_down | b |  | 1 | -4 | 1 | 5 | 2216.3 | 0.8 | 2215.5 | 2026-08-28T21:46:55 | 443.26
6 | 2_down | b |  | 1.05 | -4 | 1.05 | 5 | 2296 | 0.8 | 2295.2 | 2026-08-28T21:46:55 | 459.2
6 | 2_down | b |  | 1.1 | -4 | 1.1 | 5 | 2377.3 | 0.8 | 2376.5 | 2026-08-28T21:46:55 | 475.46
6 | 2_down | b |  | 1.15 | -4 | 1.15 | 5 | 2461.7 | 0.8 | 2460.8 | 2026-08-28T21:46:55 | 492.34
6 | 2_down | b |  | 1.2 | -4 | 1.2 | 5 | 2543.7 | 0.8 | 2542.8 | 2026-08-28T21:46:55 | 508.74
6 | 2_down | b |  | 1.25 | -4 | 1.25 | 5 | 2629 | 0.8 | 2628.2 | 2026-08-28T21:46:55 | 525.8
6 | 2_down | b |  | 1.3 | -4 | 1.3 | 5 | 2716.3 | 0.8 | 2715.5 | 2026-08-28T21:46:55 | 543.26
6 | 2_down | b |  | 1.35 | -4 | 1.35 | 5 | 2800 | 0.8 | 2799.2 | 2026-08-28T21:46:55 | 560
6 | 2_down | b |  | 1.4 | -4 | 1.4 | 5 | 2886 | 0.8 | 2885.2 | 2026-08-28T21:46:55 | 577.2
6 | 2_down | b |  | 1.45 | -4 | 1.45 | 5 | 2978 | 0.8 | 2977.2 | 2026-08-28T21:46:55 | 595.6
6 | 2_down | b |  | 1.5 | -4 | 1.5 | 5 | 3068 | 0.8 | 3067.2 | 2026-08-28T21:46:55 | 613.6
6 | 2_down | comp | -0.8007 | -0.5917 | -1.3924 | -0.209 | 5 | 897 |  |  | 2026-08-28T21:48:53 | 179.4
6 | 2_down | comp | -0.8007 | -0.5417 | -1.3424 | -0.259 | 5 | 870 |  |  | 2026-08-28T21:48:53 | 174
6 | 2_down | comp | -0.8007 | -0.4917 | -1.2924 | -0.309 | 5 | 847 |  |  | 2026-08-28T21:48:53 | 169.4
6 | 2_down | comp | -0.8007 | -0.4417 | -1.2424 | -0.359 | 5 | 825.7 |  |  | 2026-08-28T21:48:53 | 165.14
6 | 2_down | comp | -0.8007 | -0.3917 | -1.1924 | -0.409 | 5 | 807 |  |  | 2026-08-28T21:48:53 | 161.4
6 | 2_down | comp | -0.8007 | -0.3417 | -1.1424 | -0.459 | 5 | 792 |  |  | 2026-08-28T21:48:53 | 158.4
6 | 2_down | comp | -0.8007 | -0.2917 | -1.0924 | -0.509 | 5 | 779.7 |  |  | 2026-08-28T21:48:53 | 155.94
6 | 2_down | comp | -0.8007 | -0.2417 | -1.0424 | -0.559 | 5 | 771.3 |  |  | 2026-08-28T21:48:53 | 154.26
6 | 2_down | comp | -0.8007 | -0.1917 | -0.9924 | -0.609 | 5 | 765 |  |  | 2026-08-28T21:48:53 | 153
6 | 2_down | comp | -0.8007 | -0.1417 | -0.9424 | -0.659 | 5 | 761.7 |  |  | 2026-08-28T21:48:53 | 152.34
6 | 2_down | comp | -0.8007 | -0.0917 | -0.8924 | -0.709 | 5 | 763.3 |  |  | 2026-08-28T21:48:53 | 152.66
6 | 2_down | comp | -0.8007 | -0.0417 | -0.8424 | -0.759 | 5 | 765.3 |  |  | 2026-08-28T21:48:53 | 153.06
6 | 2_down | comp | -0.8007 | 0.0083 | -0.7924 | -0.809 | 5 | 772.3 |  |  | 2026-08-28T21:48:53 | 154.46
6 | 2_down | comp | -0.8007 | 0.0583 | -0.7424 | -0.859 | 5 | 782.3 |  |  | 2026-08-28T21:48:53 | 156.46
6 | 2_down | comp | -0.8007 | 0.1083 | -0.6924 | -0.909 | 5 | 796.3 |  |  | 2026-08-28T21:48:53 | 159.26
6 | 2_down | comp | -0.8007 | 0.1583 | -0.6424 | -0.959 | 5 | 811.3 |  |  | 2026-08-28T21:48:53 | 162.26
6 | 2_down | comp | -0.8007 | 0.2083 | -0.5924 | -1.009 | 5 | 829.3 |  |  | 2026-08-28T21:48:53 | 165.86
6 | 2_down | comp | -0.8007 | 0.2583 | -0.5424 | -1.059 | 5 | 851.7 |  |  | 2026-08-28T21:48:53 | 170.34
6 | 2_down | comp | -0.8007 | 0.3083 | -0.4924 | -1.109 | 5 | 876.7 |  |  | 2026-08-28T21:48:53 | 175.34
6 | 2_down | comp | -0.8007 | 0.3583 | -0.4424 | -1.159 | 5 | 904.3 |  |  | 2026-08-28T21:48:53 | 180.86
6 | 2_down | comp | -0.8007 | 0.4083 | -0.3924 | -1.209 | 5 | 935 |  |  | 2026-08-28T21:48:53 | 187
6 | 2_down | comp | -0.8007 | 0.4583 | -0.3424 | -1.259 | 5 | 968 |  |  | 2026-08-28T21:48:53 | 193.6
6 | 2_down | comp | -0.8007 | 0.5083 | -0.2924 | -1.309 | 5 | 1005.3 |  |  | 2026-08-28T21:48:53 | 201.06
6 | 2_down | comp | -0.8007 | 0.5583 | -0.2424 | -1.359 | 5 | 1044 |  |  | 2026-08-28T21:48:53 | 208.8
6 | 2_down | comp | -0.8007 | 0.6083 | -0.1924 | -1.409 | 5 | 1085 |  |  | 2026-08-28T21:48:53 | 217
7 | 2_down | a |  | -4 | -4 | -4 | 5 | 1.3 | 0.7 | 0.7 | 2026-08-28T21:54:52 | 0.26
7 | 2_down | a |  | -3.95 | -3.95 | -4 | 5 | 0 | 0.7 | -0.7 | 2026-08-28T21:54:52 | 0
7 | 2_down | a |  | -3.9 | -3.9 | -4 | 5 | 0 | 0.7 | -0.7 | 2026-08-28T21:54:52 | 0
7 | 2_down | a |  | -3.85 | -3.85 | -4 | 5 | 0 | 0.7 | -0.7 | 2026-08-28T21:54:52 | 0
7 | 2_down | a |  | -3.8 | -3.8 | -4 | 5 | 0 | 0.7 | -0.7 | 2026-08-28T21:54:52 | 0
7 | 2_down | a |  | -3.75 | -3.75 | -4 | 5 | 0 | 0.7 | -0.7 | 2026-08-28T21:54:52 | 0
7 | 2_down | a |  | -3.7 | -3.7 | -4 | 5 | 0 | 0.7 | -0.7 | 2026-08-28T21:54:52 | 0
7 | 2_down | a |  | -3.65 | -3.65 | -4 | 5 | 0 | 0.7 | -0.7 | 2026-08-28T21:54:52 | 0
7 | 2_down | a |  | -3.6 | -3.6 | -4 | 5 | 0 | 0.7 | -0.7 | 2026-08-28T21:54:52 | 0
7 | 2_down | a |  | -3.55 | -3.55 | -4 | 5 | 0 | 0.7 | -0.7 | 2026-08-28T21:54:52 | 0
7 | 2_down | a |  | -3.5 | -3.5 | -4 | 5 | 0 | 0.7 | -0.7 | 2026-08-28T21:54:52 | 0
7 | 2_down | a |  | -3.45 | -3.45 | -4 | 5 | 0 | 0.7 | -0.7 | 2026-08-28T21:54:52 | 0
7 | 2_down | a |  | -3.4 | -3.4 | -4 | 5 | 0 | 0.7 | -0.7 | 2026-08-28T21:54:52 | 0
7 | 2_down | a |  | -3.35 | -3.35 | -4 | 5 | 0 | 0.7 | -0.7 | 2026-08-28T21:54:52 | 0
7 | 2_down | a |  | -3.3 | -3.3 | -4 | 5 | 0 | 0.7 | -0.7 | 2026-08-28T21:54:52 | 0
7 | 2_down | a |  | -3.25 | -3.25 | -4 | 5 | 0 | 0.7 | -0.7 | 2026-08-28T21:54:52 | 0
7 | 2_down | a |  | -3.2 | -3.2 | -4 | 5 | 0 | 0.7 | -0.7 | 2026-08-28T21:54:52 | 0
7 | 2_down | a |  | -3.15 | -3.15 | -4 | 5 | 0 | 0.7 | -0.7 | 2026-08-28T21:54:52 | 0
7 | 2_down | a |  | -3.1 | -3.1 | -4 | 5 | 0 | 0.7 | -0.7 | 2026-08-28T21:54:52 | 0
7 | 2_down | a |  | -3.05 | -3.05 | -4 | 5 | 0 | 0.7 | -0.7 | 2026-08-28T21:54:52 | 0
7 | 2_down | a |  | -3 | -3 | -4 | 5 | 0 | 0.7 | -0.7 | 2026-08-28T21:54:52 | 0
7 | 2_down | a |  | -2.95 | -2.95 | -4 | 5 | 0 | 0.7 | -0.7 | 2026-08-28T21:54:52 | 0
7 | 2_down | a |  | -2.9 | -2.9 | -4 | 5 | 0 | 0.7 | -0.7 | 2026-08-28T21:54:52 | 0
7 | 2_down | a |  | -2.85 | -2.85 | -4 | 5 | 0 | 0.7 | -0.7 | 2026-08-28T21:54:52 | 0
7 | 2_down | a |  | -2.8 | -2.8 | -4 | 5 | 0 | 0.7 | -0.7 | 2026-08-28T21:54:52 | 0
7 | 2_down | a |  | -2.75 | -2.75 | -4 | 5 | 0 | 0.7 | -0.7 | 2026-08-28T21:54:52 | 0
7 | 2_down | a |  | -2.7 | -2.7 | -4 | 5 | 0 | 0.7 | -0.7 | 2026-08-28T21:54:52 | 0
7 | 2_down | a |  | -2.65 | -2.65 | -4 | 5 | 0 | 0.7 | -0.7 | 2026-08-28T21:54:52 | 0
7 | 2_down | a |  | -2.6 | -2.6 | -4 | 5 | 0 | 0.7 | -0.7 | 2026-08-28T21:54:52 | 0
7 | 2_down | a |  | -2.55 | -2.55 | -4 | 5 | 0.7 | 0.7 | 0 | 2026-08-28T21:54:52 | 0.14
7 | 2_down | a |  | -2.5 | -2.5 | -4 | 5 | 2 | 0.7 | 1.3 | 2026-08-28T21:54:52 | 0.4
7 | 2_down | a |  | -2.45 | -2.45 | -4 | 5 | 4 | 0.7 | 3.3 | 2026-08-28T21:54:52 | 0.8
7 | 2_down | a |  | -2.4 | -2.4 | -4 | 5 | 6.3 | 0.7 | 5.7 | 2026-08-28T21:54:52 | 1.26
7 | 2_down | a |  | -2.35 | -2.35 | -4 | 5 | 9 | 0.7 | 8.3 | 2026-08-28T21:54:52 | 1.8
7 | 2_down | a |  | -2.3 | -2.3 | -4 | 5 | 12 | 0.7 | 11.3 | 2026-08-28T21:54:52 | 2.4
7 | 2_down | a |  | -2.25 | -2.25 | -4 | 5 | 16.3 | 0.7 | 15.7 | 2026-08-28T21:54:52 | 3.26
7 | 2_down | a |  | -2.2 | -2.2 | -4 | 5 | 21.3 | 0.7 | 20.7 | 2026-08-28T21:54:52 | 4.26
7 | 2_down | a |  | -2.15 | -2.15 | -4 | 5 | 27.3 | 0.7 | 26.7 | 2026-08-28T21:54:52 | 5.46
7 | 2_down | a |  | -2.1 | -2.1 | -4 | 5 | 33 | 0.7 | 32.3 | 2026-08-28T21:54:52 | 6.6
7 | 2_down | a |  | -2.05 | -2.05 | -4 | 5 | 41 | 0.7 | 40.3 | 2026-08-28T21:54:52 | 8.2
7 | 2_down | a |  | -2 | -2 | -4 | 5 | 48.7 | 0.7 | 48 | 2026-08-28T21:54:52 | 9.74
7 | 2_down | a |  | -1.95 | -1.95 | -4 | 5 | 58.7 | 0.7 | 58 | 2026-08-28T21:54:52 | 11.74
7 | 2_down | a |  | -1.9 | -1.9 | -4 | 5 | 69.3 | 0.7 | 68.7 | 2026-08-28T21:54:52 | 13.86
7 | 2_down | a |  | -1.85 | -1.85 | -4 | 5 | 81 | 0.7 | 80.3 | 2026-08-28T21:54:52 | 16.2
7 | 2_down | a |  | -1.8 | -1.8 | -4 | 5 | 93.7 | 0.7 | 93 | 2026-08-28T21:54:52 | 18.74
7 | 2_down | a |  | -1.75 | -1.75 | -4 | 5 | 108.3 | 0.7 | 107.7 | 2026-08-28T21:54:52 | 21.66
7 | 2_down | a |  | -1.7 | -1.7 | -4 | 5 | 124.7 | 0.7 | 124 | 2026-08-28T21:54:52 | 24.94
7 | 2_down | a |  | -1.65 | -1.65 | -4 | 5 | 141.7 | 0.7 | 141 | 2026-08-28T21:54:52 | 28.34
7 | 2_down | a |  | -1.6 | -1.6 | -4 | 5 | 160 | 0.7 | 159.3 | 2026-08-28T21:54:52 | 32
7 | 2_down | a |  | -1.55 | -1.55 | -4 | 5 | 180.3 | 0.7 | 179.7 | 2026-08-28T21:54:52 | 36.06
7 | 2_down | a |  | -1.5 | -1.5 | -4 | 5 | 201.3 | 0.7 | 200.7 | 2026-08-28T21:54:52 | 40.26
7 | 2_down | a |  | -1.45 | -1.45 | -4 | 5 | 223.7 | 0.7 | 223 | 2026-08-28T21:54:52 | 44.74
7 | 2_down | a |  | -1.4 | -1.4 | -4 | 5 | 248 | 0.7 | 247.3 | 2026-08-28T21:54:52 | 49.6
7 | 2_down | a |  | -1.35 | -1.35 | -4 | 5 | 273 | 0.7 | 272.3 | 2026-08-28T21:54:52 | 54.6
7 | 2_down | a |  | -1.3 | -1.3 | -4 | 5 | 299.7 | 0.7 | 299 | 2026-08-28T21:54:52 | 59.94
7 | 2_down | a |  | -1.25 | -1.25 | -4 | 5 | 328 | 0.7 | 327.3 | 2026-08-28T21:54:52 | 65.6
7 | 2_down | a |  | -1.2 | -1.2 | -4 | 5 | 358.3 | 0.7 | 357.7 | 2026-08-28T21:54:52 | 71.66
7 | 2_down | a |  | -1.15 | -1.15 | -4 | 5 | 389.7 | 0.7 | 389 | 2026-08-28T21:54:52 | 77.94
7 | 2_down | a |  | -1.1 | -1.1 | -4 | 5 | 423.7 | 0.7 | 423 | 2026-08-28T21:54:52 | 84.74
7 | 2_down | a |  | -1.05 | -1.05 | -4 | 5 | 458.7 | 0.7 | 458 | 2026-08-28T21:54:52 | 91.74
7 | 2_down | a |  | -1 | -1 | -4 | 5 | 495 | 0.7 | 494.3 | 2026-08-28T21:54:52 | 99
7 | 2_down | a |  | -0.95 | -0.95 | -4 | 5 | 532.7 | 0.7 | 532 | 2026-08-28T21:54:52 | 106.54
7 | 2_down | a |  | -0.9 | -0.9 | -4 | 5 | 572.3 | 0.7 | 571.7 | 2026-08-28T21:54:52 | 114.46
7 | 2_down | a |  | -0.85 | -0.85 | -4 | 5 | 614.3 | 0.7 | 613.7 | 2026-08-28T21:54:52 | 122.86
7 | 2_down | a |  | -0.8 | -0.8 | -4 | 5 | 656.3 | 0.7 | 655.7 | 2026-08-28T21:54:52 | 131.26
7 | 2_down | a |  | -0.75 | -0.75 | -4 | 5 | 701 | 0.7 | 700.3 | 2026-08-28T21:54:52 | 140.2
7 | 2_down | a |  | -0.7 | -0.7 | -4 | 5 | 748 | 0.7 | 747.3 | 2026-08-28T21:54:52 | 149.6
7 | 2_down | a |  | -0.65 | -0.65 | -4 | 5 | 793 | 0.7 | 792.3 | 2026-08-28T21:54:52 | 158.6
7 | 2_down | a |  | -0.6 | -0.6 | -4 | 5 | 844 | 0.7 | 843.3 | 2026-08-28T21:54:52 | 168.8
7 | 2_down | a |  | -0.55 | -0.55 | -4 | 5 | 917.7 | 0.7 | 917 | 2026-08-28T21:54:52 | 183.54
7 | 2_down | a |  | -0.5 | -0.5 | -4 | 5 | 944 | 0.7 | 943.3 | 2026-08-28T21:54:52 | 188.8
7 | 2_down | a |  | -0.45 | -0.45 | -4 | 5 | 997.7 | 0.7 | 997 | 2026-08-28T21:54:52 | 199.54
7 | 2_down | a |  | -0.4 | -0.4 | -4 | 5 | 1054 | 0.7 | 1053.3 | 2026-08-28T21:54:52 | 210.8
7 | 2_down | a |  | -0.35 | -0.35 | -4 | 5 | 1110.7 | 0.7 | 1110 | 2026-08-28T21:54:52 | 222.14
7 | 2_down | a |  | -0.3 | -0.3 | -4 | 5 | 1168.7 | 0.7 | 1168 | 2026-08-28T21:54:52 | 233.74
7 | 2_down | a |  | -0.25 | -0.25 | -4 | 5 | 1228.7 | 0.7 | 1228 | 2026-08-28T21:54:52 | 245.74
7 | 2_down | a |  | -0.2 | -0.2 | -4 | 5 | 1289.7 | 0.7 | 1289 | 2026-08-28T21:54:52 | 257.94
7 | 2_down | a |  | -0.15 | -0.15 | -4 | 5 | 1352.7 | 0.7 | 1352 | 2026-08-28T21:54:52 | 270.54
7 | 2_down | a |  | -0.1 | -0.1 | -4 | 5 | 1416 | 0.7 | 1415.3 | 2026-08-28T21:54:52 | 283.2
7 | 2_down | a |  | -0.05 | -0.05 | -4 | 5 | 1482 | 0.7 | 1481.3 | 2026-08-28T21:54:52 | 296.4
7 | 2_down | a |  | 0 | 0 | -4 | 5 | 1550.7 | 0.7 | 1550 | 2026-08-28T21:54:52 | 310.14
7 | 2_down | a |  | 0.05 | 0.05 | -4 | 5 | 1617.3 | 0.7 | 1616.7 | 2026-08-28T21:54:52 | 323.46
7 | 2_down | a |  | 0.1 | 0.1 | -4 | 5 | 1687.3 | 0.7 | 1686.7 | 2026-08-28T21:54:52 | 337.46
7 | 2_down | a |  | 0.15 | 0.15 | -4 | 5 | 1757.3 | 0.7 | 1756.7 | 2026-08-28T21:54:52 | 351.46
7 | 2_down | a |  | 0.2 | 0.2 | -4 | 5 | 1829.3 | 0.7 | 1828.7 | 2026-08-28T21:54:52 | 365.86
7 | 2_down | a |  | 0.25 | 0.25 | -4 | 5 | 1903 | 0.7 | 1902.3 | 2026-08-28T21:54:52 | 380.6
7 | 2_down | a |  | 0.3 | 0.3 | -4 | 5 | 1975.7 | 0.7 | 1975 | 2026-08-28T21:54:52 | 395.14
7 | 2_down | a |  | 0.35 | 0.35 | -4 | 5 | 2051 | 0.7 | 2050.3 | 2026-08-28T21:54:52 | 410.2
7 | 2_down | a |  | 0.4 | 0.4 | -4 | 5 | 2127 | 0.7 | 2126.3 | 2026-08-28T21:54:52 | 425.4
7 | 2_down | a |  | 0.45 | 0.45 | -4 | 5 | 2206 | 0.7 | 2205.3 | 2026-08-28T21:54:52 | 441.2
7 | 2_down | a |  | 0.5 | 0.5 | -4 | 5 | 2287 | 0.7 | 2286.3 | 2026-08-28T21:54:52 | 457.4
7 | 2_down | a |  | 0.55 | 0.55 | -4 | 5 | 2364 | 0.7 | 2363.3 | 2026-08-28T21:54:52 | 472.8
7 | 2_down | a |  | 0.6 | 0.6 | -4 | 5 | 2447 | 0.7 | 2446.3 | 2026-08-28T21:54:52 | 489.4
7 | 2_down | a |  | 0.65 | 0.65 | -4 | 5 | 2528 | 0.7 | 2527.3 | 2026-08-28T21:54:52 | 505.6
7 | 2_down | a |  | 0.7 | 0.7 | -4 | 5 | 2612.7 | 0.7 | 2612 | 2026-08-28T21:54:52 | 522.54
7 | 2_down | a |  | 0.75 | 0.75 | -4 | 5 | 2695.3 | 0.7 | 2694.7 | 2026-08-28T21:54:52 | 539.06
7 | 2_down | a |  | 0.8 | 0.8 | -4 | 5 | 2782.7 | 0.7 | 2782 | 2026-08-28T21:54:52 | 556.54
7 | 2_down | a |  | 0.85 | 0.85 | -4 | 5 | 2865.3 | 0.7 | 2864.7 | 2026-08-28T21:54:52 | 573.06
7 | 2_down | a |  | 0.9 | 0.9 | -4 | 5 | 2951.3 | 0.7 | 2950.7 | 2026-08-28T21:54:52 | 590.26
7 | 2_down | a |  | 0.95 | 0.95 | -4 | 5 | 3041 | 0.7 | 3040.3 | 2026-08-28T21:54:52 | 608.2
7 | 2_down | a |  | 1 | 1 | -4 | 5 | 3132.7 | 0.7 | 3132 | 2026-08-28T21:54:52 | 626.54
7 | 2_down | a |  | 1.05 | 1.05 | -4 | 5 | 3226 | 0.7 | 3225.3 | 2026-08-28T21:54:52 | 645.2
7 | 2_down | a |  | 1.1 | 1.1 | -4 | 5 | 3319.7 | 0.7 | 3319 | 2026-08-28T21:54:52 | 663.94
7 | 2_down | a |  | 1.15 | 1.15 | -4 | 5 | 3411 | 0.7 | 3410.3 | 2026-08-28T21:54:52 | 682.2
7 | 2_down | a |  | 1.2 | 1.2 | -4 | 5 | 3506.3 | 0.7 | 3505.7 | 2026-08-28T21:54:52 | 701.26
7 | 2_down | a |  | 1.25 | 1.25 | -4 | 5 | 3599 | 0.7 | 3598.3 | 2026-08-28T21:54:52 | 719.8
7 | 2_down | a |  | 1.3 | 1.3 | -4 | 5 | 3699.7 | 0.7 | 3699 | 2026-08-28T21:54:52 | 739.94
7 | 2_down | a |  | 1.35 | 1.35 | -4 | 5 | 3802.7 | 0.7 | 3802 | 2026-08-28T21:54:52 | 760.54
7 | 2_down | a |  | 1.4 | 1.4 | -4 | 5 | 3903 | 0.7 | 3902.3 | 2026-08-28T21:54:52 | 780.6
7 | 2_down | a |  | 1.45 | 1.45 | -4 | 5 | 3997 | 0.7 | 3996.3 | 2026-08-28T21:54:52 | 799.4
7 | 2_down | a |  | 1.5 | 1.5 | -4 | 5 | 4095 | 0.7 | 4094.3 | 2026-08-28T21:54:52 | 819
7 | 2_down | b |  | -4 | -4 | -4 | 5 | 1.3 | 0.7 | 0.7 | 2026-08-28T21:56:24 | 0.26
7 | 2_down | b |  | -3.95 | -4 | -3.95 | 5 | 0 | 0.7 | -0.7 | 2026-08-28T21:56:24 | 0
7 | 2_down | b |  | -3.9 | -4 | -3.9 | 5 | 0 | 0.7 | -0.7 | 2026-08-28T21:56:24 | 0
7 | 2_down | b |  | -3.85 | -4 | -3.85 | 5 | 0 | 0.7 | -0.7 | 2026-08-28T21:56:24 | 0
7 | 2_down | b |  | -3.8 | -4 | -3.8 | 5 | 0 | 0.7 | -0.7 | 2026-08-28T21:56:24 | 0
7 | 2_down | b |  | -3.75 | -4 | -3.75 | 5 | 0 | 0.7 | -0.7 | 2026-08-28T21:56:24 | 0
7 | 2_down | b |  | -3.7 | -4 | -3.7 | 5 | 0 | 0.7 | -0.7 | 2026-08-28T21:56:24 | 0
7 | 2_down | b |  | -3.65 | -4 | -3.65 | 5 | 0 | 0.7 | -0.7 | 2026-08-28T21:56:24 | 0
7 | 2_down | b |  | -3.6 | -4 | -3.6 | 5 | 0 | 0.7 | -0.7 | 2026-08-28T21:56:24 | 0
7 | 2_down | b |  | -3.55 | -4 | -3.55 | 5 | 0 | 0.7 | -0.7 | 2026-08-28T21:56:24 | 0
7 | 2_down | b |  | -3.5 | -4 | -3.5 | 5 | 0 | 0.7 | -0.7 | 2026-08-28T21:56:24 | 0
7 | 2_down | b |  | -3.45 | -4 | -3.45 | 5 | 0 | 0.7 | -0.7 | 2026-08-28T21:56:24 | 0
7 | 2_down | b |  | -3.4 | -4 | -3.4 | 5 | 0 | 0.7 | -0.7 | 2026-08-28T21:56:24 | 0
7 | 2_down | b |  | -3.35 | -4 | -3.35 | 5 | 0 | 0.7 | -0.7 | 2026-08-28T21:56:24 | 0
7 | 2_down | b |  | -3.3 | -4 | -3.3 | 5 | 0 | 0.7 | -0.7 | 2026-08-28T21:56:24 | 0
7 | 2_down | b |  | -3.25 | -4 | -3.25 | 5 | 0 | 0.7 | -0.7 | 2026-08-28T21:56:24 | 0
7 | 2_down | b |  | -3.2 | -4 | -3.2 | 5 | 0 | 0.7 | -0.7 | 2026-08-28T21:56:24 | 0
7 | 2_down | b |  | -3.15 | -4 | -3.15 | 5 | 0 | 0.7 | -0.7 | 2026-08-28T21:56:24 | 0
7 | 2_down | b |  | -3.1 | -4 | -3.1 | 5 | 0 | 0.7 | -0.7 | 2026-08-28T21:56:24 | 0
7 | 2_down | b |  | -3.05 | -4 | -3.05 | 5 | 0 | 0.7 | -0.7 | 2026-08-28T21:56:24 | 0
7 | 2_down | b |  | -3 | -4 | -3 | 5 | 0 | 0.7 | -0.7 | 2026-08-28T21:56:24 | 0
7 | 2_down | b |  | -2.95 | -4 | -2.95 | 5 | 0 | 0.7 | -0.7 | 2026-08-28T21:56:24 | 0
7 | 2_down | b |  | -2.9 | -4 | -2.9 | 5 | 0 | 0.7 | -0.7 | 2026-08-28T21:56:24 | 0
7 | 2_down | b |  | -2.85 | -4 | -2.85 | 5 | 0 | 0.7 | -0.7 | 2026-08-28T21:56:24 | 0
7 | 2_down | b |  | -2.8 | -4 | -2.8 | 5 | 0 | 0.7 | -0.7 | 2026-08-28T21:56:24 | 0
7 | 2_down | b |  | -2.75 | -4 | -2.75 | 5 | 0 | 0.7 | -0.7 | 2026-08-28T21:56:24 | 0
7 | 2_down | b |  | -2.7 | -4 | -2.7 | 5 | 0 | 0.7 | -0.7 | 2026-08-28T21:56:24 | 0
7 | 2_down | b |  | -2.65 | -4 | -2.65 | 5 | 0 | 0.7 | -0.7 | 2026-08-28T21:56:24 | 0
7 | 2_down | b |  | -2.6 | -4 | -2.6 | 5 | 0 | 0.7 | -0.7 | 2026-08-28T21:56:24 | 0
7 | 2_down | b |  | -2.55 | -4 | -2.55 | 5 | 0 | 0.7 | -0.7 | 2026-08-28T21:56:24 | 0
7 | 2_down | b |  | -2.5 | -4 | -2.5 | 5 | 0 | 0.7 | -0.7 | 2026-08-28T21:56:24 | 0
7 | 2_down | b |  | -2.45 | -4 | -2.45 | 5 | 0 | 0.7 | -0.7 | 2026-08-28T21:56:24 | 0
7 | 2_down | b |  | -2.4 | -4 | -2.4 | 5 | 0 | 0.7 | -0.7 | 2026-08-28T21:56:24 | 0
7 | 2_down | b |  | -2.35 | -4 | -2.35 | 5 | 0 | 0.7 | -0.7 | 2026-08-28T21:56:24 | 0
7 | 2_down | b |  | -2.3 | -4 | -2.3 | 5 | 0 | 0.7 | -0.7 | 2026-08-28T21:56:24 | 0
7 | 2_down | b |  | -2.25 | -4 | -2.25 | 5 | 0 | 0.7 | -0.7 | 2026-08-28T21:56:24 | 0
7 | 2_down | b |  | -2.2 | -4 | -2.2 | 5 | 0 | 0.7 | -0.7 | 2026-08-28T21:56:24 | 0
7 | 2_down | b |  | -2.15 | -4 | -2.15 | 5 | 0 | 0.7 | -0.7 | 2026-08-28T21:56:24 | 0
7 | 2_down | b |  | -2.1 | -4 | -2.1 | 5 | 0 | 0.7 | -0.7 | 2026-08-28T21:56:24 | 0
7 | 2_down | b |  | -2.05 | -4 | -2.05 | 5 | 0 | 0.7 | -0.7 | 2026-08-28T21:56:24 | 0
7 | 2_down | b |  | -2 | -4 | -2 | 5 | 0 | 0.7 | -0.7 | 2026-08-28T21:56:24 | 0
7 | 2_down | b |  | -1.95 | -4 | -1.95 | 5 | 0 | 0.7 | -0.7 | 2026-08-28T21:56:24 | 0
7 | 2_down | b |  | -1.9 | -4 | -1.9 | 5 | 0.7 | 0.7 | 0 | 2026-08-28T21:56:24 | 0.14
7 | 2_down | b |  | -1.85 | -4 | -1.85 | 5 | 2.7 | 0.7 | 2 | 2026-08-28T21:56:24 | 0.54
7 | 2_down | b |  | -1.8 | -4 | -1.8 | 5 | 4 | 0.7 | 3.3 | 2026-08-28T21:56:24 | 0.8
7 | 2_down | b |  | -1.75 | -4 | -1.75 | 5 | 6.7 | 0.7 | 6 | 2026-08-28T21:56:24 | 1.34
7 | 2_down | b |  | -1.7 | -4 | -1.7 | 5 | 9.7 | 0.7 | 9 | 2026-08-28T21:56:24 | 1.94
7 | 2_down | b |  | -1.65 | -4 | -1.65 | 5 | 13 | 0.7 | 12.3 | 2026-08-28T21:56:24 | 2.6
7 | 2_down | b |  | -1.6 | -4 | -1.6 | 5 | 17.3 | 0.7 | 16.7 | 2026-08-28T21:56:24 | 3.46
7 | 2_down | b |  | -1.55 | -4 | -1.55 | 5 | 22 | 0.7 | 21.3 | 2026-08-28T21:56:24 | 4.4
7 | 2_down | b |  | -1.5 | -4 | -1.5 | 5 | 27.7 | 0.7 | 27 | 2026-08-28T21:56:24 | 5.54
7 | 2_down | b |  | -1.45 | -4 | -1.45 | 5 | 34.3 | 0.7 | 33.7 | 2026-08-28T21:56:24 | 6.86
7 | 2_down | b |  | -1.4 | -4 | -1.4 | 5 | 41.7 | 0.7 | 41 | 2026-08-28T21:56:24 | 8.34
7 | 2_down | b |  | -1.35 | -4 | -1.35 | 5 | 49.3 | 0.7 | 48.7 | 2026-08-28T21:56:24 | 9.86
7 | 2_down | b |  | -1.3 | -4 | -1.3 | 5 | 58.3 | 0.7 | 57.7 | 2026-08-28T21:56:24 | 11.66
7 | 2_down | b |  | -1.25 | -4 | -1.25 | 5 | 69.3 | 0.7 | 68.7 | 2026-08-28T21:56:24 | 13.86
7 | 2_down | b |  | -1.2 | -4 | -1.2 | 5 | 81 | 0.7 | 80.3 | 2026-08-28T21:56:24 | 16.2
7 | 2_down | b |  | -1.15 | -4 | -1.15 | 5 | 93.3 | 0.7 | 92.7 | 2026-08-28T21:56:24 | 18.66
7 | 2_down | b |  | -1.1 | -4 | -1.1 | 5 | 107.3 | 0.7 | 106.7 | 2026-08-28T21:56:24 | 21.46
7 | 2_down | b |  | -1.05 | -4 | -1.05 | 5 | 122 | 0.7 | 121.3 | 2026-08-28T21:56:24 | 24.4
7 | 2_down | b |  | -1 | -4 | -1 | 5 | 139 | 0.7 | 138.3 | 2026-08-28T21:56:24 | 27.8
7 | 2_down | b |  | -0.95 | -4 | -0.95 | 5 | 157 | 0.7 | 156.3 | 2026-08-28T21:56:24 | 31.4
7 | 2_down | b |  | -0.9 | -4 | -0.9 | 5 | 175.7 | 0.7 | 175 | 2026-08-28T21:56:24 | 35.14
7 | 2_down | b |  | -0.85 | -4 | -0.85 | 5 | 196 | 0.7 | 195.3 | 2026-08-28T21:56:24 | 39.2
7 | 2_down | b |  | -0.8 | -4 | -0.8 | 5 | 217.7 | 0.7 | 217 | 2026-08-28T21:56:24 | 43.54
7 | 2_down | b |  | -0.75 | -4 | -0.75 | 5 | 241 | 0.7 | 240.3 | 2026-08-28T21:56:24 | 48.2
7 | 2_down | b |  | -0.7 | -4 | -0.7 | 5 | 265.3 | 0.7 | 264.7 | 2026-08-28T21:56:24 | 53.06
7 | 2_down | b |  | -0.65 | -4 | -0.65 | 5 | 291.7 | 0.7 | 291 | 2026-08-28T21:56:24 | 58.34
7 | 2_down | b |  | -0.6 | -4 | -0.6 | 5 | 320 | 0.7 | 319.3 | 2026-08-28T21:56:24 | 64
7 | 2_down | b |  | -0.55 | -4 | -0.55 | 5 | 348.7 | 0.7 | 348 | 2026-08-28T21:56:24 | 69.74
7 | 2_down | b |  | -0.5 | -4 | -0.5 | 5 | 379.3 | 0.7 | 378.7 | 2026-08-28T21:56:24 | 75.86
7 | 2_down | b |  | -0.45 | -4 | -0.45 | 5 | 412.3 | 0.7 | 411.7 | 2026-08-28T21:56:24 | 82.46
7 | 2_down | b |  | -0.4 | -4 | -0.4 | 5 | 445 | 0.7 | 444.3 | 2026-08-28T21:56:24 | 89
7 | 2_down | b |  | -0.35 | -4 | -0.35 | 5 | 480 | 0.7 | 479.3 | 2026-08-28T21:56:24 | 96
7 | 2_down | b |  | -0.3 | -4 | -0.3 | 5 | 517.7 | 0.7 | 517 | 2026-08-28T21:56:24 | 103.54
7 | 2_down | b |  | -0.25 | -4 | -0.25 | 5 | 557 | 0.7 | 556.3 | 2026-08-28T21:56:24 | 111.4
7 | 2_down | b |  | -0.2 | -4 | -0.2 | 5 | 597.7 | 0.7 | 597 | 2026-08-28T21:56:24 | 119.54
7 | 2_down | b |  | -0.15 | -4 | -0.15 | 5 | 640 | 0.7 | 639.3 | 2026-08-28T21:56:24 | 128
7 | 2_down | b |  | -0.1 | -4 | -0.1 | 5 | 685 | 0.7 | 684.3 | 2026-08-28T21:56:24 | 137
7 | 2_down | b |  | -0.05 | -4 | -0.05 | 5 | 730 | 0.7 | 729.3 | 2026-08-28T21:56:24 | 146
7 | 2_down | b |  | 0 | -4 | 0 | 5 | 777.7 | 0.7 | 777 | 2026-08-28T21:56:24 | 155.54
7 | 2_down | b |  | 0.05 | -4 | 0.05 | 5 | 826.7 | 0.7 | 826 | 2026-08-28T21:56:24 | 165.34
7 | 2_down | b |  | 0.1 | -4 | 0.1 | 5 | 878 | 0.7 | 877.3 | 2026-08-28T21:56:24 | 175.6
7 | 2_down | b |  | 0.15 | -4 | 0.15 | 5 | 931 | 0.7 | 930.3 | 2026-08-28T21:56:24 | 186.2
7 | 2_down | b |  | 0.2 | -4 | 0.2 | 5 | 984.3 | 0.7 | 983.7 | 2026-08-28T21:56:24 | 196.86
7 | 2_down | b |  | 0.25 | -4 | 0.25 | 5 | 1039 | 0.7 | 1038.3 | 2026-08-28T21:56:24 | 207.8
7 | 2_down | b |  | 0.3 | -4 | 0.3 | 5 | 1095.7 | 0.7 | 1095 | 2026-08-28T21:56:24 | 219.14
7 | 2_down | b |  | 0.35 | -4 | 0.35 | 5 | 1155.3 | 0.7 | 1154.7 | 2026-08-28T21:56:24 | 231.06
7 | 2_down | b |  | 0.4 | -4 | 0.4 | 5 | 1216.3 | 0.7 | 1215.7 | 2026-08-28T21:56:24 | 243.26
7 | 2_down | b |  | 0.45 | -4 | 0.45 | 5 | 1278.7 | 0.7 | 1278 | 2026-08-28T21:56:24 | 255.74
7 | 2_down | b |  | 0.5 | -4 | 0.5 | 5 | 1341.3 | 0.7 | 1340.7 | 2026-08-28T21:56:24 | 268.26
7 | 2_down | b |  | 0.55 | -4 | 0.55 | 5 | 1404 | 0.7 | 1403.3 | 2026-08-28T21:56:24 | 280.8
7 | 2_down | b |  | 0.6 | -4 | 0.6 | 5 | 1470.3 | 0.7 | 1469.7 | 2026-08-28T21:56:24 | 294.06
7 | 2_down | b |  | 0.65 | -4 | 0.65 | 5 | 1537.3 | 0.7 | 1536.7 | 2026-08-28T21:56:24 | 307.46
7 | 2_down | b |  | 0.7 | -4 | 0.7 | 5 | 1606.7 | 0.7 | 1606 | 2026-08-28T21:56:24 | 321.34
7 | 2_down | b |  | 0.75 | -4 | 0.75 | 5 | 1675.7 | 0.7 | 1675 | 2026-08-28T21:56:24 | 335.14
7 | 2_down | b |  | 0.8 | -4 | 0.8 | 5 | 1747.3 | 0.7 | 1746.7 | 2026-08-28T21:56:24 | 349.46
7 | 2_down | b |  | 0.85 | -4 | 0.85 | 5 | 1821 | 0.7 | 1820.3 | 2026-08-28T21:56:24 | 364.2
7 | 2_down | b |  | 0.9 | -4 | 0.9 | 5 | 1892.3 | 0.7 | 1891.7 | 2026-08-28T21:56:24 | 378.46
7 | 2_down | b |  | 0.95 | -4 | 0.95 | 5 | 1968 | 0.7 | 1967.3 | 2026-08-28T21:56:24 | 393.6
7 | 2_down | b |  | 1 | -4 | 1 | 5 | 2045 | 0.7 | 2044.3 | 2026-08-28T21:56:24 | 409
7 | 2_down | b |  | 1.05 | -4 | 1.05 | 5 | 2119.7 | 0.7 | 2119 | 2026-08-28T21:56:24 | 423.94
7 | 2_down | b |  | 1.1 | -4 | 1.1 | 5 | 2197.7 | 0.7 | 2197 | 2026-08-28T21:56:24 | 439.54
7 | 2_down | b |  | 1.15 | -4 | 1.15 | 5 | 2276.3 | 0.7 | 2275.7 | 2026-08-28T21:56:24 | 455.26
7 | 2_down | b |  | 1.2 | -4 | 1.2 | 5 | 2358 | 0.7 | 2357.3 | 2026-08-28T21:56:24 | 471.6
7 | 2_down | b |  | 1.25 | -4 | 1.25 | 5 | 2437 | 0.7 | 2436.3 | 2026-08-28T21:56:24 | 487.4
7 | 2_down | b |  | 1.3 | -4 | 1.3 | 5 | 2523 | 0.7 | 2522.3 | 2026-08-28T21:56:24 | 504.6
7 | 2_down | b |  | 1.35 | -4 | 1.35 | 5 | 2607.7 | 0.7 | 2607 | 2026-08-28T21:56:24 | 521.54
7 | 2_down | b |  | 1.4 | -4 | 1.4 | 5 | 2692.7 | 0.7 | 2692 | 2026-08-28T21:56:24 | 538.54
7 | 2_down | b |  | 1.45 | -4 | 1.45 | 5 | 2781 | 0.7 | 2780.3 | 2026-08-28T21:56:24 | 556.2
7 | 2_down | b |  | 1.5 | -4 | 1.5 | 5 | 2865 | 0.7 | 2864.3 | 2026-08-28T21:56:24 | 573
7 | 2_down | comp | -0.8637 | -0.8658 | -1.7295 | 0.0021 | 5 | 929.3 |  |  | 2026-08-28T21:58:47 | 185.86
7 | 2_down | comp | -0.8637 | -0.8158 | -1.6795 | -0.0479 | 5 | 895.7 |  |  | 2026-08-28T21:58:47 | 179.14
7 | 2_down | comp | -0.8637 | -0.7658 | -1.6295 | -0.0979 | 5 | 865.3 |  |  | 2026-08-28T21:58:47 | 173.06
7 | 2_down | comp | -0.8637 | -0.7158 | -1.5795 | -0.1479 | 5 | 836.3 |  |  | 2026-08-28T21:58:47 | 167.26
7 | 2_down | comp | -0.8637 | -0.6658 | -1.5295 | -0.1979 | 5 | 811.7 |  |  | 2026-08-28T21:58:47 | 162.34
7 | 2_down | comp | -0.8637 | -0.6158 | -1.4795 | -0.2479 | 5 | 791 |  |  | 2026-08-28T21:58:47 | 158.2
7 | 2_down | comp | -0.8637 | -0.5658 | -1.4295 | -0.2979 | 5 | 770.3 |  |  | 2026-08-28T21:58:47 | 154.06
7 | 2_down | comp | -0.8637 | -0.5158 | -1.3795 | -0.3479 | 5 | 754.3 |  |  | 2026-08-28T21:58:47 | 150.86
7 | 2_down | comp | -0.8637 | -0.4658 | -1.3295 | -0.3979 | 5 | 740.7 |  |  | 2026-08-28T21:58:47 | 148.14
7 | 2_down | comp | -0.8637 | -0.4158 | -1.2795 | -0.4479 | 5 | 729.7 |  |  | 2026-08-28T21:58:47 | 145.94
7 | 2_down | comp | -0.8637 | -0.3658 | -1.2295 | -0.4979 | 5 | 722 |  |  | 2026-08-28T21:58:47 | 144.4
7 | 2_down | comp | -0.8637 | -0.3158 | -1.1795 | -0.5479 | 5 | 718.3 |  |  | 2026-08-28T21:58:47 | 143.66
7 | 2_down | comp | -0.8637 | -0.2658 | -1.1295 | -0.5979 | 5 | 716.7 |  |  | 2026-08-28T21:58:47 | 143.34
7 | 2_down | comp | -0.8637 | -0.2158 | -1.0795 | -0.6479 | 5 | 718 |  |  | 2026-08-28T21:58:47 | 143.6
7 | 2_down | comp | -0.8637 | -0.1658 | -1.0295 | -0.6979 | 5 | 722.7 |  |  | 2026-08-28T21:58:47 | 144.54
7 | 2_down | comp | -0.8637 | -0.1158 | -0.9795 | -0.7479 | 5 | 731.7 |  |  | 2026-08-28T21:58:47 | 146.34
7 | 2_down | comp | -0.8637 | -0.0658 | -0.9295 | -0.7979 | 5 | 742 |  |  | 2026-08-28T21:58:47 | 148.4
7 | 2_down | comp | -0.8637 | -0.0158 | -0.8795 | -0.8479 | 5 | 756.7 |  |  | 2026-08-28T21:58:47 | 151.34
7 | 2_down | comp | -0.8637 | 0.0342 | -0.8295 | -0.8979 | 5 | 773 |  |  | 2026-08-28T21:58:47 | 154.6
7 | 2_down | comp | -0.8637 | 0.0842 | -0.7795 | -0.9479 | 5 | 793 |  |  | 2026-08-28T21:58:47 | 158.6
7 | 2_down | comp | -0.8637 | 0.1342 | -0.7295 | -0.9979 | 5 | 816.7 |  |  | 2026-08-28T21:58:47 | 163.34
7 | 2_down | comp | -0.8637 | 0.1842 | -0.6795 | -1.0479 | 5 | 841 |  |  | 2026-08-28T21:58:47 | 168.2
7 | 2_down | comp | -0.8637 | 0.2342 | -0.6295 | -1.0979 | 5 | 869.3 |  |  | 2026-08-28T21:58:47 | 173.86
7 | 2_down | comp | -0.8637 | 0.2842 | -0.5795 | -1.1479 | 5 | 900.7 |  |  | 2026-08-28T21:58:47 | 180.14
7 | 2_down | comp | -0.8637 | 0.3342 | -0.5295 | -1.1979 | 5 | 935 |  |  | 2026-08-28T21:58:47 | 187
8 | 2_down | a |  | -4 | -4 | -4 | 5 | 1.3 | 0.7 | 0.7 | 2026-08-28T22:10:44 | 0.26
8 | 2_down | a |  | -3.95 | -3.95 | -4 | 5 | 0 | 0.7 | -0.7 | 2026-08-28T22:10:44 | 0
8 | 2_down | a |  | -3.9 | -3.9 | -4 | 5 | 0 | 0.7 | -0.7 | 2026-08-28T22:10:44 | 0
8 | 2_down | a |  | -3.85 | -3.85 | -4 | 5 | 0 | 0.7 | -0.7 | 2026-08-28T22:10:44 | 0
8 | 2_down | a |  | -3.8 | -3.8 | -4 | 5 | 0 | 0.7 | -0.7 | 2026-08-28T22:10:44 | 0
8 | 2_down | a |  | -3.75 | -3.75 | -4 | 5 | 0 | 0.7 | -0.7 | 2026-08-28T22:10:44 | 0
8 | 2_down | a |  | -3.7 | -3.7 | -4 | 5 | 0 | 0.7 | -0.7 | 2026-08-28T22:10:44 | 0
8 | 2_down | a |  | -3.65 | -3.65 | -4 | 5 | 0 | 0.7 | -0.7 | 2026-08-28T22:10:44 | 0
8 | 2_down | a |  | -3.6 | -3.6 | -4 | 5 | 0 | 0.7 | -0.7 | 2026-08-28T22:10:44 | 0
8 | 2_down | a |  | -3.55 | -3.55 | -4 | 5 | 0 | 0.7 | -0.7 | 2026-08-28T22:10:44 | 0
8 | 2_down | a |  | -3.5 | -3.5 | -4 | 5 | 0 | 0.7 | -0.7 | 2026-08-28T22:10:44 | 0
8 | 2_down | a |  | -3.45 | -3.45 | -4 | 5 | 0 | 0.7 | -0.7 | 2026-08-28T22:10:44 | 0
8 | 2_down | a |  | -3.4 | -3.4 | -4 | 5 | 0 | 0.7 | -0.7 | 2026-08-28T22:10:44 | 0
8 | 2_down | a |  | -3.35 | -3.35 | -4 | 5 | 0 | 0.7 | -0.7 | 2026-08-28T22:10:44 | 0
8 | 2_down | a |  | -3.3 | -3.3 | -4 | 5 | 0 | 0.7 | -0.7 | 2026-08-28T22:10:44 | 0
8 | 2_down | a |  | -3.25 | -3.25 | -4 | 5 | 0 | 0.7 | -0.7 | 2026-08-28T22:10:44 | 0
8 | 2_down | a |  | -3.2 | -3.2 | -4 | 5 | 0 | 0.7 | -0.7 | 2026-08-28T22:10:44 | 0
8 | 2_down | a |  | -3.15 | -3.15 | -4 | 5 | 0 | 0.7 | -0.7 | 2026-08-28T22:10:44 | 0
8 | 2_down | a |  | -3.1 | -3.1 | -4 | 5 | 0 | 0.7 | -0.7 | 2026-08-28T22:10:44 | 0
8 | 2_down | a |  | -3.05 | -3.05 | -4 | 5 | 0 | 0.7 | -0.7 | 2026-08-28T22:10:44 | 0
8 | 2_down | a |  | -3 | -3 | -4 | 5 | 0 | 0.7 | -0.7 | 2026-08-28T22:10:44 | 0
8 | 2_down | a |  | -2.95 | -2.95 | -4 | 5 | 0 | 0.7 | -0.7 | 2026-08-28T22:10:44 | 0
8 | 2_down | a |  | -2.9 | -2.9 | -4 | 5 | 0 | 0.7 | -0.7 | 2026-08-28T22:10:44 | 0
8 | 2_down | a |  | -2.85 | -2.85 | -4 | 5 | 0 | 0.7 | -0.7 | 2026-08-28T22:10:44 | 0
8 | 2_down | a |  | -2.8 | -2.8 | -4 | 5 | 0 | 0.7 | -0.7 | 2026-08-28T22:10:44 | 0
8 | 2_down | a |  | -2.75 | -2.75 | -4 | 5 | 0 | 0.7 | -0.7 | 2026-08-28T22:10:44 | 0
8 | 2_down | a |  | -2.7 | -2.7 | -4 | 5 | 1 | 0.7 | 0.3 | 2026-08-28T22:10:44 | 0.2
8 | 2_down | a |  | -2.65 | -2.65 | -4 | 5 | 2.3 | 0.7 | 1.7 | 2026-08-28T22:10:44 | 0.46
8 | 2_down | a |  | -2.6 | -2.6 | -4 | 5 | 4 | 0.7 | 3.3 | 2026-08-28T22:10:44 | 0.8
8 | 2_down | a |  | -2.55 | -2.55 | -4 | 5 | 6.7 | 0.7 | 6 | 2026-08-28T22:10:44 | 1.34
8 | 2_down | a |  | -2.5 | -2.5 | -4 | 5 | 9 | 0.7 | 8.3 | 2026-08-28T22:10:44 | 1.8
8 | 2_down | a |  | -2.45 | -2.45 | -4 | 5 | 12.7 | 0.7 | 12 | 2026-08-28T22:10:44 | 2.54
8 | 2_down | a |  | -2.4 | -2.4 | -4 | 5 | 17.3 | 0.7 | 16.7 | 2026-08-28T22:10:44 | 3.46
8 | 2_down | a |  | -2.35 | -2.35 | -4 | 5 | 21.7 | 0.7 | 21 | 2026-08-28T22:10:44 | 4.34
8 | 2_down | a |  | -2.3 | -2.3 | -4 | 5 | 27.7 | 0.7 | 27 | 2026-08-28T22:10:44 | 5.54
8 | 2_down | a |  | -2.25 | -2.25 | -4 | 5 | 34.7 | 0.7 | 34 | 2026-08-28T22:10:44 | 6.94
8 | 2_down | a |  | -2.2 | -2.2 | -4 | 5 | 42 | 0.7 | 41.3 | 2026-08-28T22:10:44 | 8.4
8 | 2_down | a |  | -2.15 | -2.15 | -4 | 5 | 50.7 | 0.7 | 50 | 2026-08-28T22:10:44 | 10.14
8 | 2_down | a |  | -2.1 | -2.1 | -4 | 5 | 59.7 | 0.7 | 59 | 2026-08-28T22:10:44 | 11.94
8 | 2_down | a |  | -2.05 | -2.05 | -4 | 5 | 71 | 0.7 | 70.3 | 2026-08-28T22:10:44 | 14.2
8 | 2_down | a |  | -2 | -2 | -4 | 5 | 83 | 0.7 | 82.3 | 2026-08-28T22:10:44 | 16.6
8 | 2_down | a |  | -1.95 | -1.95 | -4 | 5 | 96.3 | 0.7 | 95.7 | 2026-08-28T22:10:44 | 19.26
8 | 2_down | a |  | -1.9 | -1.9 | -4 | 5 | 111 | 0.7 | 110.3 | 2026-08-28T22:10:44 | 22.2
8 | 2_down | a |  | -1.85 | -1.85 | -4 | 5 | 127.7 | 0.7 | 127 | 2026-08-28T22:10:44 | 25.54
8 | 2_down | a |  | -1.8 | -1.8 | -4 | 5 | 144.3 | 0.7 | 143.7 | 2026-08-28T22:10:44 | 28.86
8 | 2_down | a |  | -1.75 | -1.75 | -4 | 5 | 164 | 0.7 | 163.3 | 2026-08-28T22:10:44 | 32.8
8 | 2_down | a |  | -1.7 | -1.7 | -4 | 5 | 184 | 0.7 | 183.3 | 2026-08-28T22:10:44 | 36.8
8 | 2_down | a |  | -1.65 | -1.65 | -4 | 5 | 205.3 | 0.7 | 204.7 | 2026-08-28T22:10:44 | 41.06
8 | 2_down | a |  | -1.6 | -1.6 | -4 | 5 | 228.7 | 0.7 | 228 | 2026-08-28T22:10:44 | 45.74
8 | 2_down | a |  | -1.55 | -1.55 | -4 | 5 | 253 | 0.7 | 252.3 | 2026-08-28T22:10:44 | 50.6
8 | 2_down | a |  | -1.5 | -1.5 | -4 | 5 | 279.3 | 0.7 | 278.7 | 2026-08-28T22:10:44 | 55.86
8 | 2_down | a |  | -1.45 | -1.45 | -4 | 5 | 305.7 | 0.7 | 305 | 2026-08-28T22:10:44 | 61.14
8 | 2_down | a |  | -1.4 | -1.4 | -4 | 5 | 335.7 | 0.7 | 335 | 2026-08-28T22:10:44 | 67.14
8 | 2_down | a |  | -1.35 | -1.35 | -4 | 5 | 367 | 0.7 | 366.3 | 2026-08-28T22:10:44 | 73.4
8 | 2_down | a |  | -1.3 | -1.3 | -4 | 5 | 400 | 0.7 | 399.3 | 2026-08-28T22:10:44 | 80
8 | 2_down | a |  | -1.25 | -1.25 | -4 | 5 | 433.7 | 0.7 | 433 | 2026-08-28T22:10:44 | 86.74
8 | 2_down | a |  | -1.2 | -1.2 | -4 | 5 | 469 | 0.7 | 468.3 | 2026-08-28T22:10:44 | 93.8
8 | 2_down | a |  | -1.15 | -1.15 | -4 | 5 | 507.7 | 0.7 | 507 | 2026-08-28T22:10:44 | 101.54
8 | 2_down | a |  | -1.1 | -1.1 | -4 | 5 | 546 | 0.7 | 545.3 | 2026-08-28T22:10:44 | 109.2
8 | 2_down | a |  | -1.05 | -1.05 | -4 | 5 | 587.3 | 0.7 | 586.7 | 2026-08-28T22:10:44 | 117.46
8 | 2_down | a |  | -1 | -1 | -4 | 5 | 629 | 0.7 | 628.3 | 2026-08-28T22:10:44 | 125.8
8 | 2_down | a |  | -0.95 | -0.95 | -4 | 5 | 672.7 | 0.7 | 672 | 2026-08-28T22:10:44 | 134.54
8 | 2_down | a |  | -0.9 | -0.9 | -4 | 5 | 717.7 | 0.7 | 717 | 2026-08-28T22:10:44 | 143.54
8 | 2_down | a |  | -0.85 | -0.85 | -4 | 5 | 765.3 | 0.7 | 764.7 | 2026-08-28T22:10:44 | 153.06
8 | 2_down | a |  | -0.8 | -0.8 | -4 | 5 | 813.7 | 0.7 | 813 | 2026-08-28T22:10:44 | 162.74
8 | 2_down | a |  | -0.75 | -0.75 | -4 | 5 | 864.3 | 0.7 | 863.7 | 2026-08-28T22:10:44 | 172.86
8 | 2_down | a |  | -0.7 | -0.7 | -4 | 5 | 914.7 | 0.7 | 914 | 2026-08-28T22:10:44 | 182.94
8 | 2_down | a |  | -0.65 | -0.65 | -4 | 5 | 967 | 0.7 | 966.3 | 2026-08-28T22:10:44 | 193.4
8 | 2_down | a |  | -0.6 | -0.6 | -4 | 5 | 1021.7 | 0.7 | 1021 | 2026-08-28T22:10:44 | 204.34
8 | 2_down | a |  | -0.55 | -0.55 | -4 | 5 | 1078.3 | 0.7 | 1077.7 | 2026-08-28T22:10:44 | 215.66
8 | 2_down | a |  | -0.5 | -0.5 | -4 | 5 | 1134.3 | 0.7 | 1133.7 | 2026-08-28T22:10:44 | 226.86
8 | 2_down | a |  | -0.45 | -0.45 | -4 | 5 | 1192.3 | 0.7 | 1191.7 | 2026-08-28T22:10:44 | 238.46
8 | 2_down | a |  | -0.4 | -0.4 | -4 | 5 | 1253 | 0.7 | 1252.3 | 2026-08-28T22:10:44 | 250.6
8 | 2_down | a |  | -0.35 | -0.35 | -4 | 5 | 1338.3 | 0.7 | 1337.7 | 2026-08-28T22:10:44 | 267.66
8 | 2_down | a |  | -0.3 | -0.3 | -4 | 5 | 1378.3 | 0.7 | 1377.7 | 2026-08-28T22:10:44 | 275.66
8 | 2_down | a |  | -0.25 | -0.25 | -4 | 5 | 1445 | 0.7 | 1444.3 | 2026-08-28T22:10:44 | 289
8 | 2_down | a |  | -0.2 | -0.2 | -4 | 5 | 1511.3 | 0.7 | 1510.7 | 2026-08-28T22:10:44 | 302.26
8 | 2_down | a |  | -0.15 | -0.15 | -4 | 5 | 1578.3 | 0.7 | 1577.7 | 2026-08-28T22:10:44 | 315.66
8 | 2_down | a |  | -0.1 | -0.1 | -4 | 5 | 1648 | 0.7 | 1647.3 | 2026-08-28T22:10:44 | 329.6
8 | 2_down | a |  | -0.05 | -0.05 | -4 | 5 | 1719.3 | 0.7 | 1718.7 | 2026-08-28T22:10:44 | 343.86
8 | 2_down | a |  | 0 | 0 | -4 | 5 | 1790.7 | 0.7 | 1790 | 2026-08-28T22:10:44 | 358.14
8 | 2_down | a |  | 0.05 | 0.05 | -4 | 5 | 1862.7 | 0.7 | 1862 | 2026-08-28T22:10:44 | 372.54
8 | 2_down | a |  | 0.1 | 0.1 | -4 | 5 | 1935.3 | 0.7 | 1934.7 | 2026-08-28T22:10:44 | 387.06
8 | 2_down | a |  | 0.15 | 0.15 | -4 | 5 | 2012 | 0.7 | 2011.3 | 2026-08-28T22:10:44 | 402.4
8 | 2_down | a |  | 0.2 | 0.2 | -4 | 5 | 2087 | 0.7 | 2086.3 | 2026-08-28T22:10:44 | 417.4
8 | 2_down | a |  | 0.25 | 0.25 | -4 | 5 | 2165.7 | 0.7 | 2165 | 2026-08-28T22:10:44 | 433.14
8 | 2_down | a |  | 0.3 | 0.3 | -4 | 5 | 2244.3 | 0.7 | 2243.7 | 2026-08-28T22:10:44 | 448.86
8 | 2_down | a |  | 0.35 | 0.35 | -4 | 5 | 2325.3 | 0.7 | 2324.7 | 2026-08-28T22:10:44 | 465.06
8 | 2_down | a |  | 0.4 | 0.4 | -4 | 5 | 2404 | 0.7 | 2403.3 | 2026-08-28T22:10:44 | 480.8
8 | 2_down | a |  | 0.45 | 0.45 | -4 | 5 | 2487.7 | 0.7 | 2487 | 2026-08-28T22:10:44 | 497.54
8 | 2_down | a |  | 0.5 | 0.5 | -4 | 5 | 2573 | 0.7 | 2572.3 | 2026-08-28T22:10:44 | 514.6
8 | 2_down | a |  | 0.55 | 0.55 | -4 | 5 | 2655.3 | 0.7 | 2654.7 | 2026-08-28T22:10:44 | 531.06
8 | 2_down | a |  | 0.6 | 0.6 | -4 | 5 | 2739.7 | 0.7 | 2739 | 2026-08-28T22:10:44 | 547.94
8 | 2_down | a |  | 0.65 | 0.65 | -4 | 5 | 2830 | 0.7 | 2829.3 | 2026-08-28T22:10:44 | 566
8 | 2_down | a |  | 0.7 | 0.7 | -4 | 5 | 2915.7 | 0.7 | 2915 | 2026-08-28T22:10:44 | 583.14
8 | 2_down | a |  | 0.75 | 0.75 | -4 | 5 | 3005 | 0.7 | 3004.3 | 2026-08-28T22:10:44 | 601
8 | 2_down | a |  | 0.8 | 0.8 | -4 | 5 | 3094 | 0.7 | 3093.3 | 2026-08-28T22:10:44 | 618.8
8 | 2_down | a |  | 0.85 | 0.85 | -4 | 5 | 3184.3 | 0.7 | 3183.7 | 2026-08-28T22:10:44 | 636.86
8 | 2_down | a |  | 0.9 | 0.9 | -4 | 5 | 3274.7 | 0.7 | 3274 | 2026-08-28T22:10:44 | 654.94
8 | 2_down | a |  | 0.95 | 0.95 | -4 | 5 | 3368.7 | 0.7 | 3368 | 2026-08-28T22:10:44 | 673.74
8 | 2_down | a |  | 1 | 1 | -4 | 5 | 3463 | 0.7 | 3462.3 | 2026-08-28T22:10:44 | 692.6
8 | 2_down | a |  | 1.05 | 1.05 | -4 | 5 | 3553.3 | 0.7 | 3552.7 | 2026-08-28T22:10:44 | 710.66
8 | 2_down | a |  | 1.1 | 1.1 | -4 | 5 | 3648 | 0.7 | 3647.3 | 2026-08-28T22:10:44 | 729.6
8 | 2_down | a |  | 1.15 | 1.15 | -4 | 5 | 3747 | 0.7 | 3746.3 | 2026-08-28T22:10:44 | 749.4
8 | 2_down | a |  | 1.2 | 1.2 | -4 | 5 | 3849.3 | 0.7 | 3848.7 | 2026-08-28T22:10:44 | 769.86
8 | 2_down | a |  | 1.25 | 1.25 | -4 | 5 | 3952 | 0.7 | 3951.3 | 2026-08-28T22:10:44 | 790.4
8 | 2_down | a |  | 1.3 | 1.3 | -4 | 5 | 4049.7 | 0.7 | 4049 | 2026-08-28T22:10:44 | 809.94
8 | 2_down | a |  | 1.35 | 1.35 | -4 | 5 | 4095 | 0.7 | 4094.3 | 2026-08-28T22:10:44 | 819
8 | 2_down | a |  | 1.4 | 1.4 | -4 | 5 | 4095 | 0.7 | 4094.3 | 2026-08-28T22:10:44 | 819
8 | 2_down | a |  | 1.45 | 1.45 | -4 | 5 | 4095 | 0.7 | 4094.3 | 2026-08-28T22:10:44 | 819
8 | 2_down | a |  | 1.5 | 1.5 | -4 | 5 | 4095 | 0.7 | 4094.3 | 2026-08-28T22:10:44 | 819
8 | 2_down | b |  | -4 | -4 | -4 | 5 | 1.3 | 0.7 | 0.7 | 2026-08-28T22:12:16 | 0.26
8 | 2_down | b |  | -3.95 | -4 | -3.95 | 5 | 0 | 0.7 | -0.7 | 2026-08-28T22:12:16 | 0
8 | 2_down | b |  | -3.9 | -4 | -3.9 | 5 | 0 | 0.7 | -0.7 | 2026-08-28T22:12:16 | 0
8 | 2_down | b |  | -3.85 | -4 | -3.85 | 5 | 0 | 0.7 | -0.7 | 2026-08-28T22:12:16 | 0
8 | 2_down | b |  | -3.8 | -4 | -3.8 | 5 | 0 | 0.7 | -0.7 | 2026-08-28T22:12:16 | 0
8 | 2_down | b |  | -3.75 | -4 | -3.75 | 5 | 0 | 0.7 | -0.7 | 2026-08-28T22:12:16 | 0
8 | 2_down | b |  | -3.7 | -4 | -3.7 | 5 | 0 | 0.7 | -0.7 | 2026-08-28T22:12:16 | 0
8 | 2_down | b |  | -3.65 | -4 | -3.65 | 5 | 0 | 0.7 | -0.7 | 2026-08-28T22:12:16 | 0
8 | 2_down | b |  | -3.6 | -4 | -3.6 | 5 | 0 | 0.7 | -0.7 | 2026-08-28T22:12:16 | 0
8 | 2_down | b |  | -3.55 | -4 | -3.55 | 5 | 0 | 0.7 | -0.7 | 2026-08-28T22:12:16 | 0
8 | 2_down | b |  | -3.5 | -4 | -3.5 | 5 | 0 | 0.7 | -0.7 | 2026-08-28T22:12:16 | 0
8 | 2_down | b |  | -3.45 | -4 | -3.45 | 5 | 0 | 0.7 | -0.7 | 2026-08-28T22:12:16 | 0
8 | 2_down | b |  | -3.4 | -4 | -3.4 | 5 | 0 | 0.7 | -0.7 | 2026-08-28T22:12:16 | 0
8 | 2_down | b |  | -3.35 | -4 | -3.35 | 5 | 0 | 0.7 | -0.7 | 2026-08-28T22:12:16 | 0
8 | 2_down | b |  | -3.3 | -4 | -3.3 | 5 | 0 | 0.7 | -0.7 | 2026-08-28T22:12:16 | 0
8 | 2_down | b |  | -3.25 | -4 | -3.25 | 5 | 0 | 0.7 | -0.7 | 2026-08-28T22:12:16 | 0
8 | 2_down | b |  | -3.2 | -4 | -3.2 | 5 | 0 | 0.7 | -0.7 | 2026-08-28T22:12:16 | 0
8 | 2_down | b |  | -3.15 | -4 | -3.15 | 5 | 0 | 0.7 | -0.7 | 2026-08-28T22:12:16 | 0
8 | 2_down | b |  | -3.1 | -4 | -3.1 | 5 | 0 | 0.7 | -0.7 | 2026-08-28T22:12:16 | 0
8 | 2_down | b |  | -3.05 | -4 | -3.05 | 5 | 0 | 0.7 | -0.7 | 2026-08-28T22:12:16 | 0
8 | 2_down | b |  | -3 | -4 | -3 | 5 | 0 | 0.7 | -0.7 | 2026-08-28T22:12:16 | 0
8 | 2_down | b |  | -2.95 | -4 | -2.95 | 5 | 0 | 0.7 | -0.7 | 2026-08-28T22:12:16 | 0
8 | 2_down | b |  | -2.9 | -4 | -2.9 | 5 | 0 | 0.7 | -0.7 | 2026-08-28T22:12:16 | 0
8 | 2_down | b |  | -2.85 | -4 | -2.85 | 5 | 0 | 0.7 | -0.7 | 2026-08-28T22:12:16 | 0
8 | 2_down | b |  | -2.8 | -4 | -2.8 | 5 | 0 | 0.7 | -0.7 | 2026-08-28T22:12:16 | 0
8 | 2_down | b |  | -2.75 | -4 | -2.75 | 5 | 0 | 0.7 | -0.7 | 2026-08-28T22:12:16 | 0
8 | 2_down | b |  | -2.7 | -4 | -2.7 | 5 | 0 | 0.7 | -0.7 | 2026-08-28T22:12:16 | 0
8 | 2_down | b |  | -2.65 | -4 | -2.65 | 5 | 0 | 0.7 | -0.7 | 2026-08-28T22:12:16 | 0
8 | 2_down | b |  | -2.6 | -4 | -2.6 | 5 | 0 | 0.7 | -0.7 | 2026-08-28T22:12:16 | 0
8 | 2_down | b |  | -2.55 | -4 | -2.55 | 5 | 0 | 0.7 | -0.7 | 2026-08-28T22:12:16 | 0
8 | 2_down | b |  | -2.5 | -4 | -2.5 | 5 | 0 | 0.7 | -0.7 | 2026-08-28T22:12:16 | 0
8 | 2_down | b |  | -2.45 | -4 | -2.45 | 5 | 0 | 0.7 | -0.7 | 2026-08-28T22:12:16 | 0
8 | 2_down | b |  | -2.4 | -4 | -2.4 | 5 | 0 | 0.7 | -0.7 | 2026-08-28T22:12:16 | 0
8 | 2_down | b |  | -2.35 | -4 | -2.35 | 5 | 0 | 0.7 | -0.7 | 2026-08-28T22:12:16 | 0
8 | 2_down | b |  | -2.3 | -4 | -2.3 | 5 | 0 | 0.7 | -0.7 | 2026-08-28T22:12:16 | 0
8 | 2_down | b |  | -2.25 | -4 | -2.25 | 5 | 0 | 0.7 | -0.7 | 2026-08-28T22:12:16 | 0
8 | 2_down | b |  | -2.2 | -4 | -2.2 | 5 | 0 | 0.7 | -0.7 | 2026-08-28T22:12:16 | 0
8 | 2_down | b |  | -2.15 | -4 | -2.15 | 5 | 0 | 0.7 | -0.7 | 2026-08-28T22:12:16 | 0
8 | 2_down | b |  | -2.1 | -4 | -2.1 | 5 | 0 | 0.7 | -0.7 | 2026-08-28T22:12:16 | 0
8 | 2_down | b |  | -2.05 | -4 | -2.05 | 5 | 0 | 0.7 | -0.7 | 2026-08-28T22:12:16 | 0
8 | 2_down | b |  | -2 | -4 | -2 | 5 | 0 | 0.7 | -0.7 | 2026-08-28T22:12:16 | 0
8 | 2_down | b |  | -1.95 | -4 | -1.95 | 5 | 0 | 0.7 | -0.7 | 2026-08-28T22:12:16 | 0
8 | 2_down | b |  | -1.9 | -4 | -1.9 | 5 | 0 | 0.7 | -0.7 | 2026-08-28T22:12:16 | 0
8 | 2_down | b |  | -1.85 | -4 | -1.85 | 5 | 0 | 0.7 | -0.7 | 2026-08-28T22:12:16 | 0
8 | 2_down | b |  | -1.8 | -4 | -1.8 | 5 | 1 | 0.7 | 0.3 | 2026-08-28T22:12:16 | 0.2
8 | 2_down | b |  | -1.75 | -4 | -1.75 | 5 | 2 | 0.7 | 1.3 | 2026-08-28T22:12:16 | 0.4
8 | 2_down | b |  | -1.7 | -4 | -1.7 | 5 | 3.3 | 0.7 | 2.7 | 2026-08-28T22:12:16 | 0.66
8 | 2_down | b |  | -1.65 | -4 | -1.65 | 5 | 6 | 0.7 | 5.3 | 2026-08-28T22:12:16 | 1.2
8 | 2_down | b |  | -1.6 | -4 | -1.6 | 5 | 9 | 0.7 | 8.3 | 2026-08-28T22:12:16 | 1.8
8 | 2_down | b |  | -1.55 | -4 | -1.55 | 5 | 11.7 | 0.7 | 11 | 2026-08-28T22:12:16 | 2.34
8 | 2_down | b |  | -1.5 | -4 | -1.5 | 5 | 15.7 | 0.7 | 15 | 2026-08-28T22:12:16 | 3.14
8 | 2_down | b |  | -1.45 | -4 | -1.45 | 5 | 20.3 | 0.7 | 19.7 | 2026-08-28T22:12:16 | 4.06
8 | 2_down | b |  | -1.4 | -4 | -1.4 | 5 | 25.7 | 0.7 | 25 | 2026-08-28T22:12:16 | 5.14
8 | 2_down | b |  | -1.35 | -4 | -1.35 | 5 | 32 | 0.7 | 31.3 | 2026-08-28T22:12:16 | 6.4
8 | 2_down | b |  | -1.3 | -4 | -1.3 | 5 | 38.7 | 0.7 | 38 | 2026-08-28T22:12:16 | 7.74
8 | 2_down | b |  | -1.25 | -4 | -1.25 | 5 | 46.7 | 0.7 | 46 | 2026-08-28T22:12:16 | 9.34
8 | 2_down | b |  | -1.2 | -4 | -1.2 | 5 | 56.3 | 0.7 | 55.7 | 2026-08-28T22:12:16 | 11.26
8 | 2_down | b |  | -1.15 | -4 | -1.15 | 5 | 66 | 0.7 | 65.3 | 2026-08-28T22:12:16 | 13.2
8 | 2_down | b |  | -1.1 | -4 | -1.1 | 5 | 77 | 0.7 | 76.3 | 2026-08-28T22:12:16 | 15.4
8 | 2_down | b |  | -1.05 | -4 | -1.05 | 5 | 88.3 | 0.7 | 87.7 | 2026-08-28T22:12:16 | 17.66
8 | 2_down | b |  | -1 | -4 | -1 | 5 | 102 | 0.7 | 101.3 | 2026-08-28T22:12:16 | 20.4
8 | 2_down | b |  | -0.95 | -4 | -0.95 | 5 | 116.7 | 0.7 | 116 | 2026-08-28T22:12:16 | 23.34
8 | 2_down | b |  | -0.9 | -4 | -0.9 | 5 | 133.3 | 0.7 | 132.7 | 2026-08-28T22:12:16 | 26.66
8 | 2_down | b |  | -0.85 | -4 | -0.85 | 5 | 150.3 | 0.7 | 149.7 | 2026-08-28T22:12:16 | 30.06
8 | 2_down | b |  | -0.8 | -4 | -0.8 | 5 | 169 | 0.7 | 168.3 | 2026-08-28T22:12:16 | 33.8
8 | 2_down | b |  | -0.75 | -4 | -0.75 | 5 | 189.3 | 0.7 | 188.7 | 2026-08-28T22:12:16 | 37.86
8 | 2_down | b |  | -0.7 | -4 | -0.7 | 5 | 209.3 | 0.7 | 208.7 | 2026-08-28T22:12:16 | 41.86
8 | 2_down | b |  | -0.65 | -4 | -0.65 | 5 | 232.7 | 0.7 | 232 | 2026-08-28T22:12:16 | 46.54
8 | 2_down | b |  | -0.6 | -4 | -0.6 | 5 | 256.3 | 0.7 | 255.7 | 2026-08-28T22:12:16 | 51.26
8 | 2_down | b |  | -0.55 | -4 | -0.55 | 5 | 281.7 | 0.7 | 281 | 2026-08-28T22:12:16 | 56.34
8 | 2_down | b |  | -0.5 | -4 | -0.5 | 5 | 308.3 | 0.7 | 307.7 | 2026-08-28T22:12:16 | 61.66
8 | 2_down | b |  | -0.45 | -4 | -0.45 | 5 | 337.7 | 0.7 | 337 | 2026-08-28T22:12:16 | 67.54
8 | 2_down | b |  | -0.4 | -4 | -0.4 | 5 | 367.7 | 0.7 | 367 | 2026-08-28T22:12:16 | 73.54
8 | 2_down | b |  | -0.35 | -4 | -0.35 | 5 | 400 | 0.7 | 399.3 | 2026-08-28T22:12:16 | 80
8 | 2_down | b |  | -0.3 | -4 | -0.3 | 5 | 434 | 0.7 | 433.3 | 2026-08-28T22:12:16 | 86.8
8 | 2_down | b |  | -0.25 | -4 | -0.25 | 5 | 469.3 | 0.7 | 468.7 | 2026-08-28T22:12:16 | 93.86
8 | 2_down | b |  | -0.2 | -4 | -0.2 | 5 | 507.7 | 0.7 | 507 | 2026-08-28T22:12:16 | 101.54
8 | 2_down | b |  | -0.15 | -4 | -0.15 | 5 | 544.7 | 0.7 | 544 | 2026-08-28T22:12:16 | 108.94
8 | 2_down | b |  | -0.1 | -4 | -0.1 | 5 | 585.7 | 0.7 | 585 | 2026-08-28T22:12:16 | 117.14
8 | 2_down | b |  | -0.05 | -4 | -0.05 | 5 | 627.3 | 0.7 | 626.7 | 2026-08-28T22:12:16 | 125.46
8 | 2_down | b |  | 0 | -4 | 0 | 5 | 672.3 | 0.7 | 671.7 | 2026-08-28T22:12:16 | 134.46
8 | 2_down | b |  | 0.05 | -4 | 0.05 | 5 | 718 | 0.7 | 717.3 | 2026-08-28T22:12:16 | 143.6
8 | 2_down | b |  | 0.1 | -4 | 0.1 | 5 | 764.3 | 0.7 | 763.7 | 2026-08-28T22:12:16 | 152.86
8 | 2_down | b |  | 0.15 | -4 | 0.15 | 5 | 814 | 0.7 | 813.3 | 2026-08-28T22:12:16 | 162.8
8 | 2_down | b |  | 0.2 | -4 | 0.2 | 5 | 863.7 | 0.7 | 863 | 2026-08-28T22:12:16 | 172.74
8 | 2_down | b |  | 0.25 | -4 | 0.25 | 5 | 917.3 | 0.7 | 916.7 | 2026-08-28T22:12:16 | 183.46
8 | 2_down | b |  | 0.3 | -4 | 0.3 | 5 | 969.3 | 0.7 | 968.7 | 2026-08-28T22:12:16 | 193.86
8 | 2_down | b |  | 0.35 | -4 | 0.35 | 5 | 1024.3 | 0.7 | 1023.7 | 2026-08-28T22:12:16 | 204.86
8 | 2_down | b |  | 0.4 | -4 | 0.4 | 5 | 1080.3 | 0.7 | 1079.7 | 2026-08-28T22:12:16 | 216.06
8 | 2_down | b |  | 0.45 | -4 | 0.45 | 5 | 1137.3 | 0.7 | 1136.7 | 2026-08-28T22:12:16 | 227.46
8 | 2_down | b |  | 0.5 | -4 | 0.5 | 5 | 1198.3 | 0.7 | 1197.7 | 2026-08-28T22:12:16 | 239.66
8 | 2_down | b |  | 0.55 | -4 | 0.55 | 5 | 1257 | 0.7 | 1256.3 | 2026-08-28T22:12:16 | 251.4
8 | 2_down | b |  | 0.6 | -4 | 0.6 | 5 | 1319.3 | 0.7 | 1318.7 | 2026-08-28T22:12:16 | 263.86
8 | 2_down | b |  | 0.65 | -4 | 0.65 | 5 | 1383.7 | 0.7 | 1383 | 2026-08-28T22:12:16 | 276.74
8 | 2_down | b |  | 0.7 | -4 | 0.7 | 5 | 1449.3 | 0.7 | 1448.7 | 2026-08-28T22:12:16 | 289.86
8 | 2_down | b |  | 0.75 | -4 | 0.75 | 5 | 1515 | 0.7 | 1514.3 | 2026-08-28T22:12:16 | 303
8 | 2_down | b |  | 0.8 | -4 | 0.8 | 5 | 1584 | 0.7 | 1583.3 | 2026-08-28T22:12:16 | 316.8
8 | 2_down | b |  | 0.85 | -4 | 0.85 | 5 | 1655.3 | 0.7 | 1654.7 | 2026-08-28T22:12:16 | 331.06
8 | 2_down | b |  | 0.9 | -4 | 0.9 | 5 | 1725.3 | 0.7 | 1724.7 | 2026-08-28T22:12:16 | 345.06
8 | 2_down | b |  | 0.95 | -4 | 0.95 | 5 | 1799 | 0.7 | 1798.3 | 2026-08-28T22:12:16 | 359.8
8 | 2_down | b |  | 1 | -4 | 1 | 5 | 1871 | 0.7 | 1870.3 | 2026-08-28T22:12:16 | 374.2
8 | 2_down | b |  | 1.05 | -4 | 1.05 | 5 | 1946.7 | 0.7 | 1946 | 2026-08-28T22:12:16 | 389.34
8 | 2_down | b |  | 1.1 | -4 | 1.1 | 5 | 2022.7 | 0.7 | 2022 | 2026-08-28T22:12:16 | 404.54
8 | 2_down | b |  | 1.15 | -4 | 1.15 | 5 | 2099.7 | 0.7 | 2099 | 2026-08-28T22:12:16 | 419.94
8 | 2_down | b |  | 1.2 | -4 | 1.2 | 5 | 2177.3 | 0.7 | 2176.7 | 2026-08-28T22:12:16 | 435.46
8 | 2_down | b |  | 1.25 | -4 | 1.25 | 5 | 2257 | 0.7 | 2256.3 | 2026-08-28T22:12:16 | 451.4
8 | 2_down | b |  | 1.3 | -4 | 1.3 | 5 | 2338 | 0.7 | 2337.3 | 2026-08-28T22:12:16 | 467.6
8 | 2_down | b |  | 1.35 | -4 | 1.35 | 5 | 2421 | 0.7 | 2420.3 | 2026-08-28T22:12:16 | 484.2
8 | 2_down | b |  | 1.4 | -4 | 1.4 | 5 | 2506.3 | 0.7 | 2505.7 | 2026-08-28T22:12:16 | 501.26
8 | 2_down | b |  | 1.45 | -4 | 1.45 | 5 | 2590 | 0.7 | 2589.3 | 2026-08-28T22:12:16 | 518
8 | 2_down | b |  | 1.5 | -4 | 1.5 | 5 | 2673.7 | 0.7 | 2673 | 2026-08-28T22:12:16 | 534.74
8 | 2_down | comp | -0.8637 | -0.8696 | -1.7333 | 0.0059 | 5 | 863.3 |  |  | 2026-08-28T22:14:14 | 172.66
8 | 2_down | comp | -0.8637 | -0.8196 | -1.6833 | -0.0441 | 5 | 836 |  |  | 2026-08-28T22:14:14 | 167.2
8 | 2_down | comp | -0.8637 | -0.7696 | -1.6333 | -0.0941 | 5 | 811.7 |  |  | 2026-08-28T22:14:14 | 162.34
8 | 2_down | comp | -0.8637 | -0.7196 | -1.5833 | -0.1441 | 5 | 789.7 |  |  | 2026-08-28T22:14:14 | 157.94
8 | 2_down | comp | -0.8637 | -0.6696 | -1.5333 | -0.1941 | 5 | 771 |  |  | 2026-08-28T22:14:14 | 154.2
8 | 2_down | comp | -0.8637 | -0.6196 | -1.4833 | -0.2441 | 5 | 756.7 |  |  | 2026-08-28T22:14:14 | 151.34
8 | 2_down | comp | -0.8637 | -0.5696 | -1.4333 | -0.2941 | 5 | 742.7 |  |  | 2026-08-28T22:14:14 | 148.54
8 | 2_down | comp | -0.8637 | -0.5196 | -1.3833 | -0.3441 | 5 | 733.7 |  |  | 2026-08-28T22:14:14 | 146.74
8 | 2_down | comp | -0.8637 | -0.4696 | -1.3333 | -0.3941 | 5 | 727.7 |  |  | 2026-08-28T22:14:14 | 145.54
8 | 2_down | comp | -0.8637 | -0.4196 | -1.2833 | -0.4441 | 5 | 724 |  |  | 2026-08-28T22:14:14 | 144.8
8 | 2_down | comp | -0.8637 | -0.3696 | -1.2333 | -0.4941 | 5 | 724.7 |  |  | 2026-08-28T22:14:14 | 144.94
8 | 2_down | comp | -0.8637 | -0.3196 | -1.1833 | -0.5441 | 5 | 728 |  |  | 2026-08-28T22:14:14 | 145.6
8 | 2_down | comp | -0.8637 | -0.2696 | -1.1333 | -0.5941 | 5 | 733.3 |  |  | 2026-08-28T22:14:14 | 146.66
8 | 2_down | comp | -0.8637 | -0.2196 | -1.0833 | -0.6441 | 5 | 743.3 |  |  | 2026-08-28T22:14:14 | 148.66
8 | 2_down | comp | -0.8637 | -0.1696 | -1.0333 | -0.6941 | 5 | 756.7 |  |  | 2026-08-28T22:14:14 | 151.34
8 | 2_down | comp | -0.8637 | -0.1196 | -0.9833 | -0.7441 | 5 | 771 |  |  | 2026-08-28T22:14:14 | 154.2
8 | 2_down | comp | -0.8637 | -0.0696 | -0.9333 | -0.7941 | 5 | 788.7 |  |  | 2026-08-28T22:14:14 | 157.74
8 | 2_down | comp | -0.8637 | -0.0196 | -0.8833 | -0.8441 | 5 | 810.3 |  |  | 2026-08-28T22:14:14 | 162.06
8 | 2_down | comp | -0.8637 | 0.0304 | -0.8333 | -0.8941 | 5 | 834.7 |  |  | 2026-08-28T22:14:14 | 166.94
8 | 2_down | comp | -0.8637 | 0.0804 | -0.7833 | -0.9441 | 5 | 861.3 |  |  | 2026-08-28T22:14:14 | 172.26
8 | 2_down | comp | -0.8637 | 0.1304 | -0.7333 | -0.9941 | 5 | 891.3 |  |  | 2026-08-28T22:14:14 | 178.26
8 | 2_down | comp | -0.8637 | 0.1804 | -0.6833 | -1.0441 | 5 | 925 |  |  | 2026-08-28T22:14:14 | 185
8 | 2_down | comp | -0.8637 | 0.2304 | -0.6333 | -1.0941 | 5 | 960.3 |  |  | 2026-08-28T22:14:14 | 192.06
8 | 2_down | comp | -0.8637 | 0.2804 | -0.5833 | -1.1441 | 5 | 998 |  |  | 2026-08-28T22:14:14 | 199.6
8 | 2_down | comp | -0.8637 | 0.3304 | -0.5333 | -1.1941 | 5 | 1039 |  |  | 2026-08-28T22:14:14 | 207.8
9 | 2_down | a |  | -4 | -4 | -4 | 5 | 1.3 | 0.7 | 0.7 | 2026-08-28T22:38:08 | 0.26
9 | 2_down | a |  | -3.95 | -3.95 | -4 | 5 | 0 | 0.7 | -0.7 | 2026-08-28T22:38:08 | 0
9 | 2_down | a |  | -3.9 | -3.9 | -4 | 5 | 0 | 0.7 | -0.7 | 2026-08-28T22:38:08 | 0
9 | 2_down | a |  | -3.85 | -3.85 | -4 | 5 | 0 | 0.7 | -0.7 | 2026-08-28T22:38:08 | 0
9 | 2_down | a |  | -3.8 | -3.8 | -4 | 5 | 0 | 0.7 | -0.7 | 2026-08-28T22:38:08 | 0
9 | 2_down | a |  | -3.75 | -3.75 | -4 | 5 | 0 | 0.7 | -0.7 | 2026-08-28T22:38:08 | 0
9 | 2_down | a |  | -3.7 | -3.7 | -4 | 5 | 0 | 0.7 | -0.7 | 2026-08-28T22:38:08 | 0
9 | 2_down | a |  | -3.65 | -3.65 | -4 | 5 | 0 | 0.7 | -0.7 | 2026-08-28T22:38:08 | 0
9 | 2_down | a |  | -3.6 | -3.6 | -4 | 5 | 0 | 0.7 | -0.7 | 2026-08-28T22:38:08 | 0
9 | 2_down | a |  | -3.55 | -3.55 | -4 | 5 | 0 | 0.7 | -0.7 | 2026-08-28T22:38:08 | 0
9 | 2_down | a |  | -3.5 | -3.5 | -4 | 5 | 0 | 0.7 | -0.7 | 2026-08-28T22:38:08 | 0
9 | 2_down | a |  | -3.45 | -3.45 | -4 | 5 | 0 | 0.7 | -0.7 | 2026-08-28T22:38:08 | 0
9 | 2_down | a |  | -3.4 | -3.4 | -4 | 5 | 0 | 0.7 | -0.7 | 2026-08-28T22:38:08 | 0
9 | 2_down | a |  | -3.35 | -3.35 | -4 | 5 | 0 | 0.7 | -0.7 | 2026-08-28T22:38:08 | 0
9 | 2_down | a |  | -3.3 | -3.3 | -4 | 5 | 0 | 0.7 | -0.7 | 2026-08-28T22:38:08 | 0
9 | 2_down | a |  | -3.25 | -3.25 | -4 | 5 | 0 | 0.7 | -0.7 | 2026-08-28T22:38:08 | 0
9 | 2_down | a |  | -3.2 | -3.2 | -4 | 5 | 0 | 0.7 | -0.7 | 2026-08-28T22:38:08 | 0
9 | 2_down | a |  | -3.15 | -3.15 | -4 | 5 | 0 | 0.7 | -0.7 | 2026-08-28T22:38:08 | 0
9 | 2_down | a |  | -3.1 | -3.1 | -4 | 5 | 0 | 0.7 | -0.7 | 2026-08-28T22:38:08 | 0
9 | 2_down | a |  | -3.05 | -3.05 | -4 | 5 | 0 | 0.7 | -0.7 | 2026-08-28T22:38:08 | 0
9 | 2_down | a |  | -3 | -3 | -4 | 5 | 0 | 0.7 | -0.7 | 2026-08-28T22:38:08 | 0
9 | 2_down | a |  | -2.95 | -2.95 | -4 | 5 | 1 | 0.7 | 0.3 | 2026-08-28T22:38:08 | 0.2
9 | 2_down | a |  | -2.9 | -2.9 | -4 | 5 | 0 | 0.7 | -0.7 | 2026-08-28T22:38:08 | 0
9 | 2_down | a |  | -2.85 | -2.85 | -4 | 5 | 0.3 | 0.7 | -0.3 | 2026-08-28T22:38:08 | 0.06
9 | 2_down | a |  | -2.8 | -2.8 | -4 | 5 | 1 | 0.7 | 0.3 | 2026-08-28T22:38:08 | 0.2
9 | 2_down | a |  | -2.75 | -2.75 | -4 | 5 | 3 | 0.7 | 2.3 | 2026-08-28T22:38:08 | 0.6
9 | 2_down | a |  | -2.7 | -2.7 | -4 | 5 | 4 | 0.7 | 3.3 | 2026-08-28T22:38:08 | 0.8
9 | 2_down | a |  | -2.65 | -2.65 | -4 | 5 | 7 | 0.7 | 6.3 | 2026-08-28T22:38:08 | 1.4
9 | 2_down | a |  | -2.6 | -2.6 | -4 | 5 | 10 | 0.7 | 9.3 | 2026-08-28T22:38:08 | 2
9 | 2_down | a |  | -2.55 | -2.55 | -4 | 5 | 13.3 | 0.7 | 12.7 | 2026-08-28T22:38:08 | 2.66
9 | 2_down | a |  | -2.5 | -2.5 | -4 | 5 | 17.7 | 0.7 | 17 | 2026-08-28T22:38:08 | 3.54
9 | 2_down | a |  | -2.45 | -2.45 | -4 | 5 | 23 | 0.7 | 22.3 | 2026-08-28T22:38:08 | 4.6
9 | 2_down | a |  | -2.4 | -2.4 | -4 | 5 | 29 | 0.7 | 28.3 | 2026-08-28T22:38:08 | 5.8
9 | 2_down | a |  | -2.35 | -2.35 | -4 | 5 | 35 | 0.7 | 34.3 | 2026-08-28T22:38:08 | 7
9 | 2_down | a |  | -2.3 | -2.3 | -4 | 5 | 43 | 0.7 | 42.3 | 2026-08-28T22:38:08 | 8.6
9 | 2_down | a |  | -2.25 | -2.25 | -4 | 5 | 52 | 0.7 | 51.3 | 2026-08-28T22:38:08 | 10.4
9 | 2_down | a |  | -2.2 | -2.2 | -4 | 5 | 62.3 | 0.7 | 61.7 | 2026-08-28T22:38:08 | 12.46
9 | 2_down | a |  | -2.15 | -2.15 | -4 | 5 | 73.3 | 0.7 | 72.7 | 2026-08-28T22:38:08 | 14.66
9 | 2_down | a |  | -2.1 | -2.1 | -4 | 5 | 86 | 0.7 | 85.3 | 2026-08-28T22:38:08 | 17.2
9 | 2_down | a |  | -2.05 | -2.05 | -4 | 5 | 99 | 0.7 | 98.3 | 2026-08-28T22:38:08 | 19.8
9 | 2_down | a |  | -2 | -2 | -4 | 5 | 114 | 0.7 | 113.3 | 2026-08-28T22:38:08 | 22.8
9 | 2_down | a |  | -1.95 | -1.95 | -4 | 5 | 130.3 | 0.7 | 129.7 | 2026-08-28T22:38:08 | 26.06
9 | 2_down | a |  | -1.9 | -1.9 | -4 | 5 | 148.3 | 0.7 | 147.7 | 2026-08-28T22:38:08 | 29.66
9 | 2_down | a |  | -1.85 | -1.85 | -4 | 5 | 167.7 | 0.7 | 167 | 2026-08-28T22:38:08 | 33.54
9 | 2_down | a |  | -1.8 | -1.8 | -4 | 5 | 189 | 0.7 | 188.3 | 2026-08-28T22:38:08 | 37.8
9 | 2_down | a |  | -1.75 | -1.75 | -4 | 5 | 210.3 | 0.7 | 209.7 | 2026-08-28T22:38:08 | 42.06
9 | 2_down | a |  | -1.7 | -1.7 | -4 | 5 | 234 | 0.7 | 233.3 | 2026-08-28T22:38:08 | 46.8
9 | 2_down | a |  | -1.65 | -1.65 | -4 | 5 | 259.7 | 0.7 | 259 | 2026-08-28T22:38:08 | 51.94
9 | 2_down | a |  | -1.6 | -1.6 | -4 | 5 | 285.7 | 0.7 | 285 | 2026-08-28T22:38:08 | 57.14
9 | 2_down | a |  | -1.55 | -1.55 | -4 | 5 | 314.7 | 0.7 | 314 | 2026-08-28T22:38:08 | 62.94
9 | 2_down | a |  | -1.5 | -1.5 | -4 | 5 | 343.7 | 0.7 | 343 | 2026-08-28T22:38:08 | 68.74
9 | 2_down | a |  | -1.45 | -1.45 | -4 | 5 | 375 | 0.7 | 374.3 | 2026-08-28T22:38:08 | 75
9 | 2_down | a |  | -1.4 | -1.4 | -4 | 5 | 408.3 | 0.7 | 407.7 | 2026-08-28T22:38:08 | 81.66
9 | 2_down | a |  | -1.35 | -1.35 | -4 | 5 | 442.7 | 0.7 | 442 | 2026-08-28T22:38:08 | 88.54
9 | 2_down | a |  | -1.3 | -1.3 | -4 | 5 | 478.7 | 0.7 | 478 | 2026-08-28T22:38:08 | 95.74
9 | 2_down | a |  | -1.25 | -1.25 | -4 | 5 | 517.3 | 0.7 | 516.7 | 2026-08-28T22:38:08 | 103.46
9 | 2_down | a |  | -1.2 | -1.2 | -4 | 5 | 557.3 | 0.7 | 556.7 | 2026-08-28T22:38:08 | 111.46
9 | 2_down | a |  | -1.15 | -1.15 | -4 | 5 | 598.7 | 0.7 | 598 | 2026-08-28T22:38:08 | 119.74
9 | 2_down | a |  | -1.1 | -1.1 | -4 | 5 | 641 | 0.7 | 640.3 | 2026-08-28T22:38:08 | 128.2
9 | 2_down | a |  | -1.05 | -1.05 | -4 | 5 | 685.3 | 0.7 | 684.7 | 2026-08-28T22:38:08 | 137.06
9 | 2_down | a |  | -1 | -1 | -4 | 5 | 731.7 | 0.7 | 731 | 2026-08-28T22:38:08 | 146.34
9 | 2_down | a |  | -0.95 | -0.95 | -4 | 5 | 780 | 0.7 | 779.3 | 2026-08-28T22:38:08 | 156
9 | 2_down | a |  | -0.9 | -0.9 | -4 | 5 | 827.7 | 0.7 | 827 | 2026-08-28T22:38:08 | 165.54
9 | 2_down | a |  | -0.85 | -0.85 | -4 | 5 | 879.3 | 0.7 | 878.7 | 2026-08-28T22:38:08 | 175.86
9 | 2_down | a |  | -0.8 | -0.8 | -4 | 5 | 931.3 | 0.7 | 930.7 | 2026-08-28T22:38:08 | 186.26
9 | 2_down | a |  | -0.75 | -0.75 | -4 | 5 | 985.7 | 0.7 | 985 | 2026-08-28T22:38:08 | 197.14
9 | 2_down | a |  | -0.7 | -0.7 | -4 | 5 | 1041.7 | 0.7 | 1041 | 2026-08-28T22:38:08 | 208.34
9 | 2_down | a |  | -0.65 | -0.65 | -4 | 5 | 1096.3 | 0.7 | 1095.7 | 2026-08-28T22:38:08 | 219.26
9 | 2_down | a |  | -0.6 | -0.6 | -4 | 5 | 1154 | 0.7 | 1153.3 | 2026-08-28T22:38:08 | 230.8
9 | 2_down | a |  | -0.55 | -0.55 | -4 | 5 | 1213 | 0.7 | 1212.3 | 2026-08-28T22:38:08 | 242.6
9 | 2_down | a |  | -0.5 | -0.5 | -4 | 5 | 1272.3 | 0.7 | 1271.7 | 2026-08-28T22:38:08 | 254.46
9 | 2_down | a |  | -0.45 | -0.45 | -4 | 5 | 1335.7 | 0.7 | 1335 | 2026-08-28T22:38:08 | 267.14
9 | 2_down | a |  | -0.4 | -0.4 | -4 | 5 | 1398.7 | 0.7 | 1398 | 2026-08-28T22:38:08 | 279.74
9 | 2_down | a |  | -0.35 | -0.35 | -4 | 5 | 1464 | 0.7 | 1463.3 | 2026-08-28T22:38:08 | 292.8
9 | 2_down | a |  | -0.3 | -0.3 | -4 | 5 | 1531.7 | 0.7 | 1531 | 2026-08-28T22:38:08 | 306.34
9 | 2_down | a |  | -0.25 | -0.25 | -4 | 5 | 1599.3 | 0.7 | 1598.7 | 2026-08-28T22:38:08 | 319.86
9 | 2_down | a |  | -0.2 | -0.2 | -4 | 5 | 1668.3 | 0.7 | 1667.7 | 2026-08-28T22:38:08 | 333.66
9 | 2_down | a |  | -0.15 | -0.15 | -4 | 5 | 1738.7 | 0.7 | 1738 | 2026-08-28T22:38:08 | 347.74
9 | 2_down | a |  | -0.1 | -0.1 | -4 | 5 | 1810.3 | 0.7 | 1809.7 | 2026-08-28T22:38:08 | 362.06
9 | 2_down | a |  | -0.05 | -0.05 | -4 | 5 | 1886 | 0.7 | 1885.3 | 2026-08-28T22:38:08 | 377.2
9 | 2_down | a |  | 0 | 0 | -4 | 5 | 1962.7 | 0.7 | 1962 | 2026-08-28T22:38:08 | 392.54
9 | 2_down | a |  | 0.05 | 0.05 | -4 | 5 | 2038.3 | 0.7 | 2037.7 | 2026-08-28T22:38:08 | 407.66
9 | 2_down | a |  | 0.1 | 0.1 | -4 | 5 | 2113.3 | 0.7 | 2112.7 | 2026-08-28T22:38:08 | 422.66
9 | 2_down | a |  | 0.15 | 0.15 | -4 | 5 | 2192 | 0.7 | 2191.3 | 2026-08-28T22:38:08 | 438.4
9 | 2_down | a |  | 0.2 | 0.2 | -4 | 5 | 2272.3 | 0.7 | 2271.7 | 2026-08-28T22:38:08 | 454.46
9 | 2_down | a |  | 0.25 | 0.25 | -4 | 5 | 2352 | 0.7 | 2351.3 | 2026-08-28T22:38:08 | 470.4
9 | 2_down | a |  | 0.3 | 0.3 | -4 | 5 | 2436 | 0.7 | 2435.3 | 2026-08-28T22:38:08 | 487.2
9 | 2_down | a |  | 0.35 | 0.35 | -4 | 5 | 2519.3 | 0.7 | 2518.7 | 2026-08-28T22:38:08 | 503.86
9 | 2_down | a |  | 0.4 | 0.4 | -4 | 5 | 2604.7 | 0.7 | 2604 | 2026-08-28T22:38:08 | 520.94
9 | 2_down | a |  | 0.45 | 0.45 | -4 | 5 | 2687.3 | 0.7 | 2686.7 | 2026-08-28T22:38:08 | 537.46
9 | 2_down | a |  | 0.5 | 0.5 | -4 | 5 | 2775 | 0.7 | 2774.3 | 2026-08-28T22:38:08 | 555
9 | 2_down | a |  | 0.55 | 0.55 | -4 | 5 | 2861.3 | 0.7 | 2860.7 | 2026-08-28T22:38:08 | 572.26
9 | 2_down | a |  | 0.6 | 0.6 | -4 | 5 | 2949.7 | 0.7 | 2949 | 2026-08-28T22:38:08 | 589.94
9 | 2_down | a |  | 0.65 | 0.65 | -4 | 5 | 3039.7 | 0.7 | 3039 | 2026-08-28T22:38:08 | 607.94
9 | 2_down | a |  | 0.7 | 0.7 | -4 | 5 | 3130.7 | 0.7 | 3130 | 2026-08-28T22:38:08 | 626.14
9 | 2_down | a |  | 0.75 | 0.75 | -4 | 5 | 3222 | 0.7 | 3221.3 | 2026-08-28T22:38:08 | 644.4
9 | 2_down | a |  | 0.8 | 0.8 | -4 | 5 | 3350.7 | 0.7 | 3350 | 2026-08-28T22:38:08 | 670.14
9 | 2_down | a |  | 0.85 | 0.85 | -4 | 5 | 3407.7 | 0.7 | 3407 | 2026-08-28T22:38:08 | 681.54
9 | 2_down | a |  | 0.9 | 0.9 | -4 | 5 | 3503.7 | 0.7 | 3503 | 2026-08-28T22:38:08 | 700.74
9 | 2_down | a |  | 0.95 | 0.95 | -4 | 5 | 3599.7 | 0.7 | 3599 | 2026-08-28T22:38:08 | 719.94
9 | 2_down | a |  | 1 | 1 | -4 | 5 | 3697.3 | 0.7 | 3696.7 | 2026-08-28T22:38:08 | 739.46
9 | 2_down | a |  | 1.05 | 1.05 | -4 | 5 | 3797.7 | 0.7 | 3797 | 2026-08-28T22:38:08 | 759.54
9 | 2_down | a |  | 1.1 | 1.1 | -4 | 5 | 3900.7 | 0.7 | 3900 | 2026-08-28T22:38:08 | 780.14
9 | 2_down | a |  | 1.15 | 1.15 | -4 | 5 | 3997 | 0.7 | 3996.3 | 2026-08-28T22:38:08 | 799.4
9 | 2_down | a |  | 1.2 | 1.2 | -4 | 5 | 4095 | 0.7 | 4094.3 | 2026-08-28T22:38:08 | 819
9 | 2_down | a |  | 1.25 | 1.25 | -4 | 5 | 4095 | 0.7 | 4094.3 | 2026-08-28T22:38:08 | 819
9 | 2_down | a |  | 1.3 | 1.3 | -4 | 5 | 4095 | 0.7 | 4094.3 | 2026-08-28T22:38:08 | 819
9 | 2_down | a |  | 1.35 | 1.35 | -4 | 5 | 4095 | 0.7 | 4094.3 | 2026-08-28T22:38:08 | 819
9 | 2_down | a |  | 1.4 | 1.4 | -4 | 5 | 4095 | 0.7 | 4094.3 | 2026-08-28T22:38:08 | 819
9 | 2_down | a |  | 1.45 | 1.45 | -4 | 5 | 4095 | 0.7 | 4094.3 | 2026-08-28T22:38:08 | 819
9 | 2_down | a |  | 1.5 | 1.5 | -4 | 5 | 4095 | 0.7 | 4094.3 | 2026-08-28T22:38:08 | 819
9 | 2_down | b |  | -4 | -4 | -4 | 5 | 1.3 | 0.7 | 0.7 | 2026-08-28T22:39:40 | 0.26
9 | 2_down | b |  | -3.95 | -4 | -3.95 | 5 | 0 | 0.7 | -0.7 | 2026-08-28T22:39:40 | 0
9 | 2_down | b |  | -3.9 | -4 | -3.9 | 5 | 0 | 0.7 | -0.7 | 2026-08-28T22:39:40 | 0
9 | 2_down | b |  | -3.85 | -4 | -3.85 | 5 | 0 | 0.7 | -0.7 | 2026-08-28T22:39:40 | 0
9 | 2_down | b |  | -3.8 | -4 | -3.8 | 5 | 0 | 0.7 | -0.7 | 2026-08-28T22:39:40 | 0
9 | 2_down | b |  | -3.75 | -4 | -3.75 | 5 | 0 | 0.7 | -0.7 | 2026-08-28T22:39:40 | 0
9 | 2_down | b |  | -3.7 | -4 | -3.7 | 5 | 0 | 0.7 | -0.7 | 2026-08-28T22:39:40 | 0
9 | 2_down | b |  | -3.65 | -4 | -3.65 | 5 | 0 | 0.7 | -0.7 | 2026-08-28T22:39:40 | 0
9 | 2_down | b |  | -3.6 | -4 | -3.6 | 5 | 0 | 0.7 | -0.7 | 2026-08-28T22:39:40 | 0
9 | 2_down | b |  | -3.55 | -4 | -3.55 | 5 | 0 | 0.7 | -0.7 | 2026-08-28T22:39:40 | 0
9 | 2_down | b |  | -3.5 | -4 | -3.5 | 5 | 0 | 0.7 | -0.7 | 2026-08-28T22:39:40 | 0
9 | 2_down | b |  | -3.45 | -4 | -3.45 | 5 | 0 | 0.7 | -0.7 | 2026-08-28T22:39:40 | 0
9 | 2_down | b |  | -3.4 | -4 | -3.4 | 5 | 0 | 0.7 | -0.7 | 2026-08-28T22:39:40 | 0
9 | 2_down | b |  | -3.35 | -4 | -3.35 | 5 | 0 | 0.7 | -0.7 | 2026-08-28T22:39:40 | 0
9 | 2_down | b |  | -3.3 | -4 | -3.3 | 5 | 0 | 0.7 | -0.7 | 2026-08-28T22:39:40 | 0
9 | 2_down | b |  | -3.25 | -4 | -3.25 | 5 | 0 | 0.7 | -0.7 | 2026-08-28T22:39:40 | 0
9 | 2_down | b |  | -3.2 | -4 | -3.2 | 5 | 0 | 0.7 | -0.7 | 2026-08-28T22:39:40 | 0
9 | 2_down | b |  | -3.15 | -4 | -3.15 | 5 | 0 | 0.7 | -0.7 | 2026-08-28T22:39:40 | 0
9 | 2_down | b |  | -3.1 | -4 | -3.1 | 5 | 0 | 0.7 | -0.7 | 2026-08-28T22:39:40 | 0
9 | 2_down | b |  | -3.05 | -4 | -3.05 | 5 | 0 | 0.7 | -0.7 | 2026-08-28T22:39:40 | 0
9 | 2_down | b |  | -3 | -4 | -3 | 5 | 0 | 0.7 | -0.7 | 2026-08-28T22:39:40 | 0
9 | 2_down | b |  | -2.95 | -4 | -2.95 | 5 | 0 | 0.7 | -0.7 | 2026-08-28T22:39:40 | 0
9 | 2_down | b |  | -2.9 | -4 | -2.9 | 5 | 0 | 0.7 | -0.7 | 2026-08-28T22:39:40 | 0
9 | 2_down | b |  | -2.85 | -4 | -2.85 | 5 | 0 | 0.7 | -0.7 | 2026-08-28T22:39:40 | 0
9 | 2_down | b |  | -2.8 | -4 | -2.8 | 5 | 0 | 0.7 | -0.7 | 2026-08-28T22:39:40 | 0
9 | 2_down | b |  | -2.75 | -4 | -2.75 | 5 | 0 | 0.7 | -0.7 | 2026-08-28T22:39:40 | 0
9 | 2_down | b |  | -2.7 | -4 | -2.7 | 5 | 0 | 0.7 | -0.7 | 2026-08-28T22:39:40 | 0
9 | 2_down | b |  | -2.65 | -4 | -2.65 | 5 | 0 | 0.7 | -0.7 | 2026-08-28T22:39:40 | 0
9 | 2_down | b |  | -2.6 | -4 | -2.6 | 5 | 0 | 0.7 | -0.7 | 2026-08-28T22:39:40 | 0
9 | 2_down | b |  | -2.55 | -4 | -2.55 | 5 | 0 | 0.7 | -0.7 | 2026-08-28T22:39:40 | 0
9 | 2_down | b |  | -2.5 | -4 | -2.5 | 5 | 0 | 0.7 | -0.7 | 2026-08-28T22:39:40 | 0
9 | 2_down | b |  | -2.45 | -4 | -2.45 | 5 | 0 | 0.7 | -0.7 | 2026-08-28T22:39:40 | 0
9 | 2_down | b |  | -2.4 | -4 | -2.4 | 5 | 0 | 0.7 | -0.7 | 2026-08-28T22:39:40 | 0
9 | 2_down | b |  | -2.35 | -4 | -2.35 | 5 | 0 | 0.7 | -0.7 | 2026-08-28T22:39:40 | 0
9 | 2_down | b |  | -2.3 | -4 | -2.3 | 5 | 0 | 0.7 | -0.7 | 2026-08-28T22:39:40 | 0
9 | 2_down | b |  | -2.25 | -4 | -2.25 | 5 | 0 | 0.7 | -0.7 | 2026-08-28T22:39:40 | 0
9 | 2_down | b |  | -2.2 | -4 | -2.2 | 5 | 0 | 0.7 | -0.7 | 2026-08-28T22:39:40 | 0
9 | 2_down | b |  | -2.15 | -4 | -2.15 | 5 | 0 | 0.7 | -0.7 | 2026-08-28T22:39:40 | 0
9 | 2_down | b |  | -2.1 | -4 | -2.1 | 5 | 0 | 0.7 | -0.7 | 2026-08-28T22:39:40 | 0
9 | 2_down | b |  | -2.05 | -4 | -2.05 | 5 | 0 | 0.7 | -0.7 | 2026-08-28T22:39:40 | 0
9 | 2_down | b |  | -2 | -4 | -2 | 5 | 0 | 0.7 | -0.7 | 2026-08-28T22:39:40 | 0
9 | 2_down | b |  | -1.95 | -4 | -1.95 | 5 | 0 | 0.7 | -0.7 | 2026-08-28T22:39:40 | 0
9 | 2_down | b |  | -1.9 | -4 | -1.9 | 5 | 0 | 0.7 | -0.7 | 2026-08-28T22:39:40 | 0
9 | 2_down | b |  | -1.85 | -4 | -1.85 | 5 | 0 | 0.7 | -0.7 | 2026-08-28T22:39:40 | 0
9 | 2_down | b |  | -1.8 | -4 | -1.8 | 5 | 0 | 0.7 | -0.7 | 2026-08-28T22:39:40 | 0
9 | 2_down | b |  | -1.75 | -4 | -1.75 | 5 | 0 | 0.7 | -0.7 | 2026-08-28T22:39:40 | 0
9 | 2_down | b |  | -1.7 | -4 | -1.7 | 5 | 0.3 | 0.7 | -0.3 | 2026-08-28T22:39:40 | 0.06
9 | 2_down | b |  | -1.65 | -4 | -1.65 | 5 | 1.3 | 0.7 | 0.7 | 2026-08-28T22:39:40 | 0.26
9 | 2_down | b |  | -1.6 | -4 | -1.6 | 5 | 3 | 0.7 | 2.3 | 2026-08-28T22:39:40 | 0.6
9 | 2_down | b |  | -1.55 | -4 | -1.55 | 5 | 5.3 | 0.7 | 4.7 | 2026-08-28T22:39:40 | 1.06
9 | 2_down | b |  | -1.5 | -4 | -1.5 | 5 | 8 | 0.7 | 7.3 | 2026-08-28T22:39:40 | 1.6
9 | 2_down | b |  | -1.45 | -4 | -1.45 | 5 | 11 | 0.7 | 10.3 | 2026-08-28T22:39:40 | 2.2
9 | 2_down | b |  | -1.4 | -4 | -1.4 | 5 | 14.3 | 0.7 | 13.7 | 2026-08-28T22:39:40 | 2.86
9 | 2_down | b |  | -1.35 | -4 | -1.35 | 5 | 19 | 0.7 | 18.3 | 2026-08-28T22:39:40 | 3.8
9 | 2_down | b |  | -1.3 | -4 | -1.3 | 5 | 23.7 | 0.7 | 23 | 2026-08-28T22:39:40 | 4.74
9 | 2_down | b |  | -1.25 | -4 | -1.25 | 5 | 30 | 0.7 | 29.3 | 2026-08-28T22:39:40 | 6
9 | 2_down | b |  | -1.2 | -4 | -1.2 | 5 | 36 | 0.7 | 35.3 | 2026-08-28T22:39:40 | 7.2
9 | 2_down | b |  | -1.15 | -4 | -1.15 | 5 | 44 | 0.7 | 43.3 | 2026-08-28T22:39:40 | 8.8
9 | 2_down | b |  | -1.1 | -4 | -1.1 | 5 | 51.7 | 0.7 | 51 | 2026-08-28T22:39:40 | 10.34
9 | 2_down | b |  | -1.05 | -4 | -1.05 | 5 | 61 | 0.7 | 60.3 | 2026-08-28T22:39:40 | 12.2
9 | 2_down | b |  | -1 | -4 | -1 | 5 | 72.3 | 0.7 | 71.7 | 2026-08-28T22:39:40 | 14.46
9 | 2_down | b |  | -0.95 | -4 | -0.95 | 5 | 84 | 0.7 | 83.3 | 2026-08-28T22:39:40 | 16.8
9 | 2_down | b |  | -0.9 | -4 | -0.9 | 5 | 97 | 0.7 | 96.3 | 2026-08-28T22:39:40 | 19.4
9 | 2_down | b |  | -0.85 | -4 | -0.85 | 5 | 111 | 0.7 | 110.3 | 2026-08-28T22:39:40 | 22.2
9 | 2_down | b |  | -0.8 | -4 | -0.8 | 5 | 127.3 | 0.7 | 126.7 | 2026-08-28T22:39:40 | 25.46
9 | 2_down | b |  | -0.75 | -4 | -0.75 | 5 | 143.7 | 0.7 | 143 | 2026-08-28T22:39:40 | 28.74
9 | 2_down | b |  | -0.7 | -4 | -0.7 | 5 | 161.7 | 0.7 | 161 | 2026-08-28T22:39:40 | 32.34
9 | 2_down | b |  | -0.65 | -4 | -0.65 | 5 | 180.3 | 0.7 | 179.7 | 2026-08-28T22:39:40 | 36.06
9 | 2_down | b |  | -0.6 | -4 | -0.6 | 5 | 201 | 0.7 | 200.3 | 2026-08-28T22:39:40 | 40.2
9 | 2_down | b |  | -0.55 | -4 | -0.55 | 5 | 223 | 0.7 | 222.3 | 2026-08-28T22:39:40 | 44.6
9 | 2_down | b |  | -0.5 | -4 | -0.5 | 5 | 245.7 | 0.7 | 245 | 2026-08-28T22:39:40 | 49.14
9 | 2_down | b |  | -0.45 | -4 | -0.45 | 5 | 270.7 | 0.7 | 270 | 2026-08-28T22:39:40 | 54.14
9 | 2_down | b |  | -0.4 | -4 | -0.4 | 5 | 298 | 0.7 | 297.3 | 2026-08-28T22:39:40 | 59.6
9 | 2_down | b |  | -0.35 | -4 | -0.35 | 5 | 326.3 | 0.7 | 325.7 | 2026-08-28T22:39:40 | 65.26
9 | 2_down | b |  | -0.3 | -4 | -0.3 | 5 | 356.3 | 0.7 | 355.7 | 2026-08-28T22:39:40 | 71.26
9 | 2_down | b |  | -0.25 | -4 | -0.25 | 5 | 388 | 0.7 | 387.3 | 2026-08-28T22:39:40 | 77.6
9 | 2_down | b |  | -0.2 | -4 | -0.2 | 5 | 421 | 0.7 | 420.3 | 2026-08-28T22:39:40 | 84.2
9 | 2_down | b |  | -0.15 | -4 | -0.15 | 5 | 455.3 | 0.7 | 454.7 | 2026-08-28T22:39:40 | 91.06
9 | 2_down | b |  | -0.1 | -4 | -0.1 | 5 | 491.3 | 0.7 | 490.7 | 2026-08-28T22:39:40 | 98.26
9 | 2_down | b |  | -0.05 | -4 | -0.05 | 5 | 530 | 0.7 | 529.3 | 2026-08-28T22:39:40 | 106
9 | 2_down | b |  | 0 | -4 | 0 | 5 | 571.3 | 0.7 | 570.7 | 2026-08-28T22:39:40 | 114.26
9 | 2_down | b |  | 0.05 | -4 | 0.05 | 5 | 613 | 0.7 | 612.3 | 2026-08-28T22:39:40 | 122.6
9 | 2_down | b |  | 0.1 | -4 | 0.1 | 5 | 655 | 0.7 | 654.3 | 2026-08-28T22:39:40 | 131
9 | 2_down | b |  | 0.15 | -4 | 0.15 | 5 | 700 | 0.7 | 699.3 | 2026-08-28T22:39:40 | 140
9 | 2_down | b |  | 0.2 | -4 | 0.2 | 5 | 747.3 | 0.7 | 746.7 | 2026-08-28T22:39:40 | 149.46
9 | 2_down | b |  | 0.25 | -4 | 0.25 | 5 | 795.7 | 0.7 | 795 | 2026-08-28T22:39:40 | 159.14
9 | 2_down | b |  | 0.3 | -4 | 0.3 | 5 | 846.7 | 0.7 | 846 | 2026-08-28T22:39:40 | 169.34
9 | 2_down | b |  | 0.35 | -4 | 0.35 | 5 | 896.3 | 0.7 | 895.7 | 2026-08-28T22:39:40 | 179.26
9 | 2_down | b |  | 0.4 | -4 | 0.4 | 5 | 950.3 | 0.7 | 949.7 | 2026-08-28T22:39:40 | 190.06
9 | 2_down | b |  | 0.45 | -4 | 0.45 | 5 | 1003.7 | 0.7 | 1003 | 2026-08-28T22:39:40 | 200.74
9 | 2_down | b |  | 0.5 | -4 | 0.5 | 5 | 1059.3 | 0.7 | 1058.7 | 2026-08-28T22:39:40 | 211.86
9 | 2_down | b |  | 0.55 | -4 | 0.55 | 5 | 1116.7 | 0.7 | 1116 | 2026-08-28T22:39:40 | 223.34
9 | 2_down | b |  | 0.6 | -4 | 0.6 | 5 | 1175.7 | 0.7 | 1175 | 2026-08-28T22:39:40 | 235.14
9 | 2_down | b |  | 0.65 | -4 | 0.65 | 5 | 1236 | 0.7 | 1235.3 | 2026-08-28T22:39:40 | 247.2
9 | 2_down | b |  | 0.7 | -4 | 0.7 | 5 | 1297.3 | 0.7 | 1296.7 | 2026-08-28T22:39:40 | 259.46
9 | 2_down | b |  | 0.75 | -4 | 0.75 | 5 | 1361 | 0.7 | 1360.3 | 2026-08-28T22:39:40 | 272.2
9 | 2_down | b |  | 0.8 | -4 | 0.8 | 5 | 1428 | 0.7 | 1427.3 | 2026-08-28T22:39:40 | 285.6
9 | 2_down | b |  | 0.85 | -4 | 0.85 | 5 | 1493.3 | 0.7 | 1492.7 | 2026-08-28T22:39:40 | 298.66
9 | 2_down | b |  | 0.9 | -4 | 0.9 | 5 | 1561 | 0.7 | 1560.3 | 2026-08-28T22:39:40 | 312.2
9 | 2_down | b |  | 0.95 | -4 | 0.95 | 5 | 1628 | 0.7 | 1627.3 | 2026-08-28T22:39:40 | 325.6
9 | 2_down | b |  | 1 | -4 | 1 | 5 | 1697.7 | 0.7 | 1697 | 2026-08-28T22:39:40 | 339.54
9 | 2_down | b |  | 1.05 | -4 | 1.05 | 5 | 1770.3 | 0.7 | 1769.7 | 2026-08-28T22:39:40 | 354.06
9 | 2_down | b |  | 1.1 | -4 | 1.1 | 5 | 1845.3 | 0.7 | 1844.7 | 2026-08-28T22:39:40 | 369.06
9 | 2_down | b |  | 1.15 | -4 | 1.15 | 5 | 1918.3 | 0.7 | 1917.7 | 2026-08-28T22:39:40 | 383.66
9 | 2_down | b |  | 1.2 | -4 | 1.2 | 5 | 1993.7 | 0.7 | 1993 | 2026-08-28T22:39:40 | 398.74
9 | 2_down | b |  | 1.25 | -4 | 1.25 | 5 | 2071.7 | 0.7 | 2071 | 2026-08-28T22:39:40 | 414.34
9 | 2_down | b |  | 1.3 | -4 | 1.3 | 5 | 2149.7 | 0.7 | 2149 | 2026-08-28T22:39:40 | 429.94
9 | 2_down | b |  | 1.35 | -4 | 1.35 | 5 | 2229 | 0.7 | 2228.3 | 2026-08-28T22:39:40 | 445.8
9 | 2_down | b |  | 1.4 | -4 | 1.4 | 5 | 2309.3 | 0.7 | 2308.7 | 2026-08-28T22:39:40 | 461.86
9 | 2_down | b |  | 1.45 | -4 | 1.45 | 5 | 2392.7 | 0.7 | 2392 | 2026-08-28T22:39:40 | 478.54
9 | 2_down | b |  | 1.5 | -4 | 1.5 | 5 | 2476.7 | 0.7 | 2476 | 2026-08-28T22:39:40 | 495.34
9 | 2_down | comp | -0.8637 | -0.9935 | -1.8572 | 0.1298 | 5 | 850.3 |  |  | 2026-08-28T22:41:38 | 170.06
9 | 2_down | comp | -0.8637 | -0.9435 | -1.8072 | 0.0798 | 5 | 823 |  |  | 2026-08-28T22:41:38 | 164.6
9 | 2_down | comp | -0.8637 | -0.8935 | -1.7572 | 0.0298 | 5 | 797.7 |  |  | 2026-08-28T22:41:38 | 159.54
9 | 2_down | comp | -0.8637 | -0.8435 | -1.7072 | -0.0202 | 5 | 775 |  |  | 2026-08-28T22:41:38 | 155
9 | 2_down | comp | -0.8637 | -0.7935 | -1.6572 | -0.0702 | 5 | 755.3 |  |  | 2026-08-28T22:41:38 | 151.06
9 | 2_down | comp | -0.8637 | -0.7435 | -1.6072 | -0.1202 | 5 | 738.3 |  |  | 2026-08-28T22:41:38 | 147.66
9 | 2_down | comp | -0.8637 | -0.6935 | -1.5572 | -0.1702 | 5 | 724.7 |  |  | 2026-08-28T22:41:38 | 144.94
9 | 2_down | comp | -0.8637 | -0.6435 | -1.5072 | -0.2202 | 5 | 714 |  |  | 2026-08-28T22:41:38 | 142.8
9 | 2_down | comp | -0.8637 | -0.5935 | -1.4572 | -0.2702 | 5 | 707 |  |  | 2026-08-28T22:41:38 | 141.4
9 | 2_down | comp | -0.8637 | -0.5435 | -1.4072 | -0.3202 | 5 | 703.3 |  |  | 2026-08-28T22:41:38 | 140.66
9 | 2_down | comp | -0.8637 | -0.4935 | -1.3572 | -0.3702 | 5 | 701.7 |  |  | 2026-08-28T22:41:38 | 140.34
9 | 2_down | comp | -0.8637 | -0.4435 | -1.3072 | -0.4202 | 5 | 704 |  |  | 2026-08-28T22:41:38 | 140.8
9 | 2_down | comp | -0.8637 | -0.3935 | -1.2572 | -0.4702 | 5 | 708.3 |  |  | 2026-08-28T22:41:38 | 141.66
9 | 2_down | comp | -0.8637 | -0.3435 | -1.2072 | -0.5202 | 5 | 717 |  |  | 2026-08-28T22:41:38 | 143.4
9 | 2_down | comp | -0.8637 | -0.2935 | -1.1572 | -0.5702 | 5 | 729 |  |  | 2026-08-28T22:41:38 | 145.8
9 | 2_down | comp | -0.8637 | -0.2435 | -1.1072 | -0.6202 | 5 | 742.3 |  |  | 2026-08-28T22:41:38 | 148.46
9 | 2_down | comp | -0.8637 | -0.1935 | -1.0572 | -0.6702 | 5 | 759 |  |  | 2026-08-28T22:41:38 | 151.8
9 | 2_down | comp | -0.8637 | -0.1435 | -1.0072 | -0.7202 | 5 | 780.7 |  |  | 2026-08-28T22:41:38 | 156.14
9 | 2_down | comp | -0.8637 | -0.0935 | -0.9572 | -0.7702 | 5 | 804.3 |  |  | 2026-08-28T22:41:38 | 160.86
9 | 2_down | comp | -0.8637 | -0.0435 | -0.9072 | -0.8202 | 5 | 830.7 |  |  | 2026-08-28T22:41:38 | 166.14
9 | 2_down | comp | -0.8637 | 0.0065 | -0.8572 | -0.8702 | 5 | 860.3 |  |  | 2026-08-28T22:41:38 | 172.06
9 | 2_down | comp | -0.8637 | 0.0565 | -0.8072 | -0.9202 | 5 | 891 |  |  | 2026-08-28T22:41:38 | 178.2
9 | 2_down | comp | -0.8637 | 0.1065 | -0.7572 | -0.9702 | 5 | 926 |  |  | 2026-08-28T22:41:38 | 185.2
9 | 2_down | comp | -0.8637 | 0.1565 | -0.7072 | -1.0202 | 5 | 963.7 |  |  | 2026-08-28T22:41:38 | 192.74
9 | 2_down | comp | -0.8637 | 0.2065 | -0.6572 | -1.0702 | 5 | 1003.3 |  |  | 2026-08-28T22:41:38 | 200.66
10 | 3_up | a |  | -4 | -4 | -4 | 5 | 1.3 | 0.7 | 0.7 | 2026-08-28T22:41:38 | 0.26
10 | 3_up | a |  | -3.95 | -3.95 | -4 | 5 | 0 | 0.7 | -0.7 | 2026-08-28T22:41:38 | 0
10 | 3_up | a |  | -3.9 | -3.9 | -4 | 5 | 0 | 0.7 | -0.7 | 2026-08-28T22:41:38 | 0
10 | 3_up | a |  | -3.85 | -3.85 | -4 | 5 | 0 | 0.7 | -0.7 | 2026-08-28T22:41:38 | 0
10 | 3_up | a |  | -3.8 | -3.8 | -4 | 5 | 0 | 0.7 | -0.7 | 2026-08-28T22:41:38 | 0
10 | 3_up | a |  | -3.75 | -3.75 | -4 | 5 | 0 | 0.7 | -0.7 | 2026-08-28T22:41:38 | 0
10 | 3_up | a |  | -3.7 | -3.7 | -4 | 5 | 0 | 0.7 | -0.7 | 2026-08-28T22:41:38 | 0
10 | 3_up | a |  | -3.65 | -3.65 | -4 | 5 | 0 | 0.7 | -0.7 | 2026-08-28T22:41:38 | 0
10 | 3_up | a |  | -3.6 | -3.6 | -4 | 5 | 0 | 0.7 | -0.7 | 2026-08-28T22:41:38 | 0
10 | 3_up | a |  | -3.55 | -3.55 | -4 | 5 | 0 | 0.7 | -0.7 | 2026-08-28T22:41:38 | 0
10 | 3_up | a |  | -3.5 | -3.5 | -4 | 5 | 0 | 0.7 | -0.7 | 2026-08-28T22:41:38 | 0
10 | 3_up | a |  | -3.45 | -3.45 | -4 | 5 | 0 | 0.7 | -0.7 | 2026-08-28T22:41:38 | 0
10 | 3_up | a |  | -3.4 | -3.4 | -4 | 5 | 0 | 0.7 | -0.7 | 2026-08-28T22:41:38 | 0
10 | 3_up | a |  | -3.35 | -3.35 | -4 | 5 | 0 | 0.7 | -0.7 | 2026-08-28T22:41:38 | 0
10 | 3_up | a |  | -3.3 | -3.3 | -4 | 5 | 0 | 0.7 | -0.7 | 2026-08-28T22:41:38 | 0
10 | 3_up | a |  | -3.25 | -3.25 | -4 | 5 | 0 | 0.7 | -0.7 | 2026-08-28T22:41:38 | 0
10 | 3_up | a |  | -3.2 | -3.2 | -4 | 5 | 0 | 0.7 | -0.7 | 2026-08-28T22:41:38 | 0
10 | 3_up | a |  | -3.15 | -3.15 | -4 | 5 | 0 | 0.7 | -0.7 | 2026-08-28T22:41:38 | 0
10 | 3_up | a |  | -3.1 | -3.1 | -4 | 5 | 0 | 0.7 | -0.7 | 2026-08-28T22:41:38 | 0
10 | 3_up | a |  | -3.05 | -3.05 | -4 | 5 | 0 | 0.7 | -0.7 | 2026-08-28T22:41:38 | 0
10 | 3_up | a |  | -3 | -3 | -4 | 5 | 0 | 0.7 | -0.7 | 2026-08-28T22:41:38 | 0
10 | 3_up | a |  | -2.95 | -2.95 | -4 | 5 | 0 | 0.7 | -0.7 | 2026-08-28T22:41:38 | 0
10 | 3_up | a |  | -2.9 | -2.9 | -4 | 5 | 0 | 0.7 | -0.7 | 2026-08-28T22:41:38 | 0
10 | 3_up | a |  | -2.85 | -2.85 | -4 | 5 | 0 | 0.7 | -0.7 | 2026-08-28T22:41:38 | 0
10 | 3_up | a |  | -2.8 | -2.8 | -4 | 5 | 0 | 0.7 | -0.7 | 2026-08-28T22:41:38 | 0
10 | 3_up | a |  | -2.75 | -2.75 | -4 | 5 | 0 | 0.7 | -0.7 | 2026-08-28T22:41:38 | 0
10 | 3_up | a |  | -2.7 | -2.7 | -4 | 5 | 0 | 0.7 | -0.7 | 2026-08-28T22:41:38 | 0
10 | 3_up | a |  | -2.65 | -2.65 | -4 | 5 | 0.7 | 0.7 | 0 | 2026-08-28T22:41:38 | 0.14
10 | 3_up | a |  | -2.6 | -2.6 | -4 | 5 | 3 | 0.7 | 2.3 | 2026-08-28T22:41:38 | 0.6
10 | 3_up | a |  | -2.55 | -2.55 | -4 | 5 | 4.3 | 0.7 | 3.7 | 2026-08-28T22:41:38 | 0.86
10 | 3_up | a |  | -2.5 | -2.5 | -4 | 5 | 6.7 | 0.7 | 6 | 2026-08-28T22:41:38 | 1.34
10 | 3_up | a |  | -2.45 | -2.45 | -4 | 5 | 9.7 | 0.7 | 9 | 2026-08-28T22:41:38 | 1.94
10 | 3_up | a |  | -2.4 | -2.4 | -4 | 5 | 12.7 | 0.7 | 12 | 2026-08-28T22:41:38 | 2.54
10 | 3_up | a |  | -2.35 | -2.35 | -4 | 5 | 17.3 | 0.7 | 16.7 | 2026-08-28T22:41:38 | 3.46
10 | 3_up | a |  | -2.3 | -2.3 | -4 | 5 | 22 | 0.7 | 21.3 | 2026-08-28T22:41:38 | 4.4
10 | 3_up | a |  | -2.25 | -2.25 | -4 | 5 | 27.7 | 0.7 | 27 | 2026-08-28T22:41:38 | 5.54
10 | 3_up | a |  | -2.2 | -2.2 | -4 | 5 | 34 | 0.7 | 33.3 | 2026-08-28T22:41:38 | 6.8
10 | 3_up | a |  | -2.15 | -2.15 | -4 | 5 | 42.3 | 0.7 | 41.7 | 2026-08-28T22:41:38 | 8.46
10 | 3_up | a |  | -2.1 | -2.1 | -4 | 5 | 51 | 0.7 | 50.3 | 2026-08-28T22:41:38 | 10.2
10 | 3_up | a |  | -2.05 | -2.05 | -4 | 5 | 60 | 0.7 | 59.3 | 2026-08-28T22:41:38 | 12
10 | 3_up | a |  | -2 | -2 | -4 | 5 | 70.7 | 0.7 | 70 | 2026-08-28T22:41:38 | 14.14
10 | 3_up | a |  | -1.95 | -1.95 | -4 | 5 | 82.3 | 0.7 | 81.7 | 2026-08-28T22:41:38 | 16.46
10 | 3_up | a |  | -1.9 | -1.9 | -4 | 5 | 96.7 | 0.7 | 96 | 2026-08-28T22:41:38 | 19.34
10 | 3_up | a |  | -1.85 | -1.85 | -4 | 5 | 111 | 0.7 | 110.3 | 2026-08-28T22:41:38 | 22.2
10 | 3_up | a |  | -1.8 | -1.8 | -4 | 5 | 127 | 0.7 | 126.3 | 2026-08-28T22:41:38 | 25.4
10 | 3_up | a |  | -1.75 | -1.75 | -4 | 5 | 144.7 | 0.7 | 144 | 2026-08-28T22:41:38 | 28.94
10 | 3_up | a |  | -1.7 | -1.7 | -4 | 5 | 163.7 | 0.7 | 163 | 2026-08-28T22:41:38 | 32.74
10 | 3_up | a |  | -1.65 | -1.65 | -4 | 5 | 184 | 0.7 | 183.3 | 2026-08-28T22:41:38 | 36.8
10 | 3_up | a |  | -1.6 | -1.6 | -4 | 5 | 205.3 | 0.7 | 204.7 | 2026-08-28T22:41:38 | 41.06
10 | 3_up | a |  | -1.55 | -1.55 | -4 | 5 | 228.3 | 0.7 | 227.7 | 2026-08-28T22:41:38 | 45.66
10 | 3_up | a |  | -1.5 | -1.5 | -4 | 5 | 253 | 0.7 | 252.3 | 2026-08-28T22:41:38 | 50.6
10 | 3_up | a |  | -1.45 | -1.45 | -4 | 5 | 277.3 | 0.7 | 276.7 | 2026-08-28T22:41:38 | 55.46
10 | 3_up | a |  | -1.4 | -1.4 | -4 | 5 | 305.7 | 0.7 | 305 | 2026-08-28T22:41:38 | 61.14
10 | 3_up | a |  | -1.35 | -1.35 | -4 | 5 | 334.3 | 0.7 | 333.7 | 2026-08-28T22:41:38 | 66.86
10 | 3_up | a |  | -1.3 | -1.3 | -4 | 5 | 365.3 | 0.7 | 364.7 | 2026-08-28T22:41:38 | 73.06
10 | 3_up | a |  | -1.25 | -1.25 | -4 | 5 | 397 | 0.7 | 396.3 | 2026-08-28T22:41:38 | 79.4
10 | 3_up | a |  | -1.2 | -1.2 | -4 | 5 | 432 | 0.7 | 431.3 | 2026-08-28T22:41:38 | 86.4
10 | 3_up | a |  | -1.15 | -1.15 | -4 | 5 | 467 | 0.7 | 466.3 | 2026-08-28T22:41:38 | 93.4
10 | 3_up | a |  | -1.1 | -1.1 | -4 | 5 | 505 | 0.7 | 504.3 | 2026-08-28T22:41:38 | 101
10 | 3_up | a |  | -1.05 | -1.05 | -4 | 5 | 543 | 0.7 | 542.3 | 2026-08-28T22:41:38 | 108.6
10 | 3_up | a |  | -1 | -1 | -4 | 5 | 584 | 0.7 | 583.3 | 2026-08-28T22:41:38 | 116.8
10 | 3_up | a |  | -0.95 | -0.95 | -4 | 5 | 625.7 | 0.7 | 625 | 2026-08-28T22:41:38 | 125.14
10 | 3_up | a |  | -0.9 | -0.9 | -4 | 5 | 670 | 0.7 | 669.3 | 2026-08-28T22:41:38 | 134
10 | 3_up | a |  | -0.85 | -0.85 | -4 | 5 | 714 | 0.7 | 713.3 | 2026-08-28T22:41:38 | 142.8
10 | 3_up | a |  | -0.8 | -0.8 | -4 | 5 | 761 | 0.7 | 760.3 | 2026-08-28T22:41:38 | 152.2
10 | 3_up | a |  | -0.75 | -0.75 | -4 | 5 | 808.7 | 0.7 | 808 | 2026-08-28T22:41:38 | 161.74
10 | 3_up | a |  | -0.7 | -0.7 | -4 | 5 | 859.3 | 0.7 | 858.7 | 2026-08-28T22:41:38 | 171.86
10 | 3_up | a |  | -0.65 | -0.65 | -4 | 5 | 910 | 0.7 | 909.3 | 2026-08-28T22:41:38 | 182
10 | 3_up | a |  | -0.6 | -0.6 | -4 | 5 | 962.7 | 0.7 | 962 | 2026-08-28T22:41:38 | 192.54
10 | 3_up | a |  | -0.55 | -0.55 | -4 | 5 | 1015.3 | 0.7 | 1014.7 | 2026-08-28T22:41:38 | 203.06
10 | 3_up | a |  | -0.5 | -0.5 | -4 | 5 | 1071.7 | 0.7 | 1071 | 2026-08-28T22:41:38 | 214.34
10 | 3_up | a |  | -0.45 | -0.45 | -4 | 5 | 1128 | 0.7 | 1127.3 | 2026-08-28T22:41:38 | 225.6
10 | 3_up | a |  | -0.4 | -0.4 | -4 | 5 | 1188 | 0.7 | 1187.3 | 2026-08-28T22:41:38 | 237.6
10 | 3_up | a |  | -0.35 | -0.35 | -4 | 5 | 1248 | 0.7 | 1247.3 | 2026-08-28T22:41:38 | 249.6
10 | 3_up | a |  | -0.3 | -0.3 | -4 | 5 | 1312.7 | 0.7 | 1312 | 2026-08-28T22:41:38 | 262.54
10 | 3_up | a |  | -0.25 | -0.25 | -4 | 5 | 1376 | 0.7 | 1375.3 | 2026-08-28T22:41:38 | 275.2
10 | 3_up | a |  | -0.2 | -0.2 | -4 | 5 | 1439.7 | 0.7 | 1439 | 2026-08-28T22:41:38 | 287.94
10 | 3_up | a |  | -0.15 | -0.15 | -4 | 5 | 1503.7 | 0.7 | 1503 | 2026-08-28T22:41:38 | 300.74
10 | 3_up | a |  | -0.1 | -0.1 | -4 | 5 | 1568.7 | 0.7 | 1568 | 2026-08-28T22:41:38 | 313.74
10 | 3_up | a |  | -0.05 | -0.05 | -4 | 5 | 1637.3 | 0.7 | 1636.7 | 2026-08-28T22:41:38 | 327.46
10 | 3_up | a |  | 0 | 0 | -4 | 5 | 1704.7 | 0.7 | 1704 | 2026-08-28T22:41:38 | 340.94
10 | 3_up | a |  | 0.05 | 0.05 | -4 | 5 | 1775 | 0.7 | 1774.3 | 2026-08-28T22:41:38 | 355
10 | 3_up | a |  | 0.1 | 0.1 | -4 | 5 | 1847 | 0.7 | 1846.3 | 2026-08-28T22:41:38 | 369.4
10 | 3_up | a |  | 0.15 | 0.15 | -4 | 5 | 1920.3 | 0.7 | 1919.7 | 2026-08-28T22:41:38 | 384.06
10 | 3_up | a |  | 0.2 | 0.2 | -4 | 5 | 1994.3 | 0.7 | 1993.7 | 2026-08-28T22:41:38 | 398.86
10 | 3_up | a |  | 0.25 | 0.25 | -4 | 5 | 2067.7 | 0.7 | 2067 | 2026-08-28T22:41:38 | 413.54
10 | 3_up | a |  | 0.3 | 0.3 | -4 | 5 | 2145 | 0.7 | 2144.3 | 2026-08-28T22:41:38 | 429
10 | 3_up | a |  | 0.35 | 0.35 | -4 | 5 | 2222.3 | 0.7 | 2221.7 | 2026-08-28T22:41:38 | 444.46
10 | 3_up | a |  | 0.4 | 0.4 | -4 | 5 | 2302 | 0.7 | 2301.3 | 2026-08-28T22:41:38 | 460.4
10 | 3_up | a |  | 0.45 | 0.45 | -4 | 5 | 2382 | 0.7 | 2381.3 | 2026-08-28T22:41:38 | 476.4
10 | 3_up | a |  | 0.5 | 0.5 | -4 | 5 | 2463.3 | 0.7 | 2462.7 | 2026-08-28T22:41:38 | 492.66
10 | 3_up | a |  | 0.55 | 0.55 | -4 | 5 | 2545 | 0.7 | 2544.3 | 2026-08-28T22:41:38 | 509
10 | 3_up | a |  | 0.6 | 0.6 | -4 | 5 | 2631 | 0.7 | 2630.3 | 2026-08-28T22:41:38 | 526.2
10 | 3_up | a |  | 0.65 | 0.65 | -4 | 5 | 2718 | 0.7 | 2717.3 | 2026-08-28T22:41:38 | 543.6
10 | 3_up | a |  | 0.7 | 0.7 | -4 | 5 | 2800.7 | 0.7 | 2800 | 2026-08-28T22:41:38 | 560.14
10 | 3_up | a |  | 0.75 | 0.75 | -4 | 5 | 2891 | 0.7 | 2890.3 | 2026-08-28T22:41:38 | 578.2
10 | 3_up | a |  | 0.8 | 0.8 | -4 | 5 | 2975.7 | 0.7 | 2975 | 2026-08-28T22:41:38 | 595.14
10 | 3_up | a |  | 0.85 | 0.85 | -4 | 5 | 3071.3 | 0.7 | 3070.7 | 2026-08-28T22:41:38 | 614.26
10 | 3_up | a |  | 0.9 | 0.9 | -4 | 5 | 3162 | 0.7 | 3161.3 | 2026-08-28T22:41:38 | 632.4
10 | 3_up | a |  | 0.95 | 0.95 | -4 | 5 | 3254 | 0.7 | 3253.3 | 2026-08-28T22:41:38 | 650.8
10 | 3_up | a |  | 1 | 1 | -4 | 5 | 3349 | 0.7 | 3348.3 | 2026-08-28T22:41:38 | 669.8
10 | 3_up | a |  | 1.05 | 1.05 | -4 | 5 | 3443.7 | 0.7 | 3443 | 2026-08-28T22:41:38 | 688.74
10 | 3_up | a |  | 1.1 | 1.1 | -4 | 5 | 3537.7 | 0.7 | 3537 | 2026-08-28T22:41:38 | 707.54
10 | 3_up | a |  | 1.15 | 1.15 | -4 | 5 | 3638.3 | 0.7 | 3637.7 | 2026-08-28T22:41:38 | 727.66
10 | 3_up | a |  | 1.2 | 1.2 | -4 | 5 | 3741 | 0.7 | 3740.3 | 2026-08-28T22:41:38 | 748.2
10 | 3_up | a |  | 1.25 | 1.25 | -4 | 5 | 3839.3 | 0.7 | 3838.7 | 2026-08-28T22:41:38 | 767.86
10 | 3_up | a |  | 1.3 | 1.3 | -4 | 5 | 3938.3 | 0.7 | 3937.7 | 2026-08-28T22:41:38 | 787.66
10 | 3_up | a |  | 1.35 | 1.35 | -4 | 5 | 4046 | 0.7 | 4045.3 | 2026-08-28T22:41:38 | 809.2
10 | 3_up | a |  | 1.4 | 1.4 | -4 | 5 | 4095 | 0.7 | 4094.3 | 2026-08-28T22:41:38 | 819
10 | 3_up | a |  | 1.45 | 1.45 | -4 | 5 | 4095 | 0.7 | 4094.3 | 2026-08-28T22:41:38 | 819
10 | 3_up | a |  | 1.5 | 1.5 | -4 | 5 | 4095 | 0.7 | 4094.3 | 2026-08-28T22:41:38 | 819
10 | 3_up | b |  | -4 | -4 | -4 | 5 | 1 | 0.5 | 0.5 | 2026-08-28T22:43:10 | 0.2
10 | 3_up | b |  | -3.95 | -4 | -3.95 | 5 | 0 | 0.5 | -0.5 | 2026-08-28T22:43:10 | 0
10 | 3_up | b |  | -3.9 | -4 | -3.9 | 5 | 0 | 0.5 | -0.5 | 2026-08-28T22:43:10 | 0
10 | 3_up | b |  | -3.85 | -4 | -3.85 | 5 | 0 | 0.5 | -0.5 | 2026-08-28T22:43:10 | 0
10 | 3_up | b |  | -3.8 | -4 | -3.8 | 5 | 0 | 0.5 | -0.5 | 2026-08-28T22:43:10 | 0
10 | 3_up | b |  | -3.75 | -4 | -3.75 | 5 | 0 | 0.5 | -0.5 | 2026-08-28T22:43:10 | 0
10 | 3_up | b |  | -3.7 | -4 | -3.7 | 5 | 0 | 0.5 | -0.5 | 2026-08-28T22:43:10 | 0
10 | 3_up | b |  | -3.65 | -4 | -3.65 | 5 | 0 | 0.5 | -0.5 | 2026-08-28T22:43:10 | 0
10 | 3_up | b |  | -3.6 | -4 | -3.6 | 5 | 0 | 0.5 | -0.5 | 2026-08-28T22:43:10 | 0
10 | 3_up | b |  | -3.55 | -4 | -3.55 | 5 | 0 | 0.5 | -0.5 | 2026-08-28T22:43:10 | 0
10 | 3_up | b |  | -3.5 | -4 | -3.5 | 5 | 0 | 0.5 | -0.5 | 2026-08-28T22:43:10 | 0
10 | 3_up | b |  | -3.45 | -4 | -3.45 | 5 | 0 | 0.5 | -0.5 | 2026-08-28T22:43:10 | 0
10 | 3_up | b |  | -3.4 | -4 | -3.4 | 5 | 0 | 0.5 | -0.5 | 2026-08-28T22:43:10 | 0
10 | 3_up | b |  | -3.35 | -4 | -3.35 | 5 | 0 | 0.5 | -0.5 | 2026-08-28T22:43:10 | 0
10 | 3_up | b |  | -3.3 | -4 | -3.3 | 5 | 0 | 0.5 | -0.5 | 2026-08-28T22:43:10 | 0
10 | 3_up | b |  | -3.25 | -4 | -3.25 | 5 | 0 | 0.5 | -0.5 | 2026-08-28T22:43:10 | 0
10 | 3_up | b |  | -3.2 | -4 | -3.2 | 5 | 0 | 0.5 | -0.5 | 2026-08-28T22:43:10 | 0
10 | 3_up | b |  | -3.15 | -4 | -3.15 | 5 | 0 | 0.5 | -0.5 | 2026-08-28T22:43:10 | 0
10 | 3_up | b |  | -3.1 | -4 | -3.1 | 5 | 0 | 0.5 | -0.5 | 2026-08-28T22:43:10 | 0
10 | 3_up | b |  | -3.05 | -4 | -3.05 | 5 | 0 | 0.5 | -0.5 | 2026-08-28T22:43:10 | 0
10 | 3_up | b |  | -3 | -4 | -3 | 5 | 0 | 0.5 | -0.5 | 2026-08-28T22:43:10 | 0
10 | 3_up | b |  | -2.95 | -4 | -2.95 | 5 | 0 | 0.5 | -0.5 | 2026-08-28T22:43:10 | 0
10 | 3_up | b |  | -2.9 | -4 | -2.9 | 5 | 0 | 0.5 | -0.5 | 2026-08-28T22:43:10 | 0
10 | 3_up | b |  | -2.85 | -4 | -2.85 | 5 | 0 | 0.5 | -0.5 | 2026-08-28T22:43:10 | 0
10 | 3_up | b |  | -2.8 | -4 | -2.8 | 5 | 0 | 0.5 | -0.5 | 2026-08-28T22:43:10 | 0
10 | 3_up | b |  | -2.75 | -4 | -2.75 | 5 | 0 | 0.5 | -0.5 | 2026-08-28T22:43:10 | 0
10 | 3_up | b |  | -2.7 | -4 | -2.7 | 5 | 0 | 0.5 | -0.5 | 2026-08-28T22:43:10 | 0
10 | 3_up | b |  | -2.65 | -4 | -2.65 | 5 | 0 | 0.5 | -0.5 | 2026-08-28T22:43:10 | 0
10 | 3_up | b |  | -2.6 | -4 | -2.6 | 5 | 0 | 0.5 | -0.5 | 2026-08-28T22:43:10 | 0
10 | 3_up | b |  | -2.55 | -4 | -2.55 | 5 | 0 | 0.5 | -0.5 | 2026-08-28T22:43:10 | 0
10 | 3_up | b |  | -2.5 | -4 | -2.5 | 5 | 0 | 0.5 | -0.5 | 2026-08-28T22:43:10 | 0
10 | 3_up | b |  | -2.45 | -4 | -2.45 | 5 | 0 | 0.5 | -0.5 | 2026-08-28T22:43:10 | 0
10 | 3_up | b |  | -2.4 | -4 | -2.4 | 5 | 0 | 0.5 | -0.5 | 2026-08-28T22:43:10 | 0
10 | 3_up | b |  | -2.35 | -4 | -2.35 | 5 | 0 | 0.5 | -0.5 | 2026-08-28T22:43:10 | 0
10 | 3_up | b |  | -2.3 | -4 | -2.3 | 5 | 0 | 0.5 | -0.5 | 2026-08-28T22:43:10 | 0
10 | 3_up | b |  | -2.25 | -4 | -2.25 | 5 | 0 | 0.5 | -0.5 | 2026-08-28T22:43:10 | 0
10 | 3_up | b |  | -2.2 | -4 | -2.2 | 5 | 0 | 0.5 | -0.5 | 2026-08-28T22:43:10 | 0
10 | 3_up | b |  | -2.15 | -4 | -2.15 | 5 | 0 | 0.5 | -0.5 | 2026-08-28T22:43:10 | 0
10 | 3_up | b |  | -2.1 | -4 | -2.1 | 5 | 0 | 0.5 | -0.5 | 2026-08-28T22:43:10 | 0
10 | 3_up | b |  | -2.05 | -4 | -2.05 | 5 | 0 | 0.5 | -0.5 | 2026-08-28T22:43:10 | 0
10 | 3_up | b |  | -2 | -4 | -2 | 5 | 0 | 0.5 | -0.5 | 2026-08-28T22:43:10 | 0
10 | 3_up | b |  | -1.95 | -4 | -1.95 | 5 | 0 | 0.5 | -0.5 | 2026-08-28T22:43:10 | 0
10 | 3_up | b |  | -1.9 | -4 | -1.9 | 5 | 0 | 0.5 | -0.5 | 2026-08-28T22:43:10 | 0
10 | 3_up | b |  | -1.85 | -4 | -1.85 | 5 | 0 | 0.5 | -0.5 | 2026-08-28T22:43:10 | 0
10 | 3_up | b |  | -1.8 | -4 | -1.8 | 5 | 0 | 0.5 | -0.5 | 2026-08-28T22:43:10 | 0
10 | 3_up | b |  | -1.75 | -4 | -1.75 | 5 | 0 | 0.5 | -0.5 | 2026-08-28T22:43:10 | 0
10 | 3_up | b |  | -1.7 | -4 | -1.7 | 5 | 0.7 | 0.5 | 0.2 | 2026-08-28T22:43:10 | 0.14
10 | 3_up | b |  | -1.65 | -4 | -1.65 | 5 | 2.7 | 0.5 | 2.2 | 2026-08-28T22:43:10 | 0.54
10 | 3_up | b |  | -1.6 | -4 | -1.6 | 5 | 3.7 | 0.5 | 3.2 | 2026-08-28T22:43:10 | 0.74
10 | 3_up | b |  | -1.55 | -4 | -1.55 | 5 | 6.7 | 0.5 | 6.2 | 2026-08-28T22:43:10 | 1.34
10 | 3_up | b |  | -1.5 | -4 | -1.5 | 5 | 8.7 | 0.5 | 8.2 | 2026-08-28T22:43:10 | 1.74
10 | 3_up | b |  | -1.45 | -4 | -1.45 | 5 | 12 | 0.5 | 11.5 | 2026-08-28T22:43:10 | 2.4
10 | 3_up | b |  | -1.4 | -4 | -1.4 | 5 | 16.3 | 0.5 | 15.8 | 2026-08-28T22:43:10 | 3.26
10 | 3_up | b |  | -1.35 | -4 | -1.35 | 5 | 20.7 | 0.5 | 20.2 | 2026-08-28T22:43:10 | 4.14
10 | 3_up | b |  | -1.3 | -4 | -1.3 | 5 | 25.7 | 0.5 | 25.2 | 2026-08-28T22:43:10 | 5.14
10 | 3_up | b |  | -1.25 | -4 | -1.25 | 5 | 32 | 0.5 | 31.5 | 2026-08-28T22:43:10 | 6.4
10 | 3_up | b |  | -1.2 | -4 | -1.2 | 5 | 39.7 | 0.5 | 39.2 | 2026-08-28T22:43:10 | 7.94
10 | 3_up | b |  | -1.15 | -4 | -1.15 | 5 | 47.3 | 0.5 | 46.8 | 2026-08-28T22:43:10 | 9.46
10 | 3_up | b |  | -1.1 | -4 | -1.1 | 5 | 56.7 | 0.5 | 56.2 | 2026-08-28T22:43:10 | 11.34
10 | 3_up | b |  | -1.05 | -4 | -1.05 | 5 | 66.3 | 0.5 | 65.8 | 2026-08-28T22:43:10 | 13.26
10 | 3_up | b |  | -1 | -4 | -1 | 5 | 77.7 | 0.5 | 77.2 | 2026-08-28T22:43:10 | 15.54
10 | 3_up | b |  | -0.95 | -4 | -0.95 | 5 | 89.7 | 0.5 | 89.2 | 2026-08-28T22:43:10 | 17.94
10 | 3_up | b |  | -0.9 | -4 | -0.9 | 5 | 103.7 | 0.5 | 103.2 | 2026-08-28T22:43:10 | 20.74
10 | 3_up | b |  | -0.85 | -4 | -0.85 | 5 | 118 | 0.5 | 117.5 | 2026-08-28T22:43:10 | 23.6
10 | 3_up | b |  | -0.8 | -4 | -0.8 | 5 | 134.3 | 0.5 | 133.8 | 2026-08-28T22:43:10 | 26.86
10 | 3_up | b |  | -0.75 | -4 | -0.75 | 5 | 152 | 0.5 | 151.5 | 2026-08-28T22:43:10 | 30.4
10 | 3_up | b |  | -0.7 | -4 | -0.7 | 5 | 170.7 | 0.5 | 170.2 | 2026-08-28T22:43:10 | 34.14
10 | 3_up | b |  | -0.65 | -4 | -0.65 | 5 | 190 | 0.5 | 189.5 | 2026-08-28T22:43:10 | 38
10 | 3_up | b |  | -0.6 | -4 | -0.6 | 5 | 210.3 | 0.5 | 209.8 | 2026-08-28T22:43:10 | 42.06
10 | 3_up | b |  | -0.55 | -4 | -0.55 | 5 | 233.7 | 0.5 | 233.2 | 2026-08-28T22:43:10 | 46.74
10 | 3_up | b |  | -0.5 | -4 | -0.5 | 5 | 257.3 | 0.5 | 256.8 | 2026-08-28T22:43:10 | 51.46
10 | 3_up | b |  | -0.45 | -4 | -0.45 | 5 | 283.3 | 0.5 | 282.8 | 2026-08-28T22:43:10 | 56.66
10 | 3_up | b |  | -0.4 | -4 | -0.4 | 5 | 311.3 | 0.5 | 310.8 | 2026-08-28T22:43:10 | 62.26
10 | 3_up | b |  | -0.35 | -4 | -0.35 | 5 | 339.3 | 0.5 | 338.8 | 2026-08-28T22:43:10 | 67.86
10 | 3_up | b |  | -0.3 | -4 | -0.3 | 5 | 370 | 0.5 | 369.5 | 2026-08-28T22:43:10 | 74
10 | 3_up | b |  | -0.25 | -4 | -0.25 | 5 | 401.7 | 0.5 | 401.2 | 2026-08-28T22:43:10 | 80.34
10 | 3_up | b |  | -0.2 | -4 | -0.2 | 5 | 436 | 0.5 | 435.5 | 2026-08-28T22:43:10 | 87.2
10 | 3_up | b |  | -0.15 | -4 | -0.15 | 5 | 471.7 | 0.5 | 471.2 | 2026-08-28T22:43:10 | 94.34
10 | 3_up | b |  | -0.1 | -4 | -0.1 | 5 | 509 | 0.5 | 508.5 | 2026-08-28T22:43:10 | 101.8
10 | 3_up | b |  | -0.05 | -4 | -0.05 | 5 | 547 | 0.5 | 546.5 | 2026-08-28T22:43:10 | 109.4
10 | 3_up | b |  | 0 | -4 | 0 | 5 | 588.7 | 0.5 | 588.2 | 2026-08-28T22:43:10 | 117.74
10 | 3_up | b |  | 0.05 | -4 | 0.05 | 5 | 631.3 | 0.5 | 630.8 | 2026-08-28T22:43:10 | 126.26
10 | 3_up | b |  | 0.1 | -4 | 0.1 | 5 | 674 | 0.5 | 673.5 | 2026-08-28T22:43:10 | 134.8
10 | 3_up | b |  | 0.15 | -4 | 0.15 | 5 | 719.7 | 0.5 | 719.2 | 2026-08-28T22:43:10 | 143.94
10 | 3_up | b |  | 0.2 | -4 | 0.2 | 5 | 767.7 | 0.5 | 767.2 | 2026-08-28T22:43:10 | 153.54
10 | 3_up | b |  | 0.25 | -4 | 0.25 | 5 | 816.3 | 0.5 | 815.8 | 2026-08-28T22:43:10 | 163.26
10 | 3_up | b |  | 0.3 | -4 | 0.3 | 5 | 866.3 | 0.5 | 865.8 | 2026-08-28T22:43:10 | 173.26
10 | 3_up | b |  | 0.35 | -4 | 0.35 | 5 | 919 | 0.5 | 918.5 | 2026-08-28T22:43:10 | 183.8
10 | 3_up | b |  | 0.4 | -4 | 0.4 | 5 | 971.7 | 0.5 | 971.2 | 2026-08-28T22:43:10 | 194.34
10 | 3_up | b |  | 0.45 | -4 | 0.45 | 5 | 1027.3 | 0.5 | 1026.8 | 2026-08-28T22:43:10 | 205.46
10 | 3_up | b |  | 0.5 | -4 | 0.5 | 5 | 1083.7 | 0.5 | 1083.2 | 2026-08-28T22:43:10 | 216.74
10 | 3_up | b |  | 0.55 | -4 | 0.55 | 5 | 1140.3 | 0.5 | 1139.8 | 2026-08-28T22:43:10 | 228.06
10 | 3_up | b |  | 0.6 | -4 | 0.6 | 5 | 1199.3 | 0.5 | 1198.8 | 2026-08-28T22:43:10 | 239.86
10 | 3_up | b |  | 0.65 | -4 | 0.65 | 5 | 1259.7 | 0.5 | 1259.2 | 2026-08-28T22:43:10 | 251.94
10 | 3_up | b |  | 0.7 | -4 | 0.7 | 5 | 1320 | 0.5 | 1319.5 | 2026-08-28T22:43:10 | 264
10 | 3_up | b |  | 0.75 | -4 | 0.75 | 5 | 1383 | 0.5 | 1382.5 | 2026-08-28T22:43:10 | 276.6
10 | 3_up | b |  | 0.8 | -4 | 0.8 | 5 | 1447.7 | 0.5 | 1447.2 | 2026-08-28T22:43:10 | 289.54
10 | 3_up | b |  | 0.85 | -4 | 0.85 | 5 | 1515 | 0.5 | 1514.5 | 2026-08-28T22:43:10 | 303
10 | 3_up | b |  | 0.9 | -4 | 0.9 | 5 | 1583.3 | 0.5 | 1582.8 | 2026-08-28T22:43:10 | 316.66
10 | 3_up | b |  | 0.95 | -4 | 0.95 | 5 | 1650 | 0.5 | 1649.5 | 2026-08-28T22:43:10 | 330
10 | 3_up | b |  | 1 | -4 | 1 | 5 | 1721.3 | 0.5 | 1720.8 | 2026-08-28T22:43:10 | 344.26
10 | 3_up | b |  | 1.05 | -4 | 1.05 | 5 | 1791.7 | 0.5 | 1791.2 | 2026-08-28T22:43:10 | 358.34
10 | 3_up | b |  | 1.1 | -4 | 1.1 | 5 | 1863.3 | 0.5 | 1862.8 | 2026-08-28T22:43:10 | 372.66
10 | 3_up | b |  | 1.15 | -4 | 1.15 | 5 | 1939 | 0.5 | 1938.5 | 2026-08-28T22:43:10 | 387.8
10 | 3_up | b |  | 1.2 | -4 | 1.2 | 5 | 2014 | 0.5 | 2013.5 | 2026-08-28T22:43:10 | 402.8
10 | 3_up | b |  | 1.25 | -4 | 1.25 | 5 | 2090.7 | 0.5 | 2090.2 | 2026-08-28T22:43:10 | 418.14
10 | 3_up | b |  | 1.3 | -4 | 1.3 | 5 | 2169.3 | 0.5 | 2168.8 | 2026-08-28T22:43:10 | 433.86
10 | 3_up | b |  | 1.35 | -4 | 1.35 | 5 | 2245.7 | 0.5 | 2245.2 | 2026-08-28T22:43:10 | 449.14
10 | 3_up | b |  | 1.4 | -4 | 1.4 | 5 | 2326.3 | 0.5 | 2325.8 | 2026-08-28T22:43:10 | 465.26
10 | 3_up | b |  | 1.45 | -4 | 1.45 | 5 | 2408.3 | 0.5 | 2407.8 | 2026-08-28T22:43:10 | 481.66
10 | 3_up | b |  | 1.5 | -4 | 1.5 | 5 | 2491.3 | 0.5 | 2490.8 | 2026-08-28T22:43:10 | 498.26
10 | 3_up | comp | -0.8637 | -1.1006 | -1.9642 | 0.2369 | 5 | 912.3 |  |  | 2026-08-28T22:45:08 | 182.46
10 | 3_up | comp | -0.8637 | -1.0506 | -1.9142 | 0.1869 | 5 | 876 |  |  | 2026-08-28T22:45:08 | 175.2
10 | 3_up | comp | -0.8637 | -1.0006 | -1.8642 | 0.1369 | 5 | 843.3 |  |  | 2026-08-28T22:45:08 | 168.66
10 | 3_up | comp | -0.8637 | -0.9506 | -1.8142 | 0.0869 | 5 | 812.3 |  |  | 2026-08-28T22:45:08 | 162.46
10 | 3_up | comp | -0.8637 | -0.9006 | -1.7642 | 0.0369 | 5 | 783.3 |  |  | 2026-08-28T22:45:08 | 156.66
10 | 3_up | comp | -0.8637 | -0.8506 | -1.7142 | -0.0131 | 5 | 757 |  |  | 2026-08-28T22:45:08 | 151.4
10 | 3_up | comp | -0.8637 | -0.8006 | -1.6642 | -0.0631 | 5 | 734 |  |  | 2026-08-28T22:45:08 | 146.8
10 | 3_up | comp | -0.8637 | -0.7506 | -1.6142 | -0.1131 | 5 | 713 |  |  | 2026-08-28T22:45:08 | 142.6
10 | 3_up | comp | -0.8637 | -0.7006 | -1.5642 | -0.1631 | 5 | 696.7 |  |  | 2026-08-28T22:45:08 | 139.34
10 | 3_up | comp | -0.8637 | -0.6506 | -1.5142 | -0.2131 | 5 | 681.3 |  |  | 2026-08-28T22:45:08 | 136.26
10 | 3_up | comp | -0.8637 | -0.6006 | -1.4642 | -0.2631 | 5 | 669.3 |  |  | 2026-08-28T22:45:08 | 133.86
10 | 3_up | comp | -0.8637 | -0.5506 | -1.4142 | -0.3131 | 5 | 663.3 |  |  | 2026-08-28T22:45:08 | 132.66
10 | 3_up | comp | -0.8637 | -0.5006 | -1.3642 | -0.3631 | 5 | 657 |  |  | 2026-08-28T22:45:08 | 131.4
10 | 3_up | comp | -0.8637 | -0.4506 | -1.3142 | -0.4131 | 5 | 655.7 |  |  | 2026-08-28T22:45:08 | 131.14
10 | 3_up | comp | -0.8637 | -0.4006 | -1.2642 | -0.4631 | 5 | 657 |  |  | 2026-08-28T22:45:08 | 131.4
10 | 3_up | comp | -0.8637 | -0.3506 | -1.2142 | -0.5131 | 5 | 662 |  |  | 2026-08-28T22:45:08 | 132.4
10 | 3_up | comp | -0.8637 | -0.3006 | -1.1642 | -0.5631 | 5 | 668.3 |  |  | 2026-08-28T22:45:08 | 133.66
10 | 3_up | comp | -0.8637 | -0.2506 | -1.1142 | -0.6131 | 5 | 678.3 |  |  | 2026-08-28T22:45:08 | 135.66
10 | 3_up | comp | -0.8637 | -0.2006 | -1.0642 | -0.6631 | 5 | 692.3 |  |  | 2026-08-28T22:45:08 | 138.46
10 | 3_up | comp | -0.8637 | -0.1506 | -1.0142 | -0.7131 | 5 | 708.7 |  |  | 2026-08-28T22:45:08 | 141.74
10 | 3_up | comp | -0.8637 | -0.1006 | -0.9642 | -0.7631 | 5 | 729 |  |  | 2026-08-28T22:45:08 | 145.8
10 | 3_up | comp | -0.8637 | -0.0506 | -0.9142 | -0.8131 | 5 | 749.7 |  |  | 2026-08-28T22:45:08 | 149.94
10 | 3_up | comp | -0.8637 | -0.0006 | -0.8642 | -0.8631 | 5 | 775.7 |  |  | 2026-08-28T22:45:08 | 155.14
10 | 3_up | comp | -0.8637 | 0.0494 | -0.8142 | -0.9131 | 5 | 802.7 |  |  | 2026-08-28T22:45:08 | 160.54
10 | 3_up | comp | -0.8637 | 0.0994 | -0.7642 | -0.9631 | 5 | 833.7 |  |  | 2026-08-28T22:45:08 | 166.74
11 | 3_up | a |  | -4 | -4 | -4 | 5 | 1.7 | 0.8 | 0.8 | 2026-08-28T22:45:32 | 0.34
11 | 3_up | a |  | -3.95 | -3.95 | -4 | 5 | 0 | 0.8 | -0.8 | 2026-08-28T22:45:32 | 0
11 | 3_up | a |  | -3.9 | -3.9 | -4 | 5 | 0 | 0.8 | -0.8 | 2026-08-28T22:45:32 | 0
11 | 3_up | a |  | -3.85 | -3.85 | -4 | 5 | 0 | 0.8 | -0.8 | 2026-08-28T22:45:32 | 0
11 | 3_up | a |  | -3.8 | -3.8 | -4 | 5 | 0 | 0.8 | -0.8 | 2026-08-28T22:45:32 | 0
11 | 3_up | a |  | -3.75 | -3.75 | -4 | 5 | 0 | 0.8 | -0.8 | 2026-08-28T22:45:32 | 0
11 | 3_up | a |  | -3.7 | -3.7 | -4 | 5 | 0 | 0.8 | -0.8 | 2026-08-28T22:45:32 | 0
11 | 3_up | a |  | -3.65 | -3.65 | -4 | 5 | 0 | 0.8 | -0.8 | 2026-08-28T22:45:32 | 0
11 | 3_up | a |  | -3.6 | -3.6 | -4 | 5 | 0 | 0.8 | -0.8 | 2026-08-28T22:45:32 | 0
11 | 3_up | a |  | -3.55 | -3.55 | -4 | 5 | 0 | 0.8 | -0.8 | 2026-08-28T22:45:32 | 0
11 | 3_up | a |  | -3.5 | -3.5 | -4 | 5 | 0 | 0.8 | -0.8 | 2026-08-28T22:45:32 | 0
11 | 3_up | a |  | -3.45 | -3.45 | -4 | 5 | 0 | 0.8 | -0.8 | 2026-08-28T22:45:32 | 0
11 | 3_up | a |  | -3.4 | -3.4 | -4 | 5 | 0 | 0.8 | -0.8 | 2026-08-28T22:45:32 | 0
11 | 3_up | a |  | -3.35 | -3.35 | -4 | 5 | 0 | 0.8 | -0.8 | 2026-08-28T22:45:32 | 0
11 | 3_up | a |  | -3.3 | -3.3 | -4 | 5 | 0 | 0.8 | -0.8 | 2026-08-28T22:45:32 | 0
11 | 3_up | a |  | -3.25 | -3.25 | -4 | 5 | 0 | 0.8 | -0.8 | 2026-08-28T22:45:32 | 0
11 | 3_up | a |  | -3.2 | -3.2 | -4 | 5 | 0 | 0.8 | -0.8 | 2026-08-28T22:45:32 | 0
11 | 3_up | a |  | -3.15 | -3.15 | -4 | 5 | 0 | 0.8 | -0.8 | 2026-08-28T22:45:32 | 0
11 | 3_up | a |  | -3.1 | -3.1 | -4 | 5 | 0 | 0.8 | -0.8 | 2026-08-28T22:45:32 | 0
11 | 3_up | a |  | -3.05 | -3.05 | -4 | 5 | 0 | 0.8 | -0.8 | 2026-08-28T22:45:32 | 0
11 | 3_up | a |  | -3 | -3 | -4 | 5 | 0 | 0.8 | -0.8 | 2026-08-28T22:45:32 | 0
11 | 3_up | a |  | -2.95 | -2.95 | -4 | 5 | 0 | 0.8 | -0.8 | 2026-08-28T22:45:32 | 0
11 | 3_up | a |  | -2.9 | -2.9 | -4 | 5 | 0 | 0.8 | -0.8 | 2026-08-28T22:45:32 | 0
11 | 3_up | a |  | -2.85 | -2.85 | -4 | 5 | 0 | 0.8 | -0.8 | 2026-08-28T22:45:32 | 0
11 | 3_up | a |  | -2.8 | -2.8 | -4 | 5 | 0 | 0.8 | -0.8 | 2026-08-28T22:45:32 | 0
11 | 3_up | a |  | -2.75 | -2.75 | -4 | 5 | 0 | 0.8 | -0.8 | 2026-08-28T22:45:32 | 0
11 | 3_up | a |  | -2.7 | -2.7 | -4 | 5 | 0 | 0.8 | -0.8 | 2026-08-28T22:45:32 | 0
11 | 3_up | a |  | -2.65 | -2.65 | -4 | 5 | 0 | 0.8 | -0.8 | 2026-08-28T22:45:32 | 0
11 | 3_up | a |  | -2.6 | -2.6 | -4 | 5 | 0 | 0.8 | -0.8 | 2026-08-28T22:45:32 | 0
11 | 3_up | a |  | -2.55 | -2.55 | -4 | 5 | 0 | 0.8 | -0.8 | 2026-08-28T22:45:32 | 0
11 | 3_up | a |  | -2.5 | -2.5 | -4 | 5 | 0 | 0.8 | -0.8 | 2026-08-28T22:45:32 | 0
11 | 3_up | a |  | -2.45 | -2.45 | -4 | 5 | 1.7 | 0.8 | 0.8 | 2026-08-28T22:45:32 | 0.34
11 | 3_up | a |  | -2.4 | -2.4 | -4 | 5 | 2.7 | 0.8 | 1.8 | 2026-08-28T22:45:32 | 0.54
11 | 3_up | a |  | -2.35 | -2.35 | -4 | 5 | 5.3 | 0.8 | 4.5 | 2026-08-28T22:45:32 | 1.06
11 | 3_up | a |  | -2.3 | -2.3 | -4 | 5 | 7.3 | 0.8 | 6.5 | 2026-08-28T22:45:32 | 1.46
11 | 3_up | a |  | -2.25 | -2.25 | -4 | 5 | 11 | 0.8 | 10.2 | 2026-08-28T22:45:32 | 2.2
11 | 3_up | a |  | -2.2 | -2.2 | -4 | 5 | 14.7 | 0.8 | 13.8 | 2026-08-28T22:45:32 | 2.94
11 | 3_up | a |  | -2.15 | -2.15 | -4 | 5 | 18.7 | 0.8 | 17.8 | 2026-08-28T22:45:32 | 3.74
11 | 3_up | a |  | -2.1 | -2.1 | -4 | 5 | 24.7 | 0.8 | 23.8 | 2026-08-28T22:45:32 | 4.94
11 | 3_up | a |  | -2.05 | -2.05 | -4 | 5 | 30.7 | 0.8 | 29.8 | 2026-08-28T22:45:32 | 6.14
11 | 3_up | a |  | -2 | -2 | -4 | 5 | 37.3 | 0.8 | 36.5 | 2026-08-28T22:45:32 | 7.46
11 | 3_up | a |  | -1.95 | -1.95 | -4 | 5 | 45.3 | 0.8 | 44.5 | 2026-08-28T22:45:32 | 9.06
11 | 3_up | a |  | -1.9 | -1.9 | -4 | 5 | 54.7 | 0.8 | 53.8 | 2026-08-28T22:45:32 | 10.94
11 | 3_up | a |  | -1.85 | -1.85 | -4 | 5 | 64 | 0.8 | 63.2 | 2026-08-28T22:45:32 | 12.8
11 | 3_up | a |  | -1.8 | -1.8 | -4 | 5 | 76.3 | 0.8 | 75.5 | 2026-08-28T22:45:32 | 15.26
11 | 3_up | a |  | -1.75 | -1.75 | -4 | 5 | 89 | 0.8 | 88.2 | 2026-08-28T22:45:32 | 17.8
11 | 3_up | a |  | -1.7 | -1.7 | -4 | 5 | 103 | 0.8 | 102.2 | 2026-08-28T22:45:32 | 20.6
11 | 3_up | a |  | -1.65 | -1.65 | -4 | 5 | 117.7 | 0.8 | 116.8 | 2026-08-28T22:45:32 | 23.54
11 | 3_up | a |  | -1.6 | -1.6 | -4 | 5 | 133.3 | 0.8 | 132.5 | 2026-08-28T22:45:32 | 26.66
11 | 3_up | a |  | -1.55 | -1.55 | -4 | 5 | 151.3 | 0.8 | 150.5 | 2026-08-28T22:45:32 | 30.26
11 | 3_up | a |  | -1.5 | -1.5 | -4 | 5 | 172 | 0.8 | 171.2 | 2026-08-28T22:45:32 | 34.4
11 | 3_up | a |  | -1.45 | -1.45 | -4 | 5 | 190.7 | 0.8 | 189.8 | 2026-08-28T22:45:32 | 38.14
11 | 3_up | a |  | -1.4 | -1.4 | -4 | 5 | 213 | 0.8 | 212.2 | 2026-08-28T22:45:32 | 42.6
11 | 3_up | a |  | -1.35 | -1.35 | -4 | 5 | 236 | 0.8 | 235.2 | 2026-08-28T22:45:32 | 47.2
11 | 3_up | a |  | -1.3 | -1.3 | -4 | 5 | 260.7 | 0.8 | 259.8 | 2026-08-28T22:45:32 | 52.14
11 | 3_up | a |  | -1.25 | -1.25 | -4 | 5 | 286.7 | 0.8 | 285.8 | 2026-08-28T22:45:32 | 57.34
11 | 3_up | a |  | -1.2 | -1.2 | -4 | 5 | 315 | 0.8 | 314.2 | 2026-08-28T22:45:32 | 63
11 | 3_up | a |  | -1.15 | -1.15 | -4 | 5 | 344.3 | 0.8 | 343.5 | 2026-08-28T22:45:32 | 68.86
11 | 3_up | a |  | -1.1 | -1.1 | -4 | 5 | 376.3 | 0.8 | 375.5 | 2026-08-28T22:45:32 | 75.26
11 | 3_up | a |  | -1.05 | -1.05 | -4 | 5 | 408.3 | 0.8 | 407.5 | 2026-08-28T22:45:32 | 81.66
11 | 3_up | a |  | -1 | -1 | -4 | 5 | 443.3 | 0.8 | 442.5 | 2026-08-28T22:45:32 | 88.66
11 | 3_up | a |  | -0.95 | -0.95 | -4 | 5 | 478 | 0.8 | 477.2 | 2026-08-28T22:45:32 | 95.6
11 | 3_up | a |  | -0.9 | -0.9 | -4 | 5 | 515.3 | 0.8 | 514.5 | 2026-08-28T22:45:32 | 103.06
11 | 3_up | a |  | -0.85 | -0.85 | -4 | 5 | 554.3 | 0.8 | 553.5 | 2026-08-28T22:45:32 | 110.86
11 | 3_up | a |  | -0.8 | -0.8 | -4 | 5 | 595.7 | 0.8 | 594.8 | 2026-08-28T22:45:32 | 119.14
11 | 3_up | a |  | -0.75 | -0.75 | -4 | 5 | 636.7 | 0.8 | 635.8 | 2026-08-28T22:45:32 | 127.34
11 | 3_up | a |  | -0.7 | -0.7 | -4 | 5 | 680.3 | 0.8 | 679.5 | 2026-08-28T22:45:32 | 136.06
11 | 3_up | a |  | -0.65 | -0.65 | -4 | 5 | 725 | 0.8 | 724.2 | 2026-08-28T22:45:32 | 145
11 | 3_up | a |  | -0.6 | -0.6 | -4 | 5 | 772 | 0.8 | 771.2 | 2026-08-28T22:45:32 | 154.4
11 | 3_up | a |  | -0.55 | -0.55 | -4 | 5 | 821 | 0.8 | 820.2 | 2026-08-28T22:45:32 | 164.2
11 | 3_up | a |  | -0.5 | -0.5 | -4 | 5 | 868.3 | 0.8 | 867.5 | 2026-08-28T22:45:32 | 173.66
11 | 3_up | a |  | -0.45 | -0.45 | -4 | 5 | 921.3 | 0.8 | 920.5 | 2026-08-28T22:45:32 | 184.26
11 | 3_up | a |  | -0.4 | -0.4 | -4 | 5 | 973.7 | 0.8 | 972.8 | 2026-08-28T22:45:32 | 194.74
11 | 3_up | a |  | -0.35 | -0.35 | -4 | 5 | 1029 | 0.8 | 1028.2 | 2026-08-28T22:45:32 | 205.8
11 | 3_up | a |  | -0.3 | -0.3 | -4 | 5 | 1084.7 | 0.8 | 1083.8 | 2026-08-28T22:45:32 | 216.94
11 | 3_up | a |  | -0.25 | -0.25 | -4 | 5 | 1143.3 | 0.8 | 1142.5 | 2026-08-28T22:45:32 | 228.66
11 | 3_up | a |  | -0.2 | -0.2 | -4 | 5 | 1201.3 | 0.8 | 1200.5 | 2026-08-28T22:45:32 | 240.26
11 | 3_up | a |  | -0.15 | -0.15 | -4 | 5 | 1263.3 | 0.8 | 1262.5 | 2026-08-28T22:45:32 | 252.66
11 | 3_up | a |  | -0.1 | -0.1 | -4 | 5 | 1324.7 | 0.8 | 1323.8 | 2026-08-28T22:45:32 | 264.94
11 | 3_up | a |  | -0.05 | -0.05 | -4 | 5 | 1386.7 | 0.8 | 1385.8 | 2026-08-28T22:45:32 | 277.34
11 | 3_up | a |  | 0 | 0 | -4 | 5 | 1453.3 | 0.8 | 1452.5 | 2026-08-28T22:45:32 | 290.66
11 | 3_up | a |  | 0.05 | 0.05 | -4 | 5 | 1518.7 | 0.8 | 1517.8 | 2026-08-28T22:45:32 | 303.74
11 | 3_up | a |  | 0.1 | 0.1 | -4 | 5 | 1586.3 | 0.8 | 1585.5 | 2026-08-28T22:45:32 | 317.26
11 | 3_up | a |  | 0.15 | 0.15 | -4 | 5 | 1656 | 0.8 | 1655.2 | 2026-08-28T22:45:32 | 331.2
11 | 3_up | a |  | 0.2 | 0.2 | -4 | 5 | 1725.3 | 0.8 | 1724.5 | 2026-08-28T22:45:32 | 345.06
11 | 3_up | a |  | 0.25 | 0.25 | -4 | 5 | 1795.7 | 0.8 | 1794.8 | 2026-08-28T22:45:32 | 359.14
11 | 3_up | a |  | 0.3 | 0.3 | -4 | 5 | 1870.3 | 0.8 | 1869.5 | 2026-08-28T22:45:32 | 374.06
11 | 3_up | a |  | 0.35 | 0.35 | -4 | 5 | 1943.7 | 0.8 | 1942.8 | 2026-08-28T22:45:32 | 388.74
11 | 3_up | a |  | 0.4 | 0.4 | -4 | 5 | 2017.3 | 0.8 | 2016.5 | 2026-08-28T22:45:32 | 403.46
11 | 3_up | a |  | 0.45 | 0.45 | -4 | 5 | 2095.3 | 0.8 | 2094.5 | 2026-08-28T22:45:32 | 419.06
11 | 3_up | a |  | 0.5 | 0.5 | -4 | 5 | 2173.7 | 0.8 | 2172.8 | 2026-08-28T22:45:32 | 434.74
11 | 3_up | a |  | 0.55 | 0.55 | -4 | 5 | 2250.3 | 0.8 | 2249.5 | 2026-08-28T22:45:32 | 450.06
11 | 3_up | a |  | 0.6 | 0.6 | -4 | 5 | 2331.7 | 0.8 | 2330.8 | 2026-08-28T22:45:32 | 466.34
11 | 3_up | a |  | 0.65 | 0.65 | -4 | 5 | 2412.7 | 0.8 | 2411.8 | 2026-08-28T22:45:32 | 482.54
11 | 3_up | a |  | 0.7 | 0.7 | -4 | 5 | 2493.3 | 0.8 | 2492.5 | 2026-08-28T22:45:32 | 498.66
11 | 3_up | a |  | 0.75 | 0.75 | -4 | 5 | 2575.7 | 0.8 | 2574.8 | 2026-08-28T22:45:32 | 515.14
11 | 3_up | a |  | 0.8 | 0.8 | -4 | 5 | 2663 | 0.8 | 2662.2 | 2026-08-28T22:45:32 | 532.6
11 | 3_up | a |  | 0.85 | 0.85 | -4 | 5 | 2748.3 | 0.8 | 2747.5 | 2026-08-28T22:45:32 | 549.66
11 | 3_up | a |  | 0.9 | 0.9 | -4 | 5 | 2835 | 0.8 | 2834.2 | 2026-08-28T22:45:32 | 567
11 | 3_up | a |  | 0.95 | 0.95 | -4 | 5 | 2923 | 0.8 | 2922.2 | 2026-08-28T22:45:32 | 584.6
11 | 3_up | a |  | 1 | 1 | -4 | 5 | 3013.7 | 0.8 | 3012.8 | 2026-08-28T22:45:32 | 602.74
11 | 3_up | a |  | 1.05 | 1.05 | -4 | 5 | 3104 | 0.8 | 3103.2 | 2026-08-28T22:45:32 | 620.8
11 | 3_up | a |  | 1.1 | 1.1 | -4 | 5 | 3197 | 0.8 | 3196.2 | 2026-08-28T22:45:32 | 639.4
11 | 3_up | a |  | 1.15 | 1.15 | -4 | 5 | 3288 | 0.8 | 3287.2 | 2026-08-28T22:45:32 | 657.6
11 | 3_up | a |  | 1.2 | 1.2 | -4 | 5 | 3384 | 0.8 | 3383.2 | 2026-08-28T22:45:32 | 676.8
11 | 3_up | a |  | 1.25 | 1.25 | -4 | 5 | 3479.7 | 0.8 | 3478.8 | 2026-08-28T22:45:32 | 695.94
11 | 3_up | a |  | 1.3 | 1.3 | -4 | 5 | 3573 | 0.8 | 3572.2 | 2026-08-28T22:45:32 | 714.6
11 | 3_up | a |  | 1.35 | 1.35 | -4 | 5 | 3674 | 0.8 | 3673.2 | 2026-08-28T22:45:32 | 734.8
11 | 3_up | a |  | 1.4 | 1.4 | -4 | 5 | 3775.3 | 0.8 | 3774.5 | 2026-08-28T22:45:32 | 755.06
11 | 3_up | a |  | 1.45 | 1.45 | -4 | 5 | 3874.3 | 0.8 | 3873.5 | 2026-08-28T22:45:32 | 774.86
11 | 3_up | a |  | 1.5 | 1.5 | -4 | 5 | 3973.7 | 0.8 | 3972.8 | 2026-08-28T22:45:32 | 794.74
11 | 3_up | b |  | -4 | -4 | -4 | 5 | 1.7 | 0.8 | 0.8 | 2026-08-28T22:47:04 | 0.34
11 | 3_up | b |  | -3.95 | -4 | -3.95 | 5 | 0 | 0.8 | -0.8 | 2026-08-28T22:47:04 | 0
11 | 3_up | b |  | -3.9 | -4 | -3.9 | 5 | 0 | 0.8 | -0.8 | 2026-08-28T22:47:04 | 0
11 | 3_up | b |  | -3.85 | -4 | -3.85 | 5 | 0 | 0.8 | -0.8 | 2026-08-28T22:47:04 | 0
11 | 3_up | b |  | -3.8 | -4 | -3.8 | 5 | 0 | 0.8 | -0.8 | 2026-08-28T22:47:04 | 0
11 | 3_up | b |  | -3.75 | -4 | -3.75 | 5 | 0 | 0.8 | -0.8 | 2026-08-28T22:47:04 | 0
11 | 3_up | b |  | -3.7 | -4 | -3.7 | 5 | 0 | 0.8 | -0.8 | 2026-08-28T22:47:04 | 0
11 | 3_up | b |  | -3.65 | -4 | -3.65 | 5 | 0 | 0.8 | -0.8 | 2026-08-28T22:47:04 | 0
11 | 3_up | b |  | -3.6 | -4 | -3.6 | 5 | 0 | 0.8 | -0.8 | 2026-08-28T22:47:04 | 0
11 | 3_up | b |  | -3.55 | -4 | -3.55 | 5 | 0 | 0.8 | -0.8 | 2026-08-28T22:47:04 | 0
11 | 3_up | b |  | -3.5 | -4 | -3.5 | 5 | 0 | 0.8 | -0.8 | 2026-08-28T22:47:04 | 0
11 | 3_up | b |  | -3.45 | -4 | -3.45 | 5 | 0 | 0.8 | -0.8 | 2026-08-28T22:47:04 | 0
11 | 3_up | b |  | -3.4 | -4 | -3.4 | 5 | 0 | 0.8 | -0.8 | 2026-08-28T22:47:04 | 0
11 | 3_up | b |  | -3.35 | -4 | -3.35 | 5 | 0 | 0.8 | -0.8 | 2026-08-28T22:47:04 | 0
11 | 3_up | b |  | -3.3 | -4 | -3.3 | 5 | 0 | 0.8 | -0.8 | 2026-08-28T22:47:04 | 0
11 | 3_up | b |  | -3.25 | -4 | -3.25 | 5 | 0 | 0.8 | -0.8 | 2026-08-28T22:47:04 | 0
11 | 3_up | b |  | -3.2 | -4 | -3.2 | 5 | 0 | 0.8 | -0.8 | 2026-08-28T22:47:04 | 0
11 | 3_up | b |  | -3.15 | -4 | -3.15 | 5 | 0 | 0.8 | -0.8 | 2026-08-28T22:47:04 | 0
11 | 3_up | b |  | -3.1 | -4 | -3.1 | 5 | 0 | 0.8 | -0.8 | 2026-08-28T22:47:04 | 0
11 | 3_up | b |  | -3.05 | -4 | -3.05 | 5 | 0 | 0.8 | -0.8 | 2026-08-28T22:47:04 | 0
11 | 3_up | b |  | -3 | -4 | -3 | 5 | 0 | 0.8 | -0.8 | 2026-08-28T22:47:04 | 0
11 | 3_up | b |  | -2.95 | -4 | -2.95 | 5 | 0 | 0.8 | -0.8 | 2026-08-28T22:47:04 | 0
11 | 3_up | b |  | -2.9 | -4 | -2.9 | 5 | 0 | 0.8 | -0.8 | 2026-08-28T22:47:04 | 0
11 | 3_up | b |  | -2.85 | -4 | -2.85 | 5 | 0 | 0.8 | -0.8 | 2026-08-28T22:47:04 | 0
11 | 3_up | b |  | -2.8 | -4 | -2.8 | 5 | 0 | 0.8 | -0.8 | 2026-08-28T22:47:04 | 0
11 | 3_up | b |  | -2.75 | -4 | -2.75 | 5 | 0 | 0.8 | -0.8 | 2026-08-28T22:47:04 | 0
11 | 3_up | b |  | -2.7 | -4 | -2.7 | 5 | 0 | 0.8 | -0.8 | 2026-08-28T22:47:04 | 0
11 | 3_up | b |  | -2.65 | -4 | -2.65 | 5 | 0 | 0.8 | -0.8 | 2026-08-28T22:47:04 | 0
11 | 3_up | b |  | -2.6 | -4 | -2.6 | 5 | 0 | 0.8 | -0.8 | 2026-08-28T22:47:04 | 0
11 | 3_up | b |  | -2.55 | -4 | -2.55 | 5 | 0 | 0.8 | -0.8 | 2026-08-28T22:47:04 | 0
11 | 3_up | b |  | -2.5 | -4 | -2.5 | 5 | 0 | 0.8 | -0.8 | 2026-08-28T22:47:04 | 0
11 | 3_up | b |  | -2.45 | -4 | -2.45 | 5 | 0 | 0.8 | -0.8 | 2026-08-28T22:47:04 | 0
11 | 3_up | b |  | -2.4 | -4 | -2.4 | 5 | 0 | 0.8 | -0.8 | 2026-08-28T22:47:04 | 0
11 | 3_up | b |  | -2.35 | -4 | -2.35 | 5 | 0 | 0.8 | -0.8 | 2026-08-28T22:47:04 | 0
11 | 3_up | b |  | -2.3 | -4 | -2.3 | 5 | 0 | 0.8 | -0.8 | 2026-08-28T22:47:04 | 0
11 | 3_up | b |  | -2.25 | -4 | -2.25 | 5 | 0 | 0.8 | -0.8 | 2026-08-28T22:47:04 | 0
11 | 3_up | b |  | -2.2 | -4 | -2.2 | 5 | 0 | 0.8 | -0.8 | 2026-08-28T22:47:04 | 0
11 | 3_up | b |  | -2.15 | -4 | -2.15 | 5 | 0 | 0.8 | -0.8 | 2026-08-28T22:47:04 | 0
11 | 3_up | b |  | -2.1 | -4 | -2.1 | 5 | 0 | 0.8 | -0.8 | 2026-08-28T22:47:04 | 0
11 | 3_up | b |  | -2.05 | -4 | -2.05 | 5 | 0 | 0.8 | -0.8 | 2026-08-28T22:47:04 | 0
11 | 3_up | b |  | -2 | -4 | -2 | 5 | 0 | 0.8 | -0.8 | 2026-08-28T22:47:04 | 0
11 | 3_up | b |  | -1.95 | -4 | -1.95 | 5 | 0 | 0.8 | -0.8 | 2026-08-28T22:47:04 | 0
11 | 3_up | b |  | -1.9 | -4 | -1.9 | 5 | 0 | 0.8 | -0.8 | 2026-08-28T22:47:04 | 0
11 | 3_up | b |  | -1.85 | -4 | -1.85 | 5 | 0.7 | 0.8 | -0.2 | 2026-08-28T22:47:04 | 0.14
11 | 3_up | b |  | -1.8 | -4 | -1.8 | 5 | 2 | 0.8 | 1.2 | 2026-08-28T22:47:04 | 0.4
11 | 3_up | b |  | -1.75 | -4 | -1.75 | 5 | 3.7 | 0.8 | 2.8 | 2026-08-28T22:47:04 | 0.74
11 | 3_up | b |  | -1.7 | -4 | -1.7 | 5 | 6 | 0.8 | 5.2 | 2026-08-28T22:47:04 | 1.2
11 | 3_up | b |  | -1.65 | -4 | -1.65 | 5 | 8.7 | 0.8 | 7.8 | 2026-08-28T22:47:04 | 1.74
11 | 3_up | b |  | -1.6 | -4 | -1.6 | 5 | 11.7 | 0.8 | 10.8 | 2026-08-28T22:47:04 | 2.34
11 | 3_up | b |  | -1.55 | -4 | -1.55 | 5 | 15.7 | 0.8 | 14.8 | 2026-08-28T22:47:04 | 3.14
11 | 3_up | b |  | -1.5 | -4 | -1.5 | 5 | 20.3 | 0.8 | 19.5 | 2026-08-28T22:47:04 | 4.06
11 | 3_up | b |  | -1.45 | -4 | -1.45 | 5 | 25.7 | 0.8 | 24.8 | 2026-08-28T22:47:04 | 5.14
11 | 3_up | b |  | -1.4 | -4 | -1.4 | 5 | 31.3 | 0.8 | 30.5 | 2026-08-28T22:47:04 | 6.26
11 | 3_up | b |  | -1.35 | -4 | -1.35 | 5 | 38.7 | 0.8 | 37.8 | 2026-08-28T22:47:04 | 7.74
11 | 3_up | b |  | -1.3 | -4 | -1.3 | 5 | 46.3 | 0.8 | 45.5 | 2026-08-28T22:47:04 | 9.26
11 | 3_up | b |  | -1.25 | -4 | -1.25 | 5 | 55.7 | 0.8 | 54.8 | 2026-08-28T22:47:04 | 11.14
11 | 3_up | b |  | -1.2 | -4 | -1.2 | 5 | 64.7 | 0.8 | 63.8 | 2026-08-28T22:47:04 | 12.94
11 | 3_up | b |  | -1.15 | -4 | -1.15 | 5 | 76.7 | 0.8 | 75.8 | 2026-08-28T22:47:04 | 15.34
11 | 3_up | b |  | -1.1 | -4 | -1.1 | 5 | 87.7 | 0.8 | 86.8 | 2026-08-28T22:47:04 | 17.54
11 | 3_up | b |  | -1.05 | -4 | -1.05 | 5 | 102 | 0.8 | 101.2 | 2026-08-28T22:47:04 | 20.4
11 | 3_up | b |  | -1 | -4 | -1 | 5 | 117 | 0.8 | 116.2 | 2026-08-28T22:47:04 | 23.4
11 | 3_up | b |  | -0.95 | -4 | -0.95 | 5 | 132.3 | 0.8 | 131.5 | 2026-08-28T22:47:04 | 26.46
11 | 3_up | b |  | -0.9 | -4 | -0.9 | 5 | 149 | 0.8 | 148.2 | 2026-08-28T22:47:04 | 29.8
11 | 3_up | b |  | -0.85 | -4 | -0.85 | 5 | 167.7 | 0.8 | 166.8 | 2026-08-28T22:47:04 | 33.54
11 | 3_up | b |  | -0.8 | -4 | -0.8 | 5 | 188.3 | 0.8 | 187.5 | 2026-08-28T22:47:04 | 37.66
11 | 3_up | b |  | -0.75 | -4 | -0.75 | 5 | 208.7 | 0.8 | 207.8 | 2026-08-28T22:47:04 | 41.74
11 | 3_up | b |  | -0.7 | -4 | -0.7 | 5 | 231 | 0.8 | 230.2 | 2026-08-28T22:47:04 | 46.2
11 | 3_up | b |  | -0.65 | -4 | -0.65 | 5 | 256 | 0.8 | 255.2 | 2026-08-28T22:47:04 | 51.2
11 | 3_up | b |  | -0.6 | -4 | -0.6 | 5 | 280 | 0.8 | 279.2 | 2026-08-28T22:47:04 | 56
11 | 3_up | b |  | -0.55 | -4 | -0.55 | 5 | 307.7 | 0.8 | 306.8 | 2026-08-28T22:47:04 | 61.54
11 | 3_up | b |  | -0.5 | -4 | -0.5 | 5 | 335 | 0.8 | 334.2 | 2026-08-28T22:47:04 | 67
11 | 3_up | b |  | -0.45 | -4 | -0.45 | 5 | 365 | 0.8 | 364.2 | 2026-08-28T22:47:04 | 73
11 | 3_up | b |  | -0.4 | -4 | -0.4 | 5 | 397.3 | 0.8 | 396.5 | 2026-08-28T22:47:04 | 79.46
11 | 3_up | b |  | -0.35 | -4 | -0.35 | 5 | 431 | 0.8 | 430.2 | 2026-08-28T22:47:04 | 86.2
11 | 3_up | b |  | -0.3 | -4 | -0.3 | 5 | 466.3 | 0.8 | 465.5 | 2026-08-28T22:47:04 | 93.26
11 | 3_up | b |  | -0.25 | -4 | -0.25 | 5 | 503.7 | 0.8 | 502.8 | 2026-08-28T22:47:04 | 100.74
11 | 3_up | b |  | -0.2 | -4 | -0.2 | 5 | 542 | 0.8 | 541.2 | 2026-08-28T22:47:04 | 108.4
11 | 3_up | b |  | -0.15 | -4 | -0.15 | 5 | 581.7 | 0.8 | 580.8 | 2026-08-28T22:47:04 | 116.34
11 | 3_up | b |  | -0.1 | -4 | -0.1 | 5 | 625 | 0.8 | 624.2 | 2026-08-28T22:47:04 | 125
11 | 3_up | b |  | -0.05 | -4 | -0.05 | 5 | 667 | 0.8 | 666.2 | 2026-08-28T22:47:04 | 133.4
11 | 3_up | b |  | 0 | -4 | 0 | 5 | 712.3 | 0.8 | 711.5 | 2026-08-28T22:47:04 | 142.46
11 | 3_up | b |  | 0.05 | -4 | 0.05 | 5 | 759 | 0.8 | 758.2 | 2026-08-28T22:47:04 | 151.8
11 | 3_up | b |  | 0.1 | -4 | 0.1 | 5 | 807.7 | 0.8 | 806.8 | 2026-08-28T22:47:04 | 161.54
11 | 3_up | b |  | 0.15 | -4 | 0.15 | 5 | 857 | 0.8 | 856.2 | 2026-08-28T22:47:04 | 171.4
11 | 3_up | b |  | 0.2 | -4 | 0.2 | 5 | 910.7 | 0.8 | 909.8 | 2026-08-28T22:47:04 | 182.14
11 | 3_up | b |  | 0.25 | -4 | 0.25 | 5 | 964.3 | 0.8 | 963.5 | 2026-08-28T22:47:04 | 192.86
11 | 3_up | b |  | 0.3 | -4 | 0.3 | 5 | 1016.3 | 0.8 | 1015.5 | 2026-08-28T22:47:04 | 203.26
11 | 3_up | b |  | 0.35 | -4 | 0.35 | 5 | 1074 | 0.8 | 1073.2 | 2026-08-28T22:47:04 | 214.8
11 | 3_up | b |  | 0.4 | -4 | 0.4 | 5 | 1131.7 | 0.8 | 1130.8 | 2026-08-28T22:47:04 | 226.34
11 | 3_up | b |  | 0.45 | -4 | 0.45 | 5 | 1190.7 | 0.8 | 1189.8 | 2026-08-28T22:47:04 | 238.14
11 | 3_up | b |  | 0.5 | -4 | 0.5 | 5 | 1252 | 0.8 | 1251.2 | 2026-08-28T22:47:04 | 250.4
11 | 3_up | b |  | 0.55 | -4 | 0.55 | 5 | 1312.7 | 0.8 | 1311.8 | 2026-08-28T22:47:04 | 262.54
11 | 3_up | b |  | 0.6 | -4 | 0.6 | 5 | 1376 | 0.8 | 1375.2 | 2026-08-28T22:47:04 | 275.2
11 | 3_up | b |  | 0.65 | -4 | 0.65 | 5 | 1440.3 | 0.8 | 1439.5 | 2026-08-28T22:47:04 | 288.06
11 | 3_up | b |  | 0.7 | -4 | 0.7 | 5 | 1507 | 0.8 | 1506.2 | 2026-08-28T22:47:04 | 301.4
11 | 3_up | b |  | 0.75 | -4 | 0.75 | 5 | 1575 | 0.8 | 1574.2 | 2026-08-28T22:47:04 | 315
11 | 3_up | b |  | 0.8 | -4 | 0.8 | 5 | 1643 | 0.8 | 1642.2 | 2026-08-28T22:47:04 | 328.6
11 | 3_up | b |  | 0.85 | -4 | 0.85 | 5 | 1712.3 | 0.8 | 1711.5 | 2026-08-28T22:47:04 | 342.46
11 | 3_up | b |  | 0.9 | -4 | 0.9 | 5 | 1784.3 | 0.8 | 1783.5 | 2026-08-28T22:47:04 | 356.86
11 | 3_up | b |  | 0.95 | -4 | 0.95 | 5 | 1855.7 | 0.8 | 1854.8 | 2026-08-28T22:47:04 | 371.14
11 | 3_up | b |  | 1 | -4 | 1 | 5 | 1930.7 | 0.8 | 1929.8 | 2026-08-28T22:47:04 | 386.14
11 | 3_up | b |  | 1.05 | -4 | 1.05 | 5 | 2006.3 | 0.8 | 2005.5 | 2026-08-28T22:47:04 | 401.26
11 | 3_up | b |  | 1.1 | -4 | 1.1 | 5 | 2079.3 | 0.8 | 2078.5 | 2026-08-28T22:47:04 | 415.86
11 | 3_up | b |  | 1.15 | -4 | 1.15 | 5 | 2159.3 | 0.8 | 2158.5 | 2026-08-28T22:47:04 | 431.86
11 | 3_up | b |  | 1.2 | -4 | 1.2 | 5 | 2236.7 | 0.8 | 2235.8 | 2026-08-28T22:47:04 | 447.34
11 | 3_up | b |  | 1.25 | -4 | 1.25 | 5 | 2316 | 0.8 | 2315.2 | 2026-08-28T22:47:04 | 463.2
11 | 3_up | b |  | 1.3 | -4 | 1.3 | 5 | 2397 | 0.8 | 2396.2 | 2026-08-28T22:47:04 | 479.4
11 | 3_up | b |  | 1.35 | -4 | 1.35 | 5 | 2479.7 | 0.8 | 2478.8 | 2026-08-28T22:47:04 | 495.94
11 | 3_up | b |  | 1.4 | -4 | 1.4 | 5 | 2560 | 0.8 | 2559.2 | 2026-08-28T22:47:04 | 512
11 | 3_up | b |  | 1.45 | -4 | 1.45 | 5 | 2646.3 | 0.8 | 2645.5 | 2026-08-28T22:47:04 | 529.26
11 | 3_up | b |  | 1.5 | -4 | 1.5 | 5 | 2730.7 | 0.8 | 2729.8 | 2026-08-28T22:47:04 | 546.14
11 | 3_up | comp | -0.8637 | -1.0436 | -1.9073 | 0.18 | 10 | 1985 |  |  | 2026-08-28T22:49:03 | 198.5
11 | 3_up | comp | -0.8637 | -0.9936 | -1.8573 | 0.13 | 10 | 1901.3 |  |  | 2026-08-28T22:49:03 | 190.13
11 | 3_up | comp | -0.8637 | -0.9436 | -1.8073 | 0.08 | 10 | 1823 |  |  | 2026-08-28T22:49:03 | 182.3
11 | 3_up | comp | -0.8637 | -0.8936 | -1.7573 | 0.03 | 10 | 1753.7 |  |  | 2026-08-28T22:49:03 | 175.37
11 | 3_up | comp | -0.8637 | -0.8436 | -1.7073 | -0.02 | 10 | 1681.7 |  |  | 2026-08-28T22:49:03 | 168.17
11 | 3_up | comp | -0.8637 | -0.7936 | -1.6573 | -0.07 | 10 | 1619.3 |  |  | 2026-08-28T22:49:03 | 161.93
11 | 3_up | comp | -0.8637 | -0.7436 | -1.6073 | -0.12 | 10 | 1563 |  |  | 2026-08-28T22:49:03 | 156.3
11 | 3_up | comp | -0.8637 | -0.6936 | -1.5573 | -0.17 | 10 | 1510.3 |  |  | 2026-08-28T22:49:03 | 151.03
11 | 3_up | comp | -0.8637 | -0.6436 | -1.5073 | -0.22 | 10 | 1466.3 |  |  | 2026-08-28T22:49:03 | 146.63
11 | 3_up | comp | -0.8637 | -0.5936 | -1.4573 | -0.27 | 10 | 1425.3 |  |  | 2026-08-28T22:49:03 | 142.53
11 | 3_up | comp | -0.8637 | -0.5436 | -1.4073 | -0.32 | 10 | 1391.7 |  |  | 2026-08-28T22:49:03 | 139.17
11 | 3_up | comp | -0.8637 | -0.4936 | -1.3573 | -0.37 | 10 | 1362.7 |  |  | 2026-08-28T22:49:03 | 136.27
11 | 3_up | comp | -0.8637 | -0.4436 | -1.3073 | -0.42 | 10 | 1343 |  |  | 2026-08-28T22:49:03 | 134.3
11 | 3_up | comp | -0.8637 | -0.3936 | -1.2573 | -0.47 | 10 | 1326.7 |  |  | 2026-08-28T22:49:03 | 132.67
11 | 3_up | comp | -0.8637 | -0.3436 | -1.2073 | -0.52 | 10 | 1316 |  |  | 2026-08-28T22:49:03 | 131.6
11 | 3_up | comp | -0.8637 | -0.2936 | -1.1573 | -0.57 | 10 | 1313.3 |  |  | 2026-08-28T22:49:03 | 131.33
11 | 3_up | comp | -0.8637 | -0.2436 | -1.1073 | -0.62 | 10 | 1317.7 |  |  | 2026-08-28T22:49:03 | 131.77
11 | 3_up | comp | -0.8637 | -0.1936 | -1.0573 | -0.67 | 10 | 1328 |  |  | 2026-08-28T22:49:03 | 132.8
11 | 3_up | comp | -0.8637 | -0.1436 | -1.0073 | -0.72 | 10 | 1344.3 |  |  | 2026-08-28T22:49:03 | 134.43
11 | 3_up | comp | -0.8637 | -0.0936 | -0.9573 | -0.77 | 10 | 1364.7 |  |  | 2026-08-28T22:49:03 | 136.47
11 | 3_up | comp | -0.8637 | -0.0436 | -0.9073 | -0.82 | 10 | 1391.7 |  |  | 2026-08-28T22:49:03 | 139.17
11 | 3_up | comp | -0.8637 | 0.0064 | -0.8573 | -0.87 | 10 | 1424.7 |  |  | 2026-08-28T22:49:03 | 142.47
11 | 3_up | comp | -0.8637 | 0.0564 | -0.8073 | -0.92 | 10 | 1466.3 |  |  | 2026-08-28T22:49:03 | 146.63
11 | 3_up | comp | -0.8637 | 0.1064 | -0.7573 | -0.97 | 10 | 1511.3 |  |  | 2026-08-28T22:49:03 | 151.13
11 | 3_up | comp | -0.8637 | 0.1564 | -0.7073 | -1.02 | 10 | 1563.7 |  |  | 2026-08-28T22:49:03 | 156.37
12 | 3_up | a |  | -4 | -4 | -4 | 10 | 4.3 | 2.2 | 2.2 | 2026-08-28T22:49:27 | 0.43
12 | 3_up | a |  | -3.95 | -3.95 | -4 | 10 | 0 | 2.2 | -2.2 | 2026-08-28T22:49:27 | 0
12 | 3_up | a |  | -3.9 | -3.9 | -4 | 10 | 0 | 2.2 | -2.2 | 2026-08-28T22:49:27 | 0
12 | 3_up | a |  | -3.85 | -3.85 | -4 | 10 | 0 | 2.2 | -2.2 | 2026-08-28T22:49:27 | 0
12 | 3_up | a |  | -3.8 | -3.8 | -4 | 10 | 0 | 2.2 | -2.2 | 2026-08-28T22:49:27 | 0
12 | 3_up | a |  | -3.75 | -3.75 | -4 | 10 | 0 | 2.2 | -2.2 | 2026-08-28T22:49:27 | 0
12 | 3_up | a |  | -3.7 | -3.7 | -4 | 10 | 0 | 2.2 | -2.2 | 2026-08-28T22:49:27 | 0
12 | 3_up | a |  | -3.65 | -3.65 | -4 | 10 | 0 | 2.2 | -2.2 | 2026-08-28T22:49:27 | 0
12 | 3_up | a |  | -3.6 | -3.6 | -4 | 10 | 0 | 2.2 | -2.2 | 2026-08-28T22:49:27 | 0
12 | 3_up | a |  | -3.55 | -3.55 | -4 | 10 | 0 | 2.2 | -2.2 | 2026-08-28T22:49:27 | 0
12 | 3_up | a |  | -3.5 | -3.5 | -4 | 10 | 0 | 2.2 | -2.2 | 2026-08-28T22:49:27 | 0
12 | 3_up | a |  | -3.45 | -3.45 | -4 | 10 | 0 | 2.2 | -2.2 | 2026-08-28T22:49:27 | 0
12 | 3_up | a |  | -3.4 | -3.4 | -4 | 10 | 0 | 2.2 | -2.2 | 2026-08-28T22:49:27 | 0
12 | 3_up | a |  | -3.35 | -3.35 | -4 | 10 | 0 | 2.2 | -2.2 | 2026-08-28T22:49:27 | 0
12 | 3_up | a |  | -3.3 | -3.3 | -4 | 10 | 0 | 2.2 | -2.2 | 2026-08-28T22:49:27 | 0
12 | 3_up | a |  | -3.25 | -3.25 | -4 | 10 | 0 | 2.2 | -2.2 | 2026-08-28T22:49:27 | 0
12 | 3_up | a |  | -3.2 | -3.2 | -4 | 10 | 0 | 2.2 | -2.2 | 2026-08-28T22:49:27 | 0
12 | 3_up | a |  | -3.15 | -3.15 | -4 | 10 | 0 | 2.2 | -2.2 | 2026-08-28T22:49:27 | 0
12 | 3_up | a |  | -3.1 | -3.1 | -4 | 10 | 0 | 2.2 | -2.2 | 2026-08-28T22:49:27 | 0
12 | 3_up | a |  | -3.05 | -3.05 | -4 | 10 | 0 | 2.2 | -2.2 | 2026-08-28T22:49:27 | 0
12 | 3_up | a |  | -3 | -3 | -4 | 10 | 0 | 2.2 | -2.2 | 2026-08-28T22:49:27 | 0
12 | 3_up | a |  | -2.95 | -2.95 | -4 | 10 | 0 | 2.2 | -2.2 | 2026-08-28T22:49:27 | 0
12 | 3_up | a |  | -2.9 | -2.9 | -4 | 10 | 0 | 2.2 | -2.2 | 2026-08-28T22:49:27 | 0
12 | 3_up | a |  | -2.85 | -2.85 | -4 | 10 | 0 | 2.2 | -2.2 | 2026-08-28T22:49:27 | 0
12 | 3_up | a |  | -2.8 | -2.8 | -4 | 10 | 0 | 2.2 | -2.2 | 2026-08-28T22:49:27 | 0
12 | 3_up | a |  | -2.75 | -2.75 | -4 | 10 | 0 | 2.2 | -2.2 | 2026-08-28T22:49:27 | 0
12 | 3_up | a |  | -2.7 | -2.7 | -4 | 10 | 0 | 2.2 | -2.2 | 2026-08-28T22:49:27 | 0
12 | 3_up | a |  | -2.65 | -2.65 | -4 | 10 | 0 | 2.2 | -2.2 | 2026-08-28T22:49:27 | 0
12 | 3_up | a |  | -2.6 | -2.6 | -4 | 10 | 0 | 2.2 | -2.2 | 2026-08-28T22:49:27 | 0
12 | 3_up | a |  | -2.55 | -2.55 | -4 | 10 | 0 | 2.2 | -2.2 | 2026-08-28T22:49:27 | 0
12 | 3_up | a |  | -2.5 | -2.5 | -4 | 10 | 0.7 | 2.2 | -1.5 | 2026-08-28T22:49:27 | 0.07
12 | 3_up | a |  | -2.45 | -2.45 | -4 | 10 | 1.7 | 2.2 | -0.5 | 2026-08-28T22:49:27 | 0.17
12 | 3_up | a |  | -2.4 | -2.4 | -4 | 10 | 3.3 | 2.2 | 1.2 | 2026-08-28T22:49:27 | 0.33
12 | 3_up | a |  | -2.35 | -2.35 | -4 | 10 | 6.3 | 2.2 | 4.2 | 2026-08-28T22:49:27 | 0.63
12 | 3_up | a |  | -2.3 | -2.3 | -4 | 10 | 9 | 2.2 | 6.8 | 2026-08-28T22:49:27 | 0.9
12 | 3_up | a |  | -2.25 | -2.25 | -4 | 10 | 14 | 2.2 | 11.8 | 2026-08-28T22:49:27 | 1.4
12 | 3_up | a |  | -2.2 | -2.2 | -4 | 10 | 19 | 2.2 | 16.8 | 2026-08-28T22:49:27 | 1.9
12 | 3_up | a |  | -2.15 | -2.15 | -4 | 10 | 25.7 | 2.2 | 23.5 | 2026-08-28T22:49:27 | 2.57
12 | 3_up | a |  | -2.1 | -2.1 | -4 | 10 | 33.3 | 2.2 | 31.2 | 2026-08-28T22:49:27 | 3.33
12 | 3_up | a |  | -2.05 | -2.05 | -4 | 10 | 42.7 | 2.2 | 40.5 | 2026-08-28T22:49:27 | 4.27
12 | 3_up | a |  | -2 | -2 | -4 | 10 | 52.7 | 2.2 | 50.5 | 2026-08-28T22:49:27 | 5.27
12 | 3_up | a |  | -1.95 | -1.95 | -4 | 10 | 65.7 | 2.2 | 63.5 | 2026-08-28T22:49:27 | 6.57
12 | 3_up | a |  | -1.9 | -1.9 | -4 | 10 | 80 | 2.2 | 77.8 | 2026-08-28T22:49:27 | 8
12 | 3_up | a |  | -1.85 | -1.85 | -4 | 10 | 95.3 | 2.2 | 93.2 | 2026-08-28T22:49:27 | 9.53
12 | 3_up | a |  | -1.8 | -1.8 | -4 | 10 | 114 | 2.2 | 111.8 | 2026-08-28T22:49:27 | 11.4
12 | 3_up | a |  | -1.75 | -1.75 | -4 | 10 | 134.3 | 2.2 | 132.2 | 2026-08-28T22:49:27 | 13.43
12 | 3_up | a |  | -1.7 | -1.7 | -4 | 10 | 157 | 2.2 | 154.8 | 2026-08-28T22:49:27 | 15.7
12 | 3_up | a |  | -1.65 | -1.65 | -4 | 10 | 181 | 2.2 | 178.8 | 2026-08-28T22:49:27 | 18.1
12 | 3_up | a |  | -1.6 | -1.6 | -4 | 10 | 209 | 2.2 | 206.8 | 2026-08-28T22:49:27 | 20.9
12 | 3_up | a |  | -1.55 | -1.55 | -4 | 10 | 239.3 | 2.2 | 237.2 | 2026-08-28T22:49:27 | 23.93
12 | 3_up | a |  | -1.5 | -1.5 | -4 | 10 | 271.3 | 2.2 | 269.2 | 2026-08-28T22:49:27 | 27.13
12 | 3_up | a |  | -1.45 | -1.45 | -4 | 10 | 306.7 | 2.2 | 304.5 | 2026-08-28T22:49:27 | 30.67
12 | 3_up | a |  | -1.4 | -1.4 | -4 | 10 | 343.7 | 2.2 | 341.5 | 2026-08-28T22:49:27 | 34.37
12 | 3_up | a |  | -1.35 | -1.35 | -4 | 10 | 384.3 | 2.2 | 382.2 | 2026-08-28T22:49:27 | 38.43
12 | 3_up | a |  | -1.3 | -1.3 | -4 | 10 | 427 | 2.2 | 424.8 | 2026-08-28T22:49:27 | 42.7
12 | 3_up | a |  | -1.25 | -1.25 | -4 | 10 | 474 | 2.2 | 471.8 | 2026-08-28T22:49:27 | 47.4
12 | 3_up | a |  | -1.2 | -1.2 | -4 | 10 | 522.7 | 2.2 | 520.5 | 2026-08-28T22:49:27 | 52.27
12 | 3_up | a |  | -1.15 | -1.15 | -4 | 10 | 575.7 | 2.2 | 573.5 | 2026-08-28T22:49:27 | 57.57
12 | 3_up | a |  | -1.1 | -1.1 | -4 | 10 | 630.7 | 2.2 | 628.5 | 2026-08-28T22:49:27 | 63.07
12 | 3_up | a |  | -1.05 | -1.05 | -4 | 10 | 690 | 2.2 | 687.8 | 2026-08-28T22:49:27 | 69
12 | 3_up | a |  | -1 | -1 | -4 | 10 | 750 | 2.2 | 747.8 | 2026-08-28T22:49:27 | 75
12 | 3_up | a |  | -0.95 | -0.95 | -4 | 10 | 815 | 2.2 | 812.8 | 2026-08-28T22:49:27 | 81.5
12 | 3_up | a |  | -0.9 | -0.9 | -4 | 10 | 883.7 | 2.2 | 881.5 | 2026-08-28T22:49:27 | 88.37
12 | 3_up | a |  | -0.85 | -0.85 | -4 | 10 | 955.7 | 2.2 | 953.5 | 2026-08-28T22:49:27 | 95.57
12 | 3_up | a |  | -0.8 | -0.8 | -4 | 10 | 1030 | 2.2 | 1027.8 | 2026-08-28T22:49:27 | 103
12 | 3_up | a |  | -0.75 | -0.75 | -4 | 10 | 1107 | 2.2 | 1104.8 | 2026-08-28T22:49:27 | 110.7
12 | 3_up | a |  | -0.7 | -0.7 | -4 | 10 | 1186.7 | 2.2 | 1184.5 | 2026-08-28T22:49:27 | 118.67
12 | 3_up | a |  | -0.65 | -0.65 | -4 | 10 | 1273 | 2.2 | 1270.8 | 2026-08-28T22:49:27 | 127.3
12 | 3_up | a |  | -0.6 | -0.6 | -4 | 10 | 1361 | 2.2 | 1358.8 | 2026-08-28T22:49:27 | 136.1
12 | 3_up | a |  | -0.55 | -0.55 | -4 | 10 | 1451.7 | 2.2 | 1449.5 | 2026-08-28T22:49:27 | 145.17
12 | 3_up | a |  | -0.5 | -0.5 | -4 | 10 | 1545.3 | 2.2 | 1543.2 | 2026-08-28T22:49:27 | 154.53
12 | 3_up | a |  | -0.45 | -0.45 | -4 | 10 | 1644 | 2.2 | 1641.8 | 2026-08-28T22:49:27 | 164.4
12 | 3_up | a |  | -0.4 | -0.4 | -4 | 10 | 1745.3 | 2.2 | 1743.2 | 2026-08-28T22:49:27 | 174.53
12 | 3_up | a |  | -0.35 | -0.35 | -4 | 10 | 1852 | 2.2 | 1849.8 | 2026-08-28T22:49:27 | 185.2
12 | 3_up | a |  | -0.3 | -0.3 | -4 | 10 | 1960.7 | 2.2 | 1958.5 | 2026-08-28T22:49:27 | 196.07
12 | 3_up | a |  | -0.25 | -0.25 | -4 | 10 | 2071.7 | 2.2 | 2069.5 | 2026-08-28T22:49:27 | 207.17
12 | 3_up | a |  | -0.2 | -0.2 | -4 | 10 | 2190.7 | 2.2 | 2188.5 | 2026-08-28T22:49:27 | 219.07
12 | 3_up | a |  | -0.15 | -0.15 | -4 | 10 | 2314.3 | 2.2 | 2312.2 | 2026-08-28T22:49:27 | 231.43
12 | 3_up | a |  | -0.1 | -0.1 | -4 | 10 | 2439.3 | 2.2 | 2437.2 | 2026-08-28T22:49:27 | 243.93
12 | 3_up | a |  | -0.05 | -0.05 | -4 | 10 | 2565.7 | 2.2 | 2563.5 | 2026-08-28T22:49:27 | 256.57
12 | 3_up | a |  | 0 | 0 | -4 | 10 | 2701.7 | 2.2 | 2699.5 | 2026-08-28T22:49:27 | 270.17
12 | 3_up | a |  | 0.05 | 0.05 | -4 | 10 | 2833.7 | 2.2 | 2831.5 | 2026-08-28T22:49:27 | 283.37
12 | 3_up | a |  | 0.1 | 0.1 | -4 | 10 | 2975 | 2.2 | 2972.8 | 2026-08-28T22:49:27 | 297.5
12 | 3_up | a |  | 0.15 | 0.15 | -4 | 10 | 3120 | 2.2 | 3117.8 | 2026-08-28T22:49:27 | 312
12 | 3_up | a |  | 0.2 | 0.2 | -4 | 10 | 3272 | 2.2 | 3269.8 | 2026-08-28T22:49:27 | 327.2
12 | 3_up | a |  | 0.25 | 0.25 | -4 | 10 | 3424 | 2.2 | 3421.8 | 2026-08-28T22:49:27 | 342.4
12 | 3_up | a |  | 0.3 | 0.3 | -4 | 10 | 3583.7 | 2.2 | 3581.5 | 2026-08-28T22:49:27 | 358.37
12 | 3_up | a |  | 0.35 | 0.35 | -4 | 10 | 3744 | 2.2 | 3741.8 | 2026-08-28T22:49:27 | 374.4
12 | 3_up | a |  | 0.4 | 0.4 | -4 | 10 | 3915 | 2.2 | 3912.8 | 2026-08-28T22:49:27 | 391.5
12 | 3_up | a |  | 0.45 | 0.45 | -4 | 10 | 4081.3 | 2.2 | 4079.2 | 2026-08-28T22:49:27 | 408.13
12 | 3_up | a |  | 0.5 | 0.5 | -4 | 10 | 4095 | 2.2 | 4092.8 | 2026-08-28T22:49:27 | 409.5
12 | 3_up | a |  | 0.55 | 0.55 | -4 | 10 | 4095 | 2.2 | 4092.8 | 2026-08-28T22:49:27 | 409.5
12 | 3_up | a |  | 0.6 | 0.6 | -4 | 10 | 4095 | 2.2 | 4092.8 | 2026-08-28T22:49:27 | 409.5
12 | 3_up | a |  | 0.65 | 0.65 | -4 | 10 | 4095 | 2.2 | 4092.8 | 2026-08-28T22:49:27 | 409.5
12 | 3_up | a |  | 0.7 | 0.7 | -4 | 10 | 4095 | 2.2 | 4092.8 | 2026-08-28T22:49:27 | 409.5
12 | 3_up | a |  | 0.75 | 0.75 | -4 | 10 | 4095 | 2.2 | 4092.8 | 2026-08-28T22:49:27 | 409.5
12 | 3_up | a |  | 0.8 | 0.8 | -4 | 10 | 4095 | 2.2 | 4092.8 | 2026-08-28T22:49:27 | 409.5
12 | 3_up | a |  | 0.85 | 0.85 | -4 | 10 | 4095 | 2.2 | 4092.8 | 2026-08-28T22:49:27 | 409.5
12 | 3_up | a |  | 0.9 | 0.9 | -4 | 10 | 4095 | 2.2 | 4092.8 | 2026-08-28T22:49:27 | 409.5
12 | 3_up | a |  | 0.95 | 0.95 | -4 | 10 | 4095 | 2.2 | 4092.8 | 2026-08-28T22:49:27 | 409.5
12 | 3_up | a |  | 1 | 1 | -4 | 10 | 4095 | 2.2 | 4092.8 | 2026-08-28T22:49:27 | 409.5
12 | 3_up | a |  | 1.05 | 1.05 | -4 | 10 | 4095 | 2.2 | 4092.8 | 2026-08-28T22:49:27 | 409.5
12 | 3_up | a |  | 1.1 | 1.1 | -4 | 10 | 4095 | 2.2 | 4092.8 | 2026-08-28T22:49:27 | 409.5
12 | 3_up | a |  | 1.15 | 1.15 | -4 | 10 | 4095 | 2.2 | 4092.8 | 2026-08-28T22:49:27 | 409.5
12 | 3_up | a |  | 1.2 | 1.2 | -4 | 10 | 4095 | 2.2 | 4092.8 | 2026-08-28T22:49:27 | 409.5
12 | 3_up | a |  | 1.25 | 1.25 | -4 | 10 | 4095 | 2.2 | 4092.8 | 2026-08-28T22:49:27 | 409.5
12 | 3_up | a |  | 1.3 | 1.3 | -4 | 10 | 4095 | 2.2 | 4092.8 | 2026-08-28T22:49:27 | 409.5
12 | 3_up | a |  | 1.35 | 1.35 | -4 | 10 | 4095 | 2.2 | 4092.8 | 2026-08-28T22:49:27 | 409.5
12 | 3_up | a |  | 1.4 | 1.4 | -4 | 10 | 4095 | 2.2 | 4092.8 | 2026-08-28T22:49:27 | 409.5
12 | 3_up | a |  | 1.45 | 1.45 | -4 | 10 | 4095 | 2.2 | 4092.8 | 2026-08-28T22:49:27 | 409.5
12 | 3_up | a |  | 1.5 | 1.5 | -4 | 10 | 4095 | 2.2 | 4092.8 | 2026-08-28T22:49:27 | 409.5
12 | 3_up | b |  | -4 | -4 | -4 | 10 | 4.3 | 2.2 | 2.2 | 2026-08-28T22:50:59 | 0.43
12 | 3_up | b |  | -3.95 | -4 | -3.95 | 10 | 0 | 2.2 | -2.2 | 2026-08-28T22:50:59 | 0
12 | 3_up | b |  | -3.9 | -4 | -3.9 | 10 | 0 | 2.2 | -2.2 | 2026-08-28T22:50:59 | 0
12 | 3_up | b |  | -3.85 | -4 | -3.85 | 10 | 0 | 2.2 | -2.2 | 2026-08-28T22:50:59 | 0
12 | 3_up | b |  | -3.8 | -4 | -3.8 | 10 | 0 | 2.2 | -2.2 | 2026-08-28T22:50:59 | 0
12 | 3_up | b |  | -3.75 | -4 | -3.75 | 10 | 0 | 2.2 | -2.2 | 2026-08-28T22:50:59 | 0
12 | 3_up | b |  | -3.7 | -4 | -3.7 | 10 | 0 | 2.2 | -2.2 | 2026-08-28T22:50:59 | 0
12 | 3_up | b |  | -3.65 | -4 | -3.65 | 10 | 0 | 2.2 | -2.2 | 2026-08-28T22:50:59 | 0
12 | 3_up | b |  | -3.6 | -4 | -3.6 | 10 | 0 | 2.2 | -2.2 | 2026-08-28T22:50:59 | 0
12 | 3_up | b |  | -3.55 | -4 | -3.55 | 10 | 0 | 2.2 | -2.2 | 2026-08-28T22:50:59 | 0
12 | 3_up | b |  | -3.5 | -4 | -3.5 | 10 | 0 | 2.2 | -2.2 | 2026-08-28T22:50:59 | 0
12 | 3_up | b |  | -3.45 | -4 | -3.45 | 10 | 0 | 2.2 | -2.2 | 2026-08-28T22:50:59 | 0
12 | 3_up | b |  | -3.4 | -4 | -3.4 | 10 | 0 | 2.2 | -2.2 | 2026-08-28T22:50:59 | 0
12 | 3_up | b |  | -3.35 | -4 | -3.35 | 10 | 0 | 2.2 | -2.2 | 2026-08-28T22:50:59 | 0
12 | 3_up | b |  | -3.3 | -4 | -3.3 | 10 | 0 | 2.2 | -2.2 | 2026-08-28T22:50:59 | 0
12 | 3_up | b |  | -3.25 | -4 | -3.25 | 10 | 0 | 2.2 | -2.2 | 2026-08-28T22:50:59 | 0
12 | 3_up | b |  | -3.2 | -4 | -3.2 | 10 | 0 | 2.2 | -2.2 | 2026-08-28T22:50:59 | 0
12 | 3_up | b |  | -3.15 | -4 | -3.15 | 10 | 0 | 2.2 | -2.2 | 2026-08-28T22:50:59 | 0
12 | 3_up | b |  | -3.1 | -4 | -3.1 | 10 | 0 | 2.2 | -2.2 | 2026-08-28T22:50:59 | 0
12 | 3_up | b |  | -3.05 | -4 | -3.05 | 10 | 0 | 2.2 | -2.2 | 2026-08-28T22:50:59 | 0
12 | 3_up | b |  | -3 | -4 | -3 | 10 | 0 | 2.2 | -2.2 | 2026-08-28T22:50:59 | 0
12 | 3_up | b |  | -2.95 | -4 | -2.95 | 10 | 0 | 2.2 | -2.2 | 2026-08-28T22:50:59 | 0
12 | 3_up | b |  | -2.9 | -4 | -2.9 | 10 | 0 | 2.2 | -2.2 | 2026-08-28T22:50:59 | 0
12 | 3_up | b |  | -2.85 | -4 | -2.85 | 10 | 0 | 2.2 | -2.2 | 2026-08-28T22:50:59 | 0
12 | 3_up | b |  | -2.8 | -4 | -2.8 | 10 | 0 | 2.2 | -2.2 | 2026-08-28T22:50:59 | 0
12 | 3_up | b |  | -2.75 | -4 | -2.75 | 10 | 0 | 2.2 | -2.2 | 2026-08-28T22:50:59 | 0
12 | 3_up | b |  | -2.7 | -4 | -2.7 | 10 | 0 | 2.2 | -2.2 | 2026-08-28T22:50:59 | 0
12 | 3_up | b |  | -2.65 | -4 | -2.65 | 10 | 0 | 2.2 | -2.2 | 2026-08-28T22:50:59 | 0
12 | 3_up | b |  | -2.6 | -4 | -2.6 | 10 | 0 | 2.2 | -2.2 | 2026-08-28T22:50:59 | 0
12 | 3_up | b |  | -2.55 | -4 | -2.55 | 10 | 0 | 2.2 | -2.2 | 2026-08-28T22:50:59 | 0
12 | 3_up | b |  | -2.5 | -4 | -2.5 | 10 | 0 | 2.2 | -2.2 | 2026-08-28T22:50:59 | 0
12 | 3_up | b |  | -2.45 | -4 | -2.45 | 10 | 0 | 2.2 | -2.2 | 2026-08-28T22:50:59 | 0
12 | 3_up | b |  | -2.4 | -4 | -2.4 | 10 | 0 | 2.2 | -2.2 | 2026-08-28T22:50:59 | 0
12 | 3_up | b |  | -2.35 | -4 | -2.35 | 10 | 0 | 2.2 | -2.2 | 2026-08-28T22:50:59 | 0
12 | 3_up | b |  | -2.3 | -4 | -2.3 | 10 | 0 | 2.2 | -2.2 | 2026-08-28T22:50:59 | 0
12 | 3_up | b |  | -2.25 | -4 | -2.25 | 10 | 0 | 2.2 | -2.2 | 2026-08-28T22:50:59 | 0
12 | 3_up | b |  | -2.2 | -4 | -2.2 | 10 | 0 | 2.2 | -2.2 | 2026-08-28T22:50:59 | 0
12 | 3_up | b |  | -2.15 | -4 | -2.15 | 10 | 0 | 2.2 | -2.2 | 2026-08-28T22:50:59 | 0
12 | 3_up | b |  | -2.1 | -4 | -2.1 | 10 | 0 | 2.2 | -2.2 | 2026-08-28T22:50:59 | 0
12 | 3_up | b |  | -2.05 | -4 | -2.05 | 10 | 0 | 2.2 | -2.2 | 2026-08-28T22:50:59 | 0
12 | 3_up | b |  | -2 | -4 | -2 | 10 | 0.7 | 2.2 | -1.5 | 2026-08-28T22:50:59 | 0.07
12 | 3_up | b |  | -1.95 | -4 | -1.95 | 10 | 2.7 | 2.2 | 0.5 | 2026-08-28T22:50:59 | 0.27
12 | 3_up | b |  | -1.9 | -4 | -1.9 | 10 | 4.7 | 2.2 | 2.5 | 2026-08-28T22:50:59 | 0.47
12 | 3_up | b |  | -1.85 | -4 | -1.85 | 10 | 8 | 2.2 | 5.8 | 2026-08-28T22:50:59 | 0.8
12 | 3_up | b |  | -1.8 | -4 | -1.8 | 10 | 11.3 | 2.2 | 9.2 | 2026-08-28T22:50:59 | 1.13
12 | 3_up | b |  | -1.75 | -4 | -1.75 | 10 | 16.7 | 2.2 | 14.5 | 2026-08-28T22:50:59 | 1.67
12 | 3_up | b |  | -1.7 | -4 | -1.7 | 10 | 22.3 | 2.2 | 20.2 | 2026-08-28T22:50:59 | 2.23
12 | 3_up | b |  | -1.65 | -4 | -1.65 | 10 | 29.3 | 2.2 | 27.2 | 2026-08-28T22:50:59 | 2.93
12 | 3_up | b |  | -1.6 | -4 | -1.6 | 10 | 37.3 | 2.2 | 35.2 | 2026-08-28T22:50:59 | 3.73
12 | 3_up | b |  | -1.55 | -4 | -1.55 | 10 | 47.3 | 2.2 | 45.2 | 2026-08-28T22:50:59 | 4.73
12 | 3_up | b |  | -1.5 | -4 | -1.5 | 10 | 58.7 | 2.2 | 56.5 | 2026-08-28T22:50:59 | 5.87
12 | 3_up | b |  | -1.45 | -4 | -1.45 | 10 | 71 | 2.2 | 68.8 | 2026-08-28T22:50:59 | 7.1
12 | 3_up | b |  | -1.4 | -4 | -1.4 | 10 | 86.3 | 2.2 | 84.2 | 2026-08-28T22:50:59 | 8.63
12 | 3_up | b |  | -1.35 | -4 | -1.35 | 10 | 102.7 | 2.2 | 100.5 | 2026-08-28T22:50:59 | 10.27
12 | 3_up | b |  | -1.3 | -4 | -1.3 | 10 | 121 | 2.2 | 118.8 | 2026-08-28T22:50:59 | 12.1
12 | 3_up | b |  | -1.25 | -4 | -1.25 | 10 | 141.7 | 2.2 | 139.5 | 2026-08-28T22:50:59 | 14.17
12 | 3_up | b |  | -1.2 | -4 | -1.2 | 10 | 164.3 | 2.2 | 162.2 | 2026-08-28T22:50:59 | 16.43
12 | 3_up | b |  | -1.15 | -4 | -1.15 | 10 | 190.3 | 2.2 | 188.2 | 2026-08-28T22:50:59 | 19.03
12 | 3_up | b |  | -1.1 | -4 | -1.1 | 10 | 217.7 | 2.2 | 215.5 | 2026-08-28T22:50:59 | 21.77
12 | 3_up | b |  | -1.05 | -4 | -1.05 | 10 | 276.7 | 2.2 | 274.5 | 2026-08-28T22:50:59 | 27.67
12 | 3_up | b |  | -1 | -4 | -1 | 10 | 280 | 2.2 | 277.8 | 2026-08-28T22:50:59 | 28
12 | 3_up | b |  | -0.95 | -4 | -0.95 | 10 | 315.7 | 2.2 | 313.5 | 2026-08-28T22:50:59 | 31.57
12 | 3_up | b |  | -0.9 | -4 | -0.9 | 10 | 354 | 2.2 | 351.8 | 2026-08-28T22:50:59 | 35.4
12 | 3_up | b |  | -0.85 | -4 | -0.85 | 10 | 393.7 | 2.2 | 391.5 | 2026-08-28T22:50:59 | 39.37
12 | 3_up | b |  | -0.8 | -4 | -0.8 | 10 | 436.3 | 2.2 | 434.2 | 2026-08-28T22:50:59 | 43.63
12 | 3_up | b |  | -0.75 | -4 | -0.75 | 10 | 482.3 | 2.2 | 480.2 | 2026-08-28T22:50:59 | 48.23
12 | 3_up | b |  | -0.7 | -4 | -0.7 | 10 | 531.7 | 2.2 | 529.5 | 2026-08-28T22:50:59 | 53.17
12 | 3_up | b |  | -0.65 | -4 | -0.65 | 10 | 584 | 2.2 | 581.8 | 2026-08-28T22:50:59 | 58.4
12 | 3_up | b |  | -0.6 | -4 | -0.6 | 10 | 638.7 | 2.2 | 636.5 | 2026-08-28T22:50:59 | 63.87
12 | 3_up | b |  | -0.55 | -4 | -0.55 | 10 | 697.7 | 2.2 | 695.5 | 2026-08-28T22:50:59 | 69.77
12 | 3_up | b |  | -0.5 | -4 | -0.5 | 10 | 758 | 2.2 | 755.8 | 2026-08-28T22:50:59 | 75.8
12 | 3_up | b |  | -0.45 | -4 | -0.45 | 10 | 822.7 | 2.2 | 820.5 | 2026-08-28T22:50:59 | 82.27
12 | 3_up | b |  | -0.4 | -4 | -0.4 | 10 | 892.3 | 2.2 | 890.2 | 2026-08-28T22:50:59 | 89.23
12 | 3_up | b |  | -0.35 | -4 | -0.35 | 10 | 963.7 | 2.2 | 961.5 | 2026-08-28T22:50:59 | 96.37
12 | 3_up | b |  | -0.3 | -4 | -0.3 | 10 | 1040 | 2.2 | 1037.8 | 2026-08-28T22:50:59 | 104
12 | 3_up | b |  | -0.25 | -4 | -0.25 | 10 | 1117.7 | 2.2 | 1115.5 | 2026-08-28T22:50:59 | 111.77
12 | 3_up | b |  | -0.2 | -4 | -0.2 | 10 | 1199.7 | 2.2 | 1197.5 | 2026-08-28T22:50:59 | 119.97
12 | 3_up | b |  | -0.15 | -4 | -0.15 | 10 | 1284.3 | 2.2 | 1282.2 | 2026-08-28T22:50:59 | 128.43
12 | 3_up | b |  | -0.1 | -4 | -0.1 | 10 | 1408 | 2.2 | 1405.8 | 2026-08-28T22:50:59 | 140.8
12 | 3_up | b |  | -0.05 | -4 | -0.05 | 10 | 1467.3 | 2.2 | 1465.2 | 2026-08-28T22:50:59 | 146.73
12 | 3_up | b |  | 0 | -4 | 0 | 10 | 1566.3 | 2.2 | 1564.2 | 2026-08-28T22:50:59 | 156.63
12 | 3_up | b |  | 0.05 | -4 | 0.05 | 10 | 1665.3 | 2.2 | 1663.2 | 2026-08-28T22:50:59 | 166.53
12 | 3_up | b |  | 0.1 | -4 | 0.1 | 10 | 1771.7 | 2.2 | 1769.5 | 2026-08-28T22:50:59 | 177.17
12 | 3_up | b |  | 0.15 | -4 | 0.15 | 10 | 1879.3 | 2.2 | 1877.2 | 2026-08-28T22:50:59 | 187.93
12 | 3_up | b |  | 0.2 | -4 | 0.2 | 10 | 1987 | 2.2 | 1984.8 | 2026-08-28T22:50:59 | 198.7
12 | 3_up | b |  | 0.25 | -4 | 0.25 | 10 | 2104.3 | 2.2 | 2102.2 | 2026-08-28T22:50:59 | 210.43
12 | 3_up | b |  | 0.3 | -4 | 0.3 | 10 | 2223.7 | 2.2 | 2221.5 | 2026-08-28T22:50:59 | 222.37
12 | 3_up | b |  | 0.35 | -4 | 0.35 | 10 | 2347.3 | 2.2 | 2345.2 | 2026-08-28T22:50:59 | 234.73
12 | 3_up | b |  | 0.4 | -4 | 0.4 | 10 | 2474.7 | 2.2 | 2472.5 | 2026-08-28T22:50:59 | 247.47
12 | 3_up | b |  | 0.45 | -4 | 0.45 | 10 | 2605.3 | 2.2 | 2603.2 | 2026-08-28T22:50:59 | 260.53
12 | 3_up | b |  | 0.5 | -4 | 0.5 | 10 | 2736 | 2.2 | 2733.8 | 2026-08-28T22:50:59 | 273.6
12 | 3_up | b |  | 0.55 | -4 | 0.55 | 10 | 2872.3 | 2.2 | 2870.2 | 2026-08-28T22:50:59 | 287.23
12 | 3_up | b |  | 0.6 | -4 | 0.6 | 10 | 3015 | 2.2 | 3012.8 | 2026-08-28T22:50:59 | 301.5
12 | 3_up | b |  | 0.65 | -4 | 0.65 | 10 | 3162.3 | 2.2 | 3160.2 | 2026-08-28T22:50:59 | 316.23
12 | 3_up | b |  | 0.7 | -4 | 0.7 | 10 | 3312.3 | 2.2 | 3310.2 | 2026-08-28T22:50:59 | 331.23
12 | 3_up | b |  | 0.75 | -4 | 0.75 | 10 | 3468.3 | 2.2 | 3466.2 | 2026-08-28T22:50:59 | 346.83
12 | 3_up | b |  | 0.8 | -4 | 0.8 | 10 | 3633 | 2.2 | 3630.8 | 2026-08-28T22:50:59 | 363.3
12 | 3_up | b |  | 0.85 | -4 | 0.85 | 10 | 3795.3 | 2.2 | 3793.2 | 2026-08-28T22:50:59 | 379.53
12 | 3_up | b |  | 0.9 | -4 | 0.9 | 10 | 3965 | 2.2 | 3962.8 | 2026-08-28T22:50:59 | 396.5
12 | 3_up | b |  | 0.95 | -4 | 0.95 | 10 | 4095 | 2.2 | 4092.8 | 2026-08-28T22:50:59 | 409.5
12 | 3_up | b |  | 1 | -4 | 1 | 10 | 4095 | 2.2 | 4092.8 | 2026-08-28T22:50:59 | 409.5
12 | 3_up | b |  | 1.05 | -4 | 1.05 | 10 | 4095 | 2.2 | 4092.8 | 2026-08-28T22:50:59 | 409.5
12 | 3_up | b |  | 1.1 | -4 | 1.1 | 10 | 4095 | 2.2 | 4092.8 | 2026-08-28T22:50:59 | 409.5
12 | 3_up | b |  | 1.15 | -4 | 1.15 | 10 | 4095 | 2.2 | 4092.8 | 2026-08-28T22:50:59 | 409.5
12 | 3_up | b |  | 1.2 | -4 | 1.2 | 10 | 4095 | 2.2 | 4092.8 | 2026-08-28T22:50:59 | 409.5
12 | 3_up | b |  | 1.25 | -4 | 1.25 | 10 | 4095 | 2.2 | 4092.8 | 2026-08-28T22:50:59 | 409.5
12 | 3_up | b |  | 1.3 | -4 | 1.3 | 10 | 4095 | 2.2 | 4092.8 | 2026-08-28T22:50:59 | 409.5
12 | 3_up | b |  | 1.35 | -4 | 1.35 | 10 | 4095 | 2.2 | 4092.8 | 2026-08-28T22:50:59 | 409.5
12 | 3_up | b |  | 1.4 | -4 | 1.4 | 10 | 4095 | 2.2 | 4092.8 | 2026-08-28T22:50:59 | 409.5
12 | 3_up | b |  | 1.45 | -4 | 1.45 | 10 | 4095 | 2.2 | 4092.8 | 2026-08-28T22:50:59 | 409.5
12 | 3_up | b |  | 1.5 | -4 | 1.5 | 10 | 4095 | 2.2 | 4092.8 | 2026-08-28T22:50:59 | 409.5
12 | 3_up | comp | -0.8637 | -0.8942 | -1.7579 | 0.0305 | 5 | 934 |  |  | 2026-08-28T22:52:57 | 186.8
12 | 3_up | comp | -0.8637 | -0.8442 | -1.7079 | -0.0195 | 5 | 896.3 |  |  | 2026-08-28T22:52:57 | 179.26
12 | 3_up | comp | -0.8637 | -0.7942 | -1.6579 | -0.0695 | 5 | 860.3 |  |  | 2026-08-28T22:52:57 | 172.06
12 | 3_up | comp | -0.8637 | -0.7442 | -1.6079 | -0.1195 | 5 | 828.7 |  |  | 2026-08-28T22:52:57 | 165.74
12 | 3_up | comp | -0.8637 | -0.6942 | -1.5579 | -0.1695 | 5 | 797 |  |  | 2026-08-28T22:52:57 | 159.4
12 | 3_up | comp | -0.8637 | -0.6442 | -1.5079 | -0.2195 | 5 | 770 |  |  | 2026-08-28T22:52:57 | 154
12 | 3_up | comp | -0.8637 | -0.5942 | -1.4579 | -0.2695 | 5 | 745.3 |  |  | 2026-08-28T22:52:57 | 149.06
12 | 3_up | comp | -0.8637 | -0.5442 | -1.4079 | -0.3195 | 5 | 725 |  |  | 2026-08-28T22:52:57 | 145
12 | 3_up | comp | -0.8637 | -0.4942 | -1.3579 | -0.3695 | 5 | 704.7 |  |  | 2026-08-28T22:52:57 | 140.94
12 | 3_up | comp | -0.8637 | -0.4442 | -1.3079 | -0.4195 | 5 | 689.7 |  |  | 2026-08-28T22:52:57 | 137.94
12 | 3_up | comp | -0.8637 | -0.3942 | -1.2579 | -0.4695 | 5 | 678 |  |  | 2026-08-28T22:52:57 | 135.6
12 | 3_up | comp | -0.8637 | -0.3442 | -1.2079 | -0.5195 | 5 | 669.3 |  |  | 2026-08-28T22:52:57 | 133.86
12 | 3_up | comp | -0.8637 | -0.2942 | -1.1579 | -0.5695 | 5 | 664 |  |  | 2026-08-28T22:52:57 | 132.8
12 | 3_up | comp | -0.8637 | -0.2442 | -1.1079 | -0.6195 | 5 | 659.3 |  |  | 2026-08-28T22:52:57 | 131.86
12 | 3_up | comp | -0.8637 | -0.1942 | -1.0579 | -0.6695 | 5 | 659.3 |  |  | 2026-08-28T22:52:57 | 131.86
12 | 3_up | comp | -0.8637 | -0.1442 | -1.0079 | -0.7195 | 5 | 662.3 |  |  | 2026-08-28T22:52:57 | 132.46
12 | 3_up | comp | -0.8637 | -0.0942 | -0.9579 | -0.7695 | 5 | 667.7 |  |  | 2026-08-28T22:52:57 | 133.54
12 | 3_up | comp | -0.8637 | -0.0442 | -0.9079 | -0.8195 | 5 | 676.3 |  |  | 2026-08-28T22:52:57 | 135.26
12 | 3_up | comp | -0.8637 | 0.0058 | -0.8579 | -0.8695 | 5 | 688.7 |  |  | 2026-08-28T22:52:57 | 137.74
12 | 3_up | comp | -0.8637 | 0.0558 | -0.8079 | -0.9195 | 5 | 702.7 |  |  | 2026-08-28T22:52:57 | 140.54
12 | 3_up | comp | -0.8637 | 0.1058 | -0.7579 | -0.9695 | 5 | 720.3 |  |  | 2026-08-28T22:52:57 | 144.06
12 | 3_up | comp | -0.8637 | 0.1558 | -0.7079 | -1.0195 | 5 | 741.7 |  |  | 2026-08-28T22:52:57 | 148.34
12 | 3_up | comp | -0.8637 | 0.2058 | -0.6579 | -1.0695 | 5 | 766 |  |  | 2026-08-28T22:52:57 | 153.2
12 | 3_up | comp | -0.8637 | 0.2558 | -0.6079 | -1.1195 | 5 | 793 |  |  | 2026-08-28T22:52:57 | 158.6
12 | 3_up | comp | -0.8637 | 0.3058 | -0.5579 | -1.1695 | 5 | 822 |  |  | 2026-08-28T22:52:57 | 164.4
13 | 3_up | a |  | -4 | -4 | -4 | 5 | 1.3 | 0.7 | 0.7 | 2026-08-28T22:53:43 | 0.26
13 | 3_up | a |  | -3.95 | -3.95 | -4 | 5 | 0 | 0.7 | -0.7 | 2026-08-28T22:53:43 | 0
13 | 3_up | a |  | -3.9 | -3.9 | -4 | 5 | 0 | 0.7 | -0.7 | 2026-08-28T22:53:43 | 0
13 | 3_up | a |  | -3.85 | -3.85 | -4 | 5 | 0 | 0.7 | -0.7 | 2026-08-28T22:53:43 | 0
13 | 3_up | a |  | -3.8 | -3.8 | -4 | 5 | 0 | 0.7 | -0.7 | 2026-08-28T22:53:43 | 0
13 | 3_up | a |  | -3.75 | -3.75 | -4 | 5 | 0 | 0.7 | -0.7 | 2026-08-28T22:53:43 | 0
13 | 3_up | a |  | -3.7 | -3.7 | -4 | 5 | 0 | 0.7 | -0.7 | 2026-08-28T22:53:43 | 0
13 | 3_up | a |  | -3.65 | -3.65 | -4 | 5 | 0 | 0.7 | -0.7 | 2026-08-28T22:53:43 | 0
13 | 3_up | a |  | -3.6 | -3.6 | -4 | 5 | 0 | 0.7 | -0.7 | 2026-08-28T22:53:43 | 0
13 | 3_up | a |  | -3.55 | -3.55 | -4 | 5 | 0 | 0.7 | -0.7 | 2026-08-28T22:53:43 | 0
13 | 3_up | a |  | -3.5 | -3.5 | -4 | 5 | 0 | 0.7 | -0.7 | 2026-08-28T22:53:43 | 0
13 | 3_up | a |  | -3.45 | -3.45 | -4 | 5 | 0 | 0.7 | -0.7 | 2026-08-28T22:53:43 | 0
13 | 3_up | a |  | -3.4 | -3.4 | -4 | 5 | 0 | 0.7 | -0.7 | 2026-08-28T22:53:43 | 0
13 | 3_up | a |  | -3.35 | -3.35 | -4 | 5 | 0 | 0.7 | -0.7 | 2026-08-28T22:53:43 | 0
13 | 3_up | a |  | -3.3 | -3.3 | -4 | 5 | 0 | 0.7 | -0.7 | 2026-08-28T22:53:43 | 0
13 | 3_up | a |  | -3.25 | -3.25 | -4 | 5 | 0 | 0.7 | -0.7 | 2026-08-28T22:53:43 | 0
13 | 3_up | a |  | -3.2 | -3.2 | -4 | 5 | 0 | 0.7 | -0.7 | 2026-08-28T22:53:43 | 0
13 | 3_up | a |  | -3.15 | -3.15 | -4 | 5 | 0 | 0.7 | -0.7 | 2026-08-28T22:53:43 | 0
13 | 3_up | a |  | -3.1 | -3.1 | -4 | 5 | 0 | 0.7 | -0.7 | 2026-08-28T22:53:43 | 0
13 | 3_up | a |  | -3.05 | -3.05 | -4 | 5 | 0 | 0.7 | -0.7 | 2026-08-28T22:53:43 | 0
13 | 3_up | a |  | -3 | -3 | -4 | 5 | 0 | 0.7 | -0.7 | 2026-08-28T22:53:43 | 0
13 | 3_up | a |  | -2.95 | -2.95 | -4 | 5 | 0 | 0.7 | -0.7 | 2026-08-28T22:53:43 | 0
13 | 3_up | a |  | -2.9 | -2.9 | -4 | 5 | 0 | 0.7 | -0.7 | 2026-08-28T22:53:43 | 0
13 | 3_up | a |  | -2.85 | -2.85 | -4 | 5 | 0 | 0.7 | -0.7 | 2026-08-28T22:53:43 | 0
13 | 3_up | a |  | -2.8 | -2.8 | -4 | 5 | 0 | 0.7 | -0.7 | 2026-08-28T22:53:43 | 0
13 | 3_up | a |  | -2.75 | -2.75 | -4 | 5 | 0 | 0.7 | -0.7 | 2026-08-28T22:53:43 | 0
13 | 3_up | a |  | -2.7 | -2.7 | -4 | 5 | 0 | 0.7 | -0.7 | 2026-08-28T22:53:43 | 0
13 | 3_up | a |  | -2.65 | -2.65 | -4 | 5 | 0 | 0.7 | -0.7 | 2026-08-28T22:53:43 | 0
13 | 3_up | a |  | -2.6 | -2.6 | -4 | 5 | 0 | 0.7 | -0.7 | 2026-08-28T22:53:43 | 0
13 | 3_up | a |  | -2.55 | -2.55 | -4 | 5 | 0 | 0.7 | -0.7 | 2026-08-28T22:53:43 | 0
13 | 3_up | a |  | -2.5 | -2.5 | -4 | 5 | 0 | 0.7 | -0.7 | 2026-08-28T22:53:43 | 0
13 | 3_up | a |  | -2.45 | -2.45 | -4 | 5 | 0 | 0.7 | -0.7 | 2026-08-28T22:53:43 | 0
13 | 3_up | a |  | -2.4 | -2.4 | -4 | 5 | 0 | 0.7 | -0.7 | 2026-08-28T22:53:43 | 0
13 | 3_up | a |  | -2.35 | -2.35 | -4 | 5 | 0 | 0.7 | -0.7 | 2026-08-28T22:53:43 | 0
13 | 3_up | a |  | -2.3 | -2.3 | -4 | 5 | 0.7 | 0.7 | 0 | 2026-08-28T22:53:43 | 0.14
13 | 3_up | a |  | -2.25 | -2.25 | -4 | 5 | 1.7 | 0.7 | 1 | 2026-08-28T22:53:43 | 0.34
13 | 3_up | a |  | -2.2 | -2.2 | -4 | 5 | 3.7 | 0.7 | 3 | 2026-08-28T22:53:43 | 0.74
13 | 3_up | a |  | -2.15 | -2.15 | -4 | 5 | 6 | 0.7 | 5.3 | 2026-08-28T22:53:43 | 1.2
13 | 3_up | a |  | -2.1 | -2.1 | -4 | 5 | 8.3 | 0.7 | 7.7 | 2026-08-28T22:53:43 | 1.66
13 | 3_up | a |  | -2.05 | -2.05 | -4 | 5 | 11.7 | 0.7 | 11 | 2026-08-28T22:53:43 | 2.34
13 | 3_up | a |  | -2 | -2 | -4 | 5 | 15.7 | 0.7 | 15 | 2026-08-28T22:53:43 | 3.14
13 | 3_up | a |  | -1.95 | -1.95 | -4 | 5 | 21 | 0.7 | 20.3 | 2026-08-28T22:53:43 | 4.2
13 | 3_up | a |  | -1.9 | -1.9 | -4 | 5 | 26.3 | 0.7 | 25.7 | 2026-08-28T22:53:43 | 5.26
13 | 3_up | a |  | -1.85 | -1.85 | -4 | 5 | 32.7 | 0.7 | 32 | 2026-08-28T22:53:43 | 6.54
13 | 3_up | a |  | -1.8 | -1.8 | -4 | 5 | 40.3 | 0.7 | 39.7 | 2026-08-28T22:53:43 | 8.06
13 | 3_up | a |  | -1.75 | -1.75 | -4 | 5 | 48.7 | 0.7 | 48 | 2026-08-28T22:53:43 | 9.74
13 | 3_up | a |  | -1.7 | -1.7 | -4 | 5 | 57.3 | 0.7 | 56.7 | 2026-08-28T22:53:43 | 11.46
13 | 3_up | a |  | -1.65 | -1.65 | -4 | 5 | 68 | 0.7 | 67.3 | 2026-08-28T22:53:43 | 13.6
13 | 3_up | a |  | -1.6 | -1.6 | -4 | 5 | 79.3 | 0.7 | 78.7 | 2026-08-28T22:53:43 | 15.86
13 | 3_up | a |  | -1.55 | -1.55 | -4 | 5 | 92.3 | 0.7 | 91.7 | 2026-08-28T22:53:43 | 18.46
13 | 3_up | a |  | -1.5 | -1.5 | -4 | 5 | 106 | 0.7 | 105.3 | 2026-08-28T22:53:43 | 21.2
13 | 3_up | a |  | -1.45 | -1.45 | -4 | 5 | 121.7 | 0.7 | 121 | 2026-08-28T22:53:43 | 24.34
13 | 3_up | a |  | -1.4 | -1.4 | -4 | 5 | 137.7 | 0.7 | 137 | 2026-08-28T22:53:43 | 27.54
13 | 3_up | a |  | -1.35 | -1.35 | -4 | 5 | 156 | 0.7 | 155.3 | 2026-08-28T22:53:43 | 31.2
13 | 3_up | a |  | -1.3 | -1.3 | -4 | 5 | 175.7 | 0.7 | 175 | 2026-08-28T22:53:43 | 35.14
13 | 3_up | a |  | -1.25 | -1.25 | -4 | 5 | 195.3 | 0.7 | 194.7 | 2026-08-28T22:53:43 | 39.06
13 | 3_up | a |  | -1.2 | -1.2 | -4 | 5 | 217.3 | 0.7 | 216.7 | 2026-08-28T22:53:43 | 43.46
13 | 3_up | a |  | -1.15 | -1.15 | -4 | 5 | 240.3 | 0.7 | 239.7 | 2026-08-28T22:53:43 | 48.06
13 | 3_up | a |  | -1.1 | -1.1 | -4 | 5 | 265.7 | 0.7 | 265 | 2026-08-28T22:53:43 | 53.14
13 | 3_up | a |  | -1.05 | -1.05 | -4 | 5 | 291.7 | 0.7 | 291 | 2026-08-28T22:53:43 | 58.34
13 | 3_up | a |  | -1 | -1 | -4 | 5 | 320.3 | 0.7 | 319.7 | 2026-08-28T22:53:43 | 64.06
13 | 3_up | a |  | -0.95 | -0.95 | -4 | 5 | 349 | 0.7 | 348.3 | 2026-08-28T22:53:43 | 69.8
13 | 3_up | a |  | -0.9 | -0.9 | -4 | 5 | 379.7 | 0.7 | 379 | 2026-08-28T22:53:43 | 75.94
13 | 3_up | a |  | -0.85 | -0.85 | -4 | 5 | 411.7 | 0.7 | 411 | 2026-08-28T22:53:43 | 82.34
13 | 3_up | a |  | -0.8 | -0.8 | -4 | 5 | 446.7 | 0.7 | 446 | 2026-08-28T22:53:43 | 89.34
13 | 3_up | a |  | -0.75 | -0.75 | -4 | 5 | 481.7 | 0.7 | 481 | 2026-08-28T22:53:43 | 96.34
13 | 3_up | a |  | -0.7 | -0.7 | -4 | 5 | 519.3 | 0.7 | 518.7 | 2026-08-28T22:53:43 | 103.86
13 | 3_up | a |  | -0.65 | -0.65 | -4 | 5 | 558.3 | 0.7 | 557.7 | 2026-08-28T22:53:43 | 111.66
13 | 3_up | a |  | -0.6 | -0.6 | -4 | 5 | 600 | 0.7 | 599.3 | 2026-08-28T22:53:43 | 120
13 | 3_up | a |  | -0.55 | -0.55 | -4 | 5 | 641.3 | 0.7 | 640.7 | 2026-08-28T22:53:43 | 128.26
13 | 3_up | a |  | -0.5 | -0.5 | -4 | 5 | 685 | 0.7 | 684.3 | 2026-08-28T22:53:43 | 137
13 | 3_up | a |  | -0.45 | -0.45 | -4 | 5 | 729.3 | 0.7 | 728.7 | 2026-08-28T22:53:43 | 145.86
13 | 3_up | a |  | -0.4 | -0.4 | -4 | 5 | 776 | 0.7 | 775.3 | 2026-08-28T22:53:43 | 155.2
13 | 3_up | a |  | -0.35 | -0.35 | -4 | 5 | 824.7 | 0.7 | 824 | 2026-08-28T22:53:43 | 164.94
13 | 3_up | a |  | -0.3 | -0.3 | -4 | 5 | 873.7 | 0.7 | 873 | 2026-08-28T22:53:43 | 174.74
13 | 3_up | a |  | -0.25 | -0.25 | -4 | 5 | 926.3 | 0.7 | 925.7 | 2026-08-28T22:53:43 | 185.26
13 | 3_up | a |  | -0.2 | -0.2 | -4 | 5 | 978 | 0.7 | 977.3 | 2026-08-28T22:53:43 | 195.6
13 | 3_up | a |  | -0.15 | -0.15 | -4 | 5 | 1032.3 | 0.7 | 1031.7 | 2026-08-28T22:53:43 | 206.46
13 | 3_up | a |  | -0.1 | -0.1 | -4 | 5 | 1088 | 0.7 | 1087.3 | 2026-08-28T22:53:43 | 217.6
13 | 3_up | a |  | -0.05 | -0.05 | -4 | 5 | 1147.3 | 0.7 | 1146.7 | 2026-08-28T22:53:43 | 229.46
13 | 3_up | a |  | 0 | 0 | -4 | 5 | 1207.3 | 0.7 | 1206.7 | 2026-08-28T22:53:43 | 241.46
13 | 3_up | a |  | 0.05 | 0.05 | -4 | 5 | 1266.3 | 0.7 | 1265.7 | 2026-08-28T22:53:43 | 253.26
13 | 3_up | a |  | 0.1 | 0.1 | -4 | 5 | 1328 | 0.7 | 1327.3 | 2026-08-28T22:53:43 | 265.6
13 | 3_up | a |  | 0.15 | 0.15 | -4 | 5 | 1392 | 0.7 | 1391.3 | 2026-08-28T22:53:43 | 278.4
13 | 3_up | a |  | 0.2 | 0.2 | -4 | 5 | 1456 | 0.7 | 1455.3 | 2026-08-28T22:53:43 | 291.2
13 | 3_up | a |  | 0.25 | 0.25 | -4 | 5 | 1523 | 0.7 | 1522.3 | 2026-08-28T22:53:43 | 304.6
13 | 3_up | a |  | 0.3 | 0.3 | -4 | 5 | 1591.3 | 0.7 | 1590.7 | 2026-08-28T22:53:43 | 318.26
13 | 3_up | a |  | 0.35 | 0.35 | -4 | 5 | 1658.7 | 0.7 | 1658 | 2026-08-28T22:53:43 | 331.74
13 | 3_up | a |  | 0.4 | 0.4 | -4 | 5 | 1729.3 | 0.7 | 1728.7 | 2026-08-28T22:53:43 | 345.86
13 | 3_up | a |  | 0.45 | 0.45 | -4 | 5 | 1800 | 0.7 | 1799.3 | 2026-08-28T22:53:43 | 360
13 | 3_up | a |  | 0.5 | 0.5 | -4 | 5 | 1872.7 | 0.7 | 1872 | 2026-08-28T22:53:43 | 374.54
13 | 3_up | a |  | 0.55 | 0.55 | -4 | 5 | 1944 | 0.7 | 1943.3 | 2026-08-28T22:53:43 | 388.8
13 | 3_up | a |  | 0.6 | 0.6 | -4 | 5 | 2020.3 | 0.7 | 2019.7 | 2026-08-28T22:53:43 | 404.06
13 | 3_up | a |  | 0.65 | 0.65 | -4 | 5 | 2096 | 0.7 | 2095.3 | 2026-08-28T22:53:43 | 419.2
13 | 3_up | a |  | 0.7 | 0.7 | -4 | 5 | 2175 | 0.7 | 2174.3 | 2026-08-28T22:53:43 | 435
13 | 3_up | a |  | 0.75 | 0.75 | -4 | 5 | 2253.7 | 0.7 | 2253 | 2026-08-28T22:53:43 | 450.74
13 | 3_up | a |  | 0.8 | 0.8 | -4 | 5 | 2333.3 | 0.7 | 2332.7 | 2026-08-28T22:53:43 | 466.66
13 | 3_up | a |  | 0.85 | 0.85 | -4 | 5 | 2416 | 0.7 | 2415.3 | 2026-08-28T22:53:43 | 483.2
13 | 3_up | a |  | 0.9 | 0.9 | -4 | 5 | 2497 | 0.7 | 2496.3 | 2026-08-28T22:53:43 | 499.4
13 | 3_up | a |  | 0.95 | 0.95 | -4 | 5 | 2579.7 | 0.7 | 2579 | 2026-08-28T22:53:43 | 515.94
13 | 3_up | a |  | 1 | 1 | -4 | 5 | 2664.7 | 0.7 | 2664 | 2026-08-28T22:53:43 | 532.94
13 | 3_up | a |  | 1.05 | 1.05 | -4 | 5 | 2750.7 | 0.7 | 2750 | 2026-08-28T22:53:43 | 550.14
13 | 3_up | a |  | 1.1 | 1.1 | -4 | 5 | 2838.3 | 0.7 | 2837.7 | 2026-08-28T22:53:43 | 567.66
13 | 3_up | a |  | 1.15 | 1.15 | -4 | 5 | 2927.7 | 0.7 | 2927 | 2026-08-28T22:53:43 | 585.54
13 | 3_up | a |  | 1.2 | 1.2 | -4 | 5 | 3015.7 | 0.7 | 3015 | 2026-08-28T22:53:43 | 603.14
13 | 3_up | a |  | 1.25 | 1.25 | -4 | 5 | 3103.3 | 0.7 | 3102.7 | 2026-08-28T22:53:43 | 620.66
13 | 3_up | a |  | 1.3 | 1.3 | -4 | 5 | 3198.7 | 0.7 | 3198 | 2026-08-28T22:53:43 | 639.74
13 | 3_up | a |  | 1.35 | 1.35 | -4 | 5 | 3287.7 | 0.7 | 3287 | 2026-08-28T22:53:43 | 657.54
13 | 3_up | a |  | 1.4 | 1.4 | -4 | 5 | 3380.7 | 0.7 | 3380 | 2026-08-28T22:53:43 | 676.14
13 | 3_up | a |  | 1.45 | 1.45 | -4 | 5 | 3479.7 | 0.7 | 3479 | 2026-08-28T22:53:43 | 695.94
13 | 3_up | a |  | 1.5 | 1.5 | -4 | 5 | 3574 | 0.7 | 3573.3 | 2026-08-28T22:53:43 | 714.8
13 | 3_up | b |  | -4 | -4 | -4 | 5 | 1.3 | 0.7 | 0.7 | 2026-08-28T22:55:15 | 0.26
13 | 3_up | b |  | -3.95 | -4 | -3.95 | 5 | 0 | 0.7 | -0.7 | 2026-08-28T22:55:15 | 0
13 | 3_up | b |  | -3.9 | -4 | -3.9 | 5 | 0 | 0.7 | -0.7 | 2026-08-28T22:55:15 | 0
13 | 3_up | b |  | -3.85 | -4 | -3.85 | 5 | 0 | 0.7 | -0.7 | 2026-08-28T22:55:15 | 0
13 | 3_up | b |  | -3.8 | -4 | -3.8 | 5 | 0 | 0.7 | -0.7 | 2026-08-28T22:55:15 | 0
13 | 3_up | b |  | -3.75 | -4 | -3.75 | 5 | 0 | 0.7 | -0.7 | 2026-08-28T22:55:15 | 0
13 | 3_up | b |  | -3.7 | -4 | -3.7 | 5 | 0 | 0.7 | -0.7 | 2026-08-28T22:55:15 | 0
13 | 3_up | b |  | -3.65 | -4 | -3.65 | 5 | 0 | 0.7 | -0.7 | 2026-08-28T22:55:15 | 0
13 | 3_up | b |  | -3.6 | -4 | -3.6 | 5 | 0 | 0.7 | -0.7 | 2026-08-28T22:55:15 | 0
13 | 3_up | b |  | -3.55 | -4 | -3.55 | 5 | 0 | 0.7 | -0.7 | 2026-08-28T22:55:15 | 0
13 | 3_up | b |  | -3.5 | -4 | -3.5 | 5 | 0 | 0.7 | -0.7 | 2026-08-28T22:55:15 | 0
13 | 3_up | b |  | -3.45 | -4 | -3.45 | 5 | 0 | 0.7 | -0.7 | 2026-08-28T22:55:15 | 0
13 | 3_up | b |  | -3.4 | -4 | -3.4 | 5 | 0 | 0.7 | -0.7 | 2026-08-28T22:55:15 | 0
13 | 3_up | b |  | -3.35 | -4 | -3.35 | 5 | 0 | 0.7 | -0.7 | 2026-08-28T22:55:15 | 0
13 | 3_up | b |  | -3.3 | -4 | -3.3 | 5 | 0 | 0.7 | -0.7 | 2026-08-28T22:55:15 | 0
13 | 3_up | b |  | -3.25 | -4 | -3.25 | 5 | 0 | 0.7 | -0.7 | 2026-08-28T22:55:15 | 0
13 | 3_up | b |  | -3.2 | -4 | -3.2 | 5 | 0 | 0.7 | -0.7 | 2026-08-28T22:55:15 | 0
13 | 3_up | b |  | -3.15 | -4 | -3.15 | 5 | 0 | 0.7 | -0.7 | 2026-08-28T22:55:15 | 0
13 | 3_up | b |  | -3.1 | -4 | -3.1 | 5 | 0 | 0.7 | -0.7 | 2026-08-28T22:55:15 | 0
13 | 3_up | b |  | -3.05 | -4 | -3.05 | 5 | 0 | 0.7 | -0.7 | 2026-08-28T22:55:15 | 0
13 | 3_up | b |  | -3 | -4 | -3 | 5 | 0 | 0.7 | -0.7 | 2026-08-28T22:55:15 | 0
13 | 3_up | b |  | -2.95 | -4 | -2.95 | 5 | 0 | 0.7 | -0.7 | 2026-08-28T22:55:15 | 0
13 | 3_up | b |  | -2.9 | -4 | -2.9 | 5 | 0 | 0.7 | -0.7 | 2026-08-28T22:55:15 | 0
13 | 3_up | b |  | -2.85 | -4 | -2.85 | 5 | 0 | 0.7 | -0.7 | 2026-08-28T22:55:15 | 0
13 | 3_up | b |  | -2.8 | -4 | -2.8 | 5 | 0 | 0.7 | -0.7 | 2026-08-28T22:55:15 | 0
13 | 3_up | b |  | -2.75 | -4 | -2.75 | 5 | 0 | 0.7 | -0.7 | 2026-08-28T22:55:15 | 0
13 | 3_up | b |  | -2.7 | -4 | -2.7 | 5 | 0 | 0.7 | -0.7 | 2026-08-28T22:55:15 | 0
13 | 3_up | b |  | -2.65 | -4 | -2.65 | 5 | 0 | 0.7 | -0.7 | 2026-08-28T22:55:15 | 0
13 | 3_up | b |  | -2.6 | -4 | -2.6 | 5 | 0 | 0.7 | -0.7 | 2026-08-28T22:55:15 | 0
13 | 3_up | b |  | -2.55 | -4 | -2.55 | 5 | 0 | 0.7 | -0.7 | 2026-08-28T22:55:15 | 0
13 | 3_up | b |  | -2.5 | -4 | -2.5 | 5 | 0 | 0.7 | -0.7 | 2026-08-28T22:55:15 | 0
13 | 3_up | b |  | -2.45 | -4 | -2.45 | 5 | 0 | 0.7 | -0.7 | 2026-08-28T22:55:15 | 0
13 | 3_up | b |  | -2.4 | -4 | -2.4 | 5 | 0 | 0.7 | -0.7 | 2026-08-28T22:55:15 | 0
13 | 3_up | b |  | -2.35 | -4 | -2.35 | 5 | 0 | 0.7 | -0.7 | 2026-08-28T22:55:15 | 0
13 | 3_up | b |  | -2.3 | -4 | -2.3 | 5 | 0 | 0.7 | -0.7 | 2026-08-28T22:55:15 | 0
13 | 3_up | b |  | -2.25 | -4 | -2.25 | 5 | 0 | 0.7 | -0.7 | 2026-08-28T22:55:15 | 0
13 | 3_up | b |  | -2.2 | -4 | -2.2 | 5 | 0 | 0.7 | -0.7 | 2026-08-28T22:55:15 | 0
13 | 3_up | b |  | -2.15 | -4 | -2.15 | 5 | 0 | 0.7 | -0.7 | 2026-08-28T22:55:15 | 0
13 | 3_up | b |  | -2.1 | -4 | -2.1 | 5 | 0 | 0.7 | -0.7 | 2026-08-28T22:55:15 | 0
13 | 3_up | b |  | -2.05 | -4 | -2.05 | 5 | 0.3 | 0.7 | -0.3 | 2026-08-28T22:55:15 | 0.06
13 | 3_up | b |  | -2 | -4 | -2 | 5 | 1 | 0.7 | 0.3 | 2026-08-28T22:55:15 | 0.2
13 | 3_up | b |  | -1.95 | -4 | -1.95 | 5 | 2.7 | 0.7 | 2 | 2026-08-28T22:55:15 | 0.54
13 | 3_up | b |  | -1.9 | -4 | -1.9 | 5 | 4 | 0.7 | 3.3 | 2026-08-28T22:55:15 | 0.8
13 | 3_up | b |  | -1.85 | -4 | -1.85 | 5 | 6.7 | 0.7 | 6 | 2026-08-28T22:55:15 | 1.34
13 | 3_up | b |  | -1.8 | -4 | -1.8 | 5 | 9.7 | 0.7 | 9 | 2026-08-28T22:55:15 | 1.94
13 | 3_up | b |  | -1.75 | -4 | -1.75 | 5 | 13.7 | 0.7 | 13 | 2026-08-28T22:55:15 | 2.74
13 | 3_up | b |  | -1.7 | -4 | -1.7 | 5 | 17.7 | 0.7 | 17 | 2026-08-28T22:55:15 | 3.54
13 | 3_up | b |  | -1.65 | -4 | -1.65 | 5 | 22.3 | 0.7 | 21.7 | 2026-08-28T22:55:15 | 4.46
13 | 3_up | b |  | -1.6 | -4 | -1.6 | 5 | 28.3 | 0.7 | 27.7 | 2026-08-28T22:55:15 | 5.66
13 | 3_up | b |  | -1.55 | -4 | -1.55 | 5 | 34.3 | 0.7 | 33.7 | 2026-08-28T22:55:15 | 6.86
13 | 3_up | b |  | -1.5 | -4 | -1.5 | 5 | 41.7 | 0.7 | 41 | 2026-08-28T22:55:15 | 8.34
13 | 3_up | b |  | -1.45 | -4 | -1.45 | 5 | 50.3 | 0.7 | 49.7 | 2026-08-28T22:55:15 | 10.06
13 | 3_up | b |  | -1.4 | -4 | -1.4 | 5 | 60 | 0.7 | 59.3 | 2026-08-28T22:55:15 | 12
13 | 3_up | b |  | -1.35 | -4 | -1.35 | 5 | 70.7 | 0.7 | 70 | 2026-08-28T22:55:15 | 14.14
13 | 3_up | b |  | -1.3 | -4 | -1.3 | 5 | 82 | 0.7 | 81.3 | 2026-08-28T22:55:15 | 16.4
13 | 3_up | b |  | -1.25 | -4 | -1.25 | 5 | 95.3 | 0.7 | 94.7 | 2026-08-28T22:55:15 | 19.06
13 | 3_up | b |  | -1.2 | -4 | -1.2 | 5 | 109 | 0.7 | 108.3 | 2026-08-28T22:55:15 | 21.8
13 | 3_up | b |  | -1.15 | -4 | -1.15 | 5 | 124.3 | 0.7 | 123.7 | 2026-08-28T22:55:15 | 24.86
13 | 3_up | b |  | -1.1 | -4 | -1.1 | 5 | 141.3 | 0.7 | 140.7 | 2026-08-28T22:55:15 | 28.26
13 | 3_up | b |  | -1.05 | -4 | -1.05 | 5 | 159.3 | 0.7 | 158.7 | 2026-08-28T22:55:15 | 31.86
13 | 3_up | b |  | -1 | -4 | -1 | 5 | 178.3 | 0.7 | 177.7 | 2026-08-28T22:55:15 | 35.66
13 | 3_up | b |  | -0.95 | -4 | -0.95 | 5 | 198.7 | 0.7 | 198 | 2026-08-28T22:55:15 | 39.74
13 | 3_up | b |  | -0.9 | -4 | -0.9 | 5 | 220 | 0.7 | 219.3 | 2026-08-28T22:55:15 | 44
13 | 3_up | b |  | -0.85 | -4 | -0.85 | 5 | 244.3 | 0.7 | 243.7 | 2026-08-28T22:55:15 | 48.86
13 | 3_up | b |  | -0.8 | -4 | -0.8 | 5 | 268.7 | 0.7 | 268 | 2026-08-28T22:55:15 | 53.74
13 | 3_up | b |  | -0.75 | -4 | -0.75 | 5 | 295.3 | 0.7 | 294.7 | 2026-08-28T22:55:15 | 59.06
13 | 3_up | b |  | -0.7 | -4 | -0.7 | 5 | 323.3 | 0.7 | 322.7 | 2026-08-28T22:55:15 | 64.66
13 | 3_up | b |  | -0.65 | -4 | -0.65 | 5 | 352.7 | 0.7 | 352 | 2026-08-28T22:55:15 | 70.54
13 | 3_up | b |  | -0.6 | -4 | -0.6 | 5 | 383.7 | 0.7 | 383 | 2026-08-28T22:55:15 | 76.74
13 | 3_up | b |  | -0.55 | -4 | -0.55 | 5 | 416.7 | 0.7 | 416 | 2026-08-28T22:55:15 | 83.34
13 | 3_up | b |  | -0.5 | -4 | -0.5 | 5 | 449.3 | 0.7 | 448.7 | 2026-08-28T22:55:15 | 89.86
13 | 3_up | b |  | -0.45 | -4 | -0.45 | 5 | 485.3 | 0.7 | 484.7 | 2026-08-28T22:55:15 | 97.06
13 | 3_up | b |  | -0.4 | -4 | -0.4 | 5 | 524 | 0.7 | 523.3 | 2026-08-28T22:55:15 | 104.8
13 | 3_up | b |  | -0.35 | -4 | -0.35 | 5 | 563.3 | 0.7 | 562.7 | 2026-08-28T22:55:15 | 112.66
13 | 3_up | b |  | -0.3 | -4 | -0.3 | 5 | 603.7 | 0.7 | 603 | 2026-08-28T22:55:15 | 120.74
13 | 3_up | b |  | -0.25 | -4 | -0.25 | 5 | 646 | 0.7 | 645.3 | 2026-08-28T22:55:15 | 129.2
13 | 3_up | b |  | -0.2 | -4 | -0.2 | 5 | 689.7 | 0.7 | 689 | 2026-08-28T22:55:15 | 137.94
13 | 3_up | b |  | -0.15 | -4 | -0.15 | 5 | 736 | 0.7 | 735.3 | 2026-08-28T22:55:15 | 147.2
13 | 3_up | b |  | -0.1 | -4 | -0.1 | 5 | 783.7 | 0.7 | 783 | 2026-08-28T22:55:15 | 156.74
13 | 3_up | b |  | -0.05 | -4 | -0.05 | 5 | 831 | 0.7 | 830.3 | 2026-08-28T22:55:15 | 166.2
13 | 3_up | b |  | 0 | -4 | 0 | 5 | 883 | 0.7 | 882.3 | 2026-08-28T22:55:15 | 176.6
13 | 3_up | b |  | 0.05 | -4 | 0.05 | 5 | 935 | 0.7 | 934.3 | 2026-08-28T22:55:15 | 187
13 | 3_up | b |  | 0.1 | -4 | 0.1 | 5 | 990 | 0.7 | 989.3 | 2026-08-28T22:55:15 | 198
13 | 3_up | b |  | 0.15 | -4 | 0.15 | 5 | 1045 | 0.7 | 1044.3 | 2026-08-28T22:55:15 | 209
13 | 3_up | b |  | 0.2 | -4 | 0.2 | 5 | 1102.7 | 0.7 | 1102 | 2026-08-28T22:55:15 | 220.54
13 | 3_up | b |  | 0.25 | -4 | 0.25 | 5 | 1159.7 | 0.7 | 1159 | 2026-08-28T22:55:15 | 231.94
13 | 3_up | b |  | 0.3 | -4 | 0.3 | 5 | 1220.3 | 0.7 | 1219.7 | 2026-08-28T22:55:15 | 244.06
13 | 3_up | b |  | 0.35 | -4 | 0.35 | 5 | 1281.3 | 0.7 | 1280.7 | 2026-08-28T22:55:15 | 256.26
13 | 3_up | b |  | 0.4 | -4 | 0.4 | 5 | 1344.7 | 0.7 | 1344 | 2026-08-28T22:55:15 | 268.94
13 | 3_up | b |  | 0.45 | -4 | 0.45 | 5 | 1408.7 | 0.7 | 1408 | 2026-08-28T22:55:15 | 281.74
13 | 3_up | b |  | 0.5 | -4 | 0.5 | 5 | 1473 | 0.7 | 1472.3 | 2026-08-28T22:55:15 | 294.6
13 | 3_up | b |  | 0.55 | -4 | 0.55 | 5 | 1538.3 | 0.7 | 1537.7 | 2026-08-28T22:55:15 | 307.66
13 | 3_up | b |  | 0.6 | -4 | 0.6 | 5 | 1607.3 | 0.7 | 1606.7 | 2026-08-28T22:55:15 | 321.46
13 | 3_up | b |  | 0.65 | -4 | 0.65 | 5 | 1676 | 0.7 | 1675.3 | 2026-08-28T22:55:15 | 335.2
13 | 3_up | b |  | 0.7 | -4 | 0.7 | 5 | 1745.7 | 0.7 | 1745 | 2026-08-28T22:55:15 | 349.14
13 | 3_up | b |  | 0.75 | -4 | 0.75 | 5 | 1820.7 | 0.7 | 1820 | 2026-08-28T22:55:15 | 364.14
13 | 3_up | b |  | 0.8 | -4 | 0.8 | 5 | 1893.3 | 0.7 | 1892.7 | 2026-08-28T22:55:15 | 378.66
13 | 3_up | b |  | 0.85 | -4 | 0.85 | 5 | 1967.7 | 0.7 | 1967 | 2026-08-28T22:55:15 | 393.54
13 | 3_up | b |  | 0.9 | -4 | 0.9 | 5 | 2041.7 | 0.7 | 2041 | 2026-08-28T22:55:15 | 408.34
13 | 3_up | b |  | 0.95 | -4 | 0.95 | 5 | 2119.3 | 0.7 | 2118.7 | 2026-08-28T22:55:15 | 423.86
13 | 3_up | b |  | 1 | -4 | 1 | 5 | 2198 | 0.7 | 2197.3 | 2026-08-28T22:55:15 | 439.6
13 | 3_up | b |  | 1.05 | -4 | 1.05 | 5 | 2276.3 | 0.7 | 2275.7 | 2026-08-28T22:55:15 | 455.26
13 | 3_up | b |  | 1.1 | -4 | 1.1 | 5 | 2358.3 | 0.7 | 2357.7 | 2026-08-28T22:55:15 | 471.66
13 | 3_up | b |  | 1.15 | -4 | 1.15 | 5 | 2439 | 0.7 | 2438.3 | 2026-08-28T22:55:15 | 487.8
13 | 3_up | b |  | 1.2 | -4 | 1.2 | 5 | 2522.7 | 0.7 | 2522 | 2026-08-28T22:55:15 | 504.54
13 | 3_up | b |  | 1.25 | -4 | 1.25 | 5 | 2607.7 | 0.7 | 2607 | 2026-08-28T22:55:15 | 521.54
13 | 3_up | b |  | 1.3 | -4 | 1.3 | 5 | 2687.3 | 0.7 | 2686.7 | 2026-08-28T22:55:15 | 537.46
13 | 3_up | b |  | 1.35 | -4 | 1.35 | 5 | 2778 | 0.7 | 2777.3 | 2026-08-28T22:55:15 | 555.6
13 | 3_up | b |  | 1.4 | -4 | 1.4 | 5 | 2864.7 | 0.7 | 2864 | 2026-08-28T22:55:15 | 572.94
13 | 3_up | b |  | 1.45 | -4 | 1.45 | 5 | 2952.7 | 0.7 | 2952 | 2026-08-28T22:55:15 | 590.54
13 | 3_up | b |  | 1.5 | -4 | 1.5 | 5 | 3040.7 | 0.7 | 3040 | 2026-08-28T22:55:15 | 608.14
13 | 3_up | comp | -0.8637 | -0.8151 | -1.6787 | -0.0486 | 5 | 951.7 |  |  | 2026-08-28T22:57:13 | 190.34
13 | 3_up | comp | -0.8637 | -0.7651 | -1.6287 | -0.0986 | 5 | 913.7 |  |  | 2026-08-28T22:57:13 | 182.74
13 | 3_up | comp | -0.8637 | -0.7151 | -1.5787 | -0.1486 | 5 | 879.3 |  |  | 2026-08-28T22:57:13 | 175.86
13 | 3_up | comp | -0.8637 | -0.6651 | -1.5287 | -0.1986 | 5 | 846 |  |  | 2026-08-28T22:57:13 | 169.2
13 | 3_up | comp | -0.8637 | -0.6151 | -1.4787 | -0.2486 | 5 | 815.7 |  |  | 2026-08-28T22:57:13 | 163.14
13 | 3_up | comp | -0.8637 | -0.5651 | -1.4287 | -0.2986 | 5 | 788.3 |  |  | 2026-08-28T22:57:13 | 157.66
13 | 3_up | comp | -0.8637 | -0.5151 | -1.3787 | -0.3486 | 5 | 763.3 |  |  | 2026-08-28T22:57:13 | 152.66
13 | 3_up | comp | -0.8637 | -0.4651 | -1.3287 | -0.3986 | 5 | 740.7 |  |  | 2026-08-28T22:57:13 | 148.14
13 | 3_up | comp | -0.8637 | -0.4151 | -1.2787 | -0.4486 | 5 | 722.7 |  |  | 2026-08-28T22:57:13 | 144.54
13 | 3_up | comp | -0.8637 | -0.3651 | -1.2287 | -0.4986 | 5 | 706.3 |  |  | 2026-08-28T22:57:13 | 141.26
13 | 3_up | comp | -0.8637 | -0.3151 | -1.1787 | -0.5486 | 5 | 692.7 |  |  | 2026-08-28T22:57:13 | 138.54
13 | 3_up | comp | -0.8637 | -0.2651 | -1.1287 | -0.5986 | 5 | 682.3 |  |  | 2026-08-28T22:57:13 | 136.46
13 | 3_up | comp | -0.8637 | -0.2151 | -1.0787 | -0.6486 | 5 | 674.7 |  |  | 2026-08-28T22:57:13 | 134.94
13 | 3_up | comp | -0.8637 | -0.1651 | -1.0287 | -0.6986 | 5 | 669.3 |  |  | 2026-08-28T22:57:13 | 133.86
13 | 3_up | comp | -0.8637 | -0.1151 | -0.9787 | -0.7486 | 5 | 668.3 |  |  | 2026-08-28T22:57:13 | 133.66
13 | 3_up | comp | -0.8637 | -0.0651 | -0.9287 | -0.7986 | 5 | 670.3 |  |  | 2026-08-28T22:57:13 | 134.06
13 | 3_up | comp | -0.8637 | -0.0151 | -0.8787 | -0.8486 | 5 | 675.3 |  |  | 2026-08-28T22:57:13 | 135.06
13 | 3_up | comp | -0.8637 | 0.0349 | -0.8287 | -0.8986 | 5 | 682.3 |  |  | 2026-08-28T22:57:13 | 136.46
13 | 3_up | comp | -0.8637 | 0.0849 | -0.7787 | -0.9486 | 5 | 693.3 |  |  | 2026-08-28T22:57:13 | 138.66
13 | 3_up | comp | -0.8637 | 0.1349 | -0.7287 | -0.9986 | 5 | 708.3 |  |  | 2026-08-28T22:57:13 | 141.66
13 | 3_up | comp | -0.8637 | 0.1849 | -0.6787 | -1.0486 | 5 | 723.7 |  |  | 2026-08-28T22:57:13 | 144.74
13 | 3_up | comp | -0.8637 | 0.2349 | -0.6287 | -1.0986 | 5 | 745 |  |  | 2026-08-28T22:57:13 | 149
13 | 3_up | comp | -0.8637 | 0.2849 | -0.5787 | -1.1486 | 5 | 767.7 |  |  | 2026-08-28T22:57:13 | 153.54
13 | 3_up | comp | -0.8637 | 0.3349 | -0.5287 | -1.1986 | 5 | 794 |  |  | 2026-08-28T22:57:13 | 158.8
13 | 3_up | comp | -0.8637 | 0.3849 | -0.4787 | -1.2486 | 5 | 822.3 |  |  | 2026-08-28T22:57:13 | 164.46
14 | 3_up | a |  | -4 | -4 | -4 | 5 | 1.7 | 0.8 | 0.8 | 2026-08-28T22:58:44 | 0.34
14 | 3_up | a |  | -3.95 | -3.95 | -4 | 5 | 0 | 0.8 | -0.8 | 2026-08-28T22:58:44 | 0
14 | 3_up | a |  | -3.9 | -3.9 | -4 | 5 | 0 | 0.8 | -0.8 | 2026-08-28T22:58:44 | 0
14 | 3_up | a |  | -3.85 | -3.85 | -4 | 5 | 0 | 0.8 | -0.8 | 2026-08-28T22:58:44 | 0
14 | 3_up | a |  | -3.8 | -3.8 | -4 | 5 | 0 | 0.8 | -0.8 | 2026-08-28T22:58:44 | 0
14 | 3_up | a |  | -3.75 | -3.75 | -4 | 5 | 0 | 0.8 | -0.8 | 2026-08-28T22:58:44 | 0
14 | 3_up | a |  | -3.7 | -3.7 | -4 | 5 | 0 | 0.8 | -0.8 | 2026-08-28T22:58:44 | 0
14 | 3_up | a |  | -3.65 | -3.65 | -4 | 5 | 0 | 0.8 | -0.8 | 2026-08-28T22:58:44 | 0
14 | 3_up | a |  | -3.6 | -3.6 | -4 | 5 | 0 | 0.8 | -0.8 | 2026-08-28T22:58:44 | 0
14 | 3_up | a |  | -3.55 | -3.55 | -4 | 5 | 0 | 0.8 | -0.8 | 2026-08-28T22:58:44 | 0
14 | 3_up | a |  | -3.5 | -3.5 | -4 | 5 | 0 | 0.8 | -0.8 | 2026-08-28T22:58:44 | 0
14 | 3_up | a |  | -3.45 | -3.45 | -4 | 5 | 0 | 0.8 | -0.8 | 2026-08-28T22:58:44 | 0
14 | 3_up | a |  | -3.4 | -3.4 | -4 | 5 | 0 | 0.8 | -0.8 | 2026-08-28T22:58:44 | 0
14 | 3_up | a |  | -3.35 | -3.35 | -4 | 5 | 0 | 0.8 | -0.8 | 2026-08-28T22:58:44 | 0
14 | 3_up | a |  | -3.3 | -3.3 | -4 | 5 | 0 | 0.8 | -0.8 | 2026-08-28T22:58:44 | 0
14 | 3_up | a |  | -3.25 | -3.25 | -4 | 5 | 0 | 0.8 | -0.8 | 2026-08-28T22:58:44 | 0
14 | 3_up | a |  | -3.2 | -3.2 | -4 | 5 | 0 | 0.8 | -0.8 | 2026-08-28T22:58:44 | 0
14 | 3_up | a |  | -3.15 | -3.15 | -4 | 5 | 0 | 0.8 | -0.8 | 2026-08-28T22:58:44 | 0
14 | 3_up | a |  | -3.1 | -3.1 | -4 | 5 | 0 | 0.8 | -0.8 | 2026-08-28T22:58:44 | 0
14 | 3_up | a |  | -3.05 | -3.05 | -4 | 5 | 0 | 0.8 | -0.8 | 2026-08-28T22:58:44 | 0
14 | 3_up | a |  | -3 | -3 | -4 | 5 | 0 | 0.8 | -0.8 | 2026-08-28T22:58:44 | 0
14 | 3_up | a |  | -2.95 | -2.95 | -4 | 5 | 0 | 0.8 | -0.8 | 2026-08-28T22:58:44 | 0
14 | 3_up | a |  | -2.9 | -2.9 | -4 | 5 | 0 | 0.8 | -0.8 | 2026-08-28T22:58:44 | 0
14 | 3_up | a |  | -2.85 | -2.85 | -4 | 5 | 0 | 0.8 | -0.8 | 2026-08-28T22:58:44 | 0
14 | 3_up | a |  | -2.8 | -2.8 | -4 | 5 | 0 | 0.8 | -0.8 | 2026-08-28T22:58:44 | 0
14 | 3_up | a |  | -2.75 | -2.75 | -4 | 5 | 0 | 0.8 | -0.8 | 2026-08-28T22:58:44 | 0
14 | 3_up | a |  | -2.7 | -2.7 | -4 | 5 | 0 | 0.8 | -0.8 | 2026-08-28T22:58:44 | 0
14 | 3_up | a |  | -2.65 | -2.65 | -4 | 5 | 0 | 0.8 | -0.8 | 2026-08-28T22:58:44 | 0
14 | 3_up | a |  | -2.6 | -2.6 | -4 | 5 | 0 | 0.8 | -0.8 | 2026-08-28T22:58:44 | 0
14 | 3_up | a |  | -2.55 | -2.55 | -4 | 5 | 0 | 0.8 | -0.8 | 2026-08-28T22:58:44 | 0
14 | 3_up | a |  | -2.5 | -2.5 | -4 | 5 | 0 | 0.8 | -0.8 | 2026-08-28T22:58:44 | 0
14 | 3_up | a |  | -2.45 | -2.45 | -4 | 5 | 0 | 0.8 | -0.8 | 2026-08-28T22:58:44 | 0
14 | 3_up | a |  | -2.4 | -2.4 | -4 | 5 | 0 | 0.8 | -0.8 | 2026-08-28T22:58:44 | 0
14 | 3_up | a |  | -2.35 | -2.35 | -4 | 5 | 0 | 0.8 | -0.8 | 2026-08-28T22:58:44 | 0
14 | 3_up | a |  | -2.3 | -2.3 | -4 | 5 | 0 | 0.8 | -0.8 | 2026-08-28T22:58:44 | 0
14 | 3_up | a |  | -2.25 | -2.25 | -4 | 5 | 0 | 0.8 | -0.8 | 2026-08-28T22:58:44 | 0
14 | 3_up | a |  | -2.2 | -2.2 | -4 | 5 | 1 | 0.8 | 0.2 | 2026-08-28T22:58:44 | 0.2
14 | 3_up | a |  | -2.15 | -2.15 | -4 | 5 | 2 | 0.8 | 1.2 | 2026-08-28T22:58:44 | 0.4
14 | 3_up | a |  | -2.1 | -2.1 | -4 | 5 | 3.7 | 0.8 | 2.8 | 2026-08-28T22:58:44 | 0.74
14 | 3_up | a |  | -2.05 | -2.05 | -4 | 5 | 6 | 0.8 | 5.2 | 2026-08-28T22:58:44 | 1.2
14 | 3_up | a |  | -2 | -2 | -4 | 5 | 8.3 | 0.8 | 7.5 | 2026-08-28T22:58:44 | 1.66
14 | 3_up | a |  | -1.95 | -1.95 | -4 | 5 | 12 | 0.8 | 11.2 | 2026-08-28T22:58:44 | 2.4
14 | 3_up | a |  | -1.9 | -1.9 | -4 | 5 | 16.3 | 0.8 | 15.5 | 2026-08-28T22:58:44 | 3.26
14 | 3_up | a |  | -1.85 | -1.85 | -4 | 5 | 20.7 | 0.8 | 19.8 | 2026-08-28T22:58:44 | 4.14
14 | 3_up | a |  | -1.8 | -1.8 | -4 | 5 | 26.3 | 0.8 | 25.5 | 2026-08-28T22:58:44 | 5.26
14 | 3_up | a |  | -1.75 | -1.75 | -4 | 5 | 32.3 | 0.8 | 31.5 | 2026-08-28T22:58:44 | 6.46
14 | 3_up | a |  | -1.7 | -1.7 | -4 | 5 | 39.7 | 0.8 | 38.8 | 2026-08-28T22:58:44 | 7.94
14 | 3_up | a |  | -1.65 | -1.65 | -4 | 5 | 47.3 | 0.8 | 46.5 | 2026-08-28T22:58:44 | 9.46
14 | 3_up | a |  | -1.6 | -1.6 | -4 | 5 | 56 | 0.8 | 55.2 | 2026-08-28T22:58:44 | 11.2
14 | 3_up | a |  | -1.55 | -1.55 | -4 | 5 | 66.7 | 0.8 | 65.8 | 2026-08-28T22:58:44 | 13.34
14 | 3_up | a |  | -1.5 | -1.5 | -4 | 5 | 78 | 0.8 | 77.2 | 2026-08-28T22:58:44 | 15.6
14 | 3_up | a |  | -1.45 | -1.45 | -4 | 5 | 90.3 | 0.8 | 89.5 | 2026-08-28T22:58:44 | 18.06
14 | 3_up | a |  | -1.4 | -1.4 | -4 | 5 | 104.7 | 0.8 | 103.8 | 2026-08-28T22:58:44 | 20.94
14 | 3_up | a |  | -1.35 | -1.35 | -4 | 5 | 119.3 | 0.8 | 118.5 | 2026-08-28T22:58:44 | 23.86
14 | 3_up | a |  | -1.3 | -1.3 | -4 | 5 | 135.7 | 0.8 | 134.8 | 2026-08-28T22:58:44 | 27.14
14 | 3_up | a |  | -1.25 | -1.25 | -4 | 5 | 153.3 | 0.8 | 152.5 | 2026-08-28T22:58:44 | 30.66
14 | 3_up | a |  | -1.2 | -1.2 | -4 | 5 | 172.3 | 0.8 | 171.5 | 2026-08-28T22:58:44 | 34.46
14 | 3_up | a |  | -1.15 | -1.15 | -4 | 5 | 192.7 | 0.8 | 191.8 | 2026-08-28T22:58:44 | 38.54
14 | 3_up | a |  | -1.1 | -1.1 | -4 | 5 | 214 | 0.8 | 213.2 | 2026-08-28T22:58:44 | 42.8
14 | 3_up | a |  | -1.05 | -1.05 | -4 | 5 | 237 | 0.8 | 236.2 | 2026-08-28T22:58:44 | 47.4
14 | 3_up | a |  | -1 | -1 | -4 | 5 | 271.7 | 0.8 | 270.8 | 2026-08-28T22:58:44 | 54.34
14 | 3_up | a |  | -0.95 | -0.95 | -4 | 5 | 287.7 | 0.8 | 286.8 | 2026-08-28T22:58:44 | 57.54
14 | 3_up | a |  | -0.9 | -0.9 | -4 | 5 | 315.7 | 0.8 | 314.8 | 2026-08-28T22:58:44 | 63.14
14 | 3_up | a |  | -0.85 | -0.85 | -4 | 5 | 344.3 | 0.8 | 343.5 | 2026-08-28T22:58:44 | 68.86
14 | 3_up | a |  | -0.8 | -0.8 | -4 | 5 | 374.3 | 0.8 | 373.5 | 2026-08-28T22:58:44 | 74.86
14 | 3_up | a |  | -0.75 | -0.75 | -4 | 5 | 406 | 0.8 | 405.2 | 2026-08-28T22:58:44 | 81.2
14 | 3_up | a |  | -0.7 | -0.7 | -4 | 5 | 440 | 0.8 | 439.2 | 2026-08-28T22:58:44 | 88
14 | 3_up | a |  | -0.65 | -0.65 | -4 | 5 | 475.7 | 0.8 | 474.8 | 2026-08-28T22:58:44 | 95.14
14 | 3_up | a |  | -0.6 | -0.6 | -4 | 5 | 512.7 | 0.8 | 511.8 | 2026-08-28T22:58:44 | 102.54
14 | 3_up | a |  | -0.55 | -0.55 | -4 | 5 | 551 | 0.8 | 550.2 | 2026-08-28T22:58:44 | 110.2
14 | 3_up | a |  | -0.5 | -0.5 | -4 | 5 | 589.7 | 0.8 | 588.8 | 2026-08-28T22:58:44 | 117.94
14 | 3_up | a |  | -0.45 | -0.45 | -4 | 5 | 633.3 | 0.8 | 632.5 | 2026-08-28T22:58:44 | 126.66
14 | 3_up | a |  | -0.4 | -0.4 | -4 | 5 | 676.3 | 0.8 | 675.5 | 2026-08-28T22:58:44 | 135.26
14 | 3_up | a |  | -0.35 | -0.35 | -4 | 5 | 720.3 | 0.8 | 719.5 | 2026-08-28T22:58:44 | 144.06
14 | 3_up | a |  | -0.3 | -0.3 | -4 | 5 | 767.7 | 0.8 | 766.8 | 2026-08-28T22:58:44 | 153.54
14 | 3_up | a |  | -0.25 | -0.25 | -4 | 5 | 815.7 | 0.8 | 814.8 | 2026-08-28T22:58:44 | 163.14
14 | 3_up | a |  | -0.2 | -0.2 | -4 | 5 | 864.3 | 0.8 | 863.5 | 2026-08-28T22:58:44 | 172.86
14 | 3_up | a |  | -0.15 | -0.15 | -4 | 5 | 916.7 | 0.8 | 915.8 | 2026-08-28T22:58:44 | 183.34
14 | 3_up | a |  | -0.1 | -0.1 | -4 | 5 | 970.3 | 0.8 | 969.5 | 2026-08-28T22:58:44 | 194.06
14 | 3_up | a |  | -0.05 | -0.05 | -4 | 5 | 1024.3 | 0.8 | 1023.5 | 2026-08-28T22:58:44 | 204.86
14 | 3_up | a |  | 0 | 0 | -4 | 5 | 1082 | 0.8 | 1081.2 | 2026-08-28T22:58:44 | 216.4
14 | 3_up | a |  | 0.05 | 0.05 | -4 | 5 | 1139.7 | 0.8 | 1138.8 | 2026-08-28T22:58:44 | 227.94
14 | 3_up | a |  | 0.1 | 0.1 | -4 | 5 | 1197.3 | 0.8 | 1196.5 | 2026-08-28T22:58:44 | 239.46
14 | 3_up | a |  | 0.15 | 0.15 | -4 | 5 | 1256.3 | 0.8 | 1255.5 | 2026-08-28T22:58:44 | 251.26
14 | 3_up | a |  | 0.2 | 0.2 | -4 | 5 | 1319.7 | 0.8 | 1318.8 | 2026-08-28T22:58:44 | 263.94
14 | 3_up | a |  | 0.25 | 0.25 | -4 | 5 | 1383 | 0.8 | 1382.2 | 2026-08-28T22:58:44 | 276.6
14 | 3_up | a |  | 0.3 | 0.3 | -4 | 5 | 1447 | 0.8 | 1446.2 | 2026-08-28T22:58:44 | 289.4
14 | 3_up | a |  | 0.35 | 0.35 | -4 | 5 | 1512 | 0.8 | 1511.2 | 2026-08-28T22:58:44 | 302.4
14 | 3_up | a |  | 0.4 | 0.4 | -4 | 5 | 1580.3 | 0.8 | 1579.5 | 2026-08-28T22:58:44 | 316.06
14 | 3_up | a |  | 0.45 | 0.45 | -4 | 5 | 1648 | 0.8 | 1647.2 | 2026-08-28T22:58:44 | 329.6
14 | 3_up | a |  | 0.5 | 0.5 | -4 | 5 | 1717.7 | 0.8 | 1716.8 | 2026-08-28T22:58:44 | 343.54
14 | 3_up | a |  | 0.55 | 0.55 | -4 | 5 | 1788.7 | 0.8 | 1787.8 | 2026-08-28T22:58:44 | 357.74
14 | 3_up | a |  | 0.6 | 0.6 | -4 | 5 | 1860 | 0.8 | 1859.2 | 2026-08-28T22:58:44 | 372
14 | 3_up | a |  | 0.65 | 0.65 | -4 | 5 | 1934.3 | 0.8 | 1933.5 | 2026-08-28T22:58:44 | 386.86
14 | 3_up | a |  | 0.7 | 0.7 | -4 | 5 | 2010 | 0.8 | 2009.2 | 2026-08-28T22:58:44 | 402
14 | 3_up | a |  | 0.75 | 0.75 | -4 | 5 | 2087 | 0.8 | 2086.2 | 2026-08-28T22:58:44 | 417.4
14 | 3_up | a |  | 0.8 | 0.8 | -4 | 5 | 2162.3 | 0.8 | 2161.5 | 2026-08-28T22:58:44 | 432.46
14 | 3_up | a |  | 0.85 | 0.85 | -4 | 5 | 2241.3 | 0.8 | 2240.5 | 2026-08-28T22:58:44 | 448.26
14 | 3_up | a |  | 0.9 | 0.9 | -4 | 5 | 2321.7 | 0.8 | 2320.8 | 2026-08-28T22:58:44 | 464.34
14 | 3_up | a |  | 0.95 | 0.95 | -4 | 5 | 2401.7 | 0.8 | 2400.8 | 2026-08-28T22:58:44 | 480.34
14 | 3_up | a |  | 1 | 1 | -4 | 5 | 2482.7 | 0.8 | 2481.8 | 2026-08-28T22:58:44 | 496.54
14 | 3_up | a |  | 1.05 | 1.05 | -4 | 5 | 2565.7 | 0.8 | 2564.8 | 2026-08-28T22:58:44 | 513.14
14 | 3_up | a |  | 1.1 | 1.1 | -4 | 5 | 2651.7 | 0.8 | 2650.8 | 2026-08-28T22:58:44 | 530.34
14 | 3_up | a |  | 1.15 | 1.15 | -4 | 5 | 2736.3 | 0.8 | 2735.5 | 2026-08-28T22:58:44 | 547.26
14 | 3_up | a |  | 1.2 | 1.2 | -4 | 5 | 2824.7 | 0.8 | 2823.8 | 2026-08-28T22:58:44 | 564.94
14 | 3_up | a |  | 1.25 | 1.25 | -4 | 5 | 2912.7 | 0.8 | 2911.8 | 2026-08-28T22:58:44 | 582.54
14 | 3_up | a |  | 1.3 | 1.3 | -4 | 5 | 3002.7 | 0.8 | 3001.8 | 2026-08-28T22:58:44 | 600.54
14 | 3_up | a |  | 1.35 | 1.35 | -4 | 5 | 3089.7 | 0.8 | 3088.8 | 2026-08-28T22:58:44 | 617.94
14 | 3_up | a |  | 1.4 | 1.4 | -4 | 5 | 3181 | 0.8 | 3180.2 | 2026-08-28T22:58:44 | 636.2
14 | 3_up | a |  | 1.45 | 1.45 | -4 | 5 | 3273 | 0.8 | 3272.2 | 2026-08-28T22:58:44 | 654.6
14 | 3_up | a |  | 1.5 | 1.5 | -4 | 5 | 3361 | 0.8 | 3360.2 | 2026-08-28T22:58:44 | 672.2
14 | 3_up | b |  | -4 | -4 | -4 | 5 | 1.7 | 0.8 | 0.8 | 2026-08-28T23:00:16 | 0.34
14 | 3_up | b |  | -3.95 | -4 | -3.95 | 5 | 0 | 0.8 | -0.8 | 2026-08-28T23:00:16 | 0
14 | 3_up | b |  | -3.9 | -4 | -3.9 | 5 | 0 | 0.8 | -0.8 | 2026-08-28T23:00:16 | 0
14 | 3_up | b |  | -3.85 | -4 | -3.85 | 5 | 0 | 0.8 | -0.8 | 2026-08-28T23:00:16 | 0
14 | 3_up | b |  | -3.8 | -4 | -3.8 | 5 | 0 | 0.8 | -0.8 | 2026-08-28T23:00:16 | 0
14 | 3_up | b |  | -3.75 | -4 | -3.75 | 5 | 0 | 0.8 | -0.8 | 2026-08-28T23:00:16 | 0
14 | 3_up | b |  | -3.7 | -4 | -3.7 | 5 | 0 | 0.8 | -0.8 | 2026-08-28T23:00:16 | 0
14 | 3_up | b |  | -3.65 | -4 | -3.65 | 5 | 0 | 0.8 | -0.8 | 2026-08-28T23:00:16 | 0
14 | 3_up | b |  | -3.6 | -4 | -3.6 | 5 | 0 | 0.8 | -0.8 | 2026-08-28T23:00:16 | 0
14 | 3_up | b |  | -3.55 | -4 | -3.55 | 5 | 0 | 0.8 | -0.8 | 2026-08-28T23:00:16 | 0
14 | 3_up | b |  | -3.5 | -4 | -3.5 | 5 | 0 | 0.8 | -0.8 | 2026-08-28T23:00:16 | 0
14 | 3_up | b |  | -3.45 | -4 | -3.45 | 5 | 0 | 0.8 | -0.8 | 2026-08-28T23:00:16 | 0
14 | 3_up | b |  | -3.4 | -4 | -3.4 | 5 | 0 | 0.8 | -0.8 | 2026-08-28T23:00:16 | 0
14 | 3_up | b |  | -3.35 | -4 | -3.35 | 5 | 0 | 0.8 | -0.8 | 2026-08-28T23:00:16 | 0
14 | 3_up | b |  | -3.3 | -4 | -3.3 | 5 | 0 | 0.8 | -0.8 | 2026-08-28T23:00:16 | 0
14 | 3_up | b |  | -3.25 | -4 | -3.25 | 5 | 0 | 0.8 | -0.8 | 2026-08-28T23:00:16 | 0
14 | 3_up | b |  | -3.2 | -4 | -3.2 | 5 | 0 | 0.8 | -0.8 | 2026-08-28T23:00:16 | 0
14 | 3_up | b |  | -3.15 | -4 | -3.15 | 5 | 0 | 0.8 | -0.8 | 2026-08-28T23:00:16 | 0
14 | 3_up | b |  | -3.1 | -4 | -3.1 | 5 | 0 | 0.8 | -0.8 | 2026-08-28T23:00:16 | 0
14 | 3_up | b |  | -3.05 | -4 | -3.05 | 5 | 0 | 0.8 | -0.8 | 2026-08-28T23:00:16 | 0
14 | 3_up | b |  | -3 | -4 | -3 | 5 | 0 | 0.8 | -0.8 | 2026-08-28T23:00:16 | 0
14 | 3_up | b |  | -2.95 | -4 | -2.95 | 5 | 0 | 0.8 | -0.8 | 2026-08-28T23:00:16 | 0
14 | 3_up | b |  | -2.9 | -4 | -2.9 | 5 | 0 | 0.8 | -0.8 | 2026-08-28T23:00:16 | 0
14 | 3_up | b |  | -2.85 | -4 | -2.85 | 5 | 0 | 0.8 | -0.8 | 2026-08-28T23:00:16 | 0
14 | 3_up | b |  | -2.8 | -4 | -2.8 | 5 | 0 | 0.8 | -0.8 | 2026-08-28T23:00:16 | 0
14 | 3_up | b |  | -2.75 | -4 | -2.75 | 5 | 0 | 0.8 | -0.8 | 2026-08-28T23:00:16 | 0
14 | 3_up | b |  | -2.7 | -4 | -2.7 | 5 | 0 | 0.8 | -0.8 | 2026-08-28T23:00:16 | 0
14 | 3_up | b |  | -2.65 | -4 | -2.65 | 5 | 0 | 0.8 | -0.8 | 2026-08-28T23:00:16 | 0
14 | 3_up | b |  | -2.6 | -4 | -2.6 | 5 | 0 | 0.8 | -0.8 | 2026-08-28T23:00:16 | 0
14 | 3_up | b |  | -2.55 | -4 | -2.55 | 5 | 0 | 0.8 | -0.8 | 2026-08-28T23:00:16 | 0
14 | 3_up | b |  | -2.5 | -4 | -2.5 | 5 | 0 | 0.8 | -0.8 | 2026-08-28T23:00:16 | 0
14 | 3_up | b |  | -2.45 | -4 | -2.45 | 5 | 0 | 0.8 | -0.8 | 2026-08-28T23:00:16 | 0
14 | 3_up | b |  | -2.4 | -4 | -2.4 | 5 | 0 | 0.8 | -0.8 | 2026-08-28T23:00:16 | 0
14 | 3_up | b |  | -2.35 | -4 | -2.35 | 5 | 0 | 0.8 | -0.8 | 2026-08-28T23:00:16 | 0
14 | 3_up | b |  | -2.3 | -4 | -2.3 | 5 | 0 | 0.8 | -0.8 | 2026-08-28T23:00:16 | 0
14 | 3_up | b |  | -2.25 | -4 | -2.25 | 5 | 0 | 0.8 | -0.8 | 2026-08-28T23:00:16 | 0
14 | 3_up | b |  | -2.2 | -4 | -2.2 | 5 | 0 | 0.8 | -0.8 | 2026-08-28T23:00:16 | 0
14 | 3_up | b |  | -2.15 | -4 | -2.15 | 5 | 1.3 | 0.8 | 0.5 | 2026-08-28T23:00:16 | 0.26
14 | 3_up | b |  | -2.1 | -4 | -2.1 | 5 | 2 | 0.8 | 1.2 | 2026-08-28T23:00:16 | 0.4
14 | 3_up | b |  | -2.05 | -4 | -2.05 | 5 | 4.3 | 0.8 | 3.5 | 2026-08-28T23:00:16 | 0.86
14 | 3_up | b |  | -2 | -4 | -2 | 5 | 6 | 0.8 | 5.2 | 2026-08-28T23:00:16 | 1.2
14 | 3_up | b |  | -1.95 | -4 | -1.95 | 5 | 8.7 | 0.8 | 7.8 | 2026-08-28T23:00:16 | 1.74
14 | 3_up | b |  | -1.9 | -4 | -1.9 | 5 | 12 | 0.8 | 11.2 | 2026-08-28T23:00:16 | 2.4
14 | 3_up | b |  | -1.85 | -4 | -1.85 | 5 | 16.3 | 0.8 | 15.5 | 2026-08-28T23:00:16 | 3.26
14 | 3_up | b |  | -1.8 | -4 | -1.8 | 5 | 21.3 | 0.8 | 20.5 | 2026-08-28T23:00:16 | 4.26
14 | 3_up | b |  | -1.75 | -4 | -1.75 | 5 | 26.3 | 0.8 | 25.5 | 2026-08-28T23:00:16 | 5.26
14 | 3_up | b |  | -1.7 | -4 | -1.7 | 5 | 32.7 | 0.8 | 31.8 | 2026-08-28T23:00:16 | 6.54
14 | 3_up | b |  | -1.65 | -4 | -1.65 | 5 | 40.7 | 0.8 | 39.8 | 2026-08-28T23:00:16 | 8.14
14 | 3_up | b |  | -1.6 | -4 | -1.6 | 5 | 48.7 | 0.8 | 47.8 | 2026-08-28T23:00:16 | 9.74
14 | 3_up | b |  | -1.55 | -4 | -1.55 | 5 | 58 | 0.8 | 57.2 | 2026-08-28T23:00:16 | 11.6
14 | 3_up | b |  | -1.5 | -4 | -1.5 | 5 | 67.7 | 0.8 | 66.8 | 2026-08-28T23:00:16 | 13.54
14 | 3_up | b |  | -1.45 | -4 | -1.45 | 5 | 79.3 | 0.8 | 78.5 | 2026-08-28T23:00:16 | 15.86
14 | 3_up | b |  | -1.4 | -4 | -1.4 | 5 | 92 | 0.8 | 91.2 | 2026-08-28T23:00:16 | 18.4
14 | 3_up | b |  | -1.35 | -4 | -1.35 | 5 | 105.7 | 0.8 | 104.8 | 2026-08-28T23:00:16 | 21.14
14 | 3_up | b |  | -1.3 | -4 | -1.3 | 5 | 121 | 0.8 | 120.2 | 2026-08-28T23:00:16 | 24.2
14 | 3_up | b |  | -1.25 | -4 | -1.25 | 5 | 137 | 0.8 | 136.2 | 2026-08-28T23:00:16 | 27.4
14 | 3_up | b |  | -1.2 | -4 | -1.2 | 5 | 155.7 | 0.8 | 154.8 | 2026-08-28T23:00:16 | 31.14
14 | 3_up | b |  | -1.15 | -4 | -1.15 | 5 | 174.3 | 0.8 | 173.5 | 2026-08-28T23:00:16 | 34.86
14 | 3_up | b |  | -1.1 | -4 | -1.1 | 5 | 194.7 | 0.8 | 193.8 | 2026-08-28T23:00:16 | 38.94
14 | 3_up | b |  | -1.05 | -4 | -1.05 | 5 | 217.3 | 0.8 | 216.5 | 2026-08-28T23:00:16 | 43.46
14 | 3_up | b |  | -1 | -4 | -1 | 5 | 240 | 0.8 | 239.2 | 2026-08-28T23:00:16 | 48
14 | 3_up | b |  | -0.95 | -4 | -0.95 | 5 | 263.3 | 0.8 | 262.5 | 2026-08-28T23:00:16 | 52.66
14 | 3_up | b |  | -0.9 | -4 | -0.9 | 5 | 290 | 0.8 | 289.2 | 2026-08-28T23:00:16 | 58
14 | 3_up | b |  | -0.85 | -4 | -0.85 | 5 | 318.3 | 0.8 | 317.5 | 2026-08-28T23:00:16 | 63.66
14 | 3_up | b |  | -0.8 | -4 | -0.8 | 5 | 347 | 0.8 | 346.2 | 2026-08-28T23:00:16 | 69.4
14 | 3_up | b |  | -0.75 | -4 | -0.75 | 5 | 378.3 | 0.8 | 377.5 | 2026-08-28T23:00:16 | 75.66
14 | 3_up | b |  | -0.7 | -4 | -0.7 | 5 | 410.3 | 0.8 | 409.5 | 2026-08-28T23:00:16 | 82.06
14 | 3_up | b |  | -0.65 | -4 | -0.65 | 5 | 444.7 | 0.8 | 443.8 | 2026-08-28T23:00:16 | 88.94
14 | 3_up | b |  | -0.6 | -4 | -0.6 | 5 | 479.3 | 0.8 | 478.5 | 2026-08-28T23:00:16 | 95.86
14 | 3_up | b |  | -0.55 | -4 | -0.55 | 5 | 516.3 | 0.8 | 515.5 | 2026-08-28T23:00:16 | 103.26
14 | 3_up | b |  | -0.5 | -4 | -0.5 | 5 | 554.3 | 0.8 | 553.5 | 2026-08-28T23:00:16 | 110.86
14 | 3_up | b |  | -0.45 | -4 | -0.45 | 5 | 595.3 | 0.8 | 594.5 | 2026-08-28T23:00:16 | 119.06
14 | 3_up | b |  | -0.4 | -4 | -0.4 | 5 | 637.7 | 0.8 | 636.8 | 2026-08-28T23:00:16 | 127.54
14 | 3_up | b |  | -0.35 | -4 | -0.35 | 5 | 681.7 | 0.8 | 680.8 | 2026-08-28T23:00:16 | 136.34
14 | 3_up | b |  | -0.3 | -4 | -0.3 | 5 | 726.3 | 0.8 | 725.5 | 2026-08-28T23:00:16 | 145.26
14 | 3_up | b |  | -0.25 | -4 | -0.25 | 5 | 773.7 | 0.8 | 772.8 | 2026-08-28T23:00:16 | 154.74
14 | 3_up | b |  | -0.2 | -4 | -0.2 | 5 | 822 | 0.8 | 821.2 | 2026-08-28T23:00:16 | 164.4
14 | 3_up | b |  | -0.15 | -4 | -0.15 | 5 | 871 | 0.8 | 870.2 | 2026-08-28T23:00:16 | 174.2
14 | 3_up | b |  | -0.1 | -4 | -0.1 | 5 | 923.7 | 0.8 | 922.8 | 2026-08-28T23:00:16 | 184.74
14 | 3_up | b |  | -0.05 | -4 | -0.05 | 5 | 976 | 0.8 | 975.2 | 2026-08-28T23:00:16 | 195.2
14 | 3_up | b |  | 0 | -4 | 0 | 5 | 1031.7 | 0.8 | 1030.8 | 2026-08-28T23:00:16 | 206.34
14 | 3_up | b |  | 0.05 | -4 | 0.05 | 5 | 1087.3 | 0.8 | 1086.5 | 2026-08-28T23:00:16 | 217.46
14 | 3_up | b |  | 0.1 | -4 | 0.1 | 5 | 1145.7 | 0.8 | 1144.8 | 2026-08-28T23:00:16 | 229.14
14 | 3_up | b |  | 0.15 | -4 | 0.15 | 5 | 1205.3 | 0.8 | 1204.5 | 2026-08-28T23:00:16 | 241.06
14 | 3_up | b |  | 0.2 | -4 | 0.2 | 5 | 1264 | 0.8 | 1263.2 | 2026-08-28T23:00:16 | 252.8
14 | 3_up | b |  | 0.25 | -4 | 0.25 | 5 | 1327.3 | 0.8 | 1326.5 | 2026-08-28T23:00:16 | 265.46
14 | 3_up | b |  | 0.3 | -4 | 0.3 | 5 | 1390.7 | 0.8 | 1389.8 | 2026-08-28T23:00:16 | 278.14
14 | 3_up | b |  | 0.35 | -4 | 0.35 | 5 | 1455.7 | 0.8 | 1454.8 | 2026-08-28T23:00:16 | 291.14
14 | 3_up | b |  | 0.4 | -4 | 0.4 | 5 | 1520.7 | 0.8 | 1519.8 | 2026-08-28T23:00:16 | 304.14
14 | 3_up | b |  | 0.45 | -4 | 0.45 | 5 | 1590.3 | 0.8 | 1589.5 | 2026-08-28T23:00:16 | 318.06
14 | 3_up | b |  | 0.5 | -4 | 0.5 | 5 | 1658 | 0.8 | 1657.2 | 2026-08-28T23:00:16 | 331.6
14 | 3_up | b |  | 0.55 | -4 | 0.55 | 5 | 1727.3 | 0.8 | 1726.5 | 2026-08-28T23:00:16 | 345.46
14 | 3_up | b |  | 0.6 | -4 | 0.6 | 5 | 1798.7 | 0.8 | 1797.8 | 2026-08-28T23:00:16 | 359.74
14 | 3_up | b |  | 0.65 | -4 | 0.65 | 5 | 1898 | 0.8 | 1897.2 | 2026-08-28T23:00:16 | 379.6
14 | 3_up | b |  | 0.7 | -4 | 0.7 | 5 | 1945 | 0.8 | 1944.2 | 2026-08-28T23:00:16 | 389
14 | 3_up | b |  | 0.75 | -4 | 0.75 | 5 | 2021.7 | 0.8 | 2020.8 | 2026-08-28T23:00:16 | 404.34
14 | 3_up | b |  | 0.8 | -4 | 0.8 | 5 | 2096.3 | 0.8 | 2095.5 | 2026-08-28T23:00:16 | 419.26
14 | 3_up | b |  | 0.85 | -4 | 0.85 | 5 | 2174.7 | 0.8 | 2173.8 | 2026-08-28T23:00:16 | 434.94
14 | 3_up | b |  | 0.9 | -4 | 0.9 | 5 | 2254 | 0.8 | 2253.2 | 2026-08-28T23:00:16 | 450.8
14 | 3_up | b |  | 0.95 | -4 | 0.95 | 5 | 2334.3 | 0.8 | 2333.5 | 2026-08-28T23:00:16 | 466.86
14 | 3_up | b |  | 1 | -4 | 1 | 5 | 2415.7 | 0.8 | 2414.8 | 2026-08-28T23:00:16 | 483.14
14 | 3_up | b |  | 1.05 | -4 | 1.05 | 5 | 2497.3 | 0.8 | 2496.5 | 2026-08-28T23:00:16 | 499.46
14 | 3_up | b |  | 1.1 | -4 | 1.1 | 5 | 2579.7 | 0.8 | 2578.8 | 2026-08-28T23:00:16 | 515.94
14 | 3_up | b |  | 1.15 | -4 | 1.15 | 5 | 2664.7 | 0.8 | 2663.8 | 2026-08-28T23:00:16 | 532.94
14 | 3_up | b |  | 1.2 | -4 | 1.2 | 5 | 2751.7 | 0.8 | 2750.8 | 2026-08-28T23:00:16 | 550.34
14 | 3_up | b |  | 1.25 | -4 | 1.25 | 5 | 2838.3 | 0.8 | 2837.5 | 2026-08-28T23:00:16 | 567.66
14 | 3_up | b |  | 1.3 | -4 | 1.3 | 5 | 2965.3 | 0.8 | 2964.5 | 2026-08-28T23:00:16 | 593.06
14 | 3_up | b |  | 1.35 | -4 | 1.35 | 5 | 3015.7 | 0.8 | 3014.8 | 2026-08-28T23:00:16 | 603.14
14 | 3_up | b |  | 1.4 | -4 | 1.4 | 5 | 3107.3 | 0.8 | 3106.5 | 2026-08-28T23:00:16 | 621.46
14 | 3_up | b |  | 1.45 | -4 | 1.45 | 5 | 3198.7 | 0.8 | 3197.8 | 2026-08-28T23:00:16 | 639.74
14 | 3_up | b |  | 1.5 | -4 | 1.5 | 5 | 3290 | 0.8 | 3289.2 | 2026-08-28T23:00:16 | 658
14 | 3_up | comp | -0.8637 | -0.7195 | -1.5831 | -0.1442 | 5 | 999 |  |  | 2026-08-28T23:02:14 | 199.8
14 | 3_up | comp | -0.8637 | -0.6695 | -1.5331 | -0.1942 | 5 | 960 |  |  | 2026-08-28T23:02:14 | 192
14 | 3_up | comp | -0.8637 | -0.6195 | -1.4831 | -0.2442 | 5 | 923.3 |  |  | 2026-08-28T23:02:14 | 184.66
14 | 3_up | comp | -0.8637 | -0.5695 | -1.4331 | -0.2942 | 5 | 889.3 |  |  | 2026-08-28T23:02:14 | 177.86
14 | 3_up | comp | -0.8637 | -0.5195 | -1.3831 | -0.3442 | 5 | 856 |  |  | 2026-08-28T23:02:14 | 171.2
14 | 3_up | comp | -0.8637 | -0.4695 | -1.3331 | -0.3942 | 5 | 827.7 |  |  | 2026-08-28T23:02:14 | 165.54
14 | 3_up | comp | -0.8637 | -0.4195 | -1.2831 | -0.4442 | 5 | 800.3 |  |  | 2026-08-28T23:02:14 | 160.06
14 | 3_up | comp | -0.8637 | -0.3695 | -1.2331 | -0.4942 | 5 | 776.7 |  |  | 2026-08-28T23:02:14 | 155.34
14 | 3_up | comp | -0.8637 | -0.3195 | -1.1831 | -0.5442 | 5 | 755.7 |  |  | 2026-08-28T23:02:14 | 151.14
14 | 3_up | comp | -0.8637 | -0.2695 | -1.1331 | -0.5942 | 5 | 738.3 |  |  | 2026-08-28T23:02:14 | 147.66
14 | 3_up | comp | -0.8637 | -0.2195 | -1.0831 | -0.6442 | 5 | 723.7 |  |  | 2026-08-28T23:02:14 | 144.74
14 | 3_up | comp | -0.8637 | -0.1695 | -1.0331 | -0.6942 | 5 | 712.3 |  |  | 2026-08-28T23:02:14 | 142.46
14 | 3_up | comp | -0.8637 | -0.1195 | -0.9831 | -0.7442 | 5 | 702.3 |  |  | 2026-08-28T23:02:14 | 140.46
14 | 3_up | comp | -0.8637 | -0.0695 | -0.9331 | -0.7942 | 5 | 697.3 |  |  | 2026-08-28T23:02:14 | 139.46
14 | 3_up | comp | -0.8637 | -0.0195 | -0.8831 | -0.8442 | 5 | 694.7 |  |  | 2026-08-28T23:02:14 | 138.94
14 | 3_up | comp | -0.8637 | 0.0305 | -0.8331 | -0.8942 | 5 | 695.7 |  |  | 2026-08-28T23:02:14 | 139.14
14 | 3_up | comp | -0.8637 | 0.0805 | -0.7831 | -0.9442 | 5 | 697.3 |  |  | 2026-08-28T23:02:14 | 139.46
14 | 3_up | comp | -0.8637 | 0.1305 | -0.7331 | -0.9942 | 5 | 703.7 |  |  | 2026-08-28T23:02:14 | 140.74
14 | 3_up | comp | -0.8637 | 0.1805 | -0.6831 | -1.0442 | 5 | 713.3 |  |  | 2026-08-28T23:02:14 | 142.66
14 | 3_up | comp | -0.8637 | 0.2305 | -0.6331 | -1.0942 | 5 | 724.3 |  |  | 2026-08-28T23:02:14 | 144.86
14 | 3_up | comp | -0.8637 | 0.2805 | -0.5831 | -1.1442 | 5 | 740.3 |  |  | 2026-08-28T23:02:14 | 148.06
14 | 3_up | comp | -0.8637 | 0.3305 | -0.5331 | -1.1942 | 5 | 759 |  |  | 2026-08-28T23:02:14 | 151.8
14 | 3_up | comp | -0.8637 | 0.3805 | -0.4831 | -1.2442 | 5 | 781 |  |  | 2026-08-28T23:02:14 | 156.2
14 | 3_up | comp | -0.8637 | 0.4305 | -0.4331 | -1.2942 | 5 | 804.7 |  |  | 2026-08-28T23:02:14 | 160.94
14 | 3_up | comp | -0.8637 | 0.4805 | -0.3831 | -1.3442 | 5 | 833 |  |  | 2026-08-28T23:02:14 | 166.6
15 | 3_up | a |  | -4 | -4 | -4 | 5 | 1.3 | 0.7 | 0.7 | 2026-08-28T23:05:14 | 0.26
15 | 3_up | a |  | -3.95 | -3.95 | -4 | 5 | 0 | 0.7 | -0.7 | 2026-08-28T23:05:14 | 0
15 | 3_up | a |  | -3.9 | -3.9 | -4 | 5 | 0 | 0.7 | -0.7 | 2026-08-28T23:05:14 | 0
15 | 3_up | a |  | -3.85 | -3.85 | -4 | 5 | 0 | 0.7 | -0.7 | 2026-08-28T23:05:14 | 0
15 | 3_up | a |  | -3.8 | -3.8 | -4 | 5 | 0 | 0.7 | -0.7 | 2026-08-28T23:05:14 | 0
15 | 3_up | a |  | -3.75 | -3.75 | -4 | 5 | 0 | 0.7 | -0.7 | 2026-08-28T23:05:14 | 0
15 | 3_up | a |  | -3.7 | -3.7 | -4 | 5 | 0 | 0.7 | -0.7 | 2026-08-28T23:05:14 | 0
15 | 3_up | a |  | -3.65 | -3.65 | -4 | 5 | 0 | 0.7 | -0.7 | 2026-08-28T23:05:14 | 0
15 | 3_up | a |  | -3.6 | -3.6 | -4 | 5 | 0 | 0.7 | -0.7 | 2026-08-28T23:05:14 | 0
15 | 3_up | a |  | -3.55 | -3.55 | -4 | 5 | 0 | 0.7 | -0.7 | 2026-08-28T23:05:14 | 0
15 | 3_up | a |  | -3.5 | -3.5 | -4 | 5 | 0 | 0.7 | -0.7 | 2026-08-28T23:05:14 | 0
15 | 3_up | a |  | -3.45 | -3.45 | -4 | 5 | 0 | 0.7 | -0.7 | 2026-08-28T23:05:14 | 0
15 | 3_up | a |  | -3.4 | -3.4 | -4 | 5 | 0 | 0.7 | -0.7 | 2026-08-28T23:05:14 | 0
15 | 3_up | a |  | -3.35 | -3.35 | -4 | 5 | 0 | 0.7 | -0.7 | 2026-08-28T23:05:14 | 0
15 | 3_up | a |  | -3.3 | -3.3 | -4 | 5 | 0 | 0.7 | -0.7 | 2026-08-28T23:05:14 | 0
15 | 3_up | a |  | -3.25 | -3.25 | -4 | 5 | 0 | 0.7 | -0.7 | 2026-08-28T23:05:14 | 0
15 | 3_up | a |  | -3.2 | -3.2 | -4 | 5 | 0 | 0.7 | -0.7 | 2026-08-28T23:05:14 | 0
15 | 3_up | a |  | -3.15 | -3.15 | -4 | 5 | 0 | 0.7 | -0.7 | 2026-08-28T23:05:14 | 0
15 | 3_up | a |  | -3.1 | -3.1 | -4 | 5 | 0 | 0.7 | -0.7 | 2026-08-28T23:05:14 | 0
15 | 3_up | a |  | -3.05 | -3.05 | -4 | 5 | 0 | 0.7 | -0.7 | 2026-08-28T23:05:14 | 0
15 | 3_up | a |  | -3 | -3 | -4 | 5 | 0 | 0.7 | -0.7 | 2026-08-28T23:05:14 | 0
15 | 3_up | a |  | -2.95 | -2.95 | -4 | 5 | 0 | 0.7 | -0.7 | 2026-08-28T23:05:14 | 0
15 | 3_up | a |  | -2.9 | -2.9 | -4 | 5 | 0 | 0.7 | -0.7 | 2026-08-28T23:05:14 | 0
15 | 3_up | a |  | -2.85 | -2.85 | -4 | 5 | 0 | 0.7 | -0.7 | 2026-08-28T23:05:14 | 0
15 | 3_up | a |  | -2.8 | -2.8 | -4 | 5 | 0 | 0.7 | -0.7 | 2026-08-28T23:05:14 | 0
15 | 3_up | a |  | -2.75 | -2.75 | -4 | 5 | 0 | 0.7 | -0.7 | 2026-08-28T23:05:14 | 0
15 | 3_up | a |  | -2.7 | -2.7 | -4 | 5 | 0 | 0.7 | -0.7 | 2026-08-28T23:05:14 | 0
15 | 3_up | a |  | -2.65 | -2.65 | -4 | 5 | 0 | 0.7 | -0.7 | 2026-08-28T23:05:14 | 0
15 | 3_up | a |  | -2.6 | -2.6 | -4 | 5 | 0 | 0.7 | -0.7 | 2026-08-28T23:05:14 | 0
15 | 3_up | a |  | -2.55 | -2.55 | -4 | 5 | 0 | 0.7 | -0.7 | 2026-08-28T23:05:14 | 0
15 | 3_up | a |  | -2.5 | -2.5 | -4 | 5 | 0 | 0.7 | -0.7 | 2026-08-28T23:05:14 | 0
15 | 3_up | a |  | -2.45 | -2.45 | -4 | 5 | 0 | 0.7 | -0.7 | 2026-08-28T23:05:14 | 0
15 | 3_up | a |  | -2.4 | -2.4 | -4 | 5 | 0 | 0.7 | -0.7 | 2026-08-28T23:05:14 | 0
15 | 3_up | a |  | -2.35 | -2.35 | -4 | 5 | 0 | 0.7 | -0.7 | 2026-08-28T23:05:14 | 0
15 | 3_up | a |  | -2.3 | -2.3 | -4 | 5 | 0 | 0.7 | -0.7 | 2026-08-28T23:05:14 | 0
15 | 3_up | a |  | -2.25 | -2.25 | -4 | 5 | 0 | 0.7 | -0.7 | 2026-08-28T23:05:14 | 0
15 | 3_up | a |  | -2.2 | -2.2 | -4 | 5 | 0 | 0.7 | -0.7 | 2026-08-28T23:05:14 | 0
15 | 3_up | a |  | -2.15 | -2.15 | -4 | 5 | 0 | 0.7 | -0.7 | 2026-08-28T23:05:14 | 0
15 | 3_up | a |  | -2.1 | -2.1 | -4 | 5 | 0.7 | 0.7 | 0 | 2026-08-28T23:05:14 | 0.14
15 | 3_up | a |  | -2.05 | -2.05 | -4 | 5 | 1.7 | 0.7 | 1 | 2026-08-28T23:05:14 | 0.34
15 | 3_up | a |  | -2 | -2 | -4 | 5 | 3.3 | 0.7 | 2.7 | 2026-08-28T23:05:14 | 0.66
15 | 3_up | a |  | -1.95 | -1.95 | -4 | 5 | 5.3 | 0.7 | 4.7 | 2026-08-28T23:05:14 | 1.06
15 | 3_up | a |  | -1.9 | -1.9 | -4 | 5 | 8 | 0.7 | 7.3 | 2026-08-28T23:05:14 | 1.6
15 | 3_up | a |  | -1.85 | -1.85 | -4 | 5 | 11.3 | 0.7 | 10.7 | 2026-08-28T23:05:14 | 2.26
15 | 3_up | a |  | -1.8 | -1.8 | -4 | 5 | 15 | 0.7 | 14.3 | 2026-08-28T23:05:14 | 3
15 | 3_up | a |  | -1.75 | -1.75 | -4 | 5 | 19.3 | 0.7 | 18.7 | 2026-08-28T23:05:14 | 3.86
15 | 3_up | a |  | -1.7 | -1.7 | -4 | 5 | 24.7 | 0.7 | 24 | 2026-08-28T23:05:14 | 4.94
15 | 3_up | a |  | -1.65 | -1.65 | -4 | 5 | 31.3 | 0.7 | 30.7 | 2026-08-28T23:05:14 | 6.26
15 | 3_up | a |  | -1.6 | -1.6 | -4 | 5 | 37.3 | 0.7 | 36.7 | 2026-08-28T23:05:14 | 7.46
15 | 3_up | a |  | -1.55 | -1.55 | -4 | 5 | 45.3 | 0.7 | 44.7 | 2026-08-28T23:05:14 | 9.06
15 | 3_up | a |  | -1.5 | -1.5 | -4 | 5 | 54.7 | 0.7 | 54 | 2026-08-28T23:05:14 | 10.94
15 | 3_up | a |  | -1.45 | -1.45 | -4 | 5 | 63.7 | 0.7 | 63 | 2026-08-28T23:05:14 | 12.74
15 | 3_up | a |  | -1.4 | -1.4 | -4 | 5 | 75 | 0.7 | 74.3 | 2026-08-28T23:05:14 | 15
15 | 3_up | a |  | -1.35 | -1.35 | -4 | 5 | 86.3 | 0.7 | 85.7 | 2026-08-28T23:05:14 | 17.26
15 | 3_up | a |  | -1.3 | -1.3 | -4 | 5 | 100.7 | 0.7 | 100 | 2026-08-28T23:05:14 | 20.14
15 | 3_up | a |  | -1.25 | -1.25 | -4 | 5 | 114.7 | 0.7 | 114 | 2026-08-28T23:05:14 | 22.94
15 | 3_up | a |  | -1.2 | -1.2 | -4 | 5 | 131 | 0.7 | 130.3 | 2026-08-28T23:05:14 | 26.2
15 | 3_up | a |  | -1.15 | -1.15 | -4 | 5 | 148.7 | 0.7 | 148 | 2026-08-28T23:05:14 | 29.74
15 | 3_up | a |  | -1.1 | -1.1 | -4 | 5 | 166.3 | 0.7 | 165.7 | 2026-08-28T23:05:14 | 33.26
15 | 3_up | a |  | -1.05 | -1.05 | -4 | 5 | 186.3 | 0.7 | 185.7 | 2026-08-28T23:05:14 | 37.26
15 | 3_up | a |  | -1 | -1 | -4 | 5 | 207 | 0.7 | 206.3 | 2026-08-28T23:05:14 | 41.4
15 | 3_up | a |  | -0.95 | -0.95 | -4 | 5 | 229.7 | 0.7 | 229 | 2026-08-28T23:05:14 | 45.94
15 | 3_up | a |  | -0.9 | -0.9 | -4 | 5 | 253.7 | 0.7 | 253 | 2026-08-28T23:05:14 | 50.74
15 | 3_up | a |  | -0.85 | -0.85 | -4 | 5 | 278.7 | 0.7 | 278 | 2026-08-28T23:05:14 | 55.74
15 | 3_up | a |  | -0.8 | -0.8 | -4 | 5 | 305.3 | 0.7 | 304.7 | 2026-08-28T23:05:14 | 61.06
15 | 3_up | a |  | -0.75 | -0.75 | -4 | 5 | 334 | 0.7 | 333.3 | 2026-08-28T23:05:14 | 66.8
15 | 3_up | a |  | -0.7 | -0.7 | -4 | 5 | 365 | 0.7 | 364.3 | 2026-08-28T23:05:14 | 73
15 | 3_up | a |  | -0.65 | -0.65 | -4 | 5 | 396.3 | 0.7 | 395.7 | 2026-08-28T23:05:14 | 79.26
15 | 3_up | a |  | -0.6 | -0.6 | -4 | 5 | 429 | 0.7 | 428.3 | 2026-08-28T23:05:14 | 85.8
15 | 3_up | a |  | -0.55 | -0.55 | -4 | 5 | 464.3 | 0.7 | 463.7 | 2026-08-28T23:05:14 | 92.86
15 | 3_up | a |  | -0.5 | -0.5 | -4 | 5 | 498.7 | 0.7 | 498 | 2026-08-28T23:05:14 | 99.74
15 | 3_up | a |  | -0.45 | -0.45 | -4 | 5 | 537.3 | 0.7 | 536.7 | 2026-08-28T23:05:14 | 107.46
15 | 3_up | a |  | -0.4 | -0.4 | -4 | 5 | 575.7 | 0.7 | 575 | 2026-08-28T23:05:14 | 115.14
15 | 3_up | a |  | -0.35 | -0.35 | -4 | 5 | 618 | 0.7 | 617.3 | 2026-08-28T23:05:14 | 123.6
15 | 3_up | a |  | -0.3 | -0.3 | -4 | 5 | 659.7 | 0.7 | 659 | 2026-08-28T23:05:14 | 131.94
15 | 3_up | a |  | -0.25 | -0.25 | -4 | 5 | 704 | 0.7 | 703.3 | 2026-08-28T23:05:14 | 140.8
15 | 3_up | a |  | -0.2 | -0.2 | -4 | 5 | 749.7 | 0.7 | 749 | 2026-08-28T23:05:14 | 149.94
15 | 3_up | a |  | -0.15 | -0.15 | -4 | 5 | 798.3 | 0.7 | 797.7 | 2026-08-28T23:05:14 | 159.66
15 | 3_up | a |  | -0.1 | -0.1 | -4 | 5 | 847 | 0.7 | 846.3 | 2026-08-28T23:05:14 | 169.4
15 | 3_up | a |  | -0.05 | -0.05 | -4 | 5 | 898 | 0.7 | 897.3 | 2026-08-28T23:05:14 | 179.6
15 | 3_up | a |  | 0 | 0 | -4 | 5 | 951.7 | 0.7 | 951 | 2026-08-28T23:05:14 | 190.34
15 | 3_up | a |  | 0.05 | 0.05 | -4 | 5 | 1004.7 | 0.7 | 1004 | 2026-08-28T23:05:14 | 200.94
15 | 3_up | a |  | 0.1 | 0.1 | -4 | 5 | 1060.7 | 0.7 | 1060 | 2026-08-28T23:05:14 | 212.14
15 | 3_up | a |  | 0.15 | 0.15 | -4 | 5 | 1117.3 | 0.7 | 1116.7 | 2026-08-28T23:05:14 | 223.46
15 | 3_up | a |  | 0.2 | 0.2 | -4 | 5 | 1176 | 0.7 | 1175.3 | 2026-08-28T23:05:14 | 235.2
15 | 3_up | a |  | 0.25 | 0.25 | -4 | 5 | 1235 | 0.7 | 1234.3 | 2026-08-28T23:05:14 | 247
15 | 3_up | a |  | 0.3 | 0.3 | -4 | 5 | 1295.7 | 0.7 | 1295 | 2026-08-28T23:05:14 | 259.14
15 | 3_up | a |  | 0.35 | 0.35 | -4 | 5 | 1359.3 | 0.7 | 1358.7 | 2026-08-28T23:05:14 | 271.86
15 | 3_up | a |  | 0.4 | 0.4 | -4 | 5 | 1422.7 | 0.7 | 1422 | 2026-08-28T23:05:14 | 284.54
15 | 3_up | a |  | 0.45 | 0.45 | -4 | 5 | 1488.3 | 0.7 | 1487.7 | 2026-08-28T23:05:14 | 297.66
15 | 3_up | a |  | 0.5 | 0.5 | -4 | 5 | 1554.3 | 0.7 | 1553.7 | 2026-08-28T23:05:14 | 310.86
15 | 3_up | a |  | 0.55 | 0.55 | -4 | 5 | 1623 | 0.7 | 1622.3 | 2026-08-28T23:05:14 | 324.6
15 | 3_up | a |  | 0.6 | 0.6 | -4 | 5 | 1690.7 | 0.7 | 1690 | 2026-08-28T23:05:14 | 338.14
15 | 3_up | a |  | 0.65 | 0.65 | -4 | 5 | 1762 | 0.7 | 1761.3 | 2026-08-28T23:05:14 | 352.4
15 | 3_up | a |  | 0.7 | 0.7 | -4 | 5 | 1834 | 0.7 | 1833.3 | 2026-08-28T23:05:14 | 366.8
15 | 3_up | a |  | 0.75 | 0.75 | -4 | 5 | 1906 | 0.7 | 1905.3 | 2026-08-28T23:05:14 | 381.2
15 | 3_up | a |  | 0.8 | 0.8 | -4 | 5 | 1982 | 0.7 | 1981.3 | 2026-08-28T23:05:14 | 396.4
15 | 3_up | a |  | 0.85 | 0.85 | -4 | 5 | 2056 | 0.7 | 2055.3 | 2026-08-28T23:05:14 | 411.2
15 | 3_up | a |  | 0.9 | 0.9 | -4 | 5 | 2134 | 0.7 | 2133.3 | 2026-08-28T23:05:14 | 426.8
15 | 3_up | a |  | 0.95 | 0.95 | -4 | 5 | 2211.7 | 0.7 | 2211 | 2026-08-28T23:05:14 | 442.34
15 | 3_up | a |  | 1 | 1 | -4 | 5 | 2294 | 0.7 | 2293.3 | 2026-08-28T23:05:14 | 458.8
15 | 3_up | a |  | 1.05 | 1.05 | -4 | 5 | 2372.3 | 0.7 | 2371.7 | 2026-08-28T23:05:14 | 474.46
15 | 3_up | a |  | 1.1 | 1.1 | -4 | 5 | 2454.3 | 0.7 | 2453.7 | 2026-08-28T23:05:14 | 490.86
15 | 3_up | a |  | 1.15 | 1.15 | -4 | 5 | 2538 | 0.7 | 2537.3 | 2026-08-28T23:05:14 | 507.6
15 | 3_up | a |  | 1.2 | 1.2 | -4 | 5 | 2620.3 | 0.7 | 2619.7 | 2026-08-28T23:05:14 | 524.06
15 | 3_up | a |  | 1.25 | 1.25 | -4 | 5 | 2707.3 | 0.7 | 2706.7 | 2026-08-28T23:05:14 | 541.46
15 | 3_up | a |  | 1.3 | 1.3 | -4 | 5 | 2794.3 | 0.7 | 2793.7 | 2026-08-28T23:05:14 | 558.86
15 | 3_up | a |  | 1.35 | 1.35 | -4 | 5 | 2879.7 | 0.7 | 2879 | 2026-08-28T23:05:14 | 575.94
15 | 3_up | a |  | 1.4 | 1.4 | -4 | 5 | 2970.7 | 0.7 | 2970 | 2026-08-28T23:05:14 | 594.14
15 | 3_up | a |  | 1.45 | 1.45 | -4 | 5 | 3059.7 | 0.7 | 3059 | 2026-08-28T23:05:14 | 611.94
15 | 3_up | a |  | 1.5 | 1.5 | -4 | 5 | 3151.7 | 0.7 | 3151 | 2026-08-28T23:05:14 | 630.34
15 | 3_up | b |  | -4 | -4 | -4 | 5 | 1.3 | 0.7 | 0.7 | 2026-08-28T23:06:46 | 0.26
15 | 3_up | b |  | -3.95 | -4 | -3.95 | 5 | 0 | 0.7 | -0.7 | 2026-08-28T23:06:46 | 0
15 | 3_up | b |  | -3.9 | -4 | -3.9 | 5 | 0 | 0.7 | -0.7 | 2026-08-28T23:06:46 | 0
15 | 3_up | b |  | -3.85 | -4 | -3.85 | 5 | 0 | 0.7 | -0.7 | 2026-08-28T23:06:46 | 0
15 | 3_up | b |  | -3.8 | -4 | -3.8 | 5 | 0 | 0.7 | -0.7 | 2026-08-28T23:06:46 | 0
15 | 3_up | b |  | -3.75 | -4 | -3.75 | 5 | 0 | 0.7 | -0.7 | 2026-08-28T23:06:46 | 0
15 | 3_up | b |  | -3.7 | -4 | -3.7 | 5 | 0 | 0.7 | -0.7 | 2026-08-28T23:06:46 | 0
15 | 3_up | b |  | -3.65 | -4 | -3.65 | 5 | 0 | 0.7 | -0.7 | 2026-08-28T23:06:46 | 0
15 | 3_up | b |  | -3.6 | -4 | -3.6 | 5 | 0 | 0.7 | -0.7 | 2026-08-28T23:06:46 | 0
15 | 3_up | b |  | -3.55 | -4 | -3.55 | 5 | 0 | 0.7 | -0.7 | 2026-08-28T23:06:46 | 0
15 | 3_up | b |  | -3.5 | -4 | -3.5 | 5 | 0 | 0.7 | -0.7 | 2026-08-28T23:06:46 | 0
15 | 3_up | b |  | -3.45 | -4 | -3.45 | 5 | 0 | 0.7 | -0.7 | 2026-08-28T23:06:46 | 0
15 | 3_up | b |  | -3.4 | -4 | -3.4 | 5 | 0 | 0.7 | -0.7 | 2026-08-28T23:06:46 | 0
15 | 3_up | b |  | -3.35 | -4 | -3.35 | 5 | 0 | 0.7 | -0.7 | 2026-08-28T23:06:46 | 0
15 | 3_up | b |  | -3.3 | -4 | -3.3 | 5 | 0 | 0.7 | -0.7 | 2026-08-28T23:06:46 | 0
15 | 3_up | b |  | -3.25 | -4 | -3.25 | 5 | 0 | 0.7 | -0.7 | 2026-08-28T23:06:46 | 0
15 | 3_up | b |  | -3.2 | -4 | -3.2 | 5 | 0 | 0.7 | -0.7 | 2026-08-28T23:06:46 | 0
15 | 3_up | b |  | -3.15 | -4 | -3.15 | 5 | 0 | 0.7 | -0.7 | 2026-08-28T23:06:46 | 0
15 | 3_up | b |  | -3.1 | -4 | -3.1 | 5 | 0 | 0.7 | -0.7 | 2026-08-28T23:06:46 | 0
15 | 3_up | b |  | -3.05 | -4 | -3.05 | 5 | 0 | 0.7 | -0.7 | 2026-08-28T23:06:46 | 0
15 | 3_up | b |  | -3 | -4 | -3 | 5 | 0 | 0.7 | -0.7 | 2026-08-28T23:06:46 | 0
15 | 3_up | b |  | -2.95 | -4 | -2.95 | 5 | 0 | 0.7 | -0.7 | 2026-08-28T23:06:46 | 0
15 | 3_up | b |  | -2.9 | -4 | -2.9 | 5 | 0 | 0.7 | -0.7 | 2026-08-28T23:06:46 | 0
15 | 3_up | b |  | -2.85 | -4 | -2.85 | 5 | 0 | 0.7 | -0.7 | 2026-08-28T23:06:46 | 0
15 | 3_up | b |  | -2.8 | -4 | -2.8 | 5 | 0 | 0.7 | -0.7 | 2026-08-28T23:06:46 | 0
15 | 3_up | b |  | -2.75 | -4 | -2.75 | 5 | 0 | 0.7 | -0.7 | 2026-08-28T23:06:46 | 0
15 | 3_up | b |  | -2.7 | -4 | -2.7 | 5 | 0 | 0.7 | -0.7 | 2026-08-28T23:06:46 | 0
15 | 3_up | b |  | -2.65 | -4 | -2.65 | 5 | 0 | 0.7 | -0.7 | 2026-08-28T23:06:46 | 0
15 | 3_up | b |  | -2.6 | -4 | -2.6 | 5 | 0 | 0.7 | -0.7 | 2026-08-28T23:06:46 | 0
15 | 3_up | b |  | -2.55 | -4 | -2.55 | 5 | 0 | 0.7 | -0.7 | 2026-08-28T23:06:46 | 0
15 | 3_up | b |  | -2.5 | -4 | -2.5 | 5 | 0 | 0.7 | -0.7 | 2026-08-28T23:06:46 | 0
15 | 3_up | b |  | -2.45 | -4 | -2.45 | 5 | 0 | 0.7 | -0.7 | 2026-08-28T23:06:46 | 0
15 | 3_up | b |  | -2.4 | -4 | -2.4 | 5 | 0 | 0.7 | -0.7 | 2026-08-28T23:06:46 | 0
15 | 3_up | b |  | -2.35 | -4 | -2.35 | 5 | 0 | 0.7 | -0.7 | 2026-08-28T23:06:46 | 0
15 | 3_up | b |  | -2.3 | -4 | -2.3 | 5 | 0.7 | 0.7 | 0 | 2026-08-28T23:06:46 | 0.14
15 | 3_up | b |  | -2.25 | -4 | -2.25 | 5 | 2.7 | 0.7 | 2 | 2026-08-28T23:06:46 | 0.54
15 | 3_up | b |  | -2.2 | -4 | -2.2 | 5 | 4.3 | 0.7 | 3.7 | 2026-08-28T23:06:46 | 0.86
15 | 3_up | b |  | -2.15 | -4 | -2.15 | 5 | 7 | 0.7 | 6.3 | 2026-08-28T23:06:46 | 1.4
15 | 3_up | b |  | -2.1 | -4 | -2.1 | 5 | 10 | 0.7 | 9.3 | 2026-08-28T23:06:46 | 2
15 | 3_up | b |  | -2.05 | -4 | -2.05 | 5 | 13.3 | 0.7 | 12.7 | 2026-08-28T23:06:46 | 2.66
15 | 3_up | b |  | -2 | -4 | -2 | 5 | 17.7 | 0.7 | 17 | 2026-08-28T23:06:46 | 3.54
15 | 3_up | b |  | -1.95 | -4 | -1.95 | 5 | 23 | 0.7 | 22.3 | 2026-08-28T23:06:46 | 4.6
15 | 3_up | b |  | -1.9 | -4 | -1.9 | 5 | 28.7 | 0.7 | 28 | 2026-08-28T23:06:46 | 5.74
15 | 3_up | b |  | -1.85 | -4 | -1.85 | 5 | 34.7 | 0.7 | 34 | 2026-08-28T23:06:46 | 6.94
15 | 3_up | b |  | -1.8 | -4 | -1.8 | 5 | 43 | 0.7 | 42.3 | 2026-08-28T23:06:46 | 8.6
15 | 3_up | b |  | -1.75 | -4 | -1.75 | 5 | 51 | 0.7 | 50.3 | 2026-08-28T23:06:46 | 10.2
15 | 3_up | b |  | -1.7 | -4 | -1.7 | 5 | 61 | 0.7 | 60.3 | 2026-08-28T23:06:46 | 12.2
15 | 3_up | b |  | -1.65 | -4 | -1.65 | 5 | 71.7 | 0.7 | 71 | 2026-08-28T23:06:46 | 14.34
15 | 3_up | b |  | -1.6 | -4 | -1.6 | 5 | 83.7 | 0.7 | 83 | 2026-08-28T23:06:46 | 16.74
15 | 3_up | b |  | -1.55 | -4 | -1.55 | 5 | 96 | 0.7 | 95.3 | 2026-08-28T23:06:46 | 19.2
15 | 3_up | b |  | -1.5 | -4 | -1.5 | 5 | 111 | 0.7 | 110.3 | 2026-08-28T23:06:46 | 22.2
15 | 3_up | b |  | -1.45 | -4 | -1.45 | 5 | 126.3 | 0.7 | 125.7 | 2026-08-28T23:06:46 | 25.26
15 | 3_up | b |  | -1.4 | -4 | -1.4 | 5 | 143.7 | 0.7 | 143 | 2026-08-28T23:06:46 | 28.74
15 | 3_up | b |  | -1.35 | -4 | -1.35 | 5 | 161.7 | 0.7 | 161 | 2026-08-28T23:06:46 | 32.34
15 | 3_up | b |  | -1.3 | -4 | -1.3 | 5 | 181.3 | 0.7 | 180.7 | 2026-08-28T23:06:46 | 36.26
15 | 3_up | b |  | -1.25 | -4 | -1.25 | 5 | 201.7 | 0.7 | 201 | 2026-08-28T23:06:46 | 40.34
15 | 3_up | b |  | -1.2 | -4 | -1.2 | 5 | 224.3 | 0.7 | 223.7 | 2026-08-28T23:06:46 | 44.86
15 | 3_up | b |  | -1.15 | -4 | -1.15 | 5 | 248 | 0.7 | 247.3 | 2026-08-28T23:06:46 | 49.6
15 | 3_up | b |  | -1.1 | -4 | -1.1 | 5 | 273.7 | 0.7 | 273 | 2026-08-28T23:06:46 | 54.74
15 | 3_up | b |  | -1.05 | -4 | -1.05 | 5 | 300.3 | 0.7 | 299.7 | 2026-08-28T23:06:46 | 60.06
15 | 3_up | b |  | -1 | -4 | -1 | 5 | 329.7 | 0.7 | 329 | 2026-08-28T23:06:46 | 65.94
15 | 3_up | b |  | -0.95 | -4 | -0.95 | 5 | 358.3 | 0.7 | 357.7 | 2026-08-28T23:06:46 | 71.66
15 | 3_up | b |  | -0.9 | -4 | -0.9 | 5 | 390 | 0.7 | 389.3 | 2026-08-28T23:06:46 | 78
15 | 3_up | b |  | -0.85 | -4 | -0.85 | 5 | 423.3 | 0.7 | 422.7 | 2026-08-28T23:06:46 | 84.66
15 | 3_up | b |  | -0.8 | -4 | -0.8 | 5 | 458.3 | 0.7 | 457.7 | 2026-08-28T23:06:46 | 91.66
15 | 3_up | b |  | -0.75 | -4 | -0.75 | 5 | 493 | 0.7 | 492.3 | 2026-08-28T23:06:46 | 98.6
15 | 3_up | b |  | -0.7 | -4 | -0.7 | 5 | 531.7 | 0.7 | 531 | 2026-08-28T23:06:46 | 106.34
15 | 3_up | b |  | -0.65 | -4 | -0.65 | 5 | 571.3 | 0.7 | 570.7 | 2026-08-28T23:06:46 | 114.26
15 | 3_up | b |  | -0.6 | -4 | -0.6 | 5 | 611.7 | 0.7 | 611 | 2026-08-28T23:06:46 | 122.34
15 | 3_up | b |  | -0.55 | -4 | -0.55 | 5 | 655 | 0.7 | 654.3 | 2026-08-28T23:06:46 | 131
15 | 3_up | b |  | -0.5 | -4 | -0.5 | 5 | 697.7 | 0.7 | 697 | 2026-08-28T23:06:46 | 139.54
15 | 3_up | b |  | -0.45 | -4 | -0.45 | 5 | 743.3 | 0.7 | 742.7 | 2026-08-28T23:06:46 | 148.66
15 | 3_up | b |  | -0.4 | -4 | -0.4 | 5 | 792 | 0.7 | 791.3 | 2026-08-28T23:06:46 | 158.4
15 | 3_up | b |  | -0.35 | -4 | -0.35 | 5 | 840.7 | 0.7 | 840 | 2026-08-28T23:06:46 | 168.14
15 | 3_up | b |  | -0.3 | -4 | -0.3 | 5 | 891 | 0.7 | 890.3 | 2026-08-28T23:06:46 | 178.2
15 | 3_up | b |  | -0.25 | -4 | -0.25 | 5 | 943 | 0.7 | 942.3 | 2026-08-28T23:06:46 | 188.6
15 | 3_up | b |  | -0.2 | -4 | -0.2 | 5 | 996.3 | 0.7 | 995.7 | 2026-08-28T23:06:46 | 199.26
15 | 3_up | b |  | -0.15 | -4 | -0.15 | 5 | 1053.3 | 0.7 | 1052.7 | 2026-08-28T23:06:46 | 210.66
15 | 3_up | b |  | -0.1 | -4 | -0.1 | 5 | 1108.7 | 0.7 | 1108 | 2026-08-28T23:06:46 | 221.74
15 | 3_up | b |  | -0.05 | -4 | -0.05 | 5 | 1167 | 0.7 | 1166.3 | 2026-08-28T23:06:46 | 233.4
15 | 3_up | b |  | 0 | -4 | 0 | 5 | 1228.7 | 0.7 | 1228 | 2026-08-28T23:06:46 | 245.74
15 | 3_up | b |  | 0.05 | -4 | 0.05 | 5 | 1288.3 | 0.7 | 1287.7 | 2026-08-28T23:06:46 | 257.66
15 | 3_up | b |  | 0.1 | -4 | 0.1 | 5 | 1351 | 0.7 | 1350.3 | 2026-08-28T23:06:46 | 270.2
15 | 3_up | b |  | 0.15 | -4 | 0.15 | 5 | 1414 | 0.7 | 1413.3 | 2026-08-28T23:06:46 | 282.8
15 | 3_up | b |  | 0.2 | -4 | 0.2 | 5 | 1479 | 0.7 | 1478.3 | 2026-08-28T23:06:46 | 295.8
15 | 3_up | b |  | 0.25 | -4 | 0.25 | 5 | 1544 | 0.7 | 1543.3 | 2026-08-28T23:06:46 | 308.8
15 | 3_up | b |  | 0.3 | -4 | 0.3 | 5 | 1613.3 | 0.7 | 1612.7 | 2026-08-28T23:06:46 | 322.66
15 | 3_up | b |  | 0.35 | -4 | 0.35 | 5 | 1681.7 | 0.7 | 1681 | 2026-08-28T23:06:46 | 336.34
15 | 3_up | b |  | 0.4 | -4 | 0.4 | 5 | 1752.3 | 0.7 | 1751.7 | 2026-08-28T23:06:46 | 350.46
15 | 3_up | b |  | 0.45 | -4 | 0.45 | 5 | 1826 | 0.7 | 1825.3 | 2026-08-28T23:06:46 | 365.2
15 | 3_up | b |  | 0.5 | -4 | 0.5 | 5 | 1899 | 0.7 | 1898.3 | 2026-08-28T23:06:46 | 379.8
15 | 3_up | b |  | 0.55 | -4 | 0.55 | 5 | 1971 | 0.7 | 1970.3 | 2026-08-28T23:06:46 | 394.2
15 | 3_up | b |  | 0.6 | -4 | 0.6 | 5 | 2047 | 0.7 | 2046.3 | 2026-08-28T23:06:46 | 409.4
15 | 3_up | b |  | 0.65 | -4 | 0.65 | 5 | 2126 | 0.7 | 2125.3 | 2026-08-28T23:06:46 | 425.2
15 | 3_up | b |  | 0.7 | -4 | 0.7 | 5 | 2204 | 0.7 | 2203.3 | 2026-08-28T23:06:46 | 440.8
15 | 3_up | b |  | 0.75 | -4 | 0.75 | 5 | 2281 | 0.7 | 2280.3 | 2026-08-28T23:06:46 | 456.2
15 | 3_up | b |  | 0.8 | -4 | 0.8 | 5 | 2364.7 | 0.7 | 2364 | 2026-08-28T23:06:46 | 472.94
15 | 3_up | b |  | 0.85 | -4 | 0.85 | 5 | 2446.7 | 0.7 | 2446 | 2026-08-28T23:06:46 | 489.34
15 | 3_up | b |  | 0.9 | -4 | 0.9 | 5 | 2528 | 0.7 | 2527.3 | 2026-08-28T23:06:46 | 505.6
15 | 3_up | b |  | 0.95 | -4 | 0.95 | 5 | 2610 | 0.7 | 2609.3 | 2026-08-28T23:06:46 | 522
15 | 3_up | b |  | 1 | -4 | 1 | 5 | 2695 | 0.7 | 2694.3 | 2026-08-28T23:06:46 | 539
15 | 3_up | b |  | 1.05 | -4 | 1.05 | 5 | 2782.7 | 0.7 | 2782 | 2026-08-28T23:06:46 | 556.54
15 | 3_up | b |  | 1.1 | -4 | 1.1 | 5 | 2869.7 | 0.7 | 2869 | 2026-08-28T23:06:46 | 573.94
15 | 3_up | b |  | 1.15 | -4 | 1.15 | 5 | 2959 | 0.7 | 2958.3 | 2026-08-28T23:06:46 | 591.8
15 | 3_up | b |  | 1.2 | -4 | 1.2 | 5 | 3051 | 0.7 | 3050.3 | 2026-08-28T23:06:46 | 610.2
15 | 3_up | b |  | 1.25 | -4 | 1.25 | 5 | 3141.7 | 0.7 | 3141 | 2026-08-28T23:06:46 | 628.34
15 | 3_up | b |  | 1.3 | -4 | 1.3 | 5 | 3233.7 | 0.7 | 3233 | 2026-08-28T23:06:46 | 646.74
15 | 3_up | b |  | 1.35 | -4 | 1.35 | 5 | 3327 | 0.7 | 3326.3 | 2026-08-28T23:06:46 | 665.4
15 | 3_up | b |  | 1.4 | -4 | 1.4 | 5 | 3424 | 0.7 | 3423.3 | 2026-08-28T23:06:46 | 684.8
15 | 3_up | b |  | 1.45 | -4 | 1.45 | 5 | 3516 | 0.7 | 3515.3 | 2026-08-28T23:06:46 | 703.2
15 | 3_up | b |  | 1.5 | -4 | 1.5 | 5 | 3612.3 | 0.7 | 3611.7 | 2026-08-28T23:06:46 | 722.46
15 | 3_up | comp | -0.8637 | -0.5988 | -1.4625 | -0.2649 | 5 | 1054.7 |  |  | 2026-08-28T23:08:44 | 210.94
15 | 3_up | comp | -0.8637 | -0.5488 | -1.4125 | -0.3149 | 5 | 1013.3 |  |  | 2026-08-28T23:08:44 | 202.66
15 | 3_up | comp | -0.8637 | -0.4988 | -1.3625 | -0.3649 | 5 | 974.3 |  |  | 2026-08-28T23:08:44 | 194.86
15 | 3_up | comp | -0.8637 | -0.4488 | -1.3125 | -0.4149 | 5 | 937.7 |  |  | 2026-08-28T23:08:44 | 187.54
15 | 3_up | comp | -0.8637 | -0.3988 | -1.2625 | -0.4649 | 5 | 905 |  |  | 2026-08-28T23:08:44 | 181
15 | 3_up | comp | -0.8637 | -0.3488 | -1.2125 | -0.5149 | 5 | 874.7 |  |  | 2026-08-28T23:08:44 | 174.94
15 | 3_up | comp | -0.8637 | -0.2988 | -1.1625 | -0.5649 | 5 | 846.7 |  |  | 2026-08-28T23:08:44 | 169.34
15 | 3_up | comp | -0.8637 | -0.2488 | -1.1125 | -0.6149 | 5 | 820.3 |  |  | 2026-08-28T23:08:44 | 164.06
15 | 3_up | comp | -0.8637 | -0.1988 | -1.0625 | -0.6649 | 5 | 798 |  |  | 2026-08-28T23:08:44 | 159.6
15 | 3_up | comp | -0.8637 | -0.1488 | -1.0125 | -0.7149 | 5 | 778.7 |  |  | 2026-08-28T23:08:44 | 155.74
15 | 3_up | comp | -0.8637 | -0.0988 | -0.9625 | -0.7649 | 5 | 763.3 |  |  | 2026-08-28T23:08:44 | 152.66
15 | 3_up | comp | -0.8637 | -0.0488 | -0.9125 | -0.8149 | 5 | 749.7 |  |  | 2026-08-28T23:08:44 | 149.94
15 | 3_up | comp | -0.8637 | 0.0012 | -0.8625 | -0.8649 | 5 | 739.7 |  |  | 2026-08-28T23:08:44 | 147.94
15 | 3_up | comp | -0.8637 | 0.0512 | -0.8125 | -0.9149 | 5 | 732.7 |  |  | 2026-08-28T23:08:44 | 146.54
15 | 3_up | comp | -0.8637 | 0.1012 | -0.7625 | -0.9649 | 5 | 727.3 |  |  | 2026-08-28T23:08:44 | 145.46
15 | 3_up | comp | -0.8637 | 0.1512 | -0.7125 | -1.0149 | 5 | 725 |  |  | 2026-08-28T23:08:44 | 145
15 | 3_up | comp | -0.8637 | 0.2012 | -0.6625 | -1.0649 | 5 | 727.3 |  |  | 2026-08-28T23:08:44 | 145.46
15 | 3_up | comp | -0.8637 | 0.2512 | -0.6125 | -1.1149 | 5 | 733 |  |  | 2026-08-28T23:08:44 | 146.6
15 | 3_up | comp | -0.8637 | 0.3012 | -0.5625 | -1.1649 | 5 | 740 |  |  | 2026-08-28T23:08:44 | 148
15 | 3_up | comp | -0.8637 | 0.3512 | -0.5125 | -1.2149 | 5 | 752.3 |  |  | 2026-08-28T23:08:44 | 150.46
15 | 3_up | comp | -0.8637 | 0.4012 | -0.4625 | -1.2649 | 5 | 766.3 |  |  | 2026-08-28T23:08:44 | 153.26
15 | 3_up | comp | -0.8637 | 0.4512 | -0.4125 | -1.3149 | 5 | 782.3 |  |  | 2026-08-28T23:08:44 | 156.46
15 | 3_up | comp | -0.8637 | 0.5012 | -0.3625 | -1.3649 | 5 | 803.7 |  |  | 2026-08-28T23:08:44 | 160.74
15 | 3_up | comp | -0.8637 | 0.5512 | -0.3125 | -1.4149 | 5 | 828.3 |  |  | 2026-08-28T23:08:44 | 165.66
15 | 3_up | comp | -0.8637 | 0.6012 | -0.2625 | -1.4649 | 5 | 853.3 |  |  | 2026-08-28T23:08:44 | 170.66
16 | 3_up | a |  | -4 | -4 | -4 | 5 | 1.7 | 0.8 | 0.8 | 2026-08-28T23:14:42 | 0.34
16 | 3_up | a |  | -3.95 | -3.95 | -4 | 5 | 0 | 0.8 | -0.8 | 2026-08-28T23:14:42 | 0
16 | 3_up | a |  | -3.9 | -3.9 | -4 | 5 | 0 | 0.8 | -0.8 | 2026-08-28T23:14:42 | 0
16 | 3_up | a |  | -3.85 | -3.85 | -4 | 5 | 0 | 0.8 | -0.8 | 2026-08-28T23:14:42 | 0
16 | 3_up | a |  | -3.8 | -3.8 | -4 | 5 | 0 | 0.8 | -0.8 | 2026-08-28T23:14:42 | 0
16 | 3_up | a |  | -3.75 | -3.75 | -4 | 5 | 0 | 0.8 | -0.8 | 2026-08-28T23:14:42 | 0
16 | 3_up | a |  | -3.7 | -3.7 | -4 | 5 | 0 | 0.8 | -0.8 | 2026-08-28T23:14:42 | 0
16 | 3_up | a |  | -3.65 | -3.65 | -4 | 5 | 0 | 0.8 | -0.8 | 2026-08-28T23:14:42 | 0
16 | 3_up | a |  | -3.6 | -3.6 | -4 | 5 | 0 | 0.8 | -0.8 | 2026-08-28T23:14:42 | 0
16 | 3_up | a |  | -3.55 | -3.55 | -4 | 5 | 0 | 0.8 | -0.8 | 2026-08-28T23:14:42 | 0
16 | 3_up | a |  | -3.5 | -3.5 | -4 | 5 | 0 | 0.8 | -0.8 | 2026-08-28T23:14:42 | 0
16 | 3_up | a |  | -3.45 | -3.45 | -4 | 5 | 0 | 0.8 | -0.8 | 2026-08-28T23:14:42 | 0
16 | 3_up | a |  | -3.4 | -3.4 | -4 | 5 | 0 | 0.8 | -0.8 | 2026-08-28T23:14:42 | 0
16 | 3_up | a |  | -3.35 | -3.35 | -4 | 5 | 0 | 0.8 | -0.8 | 2026-08-28T23:14:42 | 0
16 | 3_up | a |  | -3.3 | -3.3 | -4 | 5 | 0 | 0.8 | -0.8 | 2026-08-28T23:14:42 | 0
16 | 3_up | a |  | -3.25 | -3.25 | -4 | 5 | 0 | 0.8 | -0.8 | 2026-08-28T23:14:42 | 0
16 | 3_up | a |  | -3.2 | -3.2 | -4 | 5 | 0 | 0.8 | -0.8 | 2026-08-28T23:14:42 | 0
16 | 3_up | a |  | -3.15 | -3.15 | -4 | 5 | 0 | 0.8 | -0.8 | 2026-08-28T23:14:42 | 0
16 | 3_up | a |  | -3.1 | -3.1 | -4 | 5 | 0 | 0.8 | -0.8 | 2026-08-28T23:14:42 | 0
16 | 3_up | a |  | -3.05 | -3.05 | -4 | 5 | 0 | 0.8 | -0.8 | 2026-08-28T23:14:42 | 0
16 | 3_up | a |  | -3 | -3 | -4 | 5 | 0 | 0.8 | -0.8 | 2026-08-28T23:14:42 | 0
16 | 3_up | a |  | -2.95 | -2.95 | -4 | 5 | 0 | 0.8 | -0.8 | 2026-08-28T23:14:42 | 0
16 | 3_up | a |  | -2.9 | -2.9 | -4 | 5 | 0 | 0.8 | -0.8 | 2026-08-28T23:14:42 | 0
16 | 3_up | a |  | -2.85 | -2.85 | -4 | 5 | 0 | 0.8 | -0.8 | 2026-08-28T23:14:42 | 0
16 | 3_up | a |  | -2.8 | -2.8 | -4 | 5 | 0 | 0.8 | -0.8 | 2026-08-28T23:14:42 | 0
16 | 3_up | a |  | -2.75 | -2.75 | -4 | 5 | 0 | 0.8 | -0.8 | 2026-08-28T23:14:42 | 0
16 | 3_up | a |  | -2.7 | -2.7 | -4 | 5 | 0 | 0.8 | -0.8 | 2026-08-28T23:14:42 | 0
16 | 3_up | a |  | -2.65 | -2.65 | -4 | 5 | 0 | 0.8 | -0.8 | 2026-08-28T23:14:42 | 0
16 | 3_up | a |  | -2.6 | -2.6 | -4 | 5 | 0 | 0.8 | -0.8 | 2026-08-28T23:14:42 | 0
16 | 3_up | a |  | -2.55 | -2.55 | -4 | 5 | 0 | 0.8 | -0.8 | 2026-08-28T23:14:42 | 0
16 | 3_up | a |  | -2.5 | -2.5 | -4 | 5 | 0 | 0.8 | -0.8 | 2026-08-28T23:14:42 | 0
16 | 3_up | a |  | -2.45 | -2.45 | -4 | 5 | 0 | 0.8 | -0.8 | 2026-08-28T23:14:42 | 0
16 | 3_up | a |  | -2.4 | -2.4 | -4 | 5 | 0 | 0.8 | -0.8 | 2026-08-28T23:14:42 | 0
16 | 3_up | a |  | -2.35 | -2.35 | -4 | 5 | 0 | 0.8 | -0.8 | 2026-08-28T23:14:42 | 0
16 | 3_up | a |  | -2.3 | -2.3 | -4 | 5 | 0 | 0.8 | -0.8 | 2026-08-28T23:14:42 | 0
16 | 3_up | a |  | -2.25 | -2.25 | -4 | 5 | 0 | 0.8 | -0.8 | 2026-08-28T23:14:42 | 0
16 | 3_up | a |  | -2.2 | -2.2 | -4 | 5 | 0 | 0.8 | -0.8 | 2026-08-28T23:14:42 | 0
16 | 3_up | a |  | -2.15 | -2.15 | -4 | 5 | 0 | 0.8 | -0.8 | 2026-08-28T23:14:42 | 0
16 | 3_up | a |  | -2.1 | -2.1 | -4 | 5 | 0 | 0.8 | -0.8 | 2026-08-28T23:14:42 | 0
16 | 3_up | a |  | -2.05 | -2.05 | -4 | 5 | 0 | 0.8 | -0.8 | 2026-08-28T23:14:42 | 0
16 | 3_up | a |  | -2 | -2 | -4 | 5 | 0.3 | 0.8 | -0.5 | 2026-08-28T23:14:42 | 0.06
16 | 3_up | a |  | -1.95 | -1.95 | -4 | 5 | 1 | 0.8 | 0.2 | 2026-08-28T23:14:42 | 0.2
16 | 3_up | a |  | -1.9 | -1.9 | -4 | 5 | 2.7 | 0.8 | 1.8 | 2026-08-28T23:14:42 | 0.54
16 | 3_up | a |  | -1.85 | -1.85 | -4 | 5 | 4 | 0.8 | 3.2 | 2026-08-28T23:14:42 | 0.8
16 | 3_up | a |  | -1.8 | -1.8 | -4 | 5 | 6.7 | 0.8 | 5.8 | 2026-08-28T23:14:42 | 1.34
16 | 3_up | a |  | -1.75 | -1.75 | -4 | 5 | 9.7 | 0.8 | 8.8 | 2026-08-28T23:14:42 | 1.94
16 | 3_up | a |  | -1.7 | -1.7 | -4 | 5 | 13.3 | 0.8 | 12.5 | 2026-08-28T23:14:42 | 2.66
16 | 3_up | a |  | -1.65 | -1.65 | -4 | 5 | 16.7 | 0.8 | 15.8 | 2026-08-28T23:14:42 | 3.34
16 | 3_up | a |  | -1.6 | -1.6 | -4 | 5 | 22.3 | 0.8 | 21.5 | 2026-08-28T23:14:42 | 4.46
16 | 3_up | a |  | -1.55 | -1.55 | -4 | 5 | 27.7 | 0.8 | 26.8 | 2026-08-28T23:14:42 | 5.54
16 | 3_up | a |  | -1.5 | -1.5 | -4 | 5 | 34 | 0.8 | 33.2 | 2026-08-28T23:14:42 | 6.8
16 | 3_up | a |  | -1.45 | -1.45 | -4 | 5 | 41.7 | 0.8 | 40.8 | 2026-08-28T23:14:42 | 8.34
16 | 3_up | a |  | -1.4 | -1.4 | -4 | 5 | 49 | 0.8 | 48.2 | 2026-08-28T23:14:42 | 9.8
16 | 3_up | a |  | -1.35 | -1.35 | -4 | 5 | 59.3 | 0.8 | 58.5 | 2026-08-28T23:14:42 | 11.86
16 | 3_up | a |  | -1.3 | -1.3 | -4 | 5 | 69 | 0.8 | 68.2 | 2026-08-28T23:14:42 | 13.8
16 | 3_up | a |  | -1.25 | -1.25 | -4 | 5 | 79.7 | 0.8 | 78.8 | 2026-08-28T23:14:42 | 15.94
16 | 3_up | a |  | -1.2 | -1.2 | -4 | 5 | 93.3 | 0.8 | 92.5 | 2026-08-28T23:14:42 | 18.66
16 | 3_up | a |  | -1.15 | -1.15 | -4 | 5 | 107 | 0.8 | 106.2 | 2026-08-28T23:14:42 | 21.4
16 | 3_up | a |  | -1.1 | -1.1 | -4 | 5 | 122 | 0.8 | 121.2 | 2026-08-28T23:14:42 | 24.4
16 | 3_up | a |  | -1.05 | -1.05 | -4 | 5 | 138.7 | 0.8 | 137.8 | 2026-08-28T23:14:42 | 27.74
16 | 3_up | a |  | -1 | -1 | -4 | 5 | 157 | 0.8 | 156.2 | 2026-08-28T23:14:42 | 31.4
16 | 3_up | a |  | -0.95 | -0.95 | -4 | 5 | 176 | 0.8 | 175.2 | 2026-08-28T23:14:42 | 35.2
16 | 3_up | a |  | -0.9 | -0.9 | -4 | 5 | 196 | 0.8 | 195.2 | 2026-08-28T23:14:42 | 39.2
16 | 3_up | a |  | -0.85 | -0.85 | -4 | 5 | 218.3 | 0.8 | 217.5 | 2026-08-28T23:14:42 | 43.66
16 | 3_up | a |  | -0.8 | -0.8 | -4 | 5 | 240.3 | 0.8 | 239.5 | 2026-08-28T23:14:42 | 48.06
16 | 3_up | a |  | -0.75 | -0.75 | -4 | 5 | 265.7 | 0.8 | 264.8 | 2026-08-28T23:14:42 | 53.14
16 | 3_up | a |  | -0.7 | -0.7 | -4 | 5 | 291.3 | 0.8 | 290.5 | 2026-08-28T23:14:42 | 58.26
16 | 3_up | a |  | -0.65 | -0.65 | -4 | 5 | 319 | 0.8 | 318.2 | 2026-08-28T23:14:42 | 63.8
16 | 3_up | a |  | -0.6 | -0.6 | -4 | 5 | 349 | 0.8 | 348.2 | 2026-08-28T23:14:42 | 69.8
16 | 3_up | a |  | -0.55 | -0.55 | -4 | 5 | 379 | 0.8 | 378.2 | 2026-08-28T23:14:42 | 75.8
16 | 3_up | a |  | -0.5 | -0.5 | -4 | 5 | 411 | 0.8 | 410.2 | 2026-08-28T23:14:42 | 82.2
16 | 3_up | a |  | -0.45 | -0.45 | -4 | 5 | 446 | 0.8 | 445.2 | 2026-08-28T23:14:42 | 89.2
16 | 3_up | a |  | -0.4 | -0.4 | -4 | 5 | 480 | 0.8 | 479.2 | 2026-08-28T23:14:42 | 96
16 | 3_up | a |  | -0.35 | -0.35 | -4 | 5 | 518 | 0.8 | 517.2 | 2026-08-28T23:14:42 | 103.6
16 | 3_up | a |  | -0.3 | -0.3 | -4 | 5 | 556.3 | 0.8 | 555.5 | 2026-08-28T23:14:42 | 111.26
16 | 3_up | a |  | -0.25 | -0.25 | -4 | 5 | 596.7 | 0.8 | 595.8 | 2026-08-28T23:14:42 | 119.34
16 | 3_up | a |  | -0.2 | -0.2 | -4 | 5 | 639.7 | 0.8 | 638.8 | 2026-08-28T23:14:42 | 127.94
16 | 3_up | a |  | -0.15 | -0.15 | -4 | 5 | 683.7 | 0.8 | 682.8 | 2026-08-28T23:14:42 | 136.74
16 | 3_up | a |  | -0.1 | -0.1 | -4 | 5 | 730.3 | 0.8 | 729.5 | 2026-08-28T23:14:42 | 146.06
16 | 3_up | a |  | -0.05 | -0.05 | -4 | 5 | 776.3 | 0.8 | 775.5 | 2026-08-28T23:14:42 | 155.26
16 | 3_up | a |  | 0 | 0 | -4 | 5 | 826.7 | 0.8 | 825.8 | 2026-08-28T23:14:42 | 165.34
16 | 3_up | a |  | 0.05 | 0.05 | -4 | 5 | 876 | 0.8 | 875.2 | 2026-08-28T23:14:42 | 175.2
16 | 3_up | a |  | 0.1 | 0.1 | -4 | 5 | 927.3 | 0.8 | 926.5 | 2026-08-28T23:14:42 | 185.46
16 | 3_up | a |  | 0.15 | 0.15 | -4 | 5 | 979.7 | 0.8 | 978.8 | 2026-08-28T23:14:42 | 195.94
16 | 3_up | a |  | 0.2 | 0.2 | -4 | 5 | 1036 | 0.8 | 1035.2 | 2026-08-28T23:14:42 | 207.2
16 | 3_up | a |  | 0.25 | 0.25 | -4 | 5 | 1091 | 0.8 | 1090.2 | 2026-08-28T23:14:42 | 218.2
16 | 3_up | a |  | 0.3 | 0.3 | -4 | 5 | 1150 | 0.8 | 1149.2 | 2026-08-28T23:14:42 | 230
16 | 3_up | a |  | 0.35 | 0.35 | -4 | 5 | 1208 | 0.8 | 1207.2 | 2026-08-28T23:14:42 | 241.6
16 | 3_up | a |  | 0.4 | 0.4 | -4 | 5 | 1270 | 0.8 | 1269.2 | 2026-08-28T23:14:42 | 254
16 | 3_up | a |  | 0.45 | 0.45 | -4 | 5 | 1329.3 | 0.8 | 1328.5 | 2026-08-28T23:14:42 | 265.86
16 | 3_up | a |  | 0.5 | 0.5 | -4 | 5 | 1393.3 | 0.8 | 1392.5 | 2026-08-28T23:14:42 | 278.66
16 | 3_up | a |  | 0.55 | 0.55 | -4 | 5 | 1456.7 | 0.8 | 1455.8 | 2026-08-28T23:14:42 | 291.34
16 | 3_up | a |  | 0.6 | 0.6 | -4 | 5 | 1523 | 0.8 | 1522.2 | 2026-08-28T23:14:42 | 304.6
16 | 3_up | a |  | 0.65 | 0.65 | -4 | 5 | 1591.7 | 0.8 | 1590.8 | 2026-08-28T23:14:42 | 318.34
16 | 3_up | a |  | 0.7 | 0.7 | -4 | 5 | 1660 | 0.8 | 1659.2 | 2026-08-28T23:14:42 | 332
16 | 3_up | a |  | 0.75 | 0.75 | -4 | 5 | 1728.3 | 0.8 | 1727.5 | 2026-08-28T23:14:42 | 345.66
16 | 3_up | a |  | 0.8 | 0.8 | -4 | 5 | 1801 | 0.8 | 1800.2 | 2026-08-28T23:14:42 | 360.2
16 | 3_up | a |  | 0.85 | 0.85 | -4 | 5 | 1872 | 0.8 | 1871.2 | 2026-08-28T23:14:42 | 374.4
16 | 3_up | a |  | 0.9 | 0.9 | -4 | 5 | 1946.3 | 0.8 | 1945.5 | 2026-08-28T23:14:42 | 389.26
16 | 3_up | a |  | 0.95 | 0.95 | -4 | 5 | 2020.7 | 0.8 | 2019.8 | 2026-08-28T23:14:42 | 404.14
16 | 3_up | a |  | 1 | 1 | -4 | 5 | 2095.7 | 0.8 | 2094.8 | 2026-08-28T23:14:42 | 419.14
16 | 3_up | a |  | 1.05 | 1.05 | -4 | 5 | 2172 | 0.8 | 2171.2 | 2026-08-28T23:14:42 | 434.4
16 | 3_up | a |  | 1.1 | 1.1 | -4 | 5 | 2247.7 | 0.8 | 2246.8 | 2026-08-28T23:14:42 | 449.54
16 | 3_up | a |  | 1.15 | 1.15 | -4 | 5 | 2328.3 | 0.8 | 2327.5 | 2026-08-28T23:14:42 | 465.66
16 | 3_up | a |  | 1.2 | 1.2 | -4 | 5 | 2410.3 | 0.8 | 2409.5 | 2026-08-28T23:14:42 | 482.06
16 | 3_up | a |  | 1.25 | 1.25 | -4 | 5 | 2493 | 0.8 | 2492.2 | 2026-08-28T23:14:42 | 498.6
16 | 3_up | a |  | 1.3 | 1.3 | -4 | 5 | 2575.3 | 0.8 | 2574.5 | 2026-08-28T23:14:42 | 515.06
16 | 3_up | a |  | 1.35 | 1.35 | -4 | 5 | 2696.7 | 0.8 | 2695.8 | 2026-08-28T23:14:42 | 539.34
16 | 3_up | a |  | 1.4 | 1.4 | -4 | 5 | 2745.3 | 0.8 | 2744.5 | 2026-08-28T23:14:42 | 549.06
16 | 3_up | a |  | 1.45 | 1.45 | -4 | 5 | 2832.3 | 0.8 | 2831.5 | 2026-08-28T23:14:42 | 566.46
16 | 3_up | a |  | 1.5 | 1.5 | -4 | 5 | 2919 | 0.8 | 2918.2 | 2026-08-28T23:14:42 | 583.8
16 | 3_up | b |  | -4 | -4 | -4 | 5 | 1.7 | 0.8 | 0.8 | 2026-08-28T23:16:15 | 0.34
16 | 3_up | b |  | -3.95 | -4 | -3.95 | 5 | 0 | 0.8 | -0.8 | 2026-08-28T23:16:15 | 0
16 | 3_up | b |  | -3.9 | -4 | -3.9 | 5 | 0 | 0.8 | -0.8 | 2026-08-28T23:16:15 | 0
16 | 3_up | b |  | -3.85 | -4 | -3.85 | 5 | 0 | 0.8 | -0.8 | 2026-08-28T23:16:15 | 0
16 | 3_up | b |  | -3.8 | -4 | -3.8 | 5 | 0 | 0.8 | -0.8 | 2026-08-28T23:16:15 | 0
16 | 3_up | b |  | -3.75 | -4 | -3.75 | 5 | 0 | 0.8 | -0.8 | 2026-08-28T23:16:15 | 0
16 | 3_up | b |  | -3.7 | -4 | -3.7 | 5 | 0 | 0.8 | -0.8 | 2026-08-28T23:16:15 | 0
16 | 3_up | b |  | -3.65 | -4 | -3.65 | 5 | 0 | 0.8 | -0.8 | 2026-08-28T23:16:15 | 0
16 | 3_up | b |  | -3.6 | -4 | -3.6 | 5 | 0 | 0.8 | -0.8 | 2026-08-28T23:16:15 | 0
16 | 3_up | b |  | -3.55 | -4 | -3.55 | 5 | 0 | 0.8 | -0.8 | 2026-08-28T23:16:15 | 0
16 | 3_up | b |  | -3.5 | -4 | -3.5 | 5 | 0 | 0.8 | -0.8 | 2026-08-28T23:16:15 | 0
16 | 3_up | b |  | -3.45 | -4 | -3.45 | 5 | 0 | 0.8 | -0.8 | 2026-08-28T23:16:15 | 0
16 | 3_up | b |  | -3.4 | -4 | -3.4 | 5 | 0 | 0.8 | -0.8 | 2026-08-28T23:16:15 | 0
16 | 3_up | b |  | -3.35 | -4 | -3.35 | 5 | 0 | 0.8 | -0.8 | 2026-08-28T23:16:15 | 0
16 | 3_up | b |  | -3.3 | -4 | -3.3 | 5 | 0 | 0.8 | -0.8 | 2026-08-28T23:16:15 | 0
16 | 3_up | b |  | -3.25 | -4 | -3.25 | 5 | 0 | 0.8 | -0.8 | 2026-08-28T23:16:15 | 0
16 | 3_up | b |  | -3.2 | -4 | -3.2 | 5 | 0 | 0.8 | -0.8 | 2026-08-28T23:16:15 | 0
16 | 3_up | b |  | -3.15 | -4 | -3.15 | 5 | 0 | 0.8 | -0.8 | 2026-08-28T23:16:15 | 0
16 | 3_up | b |  | -3.1 | -4 | -3.1 | 5 | 0 | 0.8 | -0.8 | 2026-08-28T23:16:15 | 0
16 | 3_up | b |  | -3.05 | -4 | -3.05 | 5 | 0 | 0.8 | -0.8 | 2026-08-28T23:16:15 | 0
16 | 3_up | b |  | -3 | -4 | -3 | 5 | 0 | 0.8 | -0.8 | 2026-08-28T23:16:15 | 0
16 | 3_up | b |  | -2.95 | -4 | -2.95 | 5 | 0 | 0.8 | -0.8 | 2026-08-28T23:16:15 | 0
16 | 3_up | b |  | -2.9 | -4 | -2.9 | 5 | 0 | 0.8 | -0.8 | 2026-08-28T23:16:15 | 0
16 | 3_up | b |  | -2.85 | -4 | -2.85 | 5 | 0 | 0.8 | -0.8 | 2026-08-28T23:16:15 | 0
16 | 3_up | b |  | -2.8 | -4 | -2.8 | 5 | 0 | 0.8 | -0.8 | 2026-08-28T23:16:15 | 0
16 | 3_up | b |  | -2.75 | -4 | -2.75 | 5 | 0 | 0.8 | -0.8 | 2026-08-28T23:16:15 | 0
16 | 3_up | b |  | -2.7 | -4 | -2.7 | 5 | 0 | 0.8 | -0.8 | 2026-08-28T23:16:15 | 0
16 | 3_up | b |  | -2.65 | -4 | -2.65 | 5 | 0 | 0.8 | -0.8 | 2026-08-28T23:16:15 | 0
16 | 3_up | b |  | -2.6 | -4 | -2.6 | 5 | 0 | 0.8 | -0.8 | 2026-08-28T23:16:15 | 0
16 | 3_up | b |  | -2.55 | -4 | -2.55 | 5 | 0 | 0.8 | -0.8 | 2026-08-28T23:16:15 | 0
16 | 3_up | b |  | -2.5 | -4 | -2.5 | 5 | 0.3 | 0.8 | -0.5 | 2026-08-28T23:16:15 | 0.06
16 | 3_up | b |  | -2.45 | -4 | -2.45 | 5 | 3 | 0.8 | 2.2 | 2026-08-28T23:16:15 | 0.6
16 | 3_up | b |  | -2.4 | -4 | -2.4 | 5 | 3.3 | 0.8 | 2.5 | 2026-08-28T23:16:15 | 0.66
16 | 3_up | b |  | -2.35 | -4 | -2.35 | 5 | 5.3 | 0.8 | 4.5 | 2026-08-28T23:16:15 | 1.06
16 | 3_up | b |  | -2.3 | -4 | -2.3 | 5 | 7.7 | 0.8 | 6.8 | 2026-08-28T23:16:15 | 1.54
16 | 3_up | b |  | -2.25 | -4 | -2.25 | 5 | 11.7 | 0.8 | 10.8 | 2026-08-28T23:16:15 | 2.34
16 | 3_up | b |  | -2.2 | -4 | -2.2 | 5 | 15.3 | 0.8 | 14.5 | 2026-08-28T23:16:15 | 3.06
16 | 3_up | b |  | -2.15 | -4 | -2.15 | 5 | 20 | 0.8 | 19.2 | 2026-08-28T23:16:15 | 4
16 | 3_up | b |  | -2.1 | -4 | -2.1 | 5 | 24.7 | 0.8 | 23.8 | 2026-08-28T23:16:15 | 4.94
16 | 3_up | b |  | -2.05 | -4 | -2.05 | 5 | 31.3 | 0.8 | 30.5 | 2026-08-28T23:16:15 | 6.26
16 | 3_up | b |  | -2 | -4 | -2 | 5 | 38.7 | 0.8 | 37.8 | 2026-08-28T23:16:15 | 7.74
16 | 3_up | b |  | -1.95 | -4 | -1.95 | 5 | 47 | 0.8 | 46.2 | 2026-08-28T23:16:15 | 9.4
16 | 3_up | b |  | -1.9 | -4 | -1.9 | 5 | 56.7 | 0.8 | 55.8 | 2026-08-28T23:16:15 | 11.34
16 | 3_up | b |  | -1.85 | -4 | -1.85 | 5 | 66.3 | 0.8 | 65.5 | 2026-08-28T23:16:15 | 13.26
16 | 3_up | b |  | -1.8 | -4 | -1.8 | 5 | 78.3 | 0.8 | 77.5 | 2026-08-28T23:16:15 | 15.66
16 | 3_up | b |  | -1.75 | -4 | -1.75 | 5 | 90.7 | 0.8 | 89.8 | 2026-08-28T23:16:15 | 18.14
16 | 3_up | b |  | -1.7 | -4 | -1.7 | 5 | 105 | 0.8 | 104.2 | 2026-08-28T23:16:15 | 21
16 | 3_up | b |  | -1.65 | -4 | -1.65 | 5 | 139.7 | 0.8 | 138.8 | 2026-08-28T23:16:15 | 27.94
16 | 3_up | b |  | -1.6 | -4 | -1.6 | 5 | 137.3 | 0.8 | 136.5 | 2026-08-28T23:16:15 | 27.46
16 | 3_up | b |  | -1.55 | -4 | -1.55 | 5 | 154.7 | 0.8 | 153.8 | 2026-08-28T23:16:15 | 30.94
16 | 3_up | b |  | -1.5 | -4 | -1.5 | 5 | 174.3 | 0.8 | 173.5 | 2026-08-28T23:16:15 | 34.86
16 | 3_up | b |  | -1.45 | -4 | -1.45 | 5 | 194.3 | 0.8 | 193.5 | 2026-08-28T23:16:15 | 38.86
16 | 3_up | b |  | -1.4 | -4 | -1.4 | 5 | 216.7 | 0.8 | 215.8 | 2026-08-28T23:16:15 | 43.34
16 | 3_up | b |  | -1.35 | -4 | -1.35 | 5 | 240 | 0.8 | 239.2 | 2026-08-28T23:16:15 | 48
16 | 3_up | b |  | -1.3 | -4 | -1.3 | 5 | 265.3 | 0.8 | 264.5 | 2026-08-28T23:16:15 | 53.06
16 | 3_up | b |  | -1.25 | -4 | -1.25 | 5 | 291 | 0.8 | 290.2 | 2026-08-28T23:16:15 | 58.2
16 | 3_up | b |  | -1.2 | -4 | -1.2 | 5 | 319 | 0.8 | 318.2 | 2026-08-28T23:16:15 | 63.8
16 | 3_up | b |  | -1.15 | -4 | -1.15 | 5 | 349.3 | 0.8 | 348.5 | 2026-08-28T23:16:15 | 69.86
16 | 3_up | b |  | -1.1 | -4 | -1.1 | 5 | 380 | 0.8 | 379.2 | 2026-08-28T23:16:15 | 76
16 | 3_up | b |  | -1.05 | -4 | -1.05 | 5 | 413.7 | 0.8 | 412.8 | 2026-08-28T23:16:15 | 82.74
16 | 3_up | b |  | -1 | -4 | -1 | 5 | 448.3 | 0.8 | 447.5 | 2026-08-28T23:16:15 | 89.66
16 | 3_up | b |  | -0.95 | -4 | -0.95 | 5 | 484 | 0.8 | 483.2 | 2026-08-28T23:16:15 | 96.8
16 | 3_up | b |  | -0.9 | -4 | -0.9 | 5 | 521.7 | 0.8 | 520.8 | 2026-08-28T23:16:15 | 104.34
16 | 3_up | b |  | -0.85 | -4 | -0.85 | 5 | 561.3 | 0.8 | 560.5 | 2026-08-28T23:16:15 | 112.26
16 | 3_up | b |  | -0.8 | -4 | -0.8 | 5 | 602.3 | 0.8 | 601.5 | 2026-08-28T23:16:15 | 120.46
16 | 3_up | b |  | -0.75 | -4 | -0.75 | 5 | 644.7 | 0.8 | 643.8 | 2026-08-28T23:16:15 | 128.94
16 | 3_up | b |  | -0.7 | -4 | -0.7 | 5 | 688.7 | 0.8 | 687.8 | 2026-08-28T23:16:15 | 137.74
16 | 3_up | b |  | -0.65 | -4 | -0.65 | 5 | 734.3 | 0.8 | 733.5 | 2026-08-28T23:16:15 | 146.86
16 | 3_up | b |  | -0.6 | -4 | -0.6 | 5 | 781.7 | 0.8 | 780.8 | 2026-08-28T23:16:15 | 156.34
16 | 3_up | b |  | -0.55 | -4 | -0.55 | 5 | 830.7 | 0.8 | 829.8 | 2026-08-28T23:16:15 | 166.14
16 | 3_up | b |  | -0.5 | -4 | -0.5 | 5 | 879.7 | 0.8 | 878.8 | 2026-08-28T23:16:15 | 175.94
16 | 3_up | b |  | -0.45 | -4 | -0.45 | 5 | 932.3 | 0.8 | 931.5 | 2026-08-28T23:16:15 | 186.46
16 | 3_up | b |  | -0.4 | -4 | -0.4 | 5 | 985.3 | 0.8 | 984.5 | 2026-08-28T23:16:15 | 197.06
16 | 3_up | b |  | -0.35 | -4 | -0.35 | 5 | 1040.7 | 0.8 | 1039.8 | 2026-08-28T23:16:15 | 208.14
16 | 3_up | b |  | -0.3 | -4 | -0.3 | 5 | 1097.7 | 0.8 | 1096.8 | 2026-08-28T23:16:15 | 219.54
16 | 3_up | b |  | -0.25 | -4 | -0.25 | 5 | 1156 | 0.8 | 1155.2 | 2026-08-28T23:16:15 | 231.2
16 | 3_up | b |  | -0.2 | -4 | -0.2 | 5 | 1215.7 | 0.8 | 1214.8 | 2026-08-28T23:16:15 | 243.14
16 | 3_up | b |  | -0.15 | -4 | -0.15 | 5 | 1276.7 | 0.8 | 1275.8 | 2026-08-28T23:16:15 | 255.34
16 | 3_up | b |  | -0.1 | -4 | -0.1 | 5 | 1339.7 | 0.8 | 1338.8 | 2026-08-28T23:16:15 | 267.94
16 | 3_up | b |  | -0.05 | -4 | -0.05 | 5 | 1403 | 0.8 | 1402.2 | 2026-08-28T23:16:15 | 280.6
16 | 3_up | b |  | 0 | -4 | 0 | 5 | 1471 | 0.8 | 1470.2 | 2026-08-28T23:16:15 | 294.2
16 | 3_up | b |  | 0.05 | -4 | 0.05 | 5 | 1535.7 | 0.8 | 1534.8 | 2026-08-28T23:16:15 | 307.14
16 | 3_up | b |  | 0.1 | -4 | 0.1 | 5 | 1604.3 | 0.8 | 1603.5 | 2026-08-28T23:16:15 | 320.86
16 | 3_up | b |  | 0.15 | -4 | 0.15 | 5 | 1671.7 | 0.8 | 1670.8 | 2026-08-28T23:16:15 | 334.34
16 | 3_up | b |  | 0.2 | -4 | 0.2 | 5 | 1743.3 | 0.8 | 1742.5 | 2026-08-28T23:16:15 | 348.66
16 | 3_up | b |  | 0.25 | -4 | 0.25 | 5 | 1816 | 0.8 | 1815.2 | 2026-08-28T23:16:15 | 363.2
16 | 3_up | b |  | 0.3 | -4 | 0.3 | 5 | 1889 | 0.8 | 1888.2 | 2026-08-28T23:16:15 | 377.8
16 | 3_up | b |  | 0.35 | -4 | 0.35 | 5 | 1961 | 0.8 | 1960.2 | 2026-08-28T23:16:15 | 392.2
16 | 3_up | b |  | 0.4 | -4 | 0.4 | 5 | 2038.3 | 0.8 | 2037.5 | 2026-08-28T23:16:15 | 407.66
16 | 3_up | b |  | 0.45 | -4 | 0.45 | 5 | 2114.3 | 0.8 | 2113.5 | 2026-08-28T23:16:15 | 422.86
16 | 3_up | b |  | 0.5 | -4 | 0.5 | 5 | 2192.7 | 0.8 | 2191.8 | 2026-08-28T23:16:15 | 438.54
16 | 3_up | b |  | 0.55 | -4 | 0.55 | 5 | 2271 | 0.8 | 2270.2 | 2026-08-28T23:16:15 | 454.2
16 | 3_up | b |  | 0.6 | -4 | 0.6 | 5 | 2350.3 | 0.8 | 2349.5 | 2026-08-28T23:16:15 | 470.06
16 | 3_up | b |  | 0.65 | -4 | 0.65 | 5 | 2432 | 0.8 | 2431.2 | 2026-08-28T23:16:15 | 486.4
16 | 3_up | b |  | 0.7 | -4 | 0.7 | 5 | 2513 | 0.8 | 2512.2 | 2026-08-28T23:16:15 | 502.6
16 | 3_up | b |  | 0.75 | -4 | 0.75 | 5 | 2596.3 | 0.8 | 2595.5 | 2026-08-28T23:16:15 | 519.26
16 | 3_up | b |  | 0.8 | -4 | 0.8 | 5 | 2679.7 | 0.8 | 2678.8 | 2026-08-28T23:16:15 | 535.94
16 | 3_up | b |  | 0.85 | -4 | 0.85 | 5 | 2766.7 | 0.8 | 2765.8 | 2026-08-28T23:16:15 | 553.34
16 | 3_up | b |  | 0.9 | -4 | 0.9 | 5 | 2855.3 | 0.8 | 2854.5 | 2026-08-28T23:16:15 | 571.06
16 | 3_up | b |  | 0.95 | -4 | 0.95 | 5 | 2942.7 | 0.8 | 2941.8 | 2026-08-28T23:16:15 | 588.54
16 | 3_up | b |  | 1 | -4 | 1 | 5 | 3033 | 0.8 | 3032.2 | 2026-08-28T23:16:15 | 606.6
16 | 3_up | b |  | 1.05 | -4 | 1.05 | 5 | 3122.3 | 0.8 | 3121.5 | 2026-08-28T23:16:15 | 624.46
16 | 3_up | b |  | 1.1 | -4 | 1.1 | 5 | 3215.3 | 0.8 | 3214.5 | 2026-08-28T23:16:15 | 643.06
16 | 3_up | b |  | 1.15 | -4 | 1.15 | 5 | 3310 | 0.8 | 3309.2 | 2026-08-28T23:16:15 | 662
16 | 3_up | b |  | 1.2 | -4 | 1.2 | 5 | 3404 | 0.8 | 3403.2 | 2026-08-28T23:16:15 | 680.8
16 | 3_up | b |  | 1.25 | -4 | 1.25 | 5 | 3502 | 0.8 | 3501.2 | 2026-08-28T23:16:15 | 700.4
16 | 3_up | b |  | 1.3 | -4 | 1.3 | 5 | 3598 | 0.8 | 3597.2 | 2026-08-28T23:16:15 | 719.6
16 | 3_up | b |  | 1.35 | -4 | 1.35 | 5 | 3693.3 | 0.8 | 3692.5 | 2026-08-28T23:16:15 | 738.66
16 | 3_up | b |  | 1.4 | -4 | 1.4 | 5 | 3791 | 0.8 | 3790.2 | 2026-08-28T23:16:15 | 758.2
16 | 3_up | b |  | 1.45 | -4 | 1.45 | 5 | 3899.7 | 0.8 | 3898.8 | 2026-08-28T23:16:15 | 779.94
16 | 3_up | b |  | 1.5 | -4 | 1.5 | 5 | 3988 | 0.8 | 3987.2 | 2026-08-28T23:16:15 | 797.6
16 | 3_up | comp | -0.8637 | -0.455 | -1.3187 | -0.4087 | 5 | 1106.3 |  |  | 2026-08-28T23:18:12 | 221.26
16 | 3_up | comp | -0.8637 | -0.405 | -1.2687 | -0.4587 | 5 | 1064.3 |  |  | 2026-08-28T23:18:12 | 212.86
16 | 3_up | comp | -0.8637 | -0.355 | -1.2187 | -0.5087 | 5 | 1025 |  |  | 2026-08-28T23:18:12 | 205
16 | 3_up | comp | -0.8637 | -0.305 | -1.1687 | -0.5587 | 5 | 988.7 |  |  | 2026-08-28T23:18:12 | 197.74
16 | 3_up | comp | -0.8637 | -0.255 | -1.1187 | -0.6087 | 5 | 955 |  |  | 2026-08-28T23:18:12 | 191
16 | 3_up | comp | -0.8637 | -0.205 | -1.0687 | -0.6587 | 5 | 921.3 |  |  | 2026-08-28T23:18:12 | 184.26
16 | 3_up | comp | -0.8637 | -0.155 | -1.0187 | -0.7087 | 5 | 893 |  |  | 2026-08-28T23:18:12 | 178.6
16 | 3_up | comp | -0.8637 | -0.105 | -0.9687 | -0.7587 | 5 | 866.7 |  |  | 2026-08-28T23:18:12 | 173.34
16 | 3_up | comp | -0.8637 | -0.055 | -0.9187 | -0.8087 | 5 | 844.3 |  |  | 2026-08-28T23:18:12 | 168.86
16 | 3_up | comp | -0.8637 | -0.005 | -0.8687 | -0.8587 | 5 | 822.3 |  |  | 2026-08-28T23:18:12 | 164.46
16 | 3_up | comp | -0.8637 | 0.045 | -0.8187 | -0.9087 | 5 | 804.7 |  |  | 2026-08-28T23:18:12 | 160.94
16 | 3_up | comp | -0.8637 | 0.095 | -0.7687 | -0.9587 | 5 | 788.7 |  |  | 2026-08-28T23:18:12 | 157.74
16 | 3_up | comp | -0.8637 | 0.145 | -0.7187 | -1.0087 | 5 | 778.3 |  |  | 2026-08-28T23:18:12 | 155.66
16 | 3_up | comp | -0.8637 | 0.195 | -0.6687 | -1.0587 | 5 | 769.7 |  |  | 2026-08-28T23:18:12 | 153.94
16 | 3_up | comp | -0.8637 | 0.245 | -0.6187 | -1.1087 | 5 | 764 |  |  | 2026-08-28T23:18:12 | 152.8
16 | 3_up | comp | -0.8637 | 0.295 | -0.5687 | -1.1587 | 5 | 785.3 |  |  | 2026-08-28T23:18:12 | 157.06
16 | 3_up | comp | -0.8637 | 0.345 | -0.5187 | -1.2087 | 5 | 763.7 |  |  | 2026-08-28T23:18:12 | 152.74
16 | 3_up | comp | -0.8637 | 0.395 | -0.4687 | -1.2587 | 5 | 767 |  |  | 2026-08-28T23:18:12 | 153.4
16 | 3_up | comp | -0.8637 | 0.445 | -0.4187 | -1.3087 | 5 | 775.7 |  |  | 2026-08-28T23:18:12 | 155.14
16 | 3_up | comp | -0.8637 | 0.495 | -0.3687 | -1.3587 | 5 | 785.3 |  |  | 2026-08-28T23:18:12 | 157.06
16 | 3_up | comp | -0.8637 | 0.545 | -0.3187 | -1.4087 | 5 | 799 |  |  | 2026-08-28T23:18:12 | 159.8
16 | 3_up | comp | -0.8637 | 0.595 | -0.2687 | -1.4587 | 5 | 817 |  |  | 2026-08-28T23:18:12 | 163.4
16 | 3_up | comp | -0.8637 | 0.645 | -0.2187 | -1.5087 | 5 | 836.3 |  |  | 2026-08-28T23:18:12 | 167.26
16 | 3_up | comp | -0.8637 | 0.695 | -0.1687 | -1.5587 | 5 | 860 |  |  | 2026-08-28T23:18:12 | 172
16 | 3_up | comp | -0.8637 | 0.745 | -0.1187 | -1.6087 | 5 | 885.7 |  |  | 2026-08-28T23:18:12 | 177.14
17 | 3_up | a |  | -4 | -4 | -4 | 5 | 1.3 | 0.7 | 0.7 | 2026-08-28T23:30:10 | 0.26
17 | 3_up | a |  | -3.95 | -3.95 | -4 | 5 | 0 | 0.7 | -0.7 | 2026-08-28T23:30:10 | 0
17 | 3_up | a |  | -3.9 | -3.9 | -4 | 5 | 0 | 0.7 | -0.7 | 2026-08-28T23:30:10 | 0
17 | 3_up | a |  | -3.85 | -3.85 | -4 | 5 | 0 | 0.7 | -0.7 | 2026-08-28T23:30:10 | 0
17 | 3_up | a |  | -3.8 | -3.8 | -4 | 5 | 0 | 0.7 | -0.7 | 2026-08-28T23:30:10 | 0
17 | 3_up | a |  | -3.75 | -3.75 | -4 | 5 | 0 | 0.7 | -0.7 | 2026-08-28T23:30:10 | 0
17 | 3_up | a |  | -3.7 | -3.7 | -4 | 5 | 0 | 0.7 | -0.7 | 2026-08-28T23:30:10 | 0
17 | 3_up | a |  | -3.65 | -3.65 | -4 | 5 | 0 | 0.7 | -0.7 | 2026-08-28T23:30:10 | 0
17 | 3_up | a |  | -3.6 | -3.6 | -4 | 5 | 0 | 0.7 | -0.7 | 2026-08-28T23:30:10 | 0
17 | 3_up | a |  | -3.55 | -3.55 | -4 | 5 | 0 | 0.7 | -0.7 | 2026-08-28T23:30:10 | 0
17 | 3_up | a |  | -3.5 | -3.5 | -4 | 5 | 0 | 0.7 | -0.7 | 2026-08-28T23:30:10 | 0
17 | 3_up | a |  | -3.45 | -3.45 | -4 | 5 | 0 | 0.7 | -0.7 | 2026-08-28T23:30:10 | 0
17 | 3_up | a |  | -3.4 | -3.4 | -4 | 5 | 0 | 0.7 | -0.7 | 2026-08-28T23:30:10 | 0
17 | 3_up | a |  | -3.35 | -3.35 | -4 | 5 | 0 | 0.7 | -0.7 | 2026-08-28T23:30:10 | 0
17 | 3_up | a |  | -3.3 | -3.3 | -4 | 5 | 0 | 0.7 | -0.7 | 2026-08-28T23:30:10 | 0
17 | 3_up | a |  | -3.25 | -3.25 | -4 | 5 | 0 | 0.7 | -0.7 | 2026-08-28T23:30:10 | 0
17 | 3_up | a |  | -3.2 | -3.2 | -4 | 5 | 0 | 0.7 | -0.7 | 2026-08-28T23:30:10 | 0
17 | 3_up | a |  | -3.15 | -3.15 | -4 | 5 | 0 | 0.7 | -0.7 | 2026-08-28T23:30:10 | 0
17 | 3_up | a |  | -3.1 | -3.1 | -4 | 5 | 0 | 0.7 | -0.7 | 2026-08-28T23:30:10 | 0
17 | 3_up | a |  | -3.05 | -3.05 | -4 | 5 | 0 | 0.7 | -0.7 | 2026-08-28T23:30:10 | 0
17 | 3_up | a |  | -3 | -3 | -4 | 5 | 0 | 0.7 | -0.7 | 2026-08-28T23:30:10 | 0
17 | 3_up | a |  | -2.95 | -2.95 | -4 | 5 | 0 | 0.7 | -0.7 | 2026-08-28T23:30:10 | 0
17 | 3_up | a |  | -2.9 | -2.9 | -4 | 5 | 0 | 0.7 | -0.7 | 2026-08-28T23:30:10 | 0
17 | 3_up | a |  | -2.85 | -2.85 | -4 | 5 | 0 | 0.7 | -0.7 | 2026-08-28T23:30:10 | 0
17 | 3_up | a |  | -2.8 | -2.8 | -4 | 5 | 0 | 0.7 | -0.7 | 2026-08-28T23:30:10 | 0
17 | 3_up | a |  | -2.75 | -2.75 | -4 | 5 | 0 | 0.7 | -0.7 | 2026-08-28T23:30:10 | 0
17 | 3_up | a |  | -2.7 | -2.7 | -4 | 5 | 0 | 0.7 | -0.7 | 2026-08-28T23:30:10 | 0
17 | 3_up | a |  | -2.65 | -2.65 | -4 | 5 | 0 | 0.7 | -0.7 | 2026-08-28T23:30:10 | 0
17 | 3_up | a |  | -2.6 | -2.6 | -4 | 5 | 0 | 0.7 | -0.7 | 2026-08-28T23:30:10 | 0
17 | 3_up | a |  | -2.55 | -2.55 | -4 | 5 | 0 | 0.7 | -0.7 | 2026-08-28T23:30:10 | 0
17 | 3_up | a |  | -2.5 | -2.5 | -4 | 5 | 0 | 0.7 | -0.7 | 2026-08-28T23:30:10 | 0
17 | 3_up | a |  | -2.45 | -2.45 | -4 | 5 | 0 | 0.7 | -0.7 | 2026-08-28T23:30:10 | 0
17 | 3_up | a |  | -2.4 | -2.4 | -4 | 5 | 0 | 0.7 | -0.7 | 2026-08-28T23:30:10 | 0
17 | 3_up | a |  | -2.35 | -2.35 | -4 | 5 | 0 | 0.7 | -0.7 | 2026-08-28T23:30:10 | 0
17 | 3_up | a |  | -2.3 | -2.3 | -4 | 5 | 0 | 0.7 | -0.7 | 2026-08-28T23:30:10 | 0
17 | 3_up | a |  | -2.25 | -2.25 | -4 | 5 | 0 | 0.7 | -0.7 | 2026-08-28T23:30:10 | 0
17 | 3_up | a |  | -2.2 | -2.2 | -4 | 5 | 0 | 0.7 | -0.7 | 2026-08-28T23:30:10 | 0
17 | 3_up | a |  | -2.15 | -2.15 | -4 | 5 | 0 | 0.7 | -0.7 | 2026-08-28T23:30:10 | 0
17 | 3_up | a |  | -2.1 | -2.1 | -4 | 5 | 0 | 0.7 | -0.7 | 2026-08-28T23:30:10 | 0
17 | 3_up | a |  | -2.05 | -2.05 | -4 | 5 | 0 | 0.7 | -0.7 | 2026-08-28T23:30:10 | 0
17 | 3_up | a |  | -2 | -2 | -4 | 5 | 0 | 0.7 | -0.7 | 2026-08-28T23:30:10 | 0
17 | 3_up | a |  | -1.95 | -1.95 | -4 | 5 | 0 | 0.7 | -0.7 | 2026-08-28T23:30:10 | 0
17 | 3_up | a |  | -1.9 | -1.9 | -4 | 5 | 0 | 0.7 | -0.7 | 2026-08-28T23:30:10 | 0
17 | 3_up | a |  | -1.85 | -1.85 | -4 | 5 | 1 | 0.7 | 0.3 | 2026-08-28T23:30:10 | 0.2
17 | 3_up | a |  | -1.8 | -1.8 | -4 | 5 | 2 | 0.7 | 1.3 | 2026-08-28T23:30:10 | 0.4
17 | 3_up | a |  | -1.75 | -1.75 | -4 | 5 | 3.3 | 0.7 | 2.7 | 2026-08-28T23:30:10 | 0.66
17 | 3_up | a |  | -1.7 | -1.7 | -4 | 5 | 5.7 | 0.7 | 5 | 2026-08-28T23:30:10 | 1.14
17 | 3_up | a |  | -1.65 | -1.65 | -4 | 5 | 8.3 | 0.7 | 7.7 | 2026-08-28T23:30:10 | 1.66
17 | 3_up | a |  | -1.6 | -1.6 | -4 | 5 | 11 | 0.7 | 10.3 | 2026-08-28T23:30:10 | 2.2
17 | 3_up | a |  | -1.55 | -1.55 | -4 | 5 | 15.3 | 0.7 | 14.7 | 2026-08-28T23:30:10 | 3.06
17 | 3_up | a |  | -1.5 | -1.5 | -4 | 5 | 19.3 | 0.7 | 18.7 | 2026-08-28T23:30:10 | 3.86
17 | 3_up | a |  | -1.45 | -1.45 | -4 | 5 | 24.3 | 0.7 | 23.7 | 2026-08-28T23:30:10 | 4.86
17 | 3_up | a |  | -1.4 | -1.4 | -4 | 5 | 31 | 0.7 | 30.3 | 2026-08-28T23:30:10 | 6.2
17 | 3_up | a |  | -1.35 | -1.35 | -4 | 5 | 38 | 0.7 | 37.3 | 2026-08-28T23:30:10 | 7.6
17 | 3_up | a |  | -1.3 | -1.3 | -4 | 5 | 45 | 0.7 | 44.3 | 2026-08-28T23:30:10 | 9
17 | 3_up | a |  | -1.25 | -1.25 | -4 | 5 | 54 | 0.7 | 53.3 | 2026-08-28T23:30:10 | 10.8
17 | 3_up | a |  | -1.2 | -1.2 | -4 | 5 | 63.7 | 0.7 | 63 | 2026-08-28T23:30:10 | 12.74
17 | 3_up | a |  | -1.15 | -1.15 | -4 | 5 | 74 | 0.7 | 73.3 | 2026-08-28T23:30:10 | 14.8
17 | 3_up | a |  | -1.1 | -1.1 | -4 | 5 | 85.7 | 0.7 | 85 | 2026-08-28T23:30:10 | 17.14
17 | 3_up | a |  | -1.05 | -1.05 | -4 | 5 | 100.7 | 0.7 | 100 | 2026-08-28T23:30:10 | 20.14
17 | 3_up | a |  | -1 | -1 | -4 | 5 | 114 | 0.7 | 113.3 | 2026-08-28T23:30:10 | 22.8
17 | 3_up | a |  | -0.95 | -0.95 | -4 | 5 | 130 | 0.7 | 129.3 | 2026-08-28T23:30:10 | 26
17 | 3_up | a |  | -0.9 | -0.9 | -4 | 5 | 146.3 | 0.7 | 145.7 | 2026-08-28T23:30:10 | 29.26
17 | 3_up | a |  | -0.85 | -0.85 | -4 | 5 | 165.7 | 0.7 | 165 | 2026-08-28T23:30:10 | 33.14
17 | 3_up | a |  | -0.8 | -0.8 | -4 | 5 | 185 | 0.7 | 184.3 | 2026-08-28T23:30:10 | 37
17 | 3_up | a |  | -0.75 | -0.75 | -4 | 5 | 205.7 | 0.7 | 205 | 2026-08-28T23:30:10 | 41.14
17 | 3_up | a |  | -0.7 | -0.7 | -4 | 5 | 228.7 | 0.7 | 228 | 2026-08-28T23:30:10 | 45.74
17 | 3_up | a |  | -0.65 | -0.65 | -4 | 5 | 251.7 | 0.7 | 251 | 2026-08-28T23:30:10 | 50.34
17 | 3_up | a |  | -0.6 | -0.6 | -4 | 5 | 277.3 | 0.7 | 276.7 | 2026-08-28T23:30:10 | 55.46
17 | 3_up | a |  | -0.55 | -0.55 | -4 | 5 | 304 | 0.7 | 303.3 | 2026-08-28T23:30:10 | 60.8
17 | 3_up | a |  | -0.5 | -0.5 | -4 | 5 | 332.3 | 0.7 | 331.7 | 2026-08-28T23:30:10 | 66.46
17 | 3_up | a |  | -0.45 | -0.45 | -4 | 5 | 361.3 | 0.7 | 360.7 | 2026-08-28T23:30:10 | 72.26
17 | 3_up | a |  | -0.4 | -0.4 | -4 | 5 | 393.7 | 0.7 | 393 | 2026-08-28T23:30:10 | 78.74
17 | 3_up | a |  | -0.35 | -0.35 | -4 | 5 | 428.3 | 0.7 | 427.7 | 2026-08-28T23:30:10 | 85.66
17 | 3_up | a |  | -0.3 | -0.3 | -4 | 5 | 461.7 | 0.7 | 461 | 2026-08-28T23:30:10 | 92.34
17 | 3_up | a |  | -0.25 | -0.25 | -4 | 5 | 499 | 0.7 | 498.3 | 2026-08-28T23:30:10 | 99.8
17 | 3_up | a |  | -0.2 | -0.2 | -4 | 5 | 537.3 | 0.7 | 536.7 | 2026-08-28T23:30:10 | 107.46
17 | 3_up | a |  | -0.15 | -0.15 | -4 | 5 | 576.7 | 0.7 | 576 | 2026-08-28T23:30:10 | 115.34
17 | 3_up | a |  | -0.1 | -0.1 | -4 | 5 | 619.3 | 0.7 | 618.7 | 2026-08-28T23:30:10 | 123.86
17 | 3_up | a |  | -0.05 | -0.05 | -4 | 5 | 662.3 | 0.7 | 661.7 | 2026-08-28T23:30:10 | 132.46
17 | 3_up | a |  | 0 | 0 | -4 | 5 | 707 | 0.7 | 706.3 | 2026-08-28T23:30:10 | 141.4
17 | 3_up | a |  | 0.05 | 0.05 | -4 | 5 | 752.7 | 0.7 | 752 | 2026-08-28T23:30:10 | 150.54
17 | 3_up | a |  | 0.1 | 0.1 | -4 | 5 | 802.3 | 0.7 | 801.7 | 2026-08-28T23:30:10 | 160.46
17 | 3_up | a |  | 0.15 | 0.15 | -4 | 5 | 852 | 0.7 | 851.3 | 2026-08-28T23:30:10 | 170.4
17 | 3_up | a |  | 0.2 | 0.2 | -4 | 5 | 903 | 0.7 | 902.3 | 2026-08-28T23:30:10 | 180.6
17 | 3_up | a |  | 0.25 | 0.25 | -4 | 5 | 956 | 0.7 | 955.3 | 2026-08-28T23:30:10 | 191.2
17 | 3_up | a |  | 0.3 | 0.3 | -4 | 5 | 1011 | 0.7 | 1010.3 | 2026-08-28T23:30:10 | 202.2
17 | 3_up | a |  | 0.35 | 0.35 | -4 | 5 | 1067.7 | 0.7 | 1067 | 2026-08-28T23:30:10 | 213.54
17 | 3_up | a |  | 0.4 | 0.4 | -4 | 5 | 1125 | 0.7 | 1124.3 | 2026-08-28T23:30:10 | 225
17 | 3_up | a |  | 0.45 | 0.45 | -4 | 5 | 1183 | 0.7 | 1182.3 | 2026-08-28T23:30:10 | 236.6
17 | 3_up | a |  | 0.5 | 0.5 | -4 | 5 | 1244.7 | 0.7 | 1244 | 2026-08-28T23:30:10 | 248.94
17 | 3_up | a |  | 0.55 | 0.55 | -4 | 5 | 1304 | 0.7 | 1303.3 | 2026-08-28T23:30:10 | 260.8
17 | 3_up | a |  | 0.6 | 0.6 | -4 | 5 | 1367.7 | 0.7 | 1367 | 2026-08-28T23:30:10 | 273.54
17 | 3_up | a |  | 0.65 | 0.65 | -4 | 5 | 1432 | 0.7 | 1431.3 | 2026-08-28T23:30:10 | 286.4
17 | 3_up | a |  | 0.7 | 0.7 | -4 | 5 | 1498.7 | 0.7 | 1498 | 2026-08-28T23:30:10 | 299.74
17 | 3_up | a |  | 0.75 | 0.75 | -4 | 5 | 1568.3 | 0.7 | 1567.7 | 2026-08-28T23:30:10 | 313.66
17 | 3_up | a |  | 0.8 | 0.8 | -4 | 5 | 1636 | 0.7 | 1635.3 | 2026-08-28T23:30:10 | 327.2
17 | 3_up | a |  | 0.85 | 0.85 | -4 | 5 | 1704.7 | 0.7 | 1704 | 2026-08-28T23:30:10 | 340.94
17 | 3_up | a |  | 0.9 | 0.9 | -4 | 5 | 1776 | 0.7 | 1775.3 | 2026-08-28T23:30:10 | 355.2
17 | 3_up | a |  | 0.95 | 0.95 | -4 | 5 | 1849.3 | 0.7 | 1848.7 | 2026-08-28T23:30:10 | 369.86
17 | 3_up | a |  | 1 | 1 | -4 | 5 | 1922.7 | 0.7 | 1922 | 2026-08-28T23:30:10 | 384.54
17 | 3_up | a |  | 1.05 | 1.05 | -4 | 5 | 1999.3 | 0.7 | 1998.7 | 2026-08-28T23:30:10 | 399.86
17 | 3_up | a |  | 1.1 | 1.1 | -4 | 5 | 2075.7 | 0.7 | 2075 | 2026-08-28T23:30:10 | 415.14
17 | 3_up | a |  | 1.15 | 1.15 | -4 | 5 | 2153.3 | 0.7 | 2152.7 | 2026-08-28T23:30:10 | 430.66
17 | 3_up | a |  | 1.2 | 1.2 | -4 | 5 | 2233.3 | 0.7 | 2232.7 | 2026-08-28T23:30:10 | 446.66
17 | 3_up | a |  | 1.25 | 1.25 | -4 | 5 | 2311.3 | 0.7 | 2310.7 | 2026-08-28T23:30:10 | 462.26
17 | 3_up | a |  | 1.3 | 1.3 | -4 | 5 | 2394.7 | 0.7 | 2394 | 2026-08-28T23:30:10 | 478.94
17 | 3_up | a |  | 1.35 | 1.35 | -4 | 5 | 2478.7 | 0.7 | 2478 | 2026-08-28T23:30:10 | 495.74
17 | 3_up | a |  | 1.4 | 1.4 | -4 | 5 | 2560.3 | 0.7 | 2559.7 | 2026-08-28T23:30:10 | 512.06
17 | 3_up | a |  | 1.45 | 1.45 | -4 | 5 | 2644.7 | 0.7 | 2644 | 2026-08-28T23:30:10 | 528.94
17 | 3_up | a |  | 1.5 | 1.5 | -4 | 5 | 2729 | 0.7 | 2728.3 | 2026-08-28T23:30:10 | 545.8
17 | 3_up | b |  | -4 | -4 | -4 | 5 | 1 | 0.5 | 0.5 | 2026-08-28T23:31:42 | 0.2
17 | 3_up | b |  | -3.95 | -4 | -3.95 | 5 | 0 | 0.5 | -0.5 | 2026-08-28T23:31:42 | 0
17 | 3_up | b |  | -3.9 | -4 | -3.9 | 5 | 0 | 0.5 | -0.5 | 2026-08-28T23:31:42 | 0
17 | 3_up | b |  | -3.85 | -4 | -3.85 | 5 | 0 | 0.5 | -0.5 | 2026-08-28T23:31:42 | 0
17 | 3_up | b |  | -3.8 | -4 | -3.8 | 5 | 0 | 0.5 | -0.5 | 2026-08-28T23:31:42 | 0
17 | 3_up | b |  | -3.75 | -4 | -3.75 | 5 | 0 | 0.5 | -0.5 | 2026-08-28T23:31:42 | 0
17 | 3_up | b |  | -3.7 | -4 | -3.7 | 5 | 0 | 0.5 | -0.5 | 2026-08-28T23:31:42 | 0
17 | 3_up | b |  | -3.65 | -4 | -3.65 | 5 | 0 | 0.5 | -0.5 | 2026-08-28T23:31:42 | 0
17 | 3_up | b |  | -3.6 | -4 | -3.6 | 5 | 0 | 0.5 | -0.5 | 2026-08-28T23:31:42 | 0
17 | 3_up | b |  | -3.55 | -4 | -3.55 | 5 | 0 | 0.5 | -0.5 | 2026-08-28T23:31:42 | 0
17 | 3_up | b |  | -3.5 | -4 | -3.5 | 5 | 0 | 0.5 | -0.5 | 2026-08-28T23:31:42 | 0
17 | 3_up | b |  | -3.45 | -4 | -3.45 | 5 | 0 | 0.5 | -0.5 | 2026-08-28T23:31:42 | 0
17 | 3_up | b |  | -3.4 | -4 | -3.4 | 5 | 0 | 0.5 | -0.5 | 2026-08-28T23:31:42 | 0
17 | 3_up | b |  | -3.35 | -4 | -3.35 | 5 | 0 | 0.5 | -0.5 | 2026-08-28T23:31:42 | 0
17 | 3_up | b |  | -3.3 | -4 | -3.3 | 5 | 0 | 0.5 | -0.5 | 2026-08-28T23:31:42 | 0
17 | 3_up | b |  | -3.25 | -4 | -3.25 | 5 | 0 | 0.5 | -0.5 | 2026-08-28T23:31:42 | 0
17 | 3_up | b |  | -3.2 | -4 | -3.2 | 5 | 0 | 0.5 | -0.5 | 2026-08-28T23:31:42 | 0
17 | 3_up | b |  | -3.15 | -4 | -3.15 | 5 | 0 | 0.5 | -0.5 | 2026-08-28T23:31:42 | 0
17 | 3_up | b |  | -3.1 | -4 | -3.1 | 5 | 0 | 0.5 | -0.5 | 2026-08-28T23:31:42 | 0
17 | 3_up | b |  | -3.05 | -4 | -3.05 | 5 | 0 | 0.5 | -0.5 | 2026-08-28T23:31:42 | 0
17 | 3_up | b |  | -3 | -4 | -3 | 5 | 0 | 0.5 | -0.5 | 2026-08-28T23:31:42 | 0
17 | 3_up | b |  | -2.95 | -4 | -2.95 | 5 | 0 | 0.5 | -0.5 | 2026-08-28T23:31:42 | 0
17 | 3_up | b |  | -2.9 | -4 | -2.9 | 5 | 0 | 0.5 | -0.5 | 2026-08-28T23:31:42 | 0
17 | 3_up | b |  | -2.85 | -4 | -2.85 | 5 | 0 | 0.5 | -0.5 | 2026-08-28T23:31:42 | 0
17 | 3_up | b |  | -2.8 | -4 | -2.8 | 5 | 0 | 0.5 | -0.5 | 2026-08-28T23:31:42 | 0
17 | 3_up | b |  | -2.75 | -4 | -2.75 | 5 | 0 | 0.5 | -0.5 | 2026-08-28T23:31:42 | 0
17 | 3_up | b |  | -2.7 | -4 | -2.7 | 5 | 0 | 0.5 | -0.5 | 2026-08-28T23:31:42 | 0
17 | 3_up | b |  | -2.65 | -4 | -2.65 | 5 | 0.3 | 0.5 | -0.2 | 2026-08-28T23:31:42 | 0.06
17 | 3_up | b |  | -2.6 | -4 | -2.6 | 5 | 1.3 | 0.5 | 0.8 | 2026-08-28T23:31:42 | 0.26
17 | 3_up | b |  | -2.55 | -4 | -2.55 | 5 | 3 | 0.5 | 2.5 | 2026-08-28T23:31:42 | 0.6
17 | 3_up | b |  | -2.5 | -4 | -2.5 | 5 | 5 | 0.5 | 4.5 | 2026-08-28T23:31:42 | 1
17 | 3_up | b |  | -2.45 | -4 | -2.45 | 5 | 7.7 | 0.5 | 7.2 | 2026-08-28T23:31:42 | 1.54
17 | 3_up | b |  | -2.4 | -4 | -2.4 | 5 | 11 | 0.5 | 10.5 | 2026-08-28T23:31:42 | 2.2
17 | 3_up | b |  | -2.35 | -4 | -2.35 | 5 | 14.7 | 0.5 | 14.2 | 2026-08-28T23:31:42 | 2.94
17 | 3_up | b |  | -2.3 | -4 | -2.3 | 5 | 19.3 | 0.5 | 18.8 | 2026-08-28T23:31:42 | 3.86
17 | 3_up | b |  | -2.25 | -4 | -2.25 | 5 | 25.3 | 0.5 | 24.8 | 2026-08-28T23:31:42 | 5.06
17 | 3_up | b |  | -2.2 | -4 | -2.2 | 5 | 31.3 | 0.5 | 30.8 | 2026-08-28T23:31:42 | 6.26
17 | 3_up | b |  | -2.15 | -4 | -2.15 | 5 | 38.3 | 0.5 | 37.8 | 2026-08-28T23:31:42 | 7.66
17 | 3_up | b |  | -2.1 | -4 | -2.1 | 5 | 46.7 | 0.5 | 46.2 | 2026-08-28T23:31:42 | 9.34
17 | 3_up | b |  | -2.05 | -4 | -2.05 | 5 | 55.7 | 0.5 | 55.2 | 2026-08-28T23:31:42 | 11.14
17 | 3_up | b |  | -2 | -4 | -2 | 5 | 66 | 0.5 | 65.5 | 2026-08-28T23:31:42 | 13.2
17 | 3_up | b |  | -1.95 | -4 | -1.95 | 5 | 78 | 0.5 | 77.5 | 2026-08-28T23:31:42 | 15.6
17 | 3_up | b |  | -1.9 | -4 | -1.9 | 5 | 90 | 0.5 | 89.5 | 2026-08-28T23:31:42 | 18
17 | 3_up | b |  | -1.85 | -4 | -1.85 | 5 | 104.7 | 0.5 | 104.2 | 2026-08-28T23:31:42 | 20.94
17 | 3_up | b |  | -1.8 | -4 | -1.8 | 5 | 121 | 0.5 | 120.5 | 2026-08-28T23:31:42 | 24.2
17 | 3_up | b |  | -1.75 | -4 | -1.75 | 5 | 136.7 | 0.5 | 136.2 | 2026-08-28T23:31:42 | 27.34
17 | 3_up | b |  | -1.7 | -4 | -1.7 | 5 | 155.7 | 0.5 | 155.2 | 2026-08-28T23:31:42 | 31.14
17 | 3_up | b |  | -1.65 | -4 | -1.65 | 5 | 174.7 | 0.5 | 174.2 | 2026-08-28T23:31:42 | 34.94
17 | 3_up | b |  | -1.6 | -4 | -1.6 | 5 | 195.3 | 0.5 | 194.8 | 2026-08-28T23:31:42 | 39.06
17 | 3_up | b |  | -1.55 | -4 | -1.55 | 5 | 217.3 | 0.5 | 216.8 | 2026-08-28T23:31:42 | 43.46
17 | 3_up | b |  | -1.5 | -4 | -1.5 | 5 | 241.7 | 0.5 | 241.2 | 2026-08-28T23:31:42 | 48.34
17 | 3_up | b |  | -1.45 | -4 | -1.45 | 5 | 266 | 0.5 | 265.5 | 2026-08-28T23:31:42 | 53.2
17 | 3_up | b |  | -1.4 | -4 | -1.4 | 5 | 293.7 | 0.5 | 293.2 | 2026-08-28T23:31:42 | 58.74
17 | 3_up | b |  | -1.35 | -4 | -1.35 | 5 | 322 | 0.5 | 321.5 | 2026-08-28T23:31:42 | 64.4
17 | 3_up | b |  | -1.3 | -4 | -1.3 | 5 | 353 | 0.5 | 352.5 | 2026-08-28T23:31:42 | 70.6
17 | 3_up | b |  | -1.25 | -4 | -1.25 | 5 | 383.7 | 0.5 | 383.2 | 2026-08-28T23:31:42 | 76.74
17 | 3_up | b |  | -1.2 | -4 | -1.2 | 5 | 417.3 | 0.5 | 416.8 | 2026-08-28T23:31:42 | 83.46
17 | 3_up | b |  | -1.15 | -4 | -1.15 | 5 | 453 | 0.5 | 452.5 | 2026-08-28T23:31:42 | 90.6
17 | 3_up | b |  | -1.1 | -4 | -1.1 | 5 | 488.7 | 0.5 | 488.2 | 2026-08-28T23:31:42 | 97.74
17 | 3_up | b |  | -1.05 | -4 | -1.05 | 5 | 527.7 | 0.5 | 527.2 | 2026-08-28T23:31:42 | 105.54
17 | 3_up | b |  | -1 | -4 | -1 | 5 | 568.3 | 0.5 | 567.8 | 2026-08-28T23:31:42 | 113.66
17 | 3_up | b |  | -0.95 | -4 | -0.95 | 5 | 609.3 | 0.5 | 608.8 | 2026-08-28T23:31:42 | 121.86
17 | 3_up | b |  | -0.9 | -4 | -0.9 | 5 | 652.3 | 0.5 | 651.8 | 2026-08-28T23:31:42 | 130.46
17 | 3_up | b |  | -0.85 | -4 | -0.85 | 5 | 697 | 0.5 | 696.5 | 2026-08-28T23:31:42 | 139.4
17 | 3_up | b |  | -0.8 | -4 | -0.8 | 5 | 744 | 0.5 | 743.5 | 2026-08-28T23:31:42 | 148.8
17 | 3_up | b |  | -0.75 | -4 | -0.75 | 5 | 792 | 0.5 | 791.5 | 2026-08-28T23:31:42 | 158.4
17 | 3_up | b |  | -0.7 | -4 | -0.7 | 5 | 841.7 | 0.5 | 841.2 | 2026-08-28T23:31:42 | 168.34
17 | 3_up | b |  | -0.65 | -4 | -0.65 | 5 | 892 | 0.5 | 891.5 | 2026-08-28T23:31:42 | 178.4
17 | 3_up | b |  | -0.6 | -4 | -0.6 | 5 | 944.3 | 0.5 | 943.8 | 2026-08-28T23:31:42 | 188.86
17 | 3_up | b |  | -0.55 | -4 | -0.55 | 5 | 998.3 | 0.5 | 997.8 | 2026-08-28T23:31:42 | 199.66
17 | 3_up | b |  | -0.5 | -4 | -0.5 | 5 | 1053 | 0.5 | 1052.5 | 2026-08-28T23:31:42 | 210.6
17 | 3_up | b |  | -0.45 | -4 | -0.45 | 5 | 1109.7 | 0.5 | 1109.2 | 2026-08-28T23:31:42 | 221.94
17 | 3_up | b |  | -0.4 | -4 | -0.4 | 5 | 1168.3 | 0.5 | 1167.8 | 2026-08-28T23:31:42 | 233.66
17 | 3_up | b |  | -0.35 | -4 | -0.35 | 5 | 1229.7 | 0.5 | 1229.2 | 2026-08-28T23:31:42 | 245.94
17 | 3_up | b |  | -0.3 | -4 | -0.3 | 5 | 1292.3 | 0.5 | 1291.8 | 2026-08-28T23:31:42 | 258.46
17 | 3_up | b |  | -0.25 | -4 | -0.25 | 5 | 1354 | 0.5 | 1353.5 | 2026-08-28T23:31:42 | 270.8
17 | 3_up | b |  | -0.2 | -4 | -0.2 | 5 | 1420 | 0.5 | 1419.5 | 2026-08-28T23:31:42 | 284
17 | 3_up | b |  | -0.15 | -4 | -0.15 | 5 | 1485.3 | 0.5 | 1484.8 | 2026-08-28T23:31:42 | 297.06
17 | 3_up | b |  | -0.1 | -4 | -0.1 | 5 | 1554 | 0.5 | 1553.5 | 2026-08-28T23:31:42 | 310.8
17 | 3_up | b |  | -0.05 | -4 | -0.05 | 5 | 1622 | 0.5 | 1621.5 | 2026-08-28T23:31:42 | 324.4
17 | 3_up | b |  | 0 | -4 | 0 | 5 | 1693.7 | 0.5 | 1693.2 | 2026-08-28T23:31:42 | 338.74
17 | 3_up | b |  | 0.05 | -4 | 0.05 | 5 | 1763.7 | 0.5 | 1763.2 | 2026-08-28T23:31:42 | 352.74
17 | 3_up | b |  | 0.1 | -4 | 0.1 | 5 | 1838.7 | 0.5 | 1838.2 | 2026-08-28T23:31:42 | 367.74
17 | 3_up | b |  | 0.15 | -4 | 0.15 | 5 | 1911.3 | 0.5 | 1910.8 | 2026-08-28T23:31:42 | 382.26
17 | 3_up | b |  | 0.2 | -4 | 0.2 | 5 | 1984.3 | 0.5 | 1983.8 | 2026-08-28T23:31:42 | 396.86
17 | 3_up | b |  | 0.25 | -4 | 0.25 | 5 | 2063 | 0.5 | 2062.5 | 2026-08-28T23:31:42 | 412.6
17 | 3_up | b |  | 0.3 | -4 | 0.3 | 5 | 2140 | 0.5 | 2139.5 | 2026-08-28T23:31:42 | 428
17 | 3_up | b |  | 0.35 | -4 | 0.35 | 5 | 2219 | 0.5 | 2218.5 | 2026-08-28T23:31:42 | 443.8
17 | 3_up | b |  | 0.4 | -4 | 0.4 | 5 | 2302.7 | 0.5 | 2302.2 | 2026-08-28T23:31:42 | 460.54
17 | 3_up | b |  | 0.45 | -4 | 0.45 | 5 | 2382.7 | 0.5 | 2382.2 | 2026-08-28T23:31:42 | 476.54
17 | 3_up | b |  | 0.5 | -4 | 0.5 | 5 | 2463.7 | 0.5 | 2463.2 | 2026-08-28T23:31:42 | 492.74
17 | 3_up | b |  | 0.55 | -4 | 0.55 | 5 | 2545.3 | 0.5 | 2544.8 | 2026-08-28T23:31:42 | 509.06
17 | 3_up | b |  | 0.6 | -4 | 0.6 | 5 | 2631 | 0.5 | 2630.5 | 2026-08-28T23:31:42 | 526.2
17 | 3_up | b |  | 0.65 | -4 | 0.65 | 5 | 2719 | 0.5 | 2718.5 | 2026-08-28T23:31:42 | 543.8
17 | 3_up | b |  | 0.7 | -4 | 0.7 | 5 | 2806.3 | 0.5 | 2805.8 | 2026-08-28T23:31:42 | 561.26
17 | 3_up | b |  | 0.75 | -4 | 0.75 | 5 | 2895.3 | 0.5 | 2894.8 | 2026-08-28T23:31:42 | 579.06
17 | 3_up | b |  | 0.8 | -4 | 0.8 | 5 | 2987.3 | 0.5 | 2986.8 | 2026-08-28T23:31:42 | 597.46
17 | 3_up | b |  | 0.85 | -4 | 0.85 | 5 | 3075 | 0.5 | 3074.5 | 2026-08-28T23:31:42 | 615
17 | 3_up | b |  | 0.9 | -4 | 0.9 | 5 | 3169 | 0.5 | 3168.5 | 2026-08-28T23:31:42 | 633.8
17 | 3_up | b |  | 0.95 | -4 | 0.95 | 5 | 3263 | 0.5 | 3262.5 | 2026-08-28T23:31:42 | 652.6
17 | 3_up | b |  | 1 | -4 | 1 | 5 | 3358 | 0.5 | 3357.5 | 2026-08-28T23:31:42 | 671.6
17 | 3_up | b |  | 1.05 | -4 | 1.05 | 5 | 3455 | 0.5 | 3454.5 | 2026-08-28T23:31:42 | 691
17 | 3_up | b |  | 1.1 | -4 | 1.1 | 5 | 3551.7 | 0.5 | 3551.2 | 2026-08-28T23:31:42 | 710.34
17 | 3_up | b |  | 1.15 | -4 | 1.15 | 5 | 3647 | 0.5 | 3646.5 | 2026-08-28T23:31:42 | 729.4
17 | 3_up | b |  | 1.2 | -4 | 1.2 | 5 | 3743 | 0.5 | 3742.5 | 2026-08-28T23:31:42 | 748.6
17 | 3_up | b |  | 1.25 | -4 | 1.25 | 5 | 3843.7 | 0.5 | 3843.2 | 2026-08-28T23:31:42 | 768.74
17 | 3_up | b |  | 1.3 | -4 | 1.3 | 5 | 3944.7 | 0.5 | 3944.2 | 2026-08-28T23:31:42 | 788.94
17 | 3_up | b |  | 1.35 | -4 | 1.35 | 5 | 4046.7 | 0.5 | 4046.2 | 2026-08-28T23:31:42 | 809.34
17 | 3_up | b |  | 1.4 | -4 | 1.4 | 5 | 4095 | 0.5 | 4094.5 | 2026-08-28T23:31:42 | 819
17 | 3_up | b |  | 1.45 | -4 | 1.45 | 5 | 4095 | 0.5 | 4094.5 | 2026-08-28T23:31:42 | 819
17 | 3_up | b |  | 1.5 | -4 | 1.5 | 5 | 4095 | 0.5 | 4094.5 | 2026-08-28T23:31:42 | 819
17 | 3_up | comp | -0.9223 | -0.1532 | -1.0755 | -0.7691 | 5 | 918.7 |  |  | 2026-08-28T23:34:05 | 183.74
17 | 3_up | comp | -0.9223 | -0.1032 | -1.0255 | -0.8191 | 5 | 885.7 |  |  | 2026-08-28T23:34:05 | 177.14
17 | 3_up | comp | -0.9223 | -0.0532 | -0.9755 | -0.8691 | 5 | 854.7 |  |  | 2026-08-28T23:34:05 | 170.94
17 | 3_up | comp | -0.9223 | -0.0032 | -0.9255 | -0.9191 | 5 | 826.3 |  |  | 2026-08-28T23:34:05 | 165.26
17 | 3_up | comp | -0.9223 | 0.0468 | -0.8755 | -0.9691 | 5 | 801 |  |  | 2026-08-28T23:34:05 | 160.2
17 | 3_up | comp | -0.9223 | 0.0968 | -0.8255 | -1.0191 | 5 | 778.7 |  |  | 2026-08-28T23:34:05 | 155.74
17 | 3_up | comp | -0.9223 | 0.1468 | -0.7755 | -1.0691 | 5 | 758 |  |  | 2026-08-28T23:34:05 | 151.6
17 | 3_up | comp | -0.9223 | 0.1968 | -0.7255 | -1.1191 | 5 | 740.7 |  |  | 2026-08-28T23:34:05 | 148.14
17 | 3_up | comp | -0.9223 | 0.2468 | -0.6755 | -1.1691 | 5 | 727.7 |  |  | 2026-08-28T23:34:05 | 145.54
17 | 3_up | comp | -0.9223 | 0.2968 | -0.6255 | -1.2191 | 5 | 719.3 |  |  | 2026-08-28T23:34:05 | 143.86
17 | 3_up | comp | -0.9223 | 0.3468 | -0.5755 | -1.2691 | 5 | 710.3 |  |  | 2026-08-28T23:34:05 | 142.06
17 | 3_up | comp | -0.9223 | 0.3968 | -0.5255 | -1.3191 | 5 | 708.3 |  |  | 2026-08-28T23:34:05 | 141.66
17 | 3_up | comp | -0.9223 | 0.4468 | -0.4755 | -1.3691 | 5 | 707.3 |  |  | 2026-08-28T23:34:05 | 141.46
17 | 3_up | comp | -0.9223 | 0.4968 | -0.4255 | -1.4191 | 5 | 709 |  |  | 2026-08-28T23:34:05 | 141.8
17 | 3_up | comp | -0.9223 | 0.5468 | -0.3755 | -1.4691 | 5 | 713.7 |  |  | 2026-08-28T23:34:05 | 142.74
17 | 3_up | comp | -0.9223 | 0.5968 | -0.3255 | -1.5191 | 5 | 721.3 |  |  | 2026-08-28T23:34:05 | 144.26
17 | 3_up | comp | -0.9223 | 0.6468 | -0.2755 | -1.5691 | 5 | 733.7 |  |  | 2026-08-28T23:34:05 | 146.74
17 | 3_up | comp | -0.9223 | 0.6968 | -0.2255 | -1.6191 | 5 | 748.3 |  |  | 2026-08-28T23:34:05 | 149.66
17 | 3_up | comp | -0.9223 | 0.7468 | -0.1755 | -1.6691 | 5 | 767.7 |  |  | 2026-08-28T23:34:05 | 153.54
17 | 3_up | comp | -0.9223 | 0.7968 | -0.1255 | -1.7191 | 5 | 788 |  |  | 2026-08-28T23:34:05 | 157.6
17 | 3_up | comp | -0.9223 | 0.8468 | -0.0755 | -1.7691 | 5 | 813 |  |  | 2026-08-28T23:34:05 | 162.6
17 | 3_up | comp | -0.9223 | 0.8968 | -0.0255 | -1.8191 | 5 | 839.3 |  |  | 2026-08-28T23:34:05 | 167.86
17 | 3_up | comp | -0.9223 | 0.9468 | 0.0245 | -1.8691 | 5 | 870.3 |  |  | 2026-08-28T23:34:05 | 174.06
17 | 3_up | comp | -0.9223 | 0.9968 | 0.0745 | -1.9191 | 5 | 903 |  |  | 2026-08-28T23:34:05 | 180.6
17 | 3_up | comp | -0.9223 | 1.0468 | 0.1245 | -1.9691 | 5 | 938 |  |  | 2026-08-28T23:34:05 | 187.6
18 | 3_up | a |  | -4 | -4 | -4 | 5 | 1.7 | 0.8 | 0.8 | 2026-08-28T23:57:59 | 0.34
18 | 3_up | a |  | -3.95 | -3.95 | -4 | 5 | 0 | 0.8 | -0.8 | 2026-08-28T23:57:59 | 0
18 | 3_up | a |  | -3.9 | -3.9 | -4 | 5 | 0 | 0.8 | -0.8 | 2026-08-28T23:57:59 | 0
18 | 3_up | a |  | -3.85 | -3.85 | -4 | 5 | 0 | 0.8 | -0.8 | 2026-08-28T23:57:59 | 0
18 | 3_up | a |  | -3.8 | -3.8 | -4 | 5 | 0 | 0.8 | -0.8 | 2026-08-28T23:57:59 | 0
18 | 3_up | a |  | -3.75 | -3.75 | -4 | 5 | 0 | 0.8 | -0.8 | 2026-08-28T23:57:59 | 0
18 | 3_up | a |  | -3.7 | -3.7 | -4 | 5 | 0 | 0.8 | -0.8 | 2026-08-28T23:57:59 | 0
18 | 3_up | a |  | -3.65 | -3.65 | -4 | 5 | 0 | 0.8 | -0.8 | 2026-08-28T23:57:59 | 0
18 | 3_up | a |  | -3.6 | -3.6 | -4 | 5 | 0 | 0.8 | -0.8 | 2026-08-28T23:57:59 | 0
18 | 3_up | a |  | -3.55 | -3.55 | -4 | 5 | 0 | 0.8 | -0.8 | 2026-08-28T23:57:59 | 0
18 | 3_up | a |  | -3.5 | -3.5 | -4 | 5 | 0 | 0.8 | -0.8 | 2026-08-28T23:57:59 | 0
18 | 3_up | a |  | -3.45 | -3.45 | -4 | 5 | 0 | 0.8 | -0.8 | 2026-08-28T23:57:59 | 0
18 | 3_up | a |  | -3.4 | -3.4 | -4 | 5 | 0 | 0.8 | -0.8 | 2026-08-28T23:57:59 | 0
18 | 3_up | a |  | -3.35 | -3.35 | -4 | 5 | 0 | 0.8 | -0.8 | 2026-08-28T23:57:59 | 0
18 | 3_up | a |  | -3.3 | -3.3 | -4 | 5 | 0 | 0.8 | -0.8 | 2026-08-28T23:57:59 | 0
18 | 3_up | a |  | -3.25 | -3.25 | -4 | 5 | 0 | 0.8 | -0.8 | 2026-08-28T23:57:59 | 0
18 | 3_up | a |  | -3.2 | -3.2 | -4 | 5 | 0 | 0.8 | -0.8 | 2026-08-28T23:57:59 | 0
18 | 3_up | a |  | -3.15 | -3.15 | -4 | 5 | 0 | 0.8 | -0.8 | 2026-08-28T23:57:59 | 0
18 | 3_up | a |  | -3.1 | -3.1 | -4 | 5 | 0 | 0.8 | -0.8 | 2026-08-28T23:57:59 | 0
18 | 3_up | a |  | -3.05 | -3.05 | -4 | 5 | 0 | 0.8 | -0.8 | 2026-08-28T23:57:59 | 0
18 | 3_up | a |  | -3 | -3 | -4 | 5 | 0 | 0.8 | -0.8 | 2026-08-28T23:57:59 | 0
18 | 3_up | a |  | -2.95 | -2.95 | -4 | 5 | 0 | 0.8 | -0.8 | 2026-08-28T23:57:59 | 0
18 | 3_up | a |  | -2.9 | -2.9 | -4 | 5 | 0 | 0.8 | -0.8 | 2026-08-28T23:57:59 | 0
18 | 3_up | a |  | -2.85 | -2.85 | -4 | 5 | 0 | 0.8 | -0.8 | 2026-08-28T23:57:59 | 0
18 | 3_up | a |  | -2.8 | -2.8 | -4 | 5 | 0 | 0.8 | -0.8 | 2026-08-28T23:57:59 | 0
18 | 3_up | a |  | -2.75 | -2.75 | -4 | 5 | 0 | 0.8 | -0.8 | 2026-08-28T23:57:59 | 0
18 | 3_up | a |  | -2.7 | -2.7 | -4 | 5 | 0 | 0.8 | -0.8 | 2026-08-28T23:57:59 | 0
18 | 3_up | a |  | -2.65 | -2.65 | -4 | 5 | 0 | 0.8 | -0.8 | 2026-08-28T23:57:59 | 0
18 | 3_up | a |  | -2.6 | -2.6 | -4 | 5 | 0 | 0.8 | -0.8 | 2026-08-28T23:57:59 | 0
18 | 3_up | a |  | -2.55 | -2.55 | -4 | 5 | 0 | 0.8 | -0.8 | 2026-08-28T23:57:59 | 0
18 | 3_up | a |  | -2.5 | -2.5 | -4 | 5 | 0 | 0.8 | -0.8 | 2026-08-28T23:57:59 | 0
18 | 3_up | a |  | -2.45 | -2.45 | -4 | 5 | 0 | 0.8 | -0.8 | 2026-08-28T23:57:59 | 0
18 | 3_up | a |  | -2.4 | -2.4 | -4 | 5 | 0 | 0.8 | -0.8 | 2026-08-28T23:57:59 | 0
18 | 3_up | a |  | -2.35 | -2.35 | -4 | 5 | 0 | 0.8 | -0.8 | 2026-08-28T23:57:59 | 0
18 | 3_up | a |  | -2.3 | -2.3 | -4 | 5 | 0 | 0.8 | -0.8 | 2026-08-28T23:57:59 | 0
18 | 3_up | a |  | -2.25 | -2.25 | -4 | 5 | 0 | 0.8 | -0.8 | 2026-08-28T23:57:59 | 0
18 | 3_up | a |  | -2.2 | -2.2 | -4 | 5 | 0 | 0.8 | -0.8 | 2026-08-28T23:57:59 | 0
18 | 3_up | a |  | -2.15 | -2.15 | -4 | 5 | 0 | 0.8 | -0.8 | 2026-08-28T23:57:59 | 0
18 | 3_up | a |  | -2.1 | -2.1 | -4 | 5 | 0 | 0.8 | -0.8 | 2026-08-28T23:57:59 | 0
18 | 3_up | a |  | -2.05 | -2.05 | -4 | 5 | 0 | 0.8 | -0.8 | 2026-08-28T23:57:59 | 0
18 | 3_up | a |  | -2 | -2 | -4 | 5 | 0 | 0.8 | -0.8 | 2026-08-28T23:57:59 | 0
18 | 3_up | a |  | -1.95 | -1.95 | -4 | 5 | 0 | 0.8 | -0.8 | 2026-08-28T23:57:59 | 0
18 | 3_up | a |  | -1.9 | -1.9 | -4 | 5 | 0 | 0.8 | -0.8 | 2026-08-28T23:57:59 | 0
18 | 3_up | a |  | -1.85 | -1.85 | -4 | 5 | 0 | 0.8 | -0.8 | 2026-08-28T23:57:59 | 0
18 | 3_up | a |  | -1.8 | -1.8 | -4 | 5 | 0 | 0.8 | -0.8 | 2026-08-28T23:57:59 | 0
18 | 3_up | a |  | -1.75 | -1.75 | -4 | 5 | 0.3 | 0.8 | -0.5 | 2026-08-28T23:57:59 | 0.06
18 | 3_up | a |  | -1.7 | -1.7 | -4 | 5 | 1.3 | 0.8 | 0.5 | 2026-08-28T23:57:59 | 0.26
18 | 3_up | a |  | -1.65 | -1.65 | -4 | 5 | 2.7 | 0.8 | 1.8 | 2026-08-28T23:57:59 | 0.54
18 | 3_up | a |  | -1.6 | -1.6 | -4 | 5 | 4.7 | 0.8 | 3.8 | 2026-08-28T23:57:59 | 0.94
18 | 3_up | a |  | -1.55 | -1.55 | -4 | 5 | 7 | 0.8 | 6.2 | 2026-08-28T23:57:59 | 1.4
18 | 3_up | a |  | -1.5 | -1.5 | -4 | 5 | 9.7 | 0.8 | 8.8 | 2026-08-28T23:57:59 | 1.94
18 | 3_up | a |  | -1.45 | -1.45 | -4 | 5 | 13.3 | 0.8 | 12.5 | 2026-08-28T23:57:59 | 2.66
18 | 3_up | a |  | -1.4 | -1.4 | -4 | 5 | 17.7 | 0.8 | 16.8 | 2026-08-28T23:57:59 | 3.54
18 | 3_up | a |  | -1.35 | -1.35 | -4 | 5 | 23 | 0.8 | 22.2 | 2026-08-28T23:57:59 | 4.6
18 | 3_up | a |  | -1.3 | -1.3 | -4 | 5 | 27.7 | 0.8 | 26.8 | 2026-08-28T23:57:59 | 5.54
18 | 3_up | a |  | -1.25 | -1.25 | -4 | 5 | 34.3 | 0.8 | 33.5 | 2026-08-28T23:57:59 | 6.86
18 | 3_up | a |  | -1.2 | -1.2 | -4 | 5 | 41.3 | 0.8 | 40.5 | 2026-08-28T23:57:59 | 8.26
18 | 3_up | a |  | -1.15 | -1.15 | -4 | 5 | 50.3 | 0.8 | 49.5 | 2026-08-28T23:57:59 | 10.06
18 | 3_up | a |  | -1.1 | -1.1 | -4 | 5 | 59.7 | 0.8 | 58.8 | 2026-08-28T23:57:59 | 11.94
18 | 3_up | a |  | -1.05 | -1.05 | -4 | 5 | 69.7 | 0.8 | 68.8 | 2026-08-28T23:57:59 | 13.94
18 | 3_up | a |  | -1 | -1 | -4 | 5 | 81 | 0.8 | 80.2 | 2026-08-28T23:57:59 | 16.2
18 | 3_up | a |  | -0.95 | -0.95 | -4 | 5 | 93.7 | 0.8 | 92.8 | 2026-08-28T23:57:59 | 18.74
18 | 3_up | a |  | -0.9 | -0.9 | -4 | 5 | 108 | 0.8 | 107.2 | 2026-08-28T23:57:59 | 21.6
18 | 3_up | a |  | -0.85 | -0.85 | -4 | 5 | 123.3 | 0.8 | 122.5 | 2026-08-28T23:57:59 | 24.66
18 | 3_up | a |  | -0.8 | -0.8 | -4 | 5 | 139 | 0.8 | 138.2 | 2026-08-28T23:57:59 | 27.8
18 | 3_up | a |  | -0.75 | -0.75 | -4 | 5 | 157.7 | 0.8 | 156.8 | 2026-08-28T23:57:59 | 31.54
18 | 3_up | a |  | -0.7 | -0.7 | -4 | 5 | 175.7 | 0.8 | 174.8 | 2026-08-28T23:57:59 | 35.14
18 | 3_up | a |  | -0.65 | -0.65 | -4 | 5 | 196.7 | 0.8 | 195.8 | 2026-08-28T23:57:59 | 39.34
18 | 3_up | a |  | -0.6 | -0.6 | -4 | 5 | 218 | 0.8 | 217.2 | 2026-08-28T23:57:59 | 43.6
18 | 3_up | a |  | -0.55 | -0.55 | -4 | 5 | 242.3 | 0.8 | 241.5 | 2026-08-28T23:57:59 | 48.46
18 | 3_up | a |  | -0.5 | -0.5 | -4 | 5 | 265.3 | 0.8 | 264.5 | 2026-08-28T23:57:59 | 53.06
18 | 3_up | a |  | -0.45 | -0.45 | -4 | 5 | 292 | 0.8 | 291.2 | 2026-08-28T23:57:59 | 58.4
18 | 3_up | a |  | -0.4 | -0.4 | -4 | 5 | 319 | 0.8 | 318.2 | 2026-08-28T23:57:59 | 63.8
18 | 3_up | a |  | -0.35 | -0.35 | -4 | 5 | 348.7 | 0.8 | 347.8 | 2026-08-28T23:57:59 | 69.74
18 | 3_up | a |  | -0.3 | -0.3 | -4 | 5 | 379.3 | 0.8 | 378.5 | 2026-08-28T23:57:59 | 75.86
18 | 3_up | a |  | -0.25 | -0.25 | -4 | 5 | 412.7 | 0.8 | 411.8 | 2026-08-28T23:57:59 | 82.54
18 | 3_up | a |  | -0.2 | -0.2 | -4 | 5 | 446.3 | 0.8 | 445.5 | 2026-08-28T23:57:59 | 89.26
18 | 3_up | a |  | -0.15 | -0.15 | -4 | 5 | 482 | 0.8 | 481.2 | 2026-08-28T23:57:59 | 96.4
18 | 3_up | a |  | -0.1 | -0.1 | -4 | 5 | 519.3 | 0.8 | 518.5 | 2026-08-28T23:57:59 | 103.86
18 | 3_up | a |  | -0.05 | -0.05 | -4 | 5 | 559.7 | 0.8 | 558.8 | 2026-08-28T23:57:59 | 111.94
18 | 3_up | a |  | 0 | 0 | -4 | 5 | 600 | 0.8 | 599.2 | 2026-08-28T23:57:59 | 120
18 | 3_up | a |  | 0.05 | 0.05 | -4 | 5 | 641 | 0.8 | 640.2 | 2026-08-28T23:57:59 | 128.2
18 | 3_up | a |  | 0.1 | 0.1 | -4 | 5 | 685.7 | 0.8 | 684.8 | 2026-08-28T23:57:59 | 137.14
18 | 3_up | a |  | 0.15 | 0.15 | -4 | 5 | 731.7 | 0.8 | 730.8 | 2026-08-28T23:57:59 | 146.34
18 | 3_up | a |  | 0.2 | 0.2 | -4 | 5 | 778.3 | 0.8 | 777.5 | 2026-08-28T23:57:59 | 155.66
18 | 3_up | a |  | 0.25 | 0.25 | -4 | 5 | 828.7 | 0.8 | 827.8 | 2026-08-28T23:57:59 | 165.74
18 | 3_up | a |  | 0.3 | 0.3 | -4 | 5 | 878.7 | 0.8 | 877.8 | 2026-08-28T23:57:59 | 175.74
18 | 3_up | a |  | 0.35 | 0.35 | -4 | 5 | 930.3 | 0.8 | 929.5 | 2026-08-28T23:57:59 | 186.06
18 | 3_up | a |  | 0.4 | 0.4 | -4 | 5 | 984 | 0.8 | 983.2 | 2026-08-28T23:57:59 | 196.8
18 | 3_up | a |  | 0.45 | 0.45 | -4 | 5 | 1038.7 | 0.8 | 1037.8 | 2026-08-28T23:57:59 | 207.74
18 | 3_up | a |  | 0.5 | 0.5 | -4 | 5 | 1094.3 | 0.8 | 1093.5 | 2026-08-28T23:57:59 | 218.86
18 | 3_up | a |  | 0.55 | 0.55 | -4 | 5 | 1150 | 0.8 | 1149.2 | 2026-08-28T23:57:59 | 230
18 | 3_up | a |  | 0.6 | 0.6 | -4 | 5 | 1207.7 | 0.8 | 1206.8 | 2026-08-28T23:57:59 | 241.54
18 | 3_up | a |  | 0.65 | 0.65 | -4 | 5 | 1271.3 | 0.8 | 1270.5 | 2026-08-28T23:57:59 | 254.26
18 | 3_up | a |  | 0.7 | 0.7 | -4 | 5 | 1330.3 | 0.8 | 1329.5 | 2026-08-28T23:57:59 | 266.06
18 | 3_up | a |  | 0.75 | 0.75 | -4 | 5 | 1393 | 0.8 | 1392.2 | 2026-08-28T23:57:59 | 278.6
18 | 3_up | a |  | 0.8 | 0.8 | -4 | 5 | 1457.7 | 0.8 | 1456.8 | 2026-08-28T23:57:59 | 291.54
18 | 3_up | a |  | 0.85 | 0.85 | -4 | 5 | 1524.3 | 0.8 | 1523.5 | 2026-08-28T23:57:59 | 304.86
18 | 3_up | a |  | 0.9 | 0.9 | -4 | 5 | 1591.7 | 0.8 | 1590.8 | 2026-08-28T23:57:59 | 318.34
18 | 3_up | a |  | 0.95 | 0.95 | -4 | 5 | 1662 | 0.8 | 1661.2 | 2026-08-28T23:57:59 | 332.4
18 | 3_up | a |  | 1 | 1 | -4 | 5 | 1729.3 | 0.8 | 1728.5 | 2026-08-28T23:57:59 | 345.86
18 | 3_up | a |  | 1.05 | 1.05 | -4 | 5 | 1802.3 | 0.8 | 1801.5 | 2026-08-28T23:57:59 | 360.46
18 | 3_up | a |  | 1.1 | 1.1 | -4 | 5 | 1873.7 | 0.8 | 1872.8 | 2026-08-28T23:57:59 | 374.74
18 | 3_up | a |  | 1.15 | 1.15 | -4 | 5 | 1949.7 | 0.8 | 1948.8 | 2026-08-28T23:57:59 | 389.94
18 | 3_up | a |  | 1.2 | 1.2 | -4 | 5 | 2024 | 0.8 | 2023.2 | 2026-08-28T23:57:59 | 404.8
18 | 3_up | a |  | 1.25 | 1.25 | -4 | 5 | 2134.3 | 0.8 | 2133.5 | 2026-08-28T23:57:59 | 426.86
18 | 3_up | a |  | 1.3 | 1.3 | -4 | 5 | 2179.7 | 0.8 | 2178.8 | 2026-08-28T23:57:59 | 435.94
18 | 3_up | a |  | 1.35 | 1.35 | -4 | 5 | 2260 | 0.8 | 2259.2 | 2026-08-28T23:57:59 | 452
18 | 3_up | a |  | 1.4 | 1.4 | -4 | 5 | 2338 | 0.8 | 2337.2 | 2026-08-28T23:57:59 | 467.6
18 | 3_up | a |  | 1.45 | 1.45 | -4 | 5 | 2422 | 0.8 | 2421.2 | 2026-08-28T23:57:59 | 484.4
18 | 3_up | a |  | 1.5 | 1.5 | -4 | 5 | 2501.7 | 0.8 | 2500.8 | 2026-08-28T23:57:59 | 500.34
18 | 3_up | b |  | -4 | -4 | -4 | 5 | 2 | 1 | 1 | 2026-08-28T23:59:31 | 0.4
18 | 3_up | b |  | -3.95 | -4 | -3.95 | 5 | 0 | 1 | -1 | 2026-08-28T23:59:31 | 0
18 | 3_up | b |  | -3.9 | -4 | -3.9 | 5 | 0 | 1 | -1 | 2026-08-28T23:59:31 | 0
18 | 3_up | b |  | -3.85 | -4 | -3.85 | 5 | 0 | 1 | -1 | 2026-08-28T23:59:31 | 0
18 | 3_up | b |  | -3.8 | -4 | -3.8 | 5 | 0 | 1 | -1 | 2026-08-28T23:59:31 | 0
18 | 3_up | b |  | -3.75 | -4 | -3.75 | 5 | 0 | 1 | -1 | 2026-08-28T23:59:31 | 0
18 | 3_up | b |  | -3.7 | -4 | -3.7 | 5 | 0 | 1 | -1 | 2026-08-28T23:59:31 | 0
18 | 3_up | b |  | -3.65 | -4 | -3.65 | 5 | 0 | 1 | -1 | 2026-08-28T23:59:31 | 0
18 | 3_up | b |  | -3.6 | -4 | -3.6 | 5 | 0 | 1 | -1 | 2026-08-28T23:59:31 | 0
18 | 3_up | b |  | -3.55 | -4 | -3.55 | 5 | 0 | 1 | -1 | 2026-08-28T23:59:31 | 0
18 | 3_up | b |  | -3.5 | -4 | -3.5 | 5 | 0 | 1 | -1 | 2026-08-28T23:59:31 | 0
18 | 3_up | b |  | -3.45 | -4 | -3.45 | 5 | 0 | 1 | -1 | 2026-08-28T23:59:31 | 0
18 | 3_up | b |  | -3.4 | -4 | -3.4 | 5 | 0 | 1 | -1 | 2026-08-28T23:59:31 | 0
18 | 3_up | b |  | -3.35 | -4 | -3.35 | 5 | 0 | 1 | -1 | 2026-08-28T23:59:31 | 0
18 | 3_up | b |  | -3.3 | -4 | -3.3 | 5 | 0 | 1 | -1 | 2026-08-28T23:59:31 | 0
18 | 3_up | b |  | -3.25 | -4 | -3.25 | 5 | 0 | 1 | -1 | 2026-08-28T23:59:31 | 0
18 | 3_up | b |  | -3.2 | -4 | -3.2 | 5 | 0 | 1 | -1 | 2026-08-28T23:59:31 | 0
18 | 3_up | b |  | -3.15 | -4 | -3.15 | 5 | 0 | 1 | -1 | 2026-08-28T23:59:31 | 0
18 | 3_up | b |  | -3.1 | -4 | -3.1 | 5 | 0 | 1 | -1 | 2026-08-28T23:59:31 | 0
18 | 3_up | b |  | -3.05 | -4 | -3.05 | 5 | 0 | 1 | -1 | 2026-08-28T23:59:31 | 0
18 | 3_up | b |  | -3 | -4 | -3 | 5 | 0 | 1 | -1 | 2026-08-28T23:59:31 | 0
18 | 3_up | b |  | -2.95 | -4 | -2.95 | 5 | 0 | 1 | -1 | 2026-08-28T23:59:31 | 0
18 | 3_up | b |  | -2.9 | -4 | -2.9 | 5 | 0 | 1 | -1 | 2026-08-28T23:59:31 | 0
18 | 3_up | b |  | -2.85 | -4 | -2.85 | 5 | 0 | 1 | -1 | 2026-08-28T23:59:31 | 0
18 | 3_up | b |  | -2.8 | -4 | -2.8 | 5 | 0 | 1 | -1 | 2026-08-28T23:59:31 | 0
18 | 3_up | b |  | -2.75 | -4 | -2.75 | 5 | 0 | 1 | -1 | 2026-08-28T23:59:31 | 0
18 | 3_up | b |  | -2.7 | -4 | -2.7 | 5 | 1 | 1 | 0 | 2026-08-28T23:59:31 | 0.2
18 | 3_up | b |  | -2.65 | -4 | -2.65 | 5 | 3 | 1 | 2 | 2026-08-28T23:59:31 | 0.6
18 | 3_up | b |  | -2.6 | -4 | -2.6 | 5 | 4.3 | 1 | 3.3 | 2026-08-28T23:59:31 | 0.86
18 | 3_up | b |  | -2.55 | -4 | -2.55 | 5 | 8 | 1 | 7 | 2026-08-28T23:59:31 | 1.6
18 | 3_up | b |  | -2.5 | -4 | -2.5 | 5 | 10.3 | 1 | 9.3 | 2026-08-28T23:59:31 | 2.06
18 | 3_up | b |  | -2.45 | -4 | -2.45 | 5 | 13.3 | 1 | 12.3 | 2026-08-28T23:59:31 | 2.66
18 | 3_up | b |  | -2.4 | -4 | -2.4 | 5 | 17.7 | 1 | 16.7 | 2026-08-28T23:59:31 | 3.54
18 | 3_up | b |  | -2.35 | -4 | -2.35 | 5 | 23.3 | 1 | 22.3 | 2026-08-28T23:59:31 | 4.66
18 | 3_up | b |  | -2.3 | -4 | -2.3 | 5 | 29 | 1 | 28 | 2026-08-28T23:59:31 | 5.8
18 | 3_up | b |  | -2.25 | -4 | -2.25 | 5 | 36.3 | 1 | 35.3 | 2026-08-28T23:59:31 | 7.26
18 | 3_up | b |  | -2.2 | -4 | -2.2 | 5 | 43.7 | 1 | 42.7 | 2026-08-28T23:59:31 | 8.74
18 | 3_up | b |  | -2.15 | -4 | -2.15 | 5 | 52.7 | 1 | 51.7 | 2026-08-28T23:59:31 | 10.54
18 | 3_up | b |  | -2.1 | -4 | -2.1 | 5 | 62.3 | 1 | 61.3 | 2026-08-28T23:59:31 | 12.46
18 | 3_up | b |  | -2.05 | -4 | -2.05 | 5 | 73 | 1 | 72 | 2026-08-28T23:59:31 | 14.6
18 | 3_up | b |  | -2 | -4 | -2 | 5 | 86 | 1 | 85 | 2026-08-28T23:59:31 | 17.2
18 | 3_up | b |  | -1.95 | -4 | -1.95 | 5 | 99.3 | 1 | 98.3 | 2026-08-28T23:59:31 | 19.86
18 | 3_up | b |  | -1.9 | -4 | -1.9 | 5 | 113.3 | 1 | 112.3 | 2026-08-28T23:59:31 | 22.66
18 | 3_up | b |  | -1.85 | -4 | -1.85 | 5 | 131.3 | 1 | 130.3 | 2026-08-28T23:59:31 | 26.26
18 | 3_up | b |  | -1.8 | -4 | -1.8 | 5 | 148.7 | 1 | 147.7 | 2026-08-28T23:59:31 | 29.74
18 | 3_up | b |  | -1.75 | -4 | -1.75 | 5 | 168 | 1 | 167 | 2026-08-28T23:59:31 | 33.6
18 | 3_up | b |  | -1.7 | -4 | -1.7 | 5 | 187.7 | 1 | 186.7 | 2026-08-28T23:59:31 | 37.54
18 | 3_up | b |  | -1.65 | -4 | -1.65 | 5 | 210 | 1 | 209 | 2026-08-28T23:59:31 | 42
18 | 3_up | b |  | -1.6 | -4 | -1.6 | 5 | 232.3 | 1 | 231.3 | 2026-08-28T23:59:31 | 46.46
18 | 3_up | b |  | -1.55 | -4 | -1.55 | 5 | 257.3 | 1 | 256.3 | 2026-08-28T23:59:31 | 51.46
18 | 3_up | b |  | -1.5 | -4 | -1.5 | 5 | 284 | 1 | 283 | 2026-08-28T23:59:31 | 56.8
18 | 3_up | b |  | -1.45 | -4 | -1.45 | 5 | 311.7 | 1 | 310.7 | 2026-08-28T23:59:31 | 62.34
18 | 3_up | b |  | -1.4 | -4 | -1.4 | 5 | 340.7 | 1 | 339.7 | 2026-08-28T23:59:31 | 68.14
18 | 3_up | b |  | -1.35 | -4 | -1.35 | 5 | 372.7 | 1 | 371.7 | 2026-08-28T23:59:31 | 74.54
18 | 3_up | b |  | -1.3 | -4 | -1.3 | 5 | 405 | 1 | 404 | 2026-08-28T23:59:31 | 81
18 | 3_up | b |  | -1.25 | -4 | -1.25 | 5 | 438.7 | 1 | 437.7 | 2026-08-28T23:59:31 | 87.74
18 | 3_up | b |  | -1.2 | -4 | -1.2 | 5 | 475.3 | 1 | 474.3 | 2026-08-28T23:59:31 | 95.06
18 | 3_up | b |  | -1.15 | -4 | -1.15 | 5 | 513.7 | 1 | 512.7 | 2026-08-28T23:59:31 | 102.74
18 | 3_up | b |  | -1.1 | -4 | -1.1 | 5 | 552.7 | 1 | 551.7 | 2026-08-28T23:59:31 | 110.54
18 | 3_up | b |  | -1.05 | -4 | -1.05 | 5 | 593.3 | 1 | 592.3 | 2026-08-28T23:59:31 | 118.66
18 | 3_up | b |  | -1 | -4 | -1 | 5 | 637 | 1 | 636 | 2026-08-28T23:59:31 | 127.4
18 | 3_up | b |  | -0.95 | -4 | -0.95 | 5 | 680.7 | 1 | 679.7 | 2026-08-28T23:59:31 | 136.14
18 | 3_up | b |  | -0.9 | -4 | -0.9 | 5 | 724.7 | 1 | 723.7 | 2026-08-28T23:59:31 | 144.94
18 | 3_up | b |  | -0.85 | -4 | -0.85 | 5 | 772.7 | 1 | 771.7 | 2026-08-28T23:59:31 | 154.54
18 | 3_up | b |  | -0.8 | -4 | -0.8 | 5 | 821.3 | 1 | 820.3 | 2026-08-28T23:59:31 | 164.26
18 | 3_up | b |  | -0.75 | -4 | -0.75 | 5 | 872.3 | 1 | 871.3 | 2026-08-28T23:59:31 | 174.46
18 | 3_up | b |  | -0.7 | -4 | -0.7 | 5 | 922 | 1 | 921 | 2026-08-28T23:59:31 | 184.4
18 | 3_up | b |  | -0.65 | -4 | -0.65 | 5 | 976.3 | 1 | 975.3 | 2026-08-28T23:59:31 | 195.26
18 | 3_up | b |  | -0.6 | -4 | -0.6 | 5 | 1031 | 1 | 1030 | 2026-08-28T23:59:31 | 206.2
18 | 3_up | b |  | -0.55 | -4 | -0.55 | 5 | 1087.3 | 1 | 1086.3 | 2026-08-28T23:59:31 | 217.46
18 | 3_up | b |  | -0.5 | -4 | -0.5 | 5 | 1145.3 | 1 | 1144.3 | 2026-08-28T23:59:31 | 229.06
18 | 3_up | b |  | -0.45 | -4 | -0.45 | 5 | 1204 | 1 | 1203 | 2026-08-28T23:59:31 | 240.8
18 | 3_up | b |  | -0.4 | -4 | -0.4 | 5 | 1265.3 | 1 | 1264.3 | 2026-08-28T23:59:31 | 253.06
18 | 3_up | b |  | -0.35 | -4 | -0.35 | 5 | 1328 | 1 | 1327 | 2026-08-28T23:59:31 | 265.6
18 | 3_up | b |  | -0.3 | -4 | -0.3 | 5 | 1392 | 1 | 1391 | 2026-08-28T23:59:31 | 278.4
18 | 3_up | b |  | -0.25 | -4 | -0.25 | 5 | 1456 | 1 | 1455 | 2026-08-28T23:59:31 | 291.2
18 | 3_up | b |  | -0.2 | -4 | -0.2 | 5 | 1522.3 | 1 | 1521.3 | 2026-08-28T23:59:31 | 304.46
18 | 3_up | b |  | -0.15 | -4 | -0.15 | 5 | 1591.7 | 1 | 1590.7 | 2026-08-28T23:59:31 | 318.34
18 | 3_up | b |  | -0.1 | -4 | -0.1 | 5 | 1660.7 | 1 | 1659.7 | 2026-08-28T23:59:31 | 332.14
18 | 3_up | b |  | -0.05 | -4 | -0.05 | 5 | 1729.7 | 1 | 1728.7 | 2026-08-28T23:59:31 | 345.94
18 | 3_up | b |  | 0 | -4 | 0 | 5 | 1804 | 1 | 1803 | 2026-08-28T23:59:31 | 360.8
18 | 3_up | b |  | 0.05 | -4 | 0.05 | 5 | 1879 | 1 | 1878 | 2026-08-28T23:59:31 | 375.8
18 | 3_up | b |  | 0.1 | -4 | 0.1 | 5 | 1952 | 1 | 1951 | 2026-08-28T23:59:31 | 390.4
18 | 3_up | b |  | 0.15 | -4 | 0.15 | 5 | 2029.3 | 1 | 2028.3 | 2026-08-28T23:59:31 | 405.86
18 | 3_up | b |  | 0.2 | -4 | 0.2 | 5 | 2104.3 | 1 | 2103.3 | 2026-08-28T23:59:31 | 420.86
18 | 3_up | b |  | 0.25 | -4 | 0.25 | 5 | 2183.3 | 1 | 2182.3 | 2026-08-28T23:59:31 | 436.66
18 | 3_up | b |  | 0.3 | -4 | 0.3 | 5 | 2263.7 | 1 | 2262.7 | 2026-08-28T23:59:31 | 452.74
18 | 3_up | b |  | 0.35 | -4 | 0.35 | 5 | 2343.3 | 1 | 2342.3 | 2026-08-28T23:59:31 | 468.66
18 | 3_up | b |  | 0.4 | -4 | 0.4 | 5 | 2425.7 | 1 | 2424.7 | 2026-08-28T23:59:31 | 485.14
18 | 3_up | b |  | 0.45 | -4 | 0.45 | 5 | 2510 | 1 | 2509 | 2026-08-28T23:59:31 | 502
18 | 3_up | b |  | 0.5 | -4 | 0.5 | 5 | 2592.3 | 1 | 2591.3 | 2026-08-28T23:59:31 | 518.46
18 | 3_up | b |  | 0.55 | -4 | 0.55 | 5 | 2676.3 | 1 | 2675.3 | 2026-08-28T23:59:31 | 535.26
18 | 3_up | b |  | 0.6 | -4 | 0.6 | 5 | 2762.7 | 1 | 2761.7 | 2026-08-28T23:59:31 | 552.54
18 | 3_up | b |  | 0.65 | -4 | 0.65 | 5 | 2848.7 | 1 | 2847.7 | 2026-08-28T23:59:31 | 569.74
18 | 3_up | b |  | 0.7 | -4 | 0.7 | 5 | 2939.3 | 1 | 2938.3 | 2026-08-28T23:59:31 | 587.86
18 | 3_up | b |  | 0.75 | -4 | 0.75 | 5 | 3028.7 | 1 | 3027.7 | 2026-08-28T23:59:31 | 605.74
18 | 3_up | b |  | 0.8 | -4 | 0.8 | 5 | 3120 | 1 | 3119 | 2026-08-28T23:59:31 | 624
18 | 3_up | b |  | 0.85 | -4 | 0.85 | 5 | 3214 | 1 | 3213 | 2026-08-28T23:59:31 | 642.8
18 | 3_up | b |  | 0.9 | -4 | 0.9 | 5 | 3310.7 | 1 | 3309.7 | 2026-08-28T23:59:31 | 662.14
18 | 3_up | b |  | 0.95 | -4 | 0.95 | 5 | 3405.7 | 1 | 3404.7 | 2026-08-28T23:59:31 | 681.14
18 | 3_up | b |  | 1 | -4 | 1 | 5 | 3502.7 | 1 | 3501.7 | 2026-08-28T23:59:31 | 700.54
18 | 3_up | b |  | 1.05 | -4 | 1.05 | 5 | 3598.7 | 1 | 3597.7 | 2026-08-28T23:59:31 | 719.74
18 | 3_up | b |  | 1.1 | -4 | 1.1 | 5 | 3696 | 1 | 3695 | 2026-08-28T23:59:31 | 739.2
18 | 3_up | b |  | 1.15 | -4 | 1.15 | 5 | 3798 | 1 | 3797 | 2026-08-28T23:59:31 | 759.6
18 | 3_up | b |  | 1.2 | -4 | 1.2 | 5 | 3903 | 1 | 3902 | 2026-08-28T23:59:31 | 780.6
18 | 3_up | b |  | 1.25 | -4 | 1.25 | 5 | 3998.7 | 1 | 3997.7 | 2026-08-28T23:59:31 | 799.74
18 | 3_up | b |  | 1.3 | -4 | 1.3 | 5 | 4095 | 1 | 4094 | 2026-08-28T23:59:31 | 819
18 | 3_up | b |  | 1.35 | -4 | 1.35 | 5 | 4095 | 1 | 4094 | 2026-08-28T23:59:31 | 819
18 | 3_up | b |  | 1.4 | -4 | 1.4 | 5 | 4095 | 1 | 4094 | 2026-08-28T23:59:31 | 819
18 | 3_up | b |  | 1.45 | -4 | 1.45 | 5 | 4095 | 1 | 4094 | 2026-08-28T23:59:31 | 819
18 | 3_up | b |  | 1.5 | -4 | 1.5 | 5 | 4095 | 1 | 4094 | 2026-08-28T23:59:31 | 819
18 | 3_up | comp | -0.9223 | -0.165 | -1.0873 | -0.7573 | 5 | 992.3 |  |  | 2026-08-29T00:01:29 | 198.46
18 | 3_up | comp | -0.9223 | -0.115 | -1.0373 | -0.8073 | 5 | 952.7 |  |  | 2026-08-29T00:01:29 | 190.54
18 | 3_up | comp | -0.9223 | -0.065 | -0.9873 | -0.8573 | 5 | 914 |  |  | 2026-08-29T00:01:29 | 182.8
18 | 3_up | comp | -0.9223 | -0.015 | -0.9373 | -0.9073 | 5 | 877.7 |  |  | 2026-08-29T00:01:29 | 175.54
18 | 3_up | comp | -0.9223 | 0.035 | -0.8873 | -0.9573 | 5 | 844 |  |  | 2026-08-29T00:01:29 | 168.8
18 | 3_up | comp | -0.9223 | 0.085 | -0.8373 | -1.0073 | 5 | 816.3 |  |  | 2026-08-29T00:01:29 | 163.26
18 | 3_up | comp | -0.9223 | 0.135 | -0.7873 | -1.0573 | 5 | 788.7 |  |  | 2026-08-29T00:01:29 | 157.74
18 | 3_up | comp | -0.9223 | 0.185 | -0.7373 | -1.1073 | 5 | 763.3 |  |  | 2026-08-29T00:01:29 | 152.66
18 | 3_up | comp | -0.9223 | 0.235 | -0.6873 | -1.1573 | 5 | 741.7 |  |  | 2026-08-29T00:01:29 | 148.34
18 | 3_up | comp | -0.9223 | 0.285 | -0.6373 | -1.2073 | 5 | 723.7 |  |  | 2026-08-29T00:01:29 | 144.74
18 | 3_up | comp | -0.9223 | 0.335 | -0.5873 | -1.2573 | 5 | 708.3 |  |  | 2026-08-29T00:01:29 | 141.66
18 | 3_up | comp | -0.9223 | 0.385 | -0.5373 | -1.3073 | 5 | 696.3 |  |  | 2026-08-29T00:01:29 | 139.26
18 | 3_up | comp | -0.9223 | 0.435 | -0.4873 | -1.3573 | 5 | 687.7 |  |  | 2026-08-29T00:01:29 | 137.54
18 | 3_up | comp | -0.9223 | 0.485 | -0.4373 | -1.4073 | 5 | 682.7 |  |  | 2026-08-29T00:01:29 | 136.54
18 | 3_up | comp | -0.9223 | 0.535 | -0.3873 | -1.4573 | 5 | 679.7 |  |  | 2026-08-29T00:01:29 | 135.94
18 | 3_up | comp | -0.9223 | 0.585 | -0.3373 | -1.5073 | 5 | 681 |  |  | 2026-08-29T00:01:29 | 136.2
18 | 3_up | comp | -0.9223 | 0.635 | -0.2873 | -1.5573 | 5 | 685.3 |  |  | 2026-08-29T00:01:29 | 137.06
18 | 3_up | comp | -0.9223 | 0.685 | -0.2373 | -1.6073 | 5 | 692 |  |  | 2026-08-29T00:01:29 | 138.4
18 | 3_up | comp | -0.9223 | 0.735 | -0.1873 | -1.6573 | 5 | 702 |  |  | 2026-08-29T00:01:29 | 140.4
18 | 3_up | comp | -0.9223 | 0.785 | -0.1373 | -1.7073 | 5 | 715.3 |  |  | 2026-08-29T00:01:29 | 143.06
18 | 3_up | comp | -0.9223 | 0.835 | -0.0873 | -1.7573 | 5 | 732 |  |  | 2026-08-29T00:01:29 | 146.4
18 | 3_up | comp | -0.9223 | 0.885 | -0.0373 | -1.8073 | 5 | 750 |  |  | 2026-08-29T00:01:29 | 150
18 | 3_up | comp | -0.9223 | 0.935 | 0.0127 | -1.8573 | 5 | 772.7 |  |  | 2026-08-29T00:01:29 | 154.54
18 | 3_up | comp | -0.9223 | 0.985 | 0.0627 | -1.9073 | 5 | 799.3 |  |  | 2026-08-29T00:01:29 | 159.86
18 | 3_up | comp | -0.9223 | 1.035 | 0.1127 | -1.9573 | 5 | 828.3 |  |  | 2026-08-29T00:01:29 | 165.66

## raw_nr3_down
nr3 아래 방향 원시 sweep (chip3_0829_0344) — 주황색은 중단된 4_up (제외할 것)
step | phase | curve | center_v | x | v_dac_a | v_dac_b | integ_ms | code | pedestal | i_code | timestamp | i_per_ms
0 | 1_K | a |  | -4 | -4 | -4 | 2 | 0 | 0 | 0 | 2026-08-29T03:44:56 | 0
0 | 1_K | a |  | -3.95 | -3.95 | -4 | 2 | 0 | 0 | 0 | 2026-08-29T03:44:56 | 0
0 | 1_K | a |  | -3.9 | -3.9 | -4 | 2 | 0 | 0 | 0 | 2026-08-29T03:44:56 | 0
0 | 1_K | a |  | -3.85 | -3.85 | -4 | 2 | 0 | 0 | 0 | 2026-08-29T03:44:56 | 0
0 | 1_K | a |  | -3.8 | -3.8 | -4 | 2 | 0 | 0 | 0 | 2026-08-29T03:44:56 | 0
0 | 1_K | a |  | -3.75 | -3.75 | -4 | 2 | 0 | 0 | 0 | 2026-08-29T03:44:56 | 0
0 | 1_K | a |  | -3.7 | -3.7 | -4 | 2 | 0 | 0 | 0 | 2026-08-29T03:44:56 | 0
0 | 1_K | a |  | -3.65 | -3.65 | -4 | 2 | 0 | 0 | 0 | 2026-08-29T03:44:56 | 0
0 | 1_K | a |  | -3.6 | -3.6 | -4 | 2 | 0 | 0 | 0 | 2026-08-29T03:44:56 | 0
0 | 1_K | a |  | -3.55 | -3.55 | -4 | 2 | 0 | 0 | 0 | 2026-08-29T03:44:56 | 0
0 | 1_K | a |  | -3.5 | -3.5 | -4 | 2 | 0 | 0 | 0 | 2026-08-29T03:44:56 | 0
0 | 1_K | a |  | -3.45 | -3.45 | -4 | 2 | 0 | 0 | 0 | 2026-08-29T03:44:56 | 0
0 | 1_K | a |  | -3.4 | -3.4 | -4 | 2 | 0 | 0 | 0 | 2026-08-29T03:44:56 | 0
0 | 1_K | a |  | -3.35 | -3.35 | -4 | 2 | 0 | 0 | 0 | 2026-08-29T03:44:56 | 0
0 | 1_K | a |  | -3.3 | -3.3 | -4 | 2 | 0 | 0 | 0 | 2026-08-29T03:44:56 | 0
0 | 1_K | a |  | -3.25 | -3.25 | -4 | 2 | 0 | 0 | 0 | 2026-08-29T03:44:56 | 0
0 | 1_K | a |  | -3.2 | -3.2 | -4 | 2 | 0 | 0 | 0 | 2026-08-29T03:44:56 | 0
0 | 1_K | a |  | -3.15 | -3.15 | -4 | 2 | 0 | 0 | 0 | 2026-08-29T03:44:56 | 0
0 | 1_K | a |  | -3.1 | -3.1 | -4 | 2 | 0 | 0 | 0 | 2026-08-29T03:44:56 | 0
0 | 1_K | a |  | -3.05 | -3.05 | -4 | 2 | 0 | 0 | 0 | 2026-08-29T03:44:56 | 0
0 | 1_K | a |  | -3 | -3 | -4 | 2 | 0 | 0 | 0 | 2026-08-29T03:44:56 | 0
0 | 1_K | a |  | -2.95 | -2.95 | -4 | 2 | 0 | 0 | 0 | 2026-08-29T03:44:56 | 0
0 | 1_K | a |  | -2.9 | -2.9 | -4 | 2 | 0 | 0 | 0 | 2026-08-29T03:44:56 | 0
0 | 1_K | a |  | -2.85 | -2.85 | -4 | 2 | 0 | 0 | 0 | 2026-08-29T03:44:56 | 0
0 | 1_K | a |  | -2.8 | -2.8 | -4 | 2 | 0 | 0 | 0 | 2026-08-29T03:44:56 | 0
0 | 1_K | a |  | -2.75 | -2.75 | -4 | 2 | 0 | 0 | 0 | 2026-08-29T03:44:56 | 0
0 | 1_K | a |  | -2.7 | -2.7 | -4 | 2 | 0 | 0 | 0 | 2026-08-29T03:44:56 | 0
0 | 1_K | a |  | -2.65 | -2.65 | -4 | 2 | 0 | 0 | 0 | 2026-08-29T03:44:56 | 0
0 | 1_K | a |  | -2.6 | -2.6 | -4 | 2 | 0 | 0 | 0 | 2026-08-29T03:44:56 | 0
0 | 1_K | a |  | -2.55 | -2.55 | -4 | 2 | 0 | 0 | 0 | 2026-08-29T03:44:56 | 0
0 | 1_K | a |  | -2.5 | -2.5 | -4 | 2 | 0 | 0 | 0 | 2026-08-29T03:44:56 | 0
0 | 1_K | a |  | -2.45 | -2.45 | -4 | 2 | 0 | 0 | 0 | 2026-08-29T03:44:56 | 0
0 | 1_K | a |  | -2.4 | -2.4 | -4 | 2 | 0 | 0 | 0 | 2026-08-29T03:44:56 | 0
0 | 1_K | a |  | -2.35 | -2.35 | -4 | 2 | 0 | 0 | 0 | 2026-08-29T03:44:56 | 0
0 | 1_K | a |  | -2.3 | -2.3 | -4 | 2 | 0 | 0 | 0 | 2026-08-29T03:44:56 | 0
0 | 1_K | a |  | -2.25 | -2.25 | -4 | 2 | 0 | 0 | 0 | 2026-08-29T03:44:56 | 0
0 | 1_K | a |  | -2.2 | -2.2 | -4 | 2 | 0 | 0 | 0 | 2026-08-29T03:44:56 | 0
0 | 1_K | a |  | -2.15 | -2.15 | -4 | 2 | 0 | 0 | 0 | 2026-08-29T03:44:56 | 0
0 | 1_K | a |  | -2.1 | -2.1 | -4 | 2 | 0 | 0 | 0 | 2026-08-29T03:44:56 | 0
0 | 1_K | a |  | -2.05 | -2.05 | -4 | 2 | 0 | 0 | 0 | 2026-08-29T03:44:56 | 0
0 | 1_K | a |  | -2 | -2 | -4 | 2 | 0 | 0 | 0 | 2026-08-29T03:44:56 | 0
0 | 1_K | a |  | -1.95 | -1.95 | -4 | 2 | 0 | 0 | 0 | 2026-08-29T03:44:56 | 0
0 | 1_K | a |  | -1.9 | -1.9 | -4 | 2 | 0 | 0 | 0 | 2026-08-29T03:44:56 | 0
0 | 1_K | a |  | -1.85 | -1.85 | -4 | 2 | 0 | 0 | 0 | 2026-08-29T03:44:56 | 0
0 | 1_K | a |  | -1.8 | -1.8 | -4 | 2 | 0 | 0 | 0 | 2026-08-29T03:44:56 | 0
0 | 1_K | a |  | -1.75 | -1.75 | -4 | 2 | 0 | 0 | 0 | 2026-08-29T03:44:56 | 0
0 | 1_K | a |  | -1.7 | -1.7 | -4 | 2 | 0.7 | 0 | 0.7 | 2026-08-29T03:44:56 | 0.35
0 | 1_K | a |  | -1.65 | -1.65 | -4 | 2 | 2.3 | 0 | 2.3 | 2026-08-29T03:44:56 | 1.15
0 | 1_K | a |  | -1.6 | -1.6 | -4 | 2 | 3.7 | 0 | 3.7 | 2026-08-29T03:44:56 | 1.85
0 | 1_K | a |  | -1.55 | -1.55 | -4 | 2 | 5.7 | 0 | 5.7 | 2026-08-29T03:44:56 | 2.85
0 | 1_K | a |  | -1.5 | -1.5 | -4 | 2 | 7.3 | 0 | 7.3 | 2026-08-29T03:44:56 | 3.65
0 | 1_K | a |  | -1.45 | -1.45 | -4 | 2 | 10 | 0 | 10 | 2026-08-29T03:44:56 | 5
0 | 1_K | a |  | -1.4 | -1.4 | -4 | 2 | 13 | 0 | 13 | 2026-08-29T03:44:56 | 6.5
0 | 1_K | a |  | -1.35 | -1.35 | -4 | 2 | 15.7 | 0 | 15.7 | 2026-08-29T03:44:56 | 7.85
0 | 1_K | a |  | -1.3 | -1.3 | -4 | 2 | 18.7 | 0 | 18.7 | 2026-08-29T03:44:56 | 9.35
0 | 1_K | a |  | -1.25 | -1.25 | -4 | 2 | 23.3 | 0 | 23.3 | 2026-08-29T03:44:56 | 11.65
0 | 1_K | a |  | -1.2 | -1.2 | -4 | 2 | 27.3 | 0 | 27.3 | 2026-08-29T03:44:56 | 13.65
0 | 1_K | a |  | -1.15 | -1.15 | -4 | 2 | 32 | 0 | 32 | 2026-08-29T03:44:56 | 16
0 | 1_K | a |  | -1.1 | -1.1 | -4 | 2 | 37.7 | 0 | 37.7 | 2026-08-29T03:44:56 | 18.85
0 | 1_K | a |  | -1.05 | -1.05 | -4 | 2 | 43.3 | 0 | 43.3 | 2026-08-29T03:44:56 | 21.65
0 | 1_K | a |  | -1 | -1 | -4 | 2 | 49.3 | 0 | 49.3 | 2026-08-29T03:44:56 | 24.65
0 | 1_K | a |  | -0.95 | -0.95 | -4 | 2 | 56.7 | 0 | 56.7 | 2026-08-29T03:44:56 | 28.35
0 | 1_K | a |  | -0.9 | -0.9 | -4 | 2 | 64 | 0 | 64 | 2026-08-29T03:44:56 | 32
0 | 1_K | a |  | -0.85 | -0.85 | -4 | 2 | 71.3 | 0 | 71.3 | 2026-08-29T03:44:56 | 35.65
0 | 1_K | a |  | -0.8 | -0.8 | -4 | 2 | 80 | 0 | 80 | 2026-08-29T03:44:56 | 40
0 | 1_K | a |  | -0.75 | -0.75 | -4 | 2 | 89.7 | 0 | 89.7 | 2026-08-29T03:44:56 | 44.85
0 | 1_K | a |  | -0.7 | -0.7 | -4 | 2 | 98 | 0 | 98 | 2026-08-29T03:44:56 | 49
0 | 1_K | a |  | -0.65 | -0.65 | -4 | 2 | 108.7 | 0 | 108.7 | 2026-08-29T03:44:56 | 54.35
0 | 1_K | a |  | -0.6 | -0.6 | -4 | 2 | 120 | 0 | 120 | 2026-08-29T03:44:56 | 60
0 | 1_K | a |  | -0.55 | -0.55 | -4 | 2 | 131.3 | 0 | 131.3 | 2026-08-29T03:44:56 | 65.65
0 | 1_K | a |  | -0.5 | -0.5 | -4 | 2 | 143 | 0 | 143 | 2026-08-29T03:44:56 | 71.5
0 | 1_K | a |  | -0.45 | -0.45 | -4 | 2 | 155.7 | 0 | 155.7 | 2026-08-29T03:44:56 | 77.85
0 | 1_K | a |  | -0.4 | -0.4 | -4 | 2 | 169.3 | 0 | 169.3 | 2026-08-29T03:44:56 | 84.65
0 | 1_K | a |  | -0.35 | -0.35 | -4 | 2 | 183.3 | 0 | 183.3 | 2026-08-29T03:44:56 | 91.65
0 | 1_K | a |  | -0.3 | -0.3 | -4 | 2 | 198.3 | 0 | 198.3 | 2026-08-29T03:44:56 | 99.15
0 | 1_K | a |  | -0.25 | -0.25 | -4 | 2 | 212.7 | 0 | 212.7 | 2026-08-29T03:44:56 | 106.35
0 | 1_K | a |  | -0.2 | -0.2 | -4 | 2 | 229.3 | 0 | 229.3 | 2026-08-29T03:44:56 | 114.65
0 | 1_K | a |  | -0.15 | -0.15 | -4 | 2 | 245.7 | 0 | 245.7 | 2026-08-29T03:44:56 | 122.85
0 | 1_K | a |  | -0.1 | -0.1 | -4 | 2 | 263 | 0 | 263 | 2026-08-29T03:44:56 | 131.5
0 | 1_K | a |  | -0.05 | -0.05 | -4 | 2 | 281 | 0 | 281 | 2026-08-29T03:44:56 | 140.5
0 | 1_K | a |  | 0 | 0 | -4 | 2 | 299.3 | 0 | 299.3 | 2026-08-29T03:44:56 | 149.65
0 | 1_K | a |  | 0.05 | 0.05 | -4 | 2 | 318.3 | 0 | 318.3 | 2026-08-29T03:44:56 | 159.15
0 | 1_K | a |  | 0.1 | 0.1 | -4 | 2 | 337.3 | 0 | 337.3 | 2026-08-29T03:44:56 | 168.65
0 | 1_K | a |  | 0.15 | 0.15 | -4 | 2 | 358 | 0 | 358 | 2026-08-29T03:44:56 | 179
0 | 1_K | a |  | 0.2 | 0.2 | -4 | 2 | 379 | 0 | 379 | 2026-08-29T03:44:56 | 189.5
0 | 1_K | a |  | 0.25 | 0.25 | -4 | 2 | 399.7 | 0 | 399.7 | 2026-08-29T03:44:56 | 199.85
0 | 1_K | a |  | 0.3 | 0.3 | -4 | 2 | 421.7 | 0 | 421.7 | 2026-08-29T03:44:56 | 210.85
0 | 1_K | a |  | 0.35 | 0.35 | -4 | 2 | 445.7 | 0 | 445.7 | 2026-08-29T03:44:56 | 222.85
0 | 1_K | a |  | 0.4 | 0.4 | -4 | 2 | 467 | 0 | 467 | 2026-08-29T03:44:56 | 233.5
0 | 1_K | a |  | 0.45 | 0.45 | -4 | 2 | 491.7 | 0 | 491.7 | 2026-08-29T03:44:56 | 245.85
0 | 1_K | a |  | 0.5 | 0.5 | -4 | 2 | 515 | 0 | 515 | 2026-08-29T03:44:56 | 257.5
0 | 1_K | a |  | 0.55 | 0.55 | -4 | 2 | 539.3 | 0 | 539.3 | 2026-08-29T03:44:56 | 269.65
0 | 1_K | a |  | 0.6 | 0.6 | -4 | 2 | 565.3 | 0 | 565.3 | 2026-08-29T03:44:56 | 282.65
0 | 1_K | a |  | 0.65 | 0.65 | -4 | 2 | 590 | 0 | 590 | 2026-08-29T03:44:56 | 295
0 | 1_K | a |  | 0.7 | 0.7 | -4 | 2 | 615.7 | 0 | 615.7 | 2026-08-29T03:44:56 | 307.85
0 | 1_K | a |  | 0.75 | 0.75 | -4 | 2 | 642.7 | 0 | 642.7 | 2026-08-29T03:44:56 | 321.35
0 | 1_K | a |  | 0.8 | 0.8 | -4 | 2 | 669.7 | 0 | 669.7 | 2026-08-29T03:44:56 | 334.85
0 | 1_K | a |  | 0.85 | 0.85 | -4 | 2 | 696.7 | 0 | 696.7 | 2026-08-29T03:44:56 | 348.35
0 | 1_K | a |  | 0.9 | 0.9 | -4 | 2 | 724 | 0 | 724 | 2026-08-29T03:44:56 | 362
0 | 1_K | a |  | 0.95 | 0.95 | -4 | 2 | 751.7 | 0 | 751.7 | 2026-08-29T03:44:56 | 375.85
0 | 1_K | a |  | 1 | 1 | -4 | 2 | 781.7 | 0 | 781.7 | 2026-08-29T03:44:56 | 390.85
0 | 1_K | a |  | 1.05 | 1.05 | -4 | 2 | 810 | 0 | 810 | 2026-08-29T03:44:56 | 405
0 | 1_K | a |  | 1.1 | 1.1 | -4 | 2 | 839 | 0 | 839 | 2026-08-29T03:44:56 | 419.5
0 | 1_K | a |  | 1.15 | 1.15 | -4 | 2 | 868 | 0 | 868 | 2026-08-29T03:44:56 | 434
0 | 1_K | a |  | 1.2 | 1.2 | -4 | 2 | 897.3 | 0 | 897.3 | 2026-08-29T03:44:56 | 448.65
0 | 1_K | a |  | 1.25 | 1.25 | -4 | 2 | 927.7 | 0 | 927.7 | 2026-08-29T03:44:56 | 463.85
0 | 1_K | a |  | 1.3 | 1.3 | -4 | 2 | 959.7 | 0 | 959.7 | 2026-08-29T03:44:56 | 479.85
0 | 1_K | a |  | 1.35 | 1.35 | -4 | 2 | 991 | 0 | 991 | 2026-08-29T03:44:56 | 495.5
0 | 1_K | a |  | 1.4 | 1.4 | -4 | 2 | 1022 | 0 | 1022 | 2026-08-29T03:44:56 | 511
0 | 1_K | a |  | 1.45 | 1.45 | -4 | 2 | 1053.3 | 0 | 1053.3 | 2026-08-29T03:44:56 | 526.65
0 | 1_K | a |  | 1.5 | 1.5 | -4 | 2 | 1084.7 | 0 | 1084.7 | 2026-08-29T03:44:56 | 542.35
0 | 1_K | b |  | -4 | -4 | -4 | 2 | 0 | 0 | 0 | 2026-08-29T03:46:28 | 0
0 | 1_K | b |  | -3.95 | -4 | -3.95 | 2 | 0 | 0 | 0 | 2026-08-29T03:46:28 | 0
0 | 1_K | b |  | -3.9 | -4 | -3.9 | 2 | 0 | 0 | 0 | 2026-08-29T03:46:28 | 0
0 | 1_K | b |  | -3.85 | -4 | -3.85 | 2 | 0 | 0 | 0 | 2026-08-29T03:46:28 | 0
0 | 1_K | b |  | -3.8 | -4 | -3.8 | 2 | 0 | 0 | 0 | 2026-08-29T03:46:28 | 0
0 | 1_K | b |  | -3.75 | -4 | -3.75 | 2 | 0 | 0 | 0 | 2026-08-29T03:46:28 | 0
0 | 1_K | b |  | -3.7 | -4 | -3.7 | 2 | 0 | 0 | 0 | 2026-08-29T03:46:28 | 0
0 | 1_K | b |  | -3.65 | -4 | -3.65 | 2 | 0 | 0 | 0 | 2026-08-29T03:46:28 | 0
0 | 1_K | b |  | -3.6 | -4 | -3.6 | 2 | 0 | 0 | 0 | 2026-08-29T03:46:28 | 0
0 | 1_K | b |  | -3.55 | -4 | -3.55 | 2 | 0 | 0 | 0 | 2026-08-29T03:46:28 | 0
0 | 1_K | b |  | -3.5 | -4 | -3.5 | 2 | 0 | 0 | 0 | 2026-08-29T03:46:28 | 0
0 | 1_K | b |  | -3.45 | -4 | -3.45 | 2 | 0 | 0 | 0 | 2026-08-29T03:46:28 | 0
0 | 1_K | b |  | -3.4 | -4 | -3.4 | 2 | 0 | 0 | 0 | 2026-08-29T03:46:28 | 0
0 | 1_K | b |  | -3.35 | -4 | -3.35 | 2 | 0 | 0 | 0 | 2026-08-29T03:46:28 | 0
0 | 1_K | b |  | -3.3 | -4 | -3.3 | 2 | 0 | 0 | 0 | 2026-08-29T03:46:28 | 0
0 | 1_K | b |  | -3.25 | -4 | -3.25 | 2 | 0 | 0 | 0 | 2026-08-29T03:46:28 | 0
0 | 1_K | b |  | -3.2 | -4 | -3.2 | 2 | 0 | 0 | 0 | 2026-08-29T03:46:28 | 0
0 | 1_K | b |  | -3.15 | -4 | -3.15 | 2 | 0 | 0 | 0 | 2026-08-29T03:46:28 | 0
0 | 1_K | b |  | -3.1 | -4 | -3.1 | 2 | 0 | 0 | 0 | 2026-08-29T03:46:28 | 0
0 | 1_K | b |  | -3.05 | -4 | -3.05 | 2 | 0 | 0 | 0 | 2026-08-29T03:46:28 | 0
0 | 1_K | b |  | -3 | -4 | -3 | 2 | 0 | 0 | 0 | 2026-08-29T03:46:28 | 0
0 | 1_K | b |  | -2.95 | -4 | -2.95 | 2 | 0 | 0 | 0 | 2026-08-29T03:46:28 | 0
0 | 1_K | b |  | -2.9 | -4 | -2.9 | 2 | 0 | 0 | 0 | 2026-08-29T03:46:28 | 0
0 | 1_K | b |  | -2.85 | -4 | -2.85 | 2 | 0 | 0 | 0 | 2026-08-29T03:46:28 | 0
0 | 1_K | b |  | -2.8 | -4 | -2.8 | 2 | 0 | 0 | 0 | 2026-08-29T03:46:28 | 0
0 | 1_K | b |  | -2.75 | -4 | -2.75 | 2 | 0 | 0 | 0 | 2026-08-29T03:46:28 | 0
0 | 1_K | b |  | -2.7 | -4 | -2.7 | 2 | 0 | 0 | 0 | 2026-08-29T03:46:28 | 0
0 | 1_K | b |  | -2.65 | -4 | -2.65 | 2 | 0 | 0 | 0 | 2026-08-29T03:46:28 | 0
0 | 1_K | b |  | -2.6 | -4 | -2.6 | 2 | 0 | 0 | 0 | 2026-08-29T03:46:28 | 0
0 | 1_K | b |  | -2.55 | -4 | -2.55 | 2 | 0 | 0 | 0 | 2026-08-29T03:46:28 | 0
0 | 1_K | b |  | -2.5 | -4 | -2.5 | 2 | 0 | 0 | 0 | 2026-08-29T03:46:28 | 0
0 | 1_K | b |  | -2.45 | -4 | -2.45 | 2 | 0 | 0 | 0 | 2026-08-29T03:46:28 | 0
0 | 1_K | b |  | -2.4 | -4 | -2.4 | 2 | 0.3 | 0 | 0.3 | 2026-08-29T03:46:28 | 0.15
0 | 1_K | b |  | -2.35 | -4 | -2.35 | 2 | 0.7 | 0 | 0.7 | 2026-08-29T03:46:28 | 0.35
0 | 1_K | b |  | -2.3 | -4 | -2.3 | 2 | 2 | 0 | 2 | 2026-08-29T03:46:28 | 1
0 | 1_K | b |  | -2.25 | -4 | -2.25 | 2 | 3.3 | 0 | 3.3 | 2026-08-29T03:46:28 | 1.65
0 | 1_K | b |  | -2.2 | -4 | -2.2 | 2 | 4.3 | 0 | 4.3 | 2026-08-29T03:46:28 | 2.15
0 | 1_K | b |  | -2.15 | -4 | -2.15 | 2 | 6.7 | 0 | 6.7 | 2026-08-29T03:46:28 | 3.35
0 | 1_K | b |  | -2.1 | -4 | -2.1 | 2 | 9.3 | 0 | 9.3 | 2026-08-29T03:46:28 | 4.65
0 | 1_K | b |  | -2.05 | -4 | -2.05 | 2 | 12 | 0 | 12 | 2026-08-29T03:46:28 | 6
0 | 1_K | b |  | -2 | -4 | -2 | 2 | 14.7 | 0 | 14.7 | 2026-08-29T03:46:28 | 7.35
0 | 1_K | b |  | -1.95 | -4 | -1.95 | 2 | 18.3 | 0 | 18.3 | 2026-08-29T03:46:28 | 9.15
0 | 1_K | b |  | -1.9 | -4 | -1.9 | 2 | 22 | 0 | 22 | 2026-08-29T03:46:28 | 11
0 | 1_K | b |  | -1.85 | -4 | -1.85 | 2 | 26.3 | 0 | 26.3 | 2026-08-29T03:46:28 | 13.15
0 | 1_K | b |  | -1.8 | -4 | -1.8 | 2 | 31.3 | 0 | 31.3 | 2026-08-29T03:46:28 | 15.65
0 | 1_K | b |  | -1.75 | -4 | -1.75 | 2 | 36.3 | 0 | 36.3 | 2026-08-29T03:46:28 | 18.15
0 | 1_K | b |  | -1.7 | -4 | -1.7 | 2 | 42 | 0 | 42 | 2026-08-29T03:46:28 | 21
0 | 1_K | b |  | -1.65 | -4 | -1.65 | 2 | 48.7 | 0 | 48.7 | 2026-08-29T03:46:28 | 24.35
0 | 1_K | b |  | -1.6 | -4 | -1.6 | 2 | 56 | 0 | 56 | 2026-08-29T03:46:28 | 28
0 | 1_K | b |  | -1.55 | -4 | -1.55 | 2 | 62.7 | 0 | 62.7 | 2026-08-29T03:46:28 | 31.35
0 | 1_K | b |  | -1.5 | -4 | -1.5 | 2 | 71 | 0 | 71 | 2026-08-29T03:46:28 | 35.5
0 | 1_K | b |  | -1.45 | -4 | -1.45 | 2 | 79 | 0 | 79 | 2026-08-29T03:46:28 | 39.5
0 | 1_K | b |  | -1.4 | -4 | -1.4 | 2 | 88 | 0 | 88 | 2026-08-29T03:46:28 | 44
0 | 1_K | b |  | -1.35 | -4 | -1.35 | 2 | 98 | 0 | 98 | 2026-08-29T03:46:28 | 49
0 | 1_K | b |  | -1.3 | -4 | -1.3 | 2 | 107.7 | 0 | 107.7 | 2026-08-29T03:46:28 | 53.85
0 | 1_K | b |  | -1.25 | -4 | -1.25 | 2 | 119.3 | 0 | 119.3 | 2026-08-29T03:46:28 | 59.65
0 | 1_K | b |  | -1.2 | -4 | -1.2 | 2 | 131 | 0 | 131 | 2026-08-29T03:46:28 | 65.5
0 | 1_K | b |  | -1.15 | -4 | -1.15 | 2 | 143 | 0 | 143 | 2026-08-29T03:46:28 | 71.5
0 | 1_K | b |  | -1.1 | -4 | -1.1 | 2 | 155 | 0 | 155 | 2026-08-29T03:46:28 | 77.5
0 | 1_K | b |  | -1.05 | -4 | -1.05 | 2 | 169.3 | 0 | 169.3 | 2026-08-29T03:46:28 | 84.65
0 | 1_K | b |  | -1 | -4 | -1 | 2 | 184 | 0 | 184 | 2026-08-29T03:46:28 | 92
0 | 1_K | b |  | -0.95 | -4 | -0.95 | 2 | 198.3 | 0 | 198.3 | 2026-08-29T03:46:28 | 99.15
0 | 1_K | b |  | -0.9 | -4 | -0.9 | 2 | 215 | 0 | 215 | 2026-08-29T03:46:28 | 107.5
0 | 1_K | b |  | -0.85 | -4 | -0.85 | 2 | 229.7 | 0 | 229.7 | 2026-08-29T03:46:28 | 114.85
0 | 1_K | b |  | -0.8 | -4 | -0.8 | 2 | 246.3 | 0 | 246.3 | 2026-08-29T03:46:28 | 123.15
0 | 1_K | b |  | -0.75 | -4 | -0.75 | 2 | 263.7 | 0 | 263.7 | 2026-08-29T03:46:28 | 131.85
0 | 1_K | b |  | -0.7 | -4 | -0.7 | 2 | 281.7 | 0 | 281.7 | 2026-08-29T03:46:28 | 140.85
0 | 1_K | b |  | -0.65 | -4 | -0.65 | 2 | 300.3 | 0 | 300.3 | 2026-08-29T03:46:28 | 150.15
0 | 1_K | b |  | -0.6 | -4 | -0.6 | 2 | 319.3 | 0 | 319.3 | 2026-08-29T03:46:28 | 159.65
0 | 1_K | b |  | -0.55 | -4 | -0.55 | 2 | 338.7 | 0 | 338.7 | 2026-08-29T03:46:28 | 169.35
0 | 1_K | b |  | -0.5 | -4 | -0.5 | 2 | 359 | 0 | 359 | 2026-08-29T03:46:28 | 179.5
0 | 1_K | b |  | -0.45 | -4 | -0.45 | 2 | 380 | 0 | 380 | 2026-08-29T03:46:28 | 190
0 | 1_K | b |  | -0.4 | -4 | -0.4 | 2 | 400.7 | 0 | 400.7 | 2026-08-29T03:46:28 | 200.35
0 | 1_K | b |  | -0.35 | -4 | -0.35 | 2 | 423 | 0 | 423 | 2026-08-29T03:46:28 | 211.5
0 | 1_K | b |  | -0.3 | -4 | -0.3 | 2 | 447.3 | 0 | 447.3 | 2026-08-29T03:46:28 | 223.65
0 | 1_K | b |  | -0.25 | -4 | -0.25 | 2 | 468.7 | 0 | 468.7 | 2026-08-29T03:46:28 | 234.35
0 | 1_K | b |  | -0.2 | -4 | -0.2 | 2 | 492.3 | 0 | 492.3 | 2026-08-29T03:46:28 | 246.15
0 | 1_K | b |  | -0.15 | -4 | -0.15 | 2 | 517 | 0 | 517 | 2026-08-29T03:46:28 | 258.5
0 | 1_K | b |  | -0.1 | -4 | -0.1 | 2 | 542.7 | 0 | 542.7 | 2026-08-29T03:46:28 | 271.35
0 | 1_K | b |  | -0.05 | -4 | -0.05 | 2 | 568 | 0 | 568 | 2026-08-29T03:46:28 | 284
0 | 1_K | b |  | 0 | -4 | 0 | 2 | 593.3 | 0 | 593.3 | 2026-08-29T03:46:28 | 296.65
0 | 1_K | b |  | 0.05 | -4 | 0.05 | 2 | 620 | 0 | 620 | 2026-08-29T03:46:28 | 310
0 | 1_K | b |  | 0.1 | -4 | 0.1 | 2 | 647.3 | 0 | 647.3 | 2026-08-29T03:46:28 | 323.65
0 | 1_K | b |  | 0.15 | -4 | 0.15 | 2 | 675 | 0 | 675 | 2026-08-29T03:46:28 | 337.5
0 | 1_K | b |  | 0.2 | -4 | 0.2 | 2 | 702.7 | 0 | 702.7 | 2026-08-29T03:46:28 | 351.35
0 | 1_K | b |  | 0.25 | -4 | 0.25 | 2 | 730 | 0 | 730 | 2026-08-29T03:46:28 | 365
0 | 1_K | b |  | 0.3 | -4 | 0.3 | 2 | 759.3 | 0 | 759.3 | 2026-08-29T03:46:28 | 379.65
0 | 1_K | b |  | 0.35 | -4 | 0.35 | 2 | 787 | 0 | 787 | 2026-08-29T03:46:28 | 393.5
0 | 1_K | b |  | 0.4 | -4 | 0.4 | 2 | 816.3 | 0 | 816.3 | 2026-08-29T03:46:28 | 408.15
0 | 1_K | b |  | 0.45 | -4 | 0.45 | 2 | 846 | 0 | 846 | 2026-08-29T03:46:28 | 423
0 | 1_K | b |  | 0.5 | -4 | 0.5 | 2 | 876 | 0 | 876 | 2026-08-29T03:46:28 | 438
0 | 1_K | b |  | 0.55 | -4 | 0.55 | 2 | 904.7 | 0 | 904.7 | 2026-08-29T03:46:28 | 452.35
0 | 1_K | b |  | 0.6 | -4 | 0.6 | 2 | 936.3 | 0 | 936.3 | 2026-08-29T03:46:28 | 468.15
0 | 1_K | b |  | 0.65 | -4 | 0.65 | 2 | 967.7 | 0 | 967.7 | 2026-08-29T03:46:28 | 483.85
0 | 1_K | b |  | 0.7 | -4 | 0.7 | 2 | 999 | 0 | 999 | 2026-08-29T03:46:28 | 499.5
0 | 1_K | b |  | 0.75 | -4 | 0.75 | 2 | 1030 | 0 | 1030 | 2026-08-29T03:46:28 | 515
0 | 1_K | b |  | 0.8 | -4 | 0.8 | 2 | 1061 | 0 | 1061 | 2026-08-29T03:46:28 | 530.5
0 | 1_K | b |  | 0.85 | -4 | 0.85 | 2 | 1092.7 | 0 | 1092.7 | 2026-08-29T03:46:28 | 546.35
0 | 1_K | b |  | 0.9 | -4 | 0.9 | 2 | 1125 | 0 | 1125 | 2026-08-29T03:46:28 | 562.5
0 | 1_K | b |  | 0.95 | -4 | 0.95 | 2 | 1157.3 | 0 | 1157.3 | 2026-08-29T03:46:28 | 578.65
0 | 1_K | b |  | 1 | -4 | 1 | 2 | 1190.7 | 0 | 1190.7 | 2026-08-29T03:46:28 | 595.35
0 | 1_K | b |  | 1.05 | -4 | 1.05 | 2 | 1223 | 0 | 1223 | 2026-08-29T03:46:28 | 611.5
0 | 1_K | b |  | 1.1 | -4 | 1.1 | 2 | 1255.3 | 0 | 1255.3 | 2026-08-29T03:46:28 | 627.65
0 | 1_K | b |  | 1.15 | -4 | 1.15 | 2 | 1288 | 0 | 1288 | 2026-08-29T03:46:28 | 644
0 | 1_K | b |  | 1.2 | -4 | 1.2 | 2 | 1321 | 0 | 1321 | 2026-08-29T03:46:28 | 660.5
0 | 1_K | b |  | 1.25 | -4 | 1.25 | 2 | 1353 | 0 | 1353 | 2026-08-29T03:46:28 | 676.5
0 | 1_K | b |  | 1.3 | -4 | 1.3 | 2 | 1387.7 | 0 | 1387.7 | 2026-08-29T03:46:28 | 693.85
0 | 1_K | b |  | 1.35 | -4 | 1.35 | 2 | 1422.7 | 0 | 1422.7 | 2026-08-29T03:46:28 | 711.35
0 | 1_K | b |  | 1.4 | -4 | 1.4 | 2 | 1455.3 | 0 | 1455.3 | 2026-08-29T03:46:28 | 727.65
0 | 1_K | b |  | 1.45 | -4 | 1.45 | 2 | 1488 | 0 | 1488 | 2026-08-29T03:46:28 | 744
0 | 1_K | b |  | 1.5 | -4 | 1.5 | 2 | 1520.3 | 0 | 1520.3 | 2026-08-29T03:46:28 | 760.15
1 | 2_down | a |  | -4 | -4 | -4 | 5 | 1.7 | 0.8 | 0.8 | 2026-08-29T03:48:51 | 0.34
1 | 2_down | a |  | -3.95 | -3.95 | -4 | 5 | 0 | 0.8 | -0.8 | 2026-08-29T03:48:51 | 0
1 | 2_down | a |  | -3.9 | -3.9 | -4 | 5 | 0 | 0.8 | -0.8 | 2026-08-29T03:48:51 | 0
1 | 2_down | a |  | -3.85 | -3.85 | -4 | 5 | 0 | 0.8 | -0.8 | 2026-08-29T03:48:51 | 0
1 | 2_down | a |  | -3.8 | -3.8 | -4 | 5 | 0 | 0.8 | -0.8 | 2026-08-29T03:48:51 | 0
1 | 2_down | a |  | -3.75 | -3.75 | -4 | 5 | 0 | 0.8 | -0.8 | 2026-08-29T03:48:51 | 0
1 | 2_down | a |  | -3.7 | -3.7 | -4 | 5 | 0 | 0.8 | -0.8 | 2026-08-29T03:48:51 | 0
1 | 2_down | a |  | -3.65 | -3.65 | -4 | 5 | 0 | 0.8 | -0.8 | 2026-08-29T03:48:51 | 0
1 | 2_down | a |  | -3.6 | -3.6 | -4 | 5 | 0 | 0.8 | -0.8 | 2026-08-29T03:48:51 | 0
1 | 2_down | a |  | -3.55 | -3.55 | -4 | 5 | 0 | 0.8 | -0.8 | 2026-08-29T03:48:51 | 0
1 | 2_down | a |  | -3.5 | -3.5 | -4 | 5 | 0 | 0.8 | -0.8 | 2026-08-29T03:48:51 | 0
1 | 2_down | a |  | -3.45 | -3.45 | -4 | 5 | 0 | 0.8 | -0.8 | 2026-08-29T03:48:51 | 0
1 | 2_down | a |  | -3.4 | -3.4 | -4 | 5 | 0 | 0.8 | -0.8 | 2026-08-29T03:48:51 | 0
1 | 2_down | a |  | -3.35 | -3.35 | -4 | 5 | 0 | 0.8 | -0.8 | 2026-08-29T03:48:51 | 0
1 | 2_down | a |  | -3.3 | -3.3 | -4 | 5 | 0 | 0.8 | -0.8 | 2026-08-29T03:48:51 | 0
1 | 2_down | a |  | -3.25 | -3.25 | -4 | 5 | 0 | 0.8 | -0.8 | 2026-08-29T03:48:51 | 0
1 | 2_down | a |  | -3.2 | -3.2 | -4 | 5 | 0 | 0.8 | -0.8 | 2026-08-29T03:48:51 | 0
1 | 2_down | a |  | -3.15 | -3.15 | -4 | 5 | 0 | 0.8 | -0.8 | 2026-08-29T03:48:51 | 0
1 | 2_down | a |  | -3.1 | -3.1 | -4 | 5 | 0 | 0.8 | -0.8 | 2026-08-29T03:48:51 | 0
1 | 2_down | a |  | -3.05 | -3.05 | -4 | 5 | 0 | 0.8 | -0.8 | 2026-08-29T03:48:51 | 0
1 | 2_down | a |  | -3 | -3 | -4 | 5 | 0 | 0.8 | -0.8 | 2026-08-29T03:48:51 | 0
1 | 2_down | a |  | -2.95 | -2.95 | -4 | 5 | 0 | 0.8 | -0.8 | 2026-08-29T03:48:51 | 0
1 | 2_down | a |  | -2.9 | -2.9 | -4 | 5 | 0 | 0.8 | -0.8 | 2026-08-29T03:48:51 | 0
1 | 2_down | a |  | -2.85 | -2.85 | -4 | 5 | 0 | 0.8 | -0.8 | 2026-08-29T03:48:51 | 0
1 | 2_down | a |  | -2.8 | -2.8 | -4 | 5 | 0 | 0.8 | -0.8 | 2026-08-29T03:48:51 | 0
1 | 2_down | a |  | -2.75 | -2.75 | -4 | 5 | 0 | 0.8 | -0.8 | 2026-08-29T03:48:51 | 0
1 | 2_down | a |  | -2.7 | -2.7 | -4 | 5 | 0 | 0.8 | -0.8 | 2026-08-29T03:48:51 | 0
1 | 2_down | a |  | -2.65 | -2.65 | -4 | 5 | 0 | 0.8 | -0.8 | 2026-08-29T03:48:51 | 0
1 | 2_down | a |  | -2.6 | -2.6 | -4 | 5 | 0 | 0.8 | -0.8 | 2026-08-29T03:48:51 | 0
1 | 2_down | a |  | -2.55 | -2.55 | -4 | 5 | 0 | 0.8 | -0.8 | 2026-08-29T03:48:51 | 0
1 | 2_down | a |  | -2.5 | -2.5 | -4 | 5 | 0 | 0.8 | -0.8 | 2026-08-29T03:48:51 | 0
1 | 2_down | a |  | -2.45 | -2.45 | -4 | 5 | 0 | 0.8 | -0.8 | 2026-08-29T03:48:51 | 0
1 | 2_down | a |  | -2.4 | -2.4 | -4 | 5 | 0 | 0.8 | -0.8 | 2026-08-29T03:48:51 | 0
1 | 2_down | a |  | -2.35 | -2.35 | -4 | 5 | 0 | 0.8 | -0.8 | 2026-08-29T03:48:51 | 0
1 | 2_down | a |  | -2.3 | -2.3 | -4 | 5 | 0 | 0.8 | -0.8 | 2026-08-29T03:48:51 | 0
1 | 2_down | a |  | -2.25 | -2.25 | -4 | 5 | 0 | 0.8 | -0.8 | 2026-08-29T03:48:51 | 0
1 | 2_down | a |  | -2.2 | -2.2 | -4 | 5 | 0 | 0.8 | -0.8 | 2026-08-29T03:48:51 | 0
1 | 2_down | a |  | -2.15 | -2.15 | -4 | 5 | 0 | 0.8 | -0.8 | 2026-08-29T03:48:51 | 0
1 | 2_down | a |  | -2.1 | -2.1 | -4 | 5 | 0 | 0.8 | -0.8 | 2026-08-29T03:48:51 | 0
1 | 2_down | a |  | -2.05 | -2.05 | -4 | 5 | 0 | 0.8 | -0.8 | 2026-08-29T03:48:51 | 0
1 | 2_down | a |  | -2 | -2 | -4 | 5 | 0 | 0.8 | -0.8 | 2026-08-29T03:48:51 | 0
1 | 2_down | a |  | -1.95 | -1.95 | -4 | 5 | 0 | 0.8 | -0.8 | 2026-08-29T03:48:51 | 0
1 | 2_down | a |  | -1.9 | -1.9 | -4 | 5 | 0 | 0.8 | -0.8 | 2026-08-29T03:48:51 | 0
1 | 2_down | a |  | -1.85 | -1.85 | -4 | 5 | 1 | 0.8 | 0.2 | 2026-08-29T03:48:51 | 0.2
1 | 2_down | a |  | -1.8 | -1.8 | -4 | 5 | 2.7 | 0.8 | 1.8 | 2026-08-29T03:48:51 | 0.54
1 | 2_down | a |  | -1.75 | -1.75 | -4 | 5 | 3.7 | 0.8 | 2.8 | 2026-08-29T03:48:51 | 0.74
1 | 2_down | a |  | -1.7 | -1.7 | -4 | 5 | 6.7 | 0.8 | 5.8 | 2026-08-29T03:48:51 | 1.34
1 | 2_down | a |  | -1.65 | -1.65 | -4 | 5 | 9.3 | 0.8 | 8.5 | 2026-08-29T03:48:51 | 1.86
1 | 2_down | a |  | -1.6 | -1.6 | -4 | 5 | 13 | 0.8 | 12.2 | 2026-08-29T03:48:51 | 2.6
1 | 2_down | a |  | -1.55 | -1.55 | -4 | 5 | 17 | 0.8 | 16.2 | 2026-08-29T03:48:51 | 3.4
1 | 2_down | a |  | -1.5 | -1.5 | -4 | 5 | 21.3 | 0.8 | 20.5 | 2026-08-29T03:48:51 | 4.26
1 | 2_down | a |  | -1.45 | -1.45 | -4 | 5 | 27 | 0.8 | 26.2 | 2026-08-29T03:48:51 | 5.4
1 | 2_down | a |  | -1.4 | -1.4 | -4 | 5 | 33 | 0.8 | 32.2 | 2026-08-29T03:48:51 | 6.6
1 | 2_down | a |  | -1.35 | -1.35 | -4 | 5 | 40.7 | 0.8 | 39.8 | 2026-08-29T03:48:51 | 8.14
1 | 2_down | a |  | -1.3 | -1.3 | -4 | 5 | 48.3 | 0.8 | 47.5 | 2026-08-29T03:48:51 | 9.66
1 | 2_down | a |  | -1.25 | -1.25 | -4 | 5 | 58.7 | 0.8 | 57.8 | 2026-08-29T03:48:51 | 11.74
1 | 2_down | a |  | -1.2 | -1.2 | -4 | 5 | 67.3 | 0.8 | 66.5 | 2026-08-29T03:48:51 | 13.46
1 | 2_down | a |  | -1.15 | -1.15 | -4 | 5 | 79.7 | 0.8 | 78.8 | 2026-08-29T03:48:51 | 15.94
1 | 2_down | a |  | -1.1 | -1.1 | -4 | 5 | 91.7 | 0.8 | 90.8 | 2026-08-29T03:48:51 | 18.34
1 | 2_down | a |  | -1.05 | -1.05 | -4 | 5 | 105.7 | 0.8 | 104.8 | 2026-08-29T03:48:51 | 21.14
1 | 2_down | a |  | -1 | -1 | -4 | 5 | 121 | 0.8 | 120.2 | 2026-08-29T03:48:51 | 24.2
1 | 2_down | a |  | -0.95 | -0.95 | -4 | 5 | 137.7 | 0.8 | 136.8 | 2026-08-29T03:48:51 | 27.54
1 | 2_down | a |  | -0.9 | -0.9 | -4 | 5 | 155 | 0.8 | 154.2 | 2026-08-29T03:48:51 | 31
1 | 2_down | a |  | -0.85 | -0.85 | -4 | 5 | 173.7 | 0.8 | 172.8 | 2026-08-29T03:48:51 | 34.74
1 | 2_down | a |  | -0.8 | -0.8 | -4 | 5 | 193.7 | 0.8 | 192.8 | 2026-08-29T03:48:51 | 38.74
1 | 2_down | a |  | -0.75 | -0.75 | -4 | 5 | 215.3 | 0.8 | 214.5 | 2026-08-29T03:48:51 | 43.06
1 | 2_down | a |  | -0.7 | -0.7 | -4 | 5 | 238.3 | 0.8 | 237.5 | 2026-08-29T03:48:51 | 47.66
1 | 2_down | a |  | -0.65 | -0.65 | -4 | 5 | 262.7 | 0.8 | 261.8 | 2026-08-29T03:48:51 | 52.54
1 | 2_down | a |  | -0.6 | -0.6 | -4 | 5 | 288.7 | 0.8 | 287.8 | 2026-08-29T03:48:51 | 57.74
1 | 2_down | a |  | -0.55 | -0.55 | -4 | 5 | 316.7 | 0.8 | 315.8 | 2026-08-29T03:48:51 | 63.34
1 | 2_down | a |  | -0.5 | -0.5 | -4 | 5 | 345.3 | 0.8 | 344.5 | 2026-08-29T03:48:51 | 69.06
1 | 2_down | a |  | -0.45 | -0.45 | -4 | 5 | 375.3 | 0.8 | 374.5 | 2026-08-29T03:48:51 | 75.06
1 | 2_down | a |  | -0.4 | -0.4 | -4 | 5 | 407.7 | 0.8 | 406.8 | 2026-08-29T03:48:51 | 81.54
1 | 2_down | a |  | -0.35 | -0.35 | -4 | 5 | 441.3 | 0.8 | 440.5 | 2026-08-29T03:48:51 | 88.26
1 | 2_down | a |  | -0.3 | -0.3 | -4 | 5 | 476.7 | 0.8 | 475.8 | 2026-08-29T03:48:51 | 95.34
1 | 2_down | a |  | -0.25 | -0.25 | -4 | 5 | 513 | 0.8 | 512.2 | 2026-08-29T03:48:51 | 102.6
1 | 2_down | a |  | -0.2 | -0.2 | -4 | 5 | 552.3 | 0.8 | 551.5 | 2026-08-29T03:48:51 | 110.46
1 | 2_down | a |  | -0.15 | -0.15 | -4 | 5 | 592 | 0.8 | 591.2 | 2026-08-29T03:48:51 | 118.4
1 | 2_down | a |  | -0.1 | -0.1 | -4 | 5 | 634.3 | 0.8 | 633.5 | 2026-08-29T03:48:51 | 126.86
1 | 2_down | a |  | -0.05 | -0.05 | -4 | 5 | 678 | 0.8 | 677.2 | 2026-08-29T03:48:51 | 135.6
1 | 2_down | a |  | 0 | 0 | -4 | 5 | 723 | 0.8 | 722.2 | 2026-08-29T03:48:51 | 144.6
1 | 2_down | a |  | 0.05 | 0.05 | -4 | 5 | 769.3 | 0.8 | 768.5 | 2026-08-29T03:48:51 | 153.86
1 | 2_down | a |  | 0.1 | 0.1 | -4 | 5 | 817 | 0.8 | 816.2 | 2026-08-29T03:48:51 | 163.4
1 | 2_down | a |  | 0.15 | 0.15 | -4 | 5 | 866.3 | 0.8 | 865.5 | 2026-08-29T03:48:51 | 173.26
1 | 2_down | a |  | 0.2 | 0.2 | -4 | 5 | 916.3 | 0.8 | 915.5 | 2026-08-29T03:48:51 | 183.26
1 | 2_down | a |  | 0.25 | 0.25 | -4 | 5 | 969.7 | 0.8 | 968.8 | 2026-08-29T03:48:51 | 193.94
1 | 2_down | a |  | 0.3 | 0.3 | -4 | 5 | 1024.3 | 0.8 | 1023.5 | 2026-08-29T03:48:51 | 204.86
1 | 2_down | a |  | 0.35 | 0.35 | -4 | 5 | 1079.7 | 0.8 | 1078.8 | 2026-08-29T03:48:51 | 215.94
1 | 2_down | a |  | 0.4 | 0.4 | -4 | 5 | 1136 | 0.8 | 1135.2 | 2026-08-29T03:48:51 | 227.2
1 | 2_down | a |  | 0.45 | 0.45 | -4 | 5 | 1194.7 | 0.8 | 1193.8 | 2026-08-29T03:48:51 | 238.94
1 | 2_down | a |  | 0.5 | 0.5 | -4 | 5 | 1254 | 0.8 | 1253.2 | 2026-08-29T03:48:51 | 250.8
1 | 2_down | a |  | 0.55 | 0.55 | -4 | 5 | 1311.7 | 0.8 | 1310.8 | 2026-08-29T03:48:51 | 262.34
1 | 2_down | a |  | 0.6 | 0.6 | -4 | 5 | 1376.3 | 0.8 | 1375.5 | 2026-08-29T03:48:51 | 275.26
1 | 2_down | a |  | 0.65 | 0.65 | -4 | 5 | 1439 | 0.8 | 1438.2 | 2026-08-29T03:48:51 | 287.8
1 | 2_down | a |  | 0.7 | 0.7 | -4 | 5 | 1505 | 0.8 | 1504.2 | 2026-08-29T03:48:51 | 301
1 | 2_down | a |  | 0.75 | 0.75 | -4 | 5 | 1570.3 | 0.8 | 1569.5 | 2026-08-29T03:48:51 | 314.06
1 | 2_down | a |  | 0.8 | 0.8 | -4 | 5 | 1639 | 0.8 | 1638.2 | 2026-08-29T03:48:51 | 327.8
1 | 2_down | a |  | 0.85 | 0.85 | -4 | 5 | 1709 | 0.8 | 1708.2 | 2026-08-29T03:48:51 | 341.8
1 | 2_down | a |  | 0.9 | 0.9 | -4 | 5 | 1778.3 | 0.8 | 1777.5 | 2026-08-29T03:48:51 | 355.66
1 | 2_down | a |  | 0.95 | 0.95 | -4 | 5 | 1852 | 0.8 | 1851.2 | 2026-08-29T03:48:51 | 370.4
1 | 2_down | a |  | 1 | 1 | -4 | 5 | 1923.3 | 0.8 | 1922.5 | 2026-08-29T03:48:51 | 384.66
1 | 2_down | a |  | 1.05 | 1.05 | -4 | 5 | 1998.7 | 0.8 | 1997.8 | 2026-08-29T03:48:51 | 399.74
1 | 2_down | a |  | 1.1 | 1.1 | -4 | 5 | 2072.3 | 0.8 | 2071.5 | 2026-08-29T03:48:51 | 414.46
1 | 2_down | a |  | 1.15 | 1.15 | -4 | 5 | 2151 | 0.8 | 2150.2 | 2026-08-29T03:48:51 | 430.2
1 | 2_down | a |  | 1.2 | 1.2 | -4 | 5 | 2228.7 | 0.8 | 2227.8 | 2026-08-29T03:48:51 | 445.74
1 | 2_down | a |  | 1.25 | 1.25 | -4 | 5 | 2306.3 | 0.8 | 2305.5 | 2026-08-29T03:48:51 | 461.26
1 | 2_down | a |  | 1.3 | 1.3 | -4 | 5 | 2387.7 | 0.8 | 2386.8 | 2026-08-29T03:48:51 | 477.54
1 | 2_down | a |  | 1.35 | 1.35 | -4 | 5 | 2468.3 | 0.8 | 2467.5 | 2026-08-29T03:48:51 | 493.66
1 | 2_down | a |  | 1.4 | 1.4 | -4 | 5 | 2553.3 | 0.8 | 2552.5 | 2026-08-29T03:48:51 | 510.66
1 | 2_down | a |  | 1.45 | 1.45 | -4 | 5 | 2635.7 | 0.8 | 2634.8 | 2026-08-29T03:48:51 | 527.14
1 | 2_down | a |  | 1.5 | 1.5 | -4 | 5 | 2718.7 | 0.8 | 2717.8 | 2026-08-29T03:48:51 | 543.74
1 | 2_down | b |  | -4 | -4 | -4 | 5 | 1.3 | 0.7 | 0.7 | 2026-08-29T03:50:23 | 0.26
1 | 2_down | b |  | -3.95 | -4 | -3.95 | 5 | 0 | 0.7 | -0.7 | 2026-08-29T03:50:23 | 0
1 | 2_down | b |  | -3.9 | -4 | -3.9 | 5 | 0 | 0.7 | -0.7 | 2026-08-29T03:50:23 | 0
1 | 2_down | b |  | -3.85 | -4 | -3.85 | 5 | 0 | 0.7 | -0.7 | 2026-08-29T03:50:23 | 0
1 | 2_down | b |  | -3.8 | -4 | -3.8 | 5 | 0 | 0.7 | -0.7 | 2026-08-29T03:50:23 | 0
1 | 2_down | b |  | -3.75 | -4 | -3.75 | 5 | 0 | 0.7 | -0.7 | 2026-08-29T03:50:23 | 0
1 | 2_down | b |  | -3.7 | -4 | -3.7 | 5 | 0 | 0.7 | -0.7 | 2026-08-29T03:50:23 | 0
1 | 2_down | b |  | -3.65 | -4 | -3.65 | 5 | 0 | 0.7 | -0.7 | 2026-08-29T03:50:23 | 0
1 | 2_down | b |  | -3.6 | -4 | -3.6 | 5 | 0 | 0.7 | -0.7 | 2026-08-29T03:50:23 | 0
1 | 2_down | b |  | -3.55 | -4 | -3.55 | 5 | 0 | 0.7 | -0.7 | 2026-08-29T03:50:23 | 0
1 | 2_down | b |  | -3.5 | -4 | -3.5 | 5 | 0 | 0.7 | -0.7 | 2026-08-29T03:50:23 | 0
1 | 2_down | b |  | -3.45 | -4 | -3.45 | 5 | 0 | 0.7 | -0.7 | 2026-08-29T03:50:23 | 0
1 | 2_down | b |  | -3.4 | -4 | -3.4 | 5 | 0 | 0.7 | -0.7 | 2026-08-29T03:50:23 | 0
1 | 2_down | b |  | -3.35 | -4 | -3.35 | 5 | 0 | 0.7 | -0.7 | 2026-08-29T03:50:23 | 0
1 | 2_down | b |  | -3.3 | -4 | -3.3 | 5 | 0 | 0.7 | -0.7 | 2026-08-29T03:50:23 | 0
1 | 2_down | b |  | -3.25 | -4 | -3.25 | 5 | 0 | 0.7 | -0.7 | 2026-08-29T03:50:23 | 0
1 | 2_down | b |  | -3.2 | -4 | -3.2 | 5 | 0 | 0.7 | -0.7 | 2026-08-29T03:50:23 | 0
1 | 2_down | b |  | -3.15 | -4 | -3.15 | 5 | 0 | 0.7 | -0.7 | 2026-08-29T03:50:23 | 0
1 | 2_down | b |  | -3.1 | -4 | -3.1 | 5 | 0 | 0.7 | -0.7 | 2026-08-29T03:50:23 | 0
1 | 2_down | b |  | -3.05 | -4 | -3.05 | 5 | 0 | 0.7 | -0.7 | 2026-08-29T03:50:23 | 0
1 | 2_down | b |  | -3 | -4 | -3 | 5 | 0 | 0.7 | -0.7 | 2026-08-29T03:50:23 | 0
1 | 2_down | b |  | -2.95 | -4 | -2.95 | 5 | 0 | 0.7 | -0.7 | 2026-08-29T03:50:23 | 0
1 | 2_down | b |  | -2.9 | -4 | -2.9 | 5 | 0 | 0.7 | -0.7 | 2026-08-29T03:50:23 | 0
1 | 2_down | b |  | -2.85 | -4 | -2.85 | 5 | 0 | 0.7 | -0.7 | 2026-08-29T03:50:23 | 0
1 | 2_down | b |  | -2.8 | -4 | -2.8 | 5 | 0 | 0.7 | -0.7 | 2026-08-29T03:50:23 | 0
1 | 2_down | b |  | -2.75 | -4 | -2.75 | 5 | 0 | 0.7 | -0.7 | 2026-08-29T03:50:23 | 0
1 | 2_down | b |  | -2.7 | -4 | -2.7 | 5 | 0 | 0.7 | -0.7 | 2026-08-29T03:50:23 | 0
1 | 2_down | b |  | -2.65 | -4 | -2.65 | 5 | 0 | 0.7 | -0.7 | 2026-08-29T03:50:23 | 0
1 | 2_down | b |  | -2.6 | -4 | -2.6 | 5 | 0 | 0.7 | -0.7 | 2026-08-29T03:50:23 | 0
1 | 2_down | b |  | -2.55 | -4 | -2.55 | 5 | 0 | 0.7 | -0.7 | 2026-08-29T03:50:23 | 0
1 | 2_down | b |  | -2.5 | -4 | -2.5 | 5 | 0 | 0.7 | -0.7 | 2026-08-29T03:50:23 | 0
1 | 2_down | b |  | -2.45 | -4 | -2.45 | 5 | 0.7 | 0.7 | 0 | 2026-08-29T03:50:23 | 0.14
1 | 2_down | b |  | -2.4 | -4 | -2.4 | 5 | 2 | 0.7 | 1.3 | 2026-08-29T03:50:23 | 0.4
1 | 2_down | b |  | -2.35 | -4 | -2.35 | 5 | 3.7 | 0.7 | 3 | 2026-08-29T03:50:23 | 0.74
1 | 2_down | b |  | -2.3 | -4 | -2.3 | 5 | 6.3 | 0.7 | 5.7 | 2026-08-29T03:50:23 | 1.26
1 | 2_down | b |  | -2.25 | -4 | -2.25 | 5 | 8.3 | 0.7 | 7.7 | 2026-08-29T03:50:23 | 1.66
1 | 2_down | b |  | -2.2 | -4 | -2.2 | 5 | 12.3 | 0.7 | 11.7 | 2026-08-29T03:50:23 | 2.46
1 | 2_down | b |  | -2.15 | -4 | -2.15 | 5 | 16.7 | 0.7 | 16 | 2026-08-29T03:50:23 | 3.34
1 | 2_down | b |  | -2.1 | -4 | -2.1 | 5 | 21.3 | 0.7 | 20.7 | 2026-08-29T03:50:23 | 4.26
1 | 2_down | b |  | -2.05 | -4 | -2.05 | 5 | 26.7 | 0.7 | 26 | 2026-08-29T03:50:23 | 5.34
1 | 2_down | b |  | -2 | -4 | -2 | 5 | 34.3 | 0.7 | 33.7 | 2026-08-29T03:50:23 | 6.86
1 | 2_down | b |  | -1.95 | -4 | -1.95 | 5 | 40.7 | 0.7 | 40 | 2026-08-29T03:50:23 | 8.14
1 | 2_down | b |  | -1.9 | -4 | -1.9 | 5 | 49 | 0.7 | 48.3 | 2026-08-29T03:50:23 | 9.8
1 | 2_down | b |  | -1.85 | -4 | -1.85 | 5 | 58.3 | 0.7 | 57.7 | 2026-08-29T03:50:23 | 11.66
1 | 2_down | b |  | -1.8 | -4 | -1.8 | 5 | 68.7 | 0.7 | 68 | 2026-08-29T03:50:23 | 13.74
1 | 2_down | b |  | -1.75 | -4 | -1.75 | 5 | 81 | 0.7 | 80.3 | 2026-08-29T03:50:23 | 16.2
1 | 2_down | b |  | -1.7 | -4 | -1.7 | 5 | 94.3 | 0.7 | 93.7 | 2026-08-29T03:50:23 | 18.86
1 | 2_down | b |  | -1.65 | -4 | -1.65 | 5 | 108.3 | 0.7 | 107.7 | 2026-08-29T03:50:23 | 21.66
1 | 2_down | b |  | -1.6 | -4 | -1.6 | 5 | 123.3 | 0.7 | 122.7 | 2026-08-29T03:50:23 | 24.66
1 | 2_down | b |  | -1.55 | -4 | -1.55 | 5 | 140.7 | 0.7 | 140 | 2026-08-29T03:50:23 | 28.14
1 | 2_down | b |  | -1.5 | -4 | -1.5 | 5 | 158 | 0.7 | 157.3 | 2026-08-29T03:50:23 | 31.6
1 | 2_down | b |  | -1.45 | -4 | -1.45 | 5 | 178.3 | 0.7 | 177.7 | 2026-08-29T03:50:23 | 35.66
1 | 2_down | b |  | -1.4 | -4 | -1.4 | 5 | 199.7 | 0.7 | 199 | 2026-08-29T03:50:23 | 39.94
1 | 2_down | b |  | -1.35 | -4 | -1.35 | 5 | 221.3 | 0.7 | 220.7 | 2026-08-29T03:50:23 | 44.26
1 | 2_down | b |  | -1.3 | -4 | -1.3 | 5 | 245.7 | 0.7 | 245 | 2026-08-29T03:50:23 | 49.14
1 | 2_down | b |  | -1.25 | -4 | -1.25 | 5 | 271.7 | 0.7 | 271 | 2026-08-29T03:50:23 | 54.34
1 | 2_down | b |  | -1.2 | -4 | -1.2 | 5 | 297.3 | 0.7 | 296.7 | 2026-08-29T03:50:23 | 59.46
1 | 2_down | b |  | -1.15 | -4 | -1.15 | 5 | 325.3 | 0.7 | 324.7 | 2026-08-29T03:50:23 | 65.06
1 | 2_down | b |  | -1.1 | -4 | -1.1 | 5 | 356 | 0.7 | 355.3 | 2026-08-29T03:50:23 | 71.2
1 | 2_down | b |  | -1.05 | -4 | -1.05 | 5 | 387.3 | 0.7 | 386.7 | 2026-08-29T03:50:23 | 77.46
1 | 2_down | b |  | -1 | -4 | -1 | 5 | 420.3 | 0.7 | 419.7 | 2026-08-29T03:50:23 | 84.06
1 | 2_down | b |  | -0.95 | -4 | -0.95 | 5 | 455.3 | 0.7 | 454.7 | 2026-08-29T03:50:23 | 91.06
1 | 2_down | b |  | -0.9 | -4 | -0.9 | 5 | 492.3 | 0.7 | 491.7 | 2026-08-29T03:50:23 | 98.46
1 | 2_down | b |  | -0.85 | -4 | -0.85 | 5 | 530.7 | 0.7 | 530 | 2026-08-29T03:50:23 | 106.14
1 | 2_down | b |  | -0.8 | -4 | -0.8 | 5 | 569.3 | 0.7 | 568.7 | 2026-08-29T03:50:23 | 113.86
1 | 2_down | b |  | -0.75 | -4 | -0.75 | 5 | 609.3 | 0.7 | 608.7 | 2026-08-29T03:50:23 | 121.86
1 | 2_down | b |  | -0.7 | -4 | -0.7 | 5 | 653 | 0.7 | 652.3 | 2026-08-29T03:50:23 | 130.6
1 | 2_down | b |  | -0.65 | -4 | -0.65 | 5 | 697 | 0.7 | 696.3 | 2026-08-29T03:50:23 | 139.4
1 | 2_down | b |  | -0.6 | -4 | -0.6 | 5 | 740.7 | 0.7 | 740 | 2026-08-29T03:50:23 | 148.14
1 | 2_down | b |  | -0.55 | -4 | -0.55 | 5 | 789.7 | 0.7 | 789 | 2026-08-29T03:50:23 | 157.94
1 | 2_down | b |  | -0.5 | -4 | -0.5 | 5 | 836.3 | 0.7 | 835.7 | 2026-08-29T03:50:23 | 167.26
1 | 2_down | b |  | -0.45 | -4 | -0.45 | 5 | 886.7 | 0.7 | 886 | 2026-08-29T03:50:23 | 177.34
1 | 2_down | b |  | -0.4 | -4 | -0.4 | 5 | 938 | 0.7 | 937.3 | 2026-08-29T03:50:23 | 187.6
1 | 2_down | b |  | -0.35 | -4 | -0.35 | 5 | 991 | 0.7 | 990.3 | 2026-08-29T03:50:23 | 198.2
1 | 2_down | b |  | -0.3 | -4 | -0.3 | 5 | 1046.3 | 0.7 | 1045.7 | 2026-08-29T03:50:23 | 209.26
1 | 2_down | b |  | -0.25 | -4 | -0.25 | 5 | 1103 | 0.7 | 1102.3 | 2026-08-29T03:50:23 | 220.6
1 | 2_down | b |  | -0.2 | -4 | -0.2 | 5 | 1161 | 0.7 | 1160.3 | 2026-08-29T03:50:23 | 232.2
1 | 2_down | b |  | -0.15 | -4 | -0.15 | 5 | 1220.3 | 0.7 | 1219.7 | 2026-08-29T03:50:23 | 244.06
1 | 2_down | b |  | -0.1 | -4 | -0.1 | 5 | 1281.7 | 0.7 | 1281 | 2026-08-29T03:50:23 | 256.34
1 | 2_down | b |  | -0.05 | -4 | -0.05 | 5 | 1343.3 | 0.7 | 1342.7 | 2026-08-29T03:50:23 | 268.66
1 | 2_down | b |  | 0 | -4 | 0 | 5 | 1407.7 | 0.7 | 1407 | 2026-08-29T03:50:23 | 281.54
1 | 2_down | b |  | 0.05 | -4 | 0.05 | 5 | 1471.7 | 0.7 | 1471 | 2026-08-29T03:50:23 | 294.34
1 | 2_down | b |  | 0.1 | -4 | 0.1 | 5 | 1540.3 | 0.7 | 1539.7 | 2026-08-29T03:50:23 | 308.06
1 | 2_down | b |  | 0.15 | -4 | 0.15 | 5 | 1607 | 0.7 | 1606.3 | 2026-08-29T03:50:23 | 321.4
1 | 2_down | b |  | 0.2 | -4 | 0.2 | 5 | 1678 | 0.7 | 1677.3 | 2026-08-29T03:50:23 | 335.6
1 | 2_down | b |  | 0.25 | -4 | 0.25 | 5 | 1748 | 0.7 | 1747.3 | 2026-08-29T03:50:23 | 349.6
1 | 2_down | b |  | 0.3 | -4 | 0.3 | 5 | 1820.7 | 0.7 | 1820 | 2026-08-29T03:50:23 | 364.14
1 | 2_down | b |  | 0.35 | -4 | 0.35 | 5 | 1893.7 | 0.7 | 1893 | 2026-08-29T03:50:23 | 378.74
1 | 2_down | b |  | 0.4 | -4 | 0.4 | 5 | 1968.3 | 0.7 | 1967.7 | 2026-08-29T03:50:23 | 393.66
1 | 2_down | b |  | 0.45 | -4 | 0.45 | 5 | 2044 | 0.7 | 2043.3 | 2026-08-29T03:50:23 | 408.8
1 | 2_down | b |  | 0.5 | -4 | 0.5 | 5 | 2120 | 0.7 | 2119.3 | 2026-08-29T03:50:23 | 424
1 | 2_down | b |  | 0.55 | -4 | 0.55 | 5 | 2199.7 | 0.7 | 2199 | 2026-08-29T03:50:23 | 439.94
1 | 2_down | b |  | 0.6 | -4 | 0.6 | 5 | 2314 | 0.7 | 2313.3 | 2026-08-29T03:50:23 | 462.8
1 | 2_down | b |  | 0.65 | -4 | 0.65 | 5 | 2360 | 0.7 | 2359.3 | 2026-08-29T03:50:23 | 472
1 | 2_down | b |  | 0.7 | -4 | 0.7 | 5 | 2441.3 | 0.7 | 2440.7 | 2026-08-29T03:50:23 | 488.26
1 | 2_down | b |  | 0.75 | -4 | 0.75 | 5 | 2521.3 | 0.7 | 2520.7 | 2026-08-29T03:50:23 | 504.26
1 | 2_down | b |  | 0.8 | -4 | 0.8 | 5 | 2608 | 0.7 | 2607.3 | 2026-08-29T03:50:23 | 521.6
1 | 2_down | b |  | 0.85 | -4 | 0.85 | 5 | 2694.7 | 0.7 | 2694 | 2026-08-29T03:50:23 | 538.94
1 | 2_down | b |  | 0.9 | -4 | 0.9 | 5 | 2779.7 | 0.7 | 2779 | 2026-08-29T03:50:23 | 555.94
1 | 2_down | b |  | 0.95 | -4 | 0.95 | 5 | 2864.3 | 0.7 | 2863.7 | 2026-08-29T03:50:23 | 572.86
1 | 2_down | b |  | 1 | -4 | 1 | 5 | 2958.3 | 0.7 | 2957.7 | 2026-08-29T03:50:23 | 591.66
1 | 2_down | b |  | 1.05 | -4 | 1.05 | 5 | 3045 | 0.7 | 3044.3 | 2026-08-29T03:50:23 | 609
1 | 2_down | b |  | 1.1 | -4 | 1.1 | 5 | 3135 | 0.7 | 3134.3 | 2026-08-29T03:50:23 | 627
1 | 2_down | b |  | 1.15 | -4 | 1.15 | 5 | 3230.7 | 0.7 | 3230 | 2026-08-29T03:50:23 | 646.14
1 | 2_down | b |  | 1.2 | -4 | 1.2 | 5 | 3325.7 | 0.7 | 3325 | 2026-08-29T03:50:23 | 665.14
1 | 2_down | b |  | 1.25 | -4 | 1.25 | 5 | 3417.3 | 0.7 | 3416.7 | 2026-08-29T03:50:23 | 683.46
1 | 2_down | b |  | 1.3 | -4 | 1.3 | 5 | 3512 | 0.7 | 3511.3 | 2026-08-29T03:50:23 | 702.4
1 | 2_down | b |  | 1.35 | -4 | 1.35 | 5 | 3608.7 | 0.7 | 3608 | 2026-08-29T03:50:23 | 721.74
1 | 2_down | b |  | 1.4 | -4 | 1.4 | 5 | 3708 | 0.7 | 3707.3 | 2026-08-29T03:50:23 | 741.6
1 | 2_down | b |  | 1.45 | -4 | 1.45 | 5 | 3807.3 | 0.7 | 3806.7 | 2026-08-29T03:50:23 | 761.46
1 | 2_down | b |  | 1.5 | -4 | 1.5 | 5 | 3903 | 0.7 | 3902.3 | 2026-08-29T03:50:23 | 780.6
1 | 2_down | comp | -0.8509 | -0.2486 | -1.0995 | -0.6024 | 5 | 887.7 |  |  | 2026-08-29T03:52:21 | 177.54
1 | 2_down | comp | -0.8509 | -0.1986 | -1.0495 | -0.6524 | 5 | 853.3 |  |  | 2026-08-29T03:52:21 | 170.66
1 | 2_down | comp | -0.8509 | -0.1486 | -0.9995 | -0.7024 | 5 | 822.7 |  |  | 2026-08-29T03:52:21 | 164.54
1 | 2_down | comp | -0.8509 | -0.0986 | -0.9495 | -0.7524 | 5 | 795 |  |  | 2026-08-29T03:52:21 | 159
1 | 2_down | comp | -0.8509 | -0.0486 | -0.8995 | -0.8024 | 5 | 769 |  |  | 2026-08-29T03:52:21 | 153.8
1 | 2_down | comp | -0.8509 | 0.0014 | -0.8495 | -0.8524 | 5 | 748 |  |  | 2026-08-29T03:52:21 | 149.6
1 | 2_down | comp | -0.8509 | 0.0514 | -0.7995 | -0.9024 | 5 | 728.7 |  |  | 2026-08-29T03:52:21 | 145.74
1 | 2_down | comp | -0.8509 | 0.1014 | -0.7495 | -0.9524 | 5 | 712.3 |  |  | 2026-08-29T03:52:21 | 142.46
1 | 2_down | comp | -0.8509 | 0.1514 | -0.6995 | -1.0024 | 5 | 698.3 |  |  | 2026-08-29T03:52:21 | 139.66
1 | 2_down | comp | -0.8509 | 0.2014 | -0.6495 | -1.0524 | 5 | 688.7 |  |  | 2026-08-29T03:52:21 | 137.74
1 | 2_down | comp | -0.8509 | 0.2514 | -0.5995 | -1.1024 | 5 | 681.3 |  |  | 2026-08-29T03:52:21 | 136.26
1 | 2_down | comp | -0.8509 | 0.3014 | -0.5495 | -1.1524 | 5 | 677 |  |  | 2026-08-29T03:52:21 | 135.4
1 | 2_down | comp | -0.8509 | 0.3514 | -0.4995 | -1.2024 | 5 | 676.3 |  |  | 2026-08-29T03:52:21 | 135.26
1 | 2_down | comp | -0.8509 | 0.4014 | -0.4495 | -1.2524 | 5 | 677.7 |  |  | 2026-08-29T03:52:21 | 135.54
1 | 2_down | comp | -0.8509 | 0.4514 | -0.3995 | -1.3024 | 5 | 684.7 |  |  | 2026-08-29T03:52:21 | 136.94
1 | 2_down | comp | -0.8509 | 0.5014 | -0.3495 | -1.3524 | 5 | 692.3 |  |  | 2026-08-29T03:52:21 | 138.46
1 | 2_down | comp | -0.8509 | 0.5514 | -0.2995 | -1.4024 | 5 | 703.7 |  |  | 2026-08-29T03:52:21 | 140.74
1 | 2_down | comp | -0.8509 | 0.6014 | -0.2495 | -1.4524 | 5 | 718 |  |  | 2026-08-29T03:52:21 | 143.6
1 | 2_down | comp | -0.8509 | 0.6514 | -0.1995 | -1.5024 | 5 | 737 |  |  | 2026-08-29T03:52:21 | 147.4
1 | 2_down | comp | -0.8509 | 0.7014 | -0.1495 | -1.5524 | 5 | 757.3 |  |  | 2026-08-29T03:52:21 | 151.46
1 | 2_down | comp | -0.8509 | 0.7514 | -0.0995 | -1.6024 | 5 | 781.7 |  |  | 2026-08-29T03:52:21 | 156.34
1 | 2_down | comp | -0.8509 | 0.8014 | -0.0495 | -1.6524 | 5 | 805.3 |  |  | 2026-08-29T03:52:21 | 161.06
1 | 2_down | comp | -0.8509 | 0.8514 | 0.0005 | -1.7024 | 5 | 835.7 |  |  | 2026-08-29T03:52:21 | 167.14
1 | 2_down | comp | -0.8509 | 0.9014 | 0.0505 | -1.7524 | 5 | 867.3 |  |  | 2026-08-29T03:52:21 | 173.46
1 | 2_down | comp | -0.8509 | 0.9514 | 0.1005 | -1.8024 | 5 | 902.7 |  |  | 2026-08-29T03:52:21 | 180.54
2 | 2_down | a |  | -4 | -4 | -4 | 5 | 1.3 | 0.7 | 0.7 | 2026-08-29T04:40:07 | 0.26
2 | 2_down | a |  | -3.95 | -3.95 | -4 | 5 | 0 | 0.7 | -0.7 | 2026-08-29T04:40:07 | 0
2 | 2_down | a |  | -3.9 | -3.9 | -4 | 5 | 0 | 0.7 | -0.7 | 2026-08-29T04:40:07 | 0
2 | 2_down | a |  | -3.85 | -3.85 | -4 | 5 | 0 | 0.7 | -0.7 | 2026-08-29T04:40:07 | 0
2 | 2_down | a |  | -3.8 | -3.8 | -4 | 5 | 0 | 0.7 | -0.7 | 2026-08-29T04:40:07 | 0
2 | 2_down | a |  | -3.75 | -3.75 | -4 | 5 | 0 | 0.7 | -0.7 | 2026-08-29T04:40:07 | 0
2 | 2_down | a |  | -3.7 | -3.7 | -4 | 5 | 0 | 0.7 | -0.7 | 2026-08-29T04:40:07 | 0
2 | 2_down | a |  | -3.65 | -3.65 | -4 | 5 | 0 | 0.7 | -0.7 | 2026-08-29T04:40:07 | 0
2 | 2_down | a |  | -3.6 | -3.6 | -4 | 5 | 0 | 0.7 | -0.7 | 2026-08-29T04:40:07 | 0
2 | 2_down | a |  | -3.55 | -3.55 | -4 | 5 | 0 | 0.7 | -0.7 | 2026-08-29T04:40:07 | 0
2 | 2_down | a |  | -3.5 | -3.5 | -4 | 5 | 0 | 0.7 | -0.7 | 2026-08-29T04:40:07 | 0
2 | 2_down | a |  | -3.45 | -3.45 | -4 | 5 | 0 | 0.7 | -0.7 | 2026-08-29T04:40:07 | 0
2 | 2_down | a |  | -3.4 | -3.4 | -4 | 5 | 0 | 0.7 | -0.7 | 2026-08-29T04:40:07 | 0
2 | 2_down | a |  | -3.35 | -3.35 | -4 | 5 | 0 | 0.7 | -0.7 | 2026-08-29T04:40:07 | 0
2 | 2_down | a |  | -3.3 | -3.3 | -4 | 5 | 0 | 0.7 | -0.7 | 2026-08-29T04:40:07 | 0
2 | 2_down | a |  | -3.25 | -3.25 | -4 | 5 | 0 | 0.7 | -0.7 | 2026-08-29T04:40:07 | 0
2 | 2_down | a |  | -3.2 | -3.2 | -4 | 5 | 0 | 0.7 | -0.7 | 2026-08-29T04:40:07 | 0
2 | 2_down | a |  | -3.15 | -3.15 | -4 | 5 | 0 | 0.7 | -0.7 | 2026-08-29T04:40:07 | 0
2 | 2_down | a |  | -3.1 | -3.1 | -4 | 5 | 0 | 0.7 | -0.7 | 2026-08-29T04:40:07 | 0
2 | 2_down | a |  | -3.05 | -3.05 | -4 | 5 | 0 | 0.7 | -0.7 | 2026-08-29T04:40:07 | 0
2 | 2_down | a |  | -3 | -3 | -4 | 5 | 0 | 0.7 | -0.7 | 2026-08-29T04:40:07 | 0
2 | 2_down | a |  | -2.95 | -2.95 | -4 | 5 | 0 | 0.7 | -0.7 | 2026-08-29T04:40:07 | 0
2 | 2_down | a |  | -2.9 | -2.9 | -4 | 5 | 0 | 0.7 | -0.7 | 2026-08-29T04:40:07 | 0
2 | 2_down | a |  | -2.85 | -2.85 | -4 | 5 | 0 | 0.7 | -0.7 | 2026-08-29T04:40:07 | 0
2 | 2_down | a |  | -2.8 | -2.8 | -4 | 5 | 0 | 0.7 | -0.7 | 2026-08-29T04:40:07 | 0
2 | 2_down | a |  | -2.75 | -2.75 | -4 | 5 | 0 | 0.7 | -0.7 | 2026-08-29T04:40:07 | 0
2 | 2_down | a |  | -2.7 | -2.7 | -4 | 5 | 0.3 | 0.7 | -0.3 | 2026-08-29T04:40:07 | 0.06
2 | 2_down | a |  | -2.65 | -2.65 | -4 | 5 | 1 | 0.7 | 0.3 | 2026-08-29T04:40:07 | 0.2
2 | 2_down | a |  | -2.6 | -2.6 | -4 | 5 | 3.7 | 0.7 | 3 | 2026-08-29T04:40:07 | 0.74
2 | 2_down | a |  | -2.55 | -2.55 | -4 | 5 | 5.3 | 0.7 | 4.7 | 2026-08-29T04:40:07 | 1.06
2 | 2_down | a |  | -2.5 | -2.5 | -4 | 5 | 8 | 0.7 | 7.3 | 2026-08-29T04:40:07 | 1.6
2 | 2_down | a |  | -2.45 | -2.45 | -4 | 5 | 11 | 0.7 | 10.3 | 2026-08-29T04:40:07 | 2.2
2 | 2_down | a |  | -2.4 | -2.4 | -4 | 5 | 14.7 | 0.7 | 14 | 2026-08-29T04:40:07 | 2.94
2 | 2_down | a |  | -2.35 | -2.35 | -4 | 5 | 19 | 0.7 | 18.3 | 2026-08-29T04:40:07 | 3.8
2 | 2_down | a |  | -2.3 | -2.3 | -4 | 5 | 24.7 | 0.7 | 24 | 2026-08-29T04:40:07 | 4.94
2 | 2_down | a |  | -2.25 | -2.25 | -4 | 5 | 31.3 | 0.7 | 30.7 | 2026-08-29T04:40:07 | 6.26
2 | 2_down | a |  | -2.2 | -2.2 | -4 | 5 | 38.7 | 0.7 | 38 | 2026-08-29T04:40:07 | 7.74
2 | 2_down | a |  | -2.15 | -2.15 | -4 | 5 | 46.3 | 0.7 | 45.7 | 2026-08-29T04:40:07 | 9.26
2 | 2_down | a |  | -2.1 | -2.1 | -4 | 5 | 55.7 | 0.7 | 55 | 2026-08-29T04:40:07 | 11.14
2 | 2_down | a |  | -2.05 | -2.05 | -4 | 5 | 65.3 | 0.7 | 64.7 | 2026-08-29T04:40:07 | 13.06
2 | 2_down | a |  | -2 | -2 | -4 | 5 | 77 | 0.7 | 76.3 | 2026-08-29T04:40:07 | 15.4
2 | 2_down | a |  | -1.95 | -1.95 | -4 | 5 | 90 | 0.7 | 89.3 | 2026-08-29T04:40:07 | 18
2 | 2_down | a |  | -1.9 | -1.9 | -4 | 5 | 104.3 | 0.7 | 103.7 | 2026-08-29T04:40:07 | 20.86
2 | 2_down | a |  | -1.85 | -1.85 | -4 | 5 | 119.3 | 0.7 | 118.7 | 2026-08-29T04:40:07 | 23.86
2 | 2_down | a |  | -1.8 | -1.8 | -4 | 5 | 136.3 | 0.7 | 135.7 | 2026-08-29T04:40:07 | 27.26
2 | 2_down | a |  | -1.75 | -1.75 | -4 | 5 | 154.7 | 0.7 | 154 | 2026-08-29T04:40:07 | 30.94
2 | 2_down | a |  | -1.7 | -1.7 | -4 | 5 | 173.3 | 0.7 | 172.7 | 2026-08-29T04:40:07 | 34.66
2 | 2_down | a |  | -1.65 | -1.65 | -4 | 5 | 194.7 | 0.7 | 194 | 2026-08-29T04:40:07 | 38.94
2 | 2_down | a |  | -1.6 | -1.6 | -4 | 5 | 218.3 | 0.7 | 217.7 | 2026-08-29T04:40:07 | 43.66
2 | 2_down | a |  | -1.55 | -1.55 | -4 | 5 | 241 | 0.7 | 240.3 | 2026-08-29T04:40:07 | 48.2
2 | 2_down | a |  | -1.5 | -1.5 | -4 | 5 | 267 | 0.7 | 266.3 | 2026-08-29T04:40:07 | 53.4
2 | 2_down | a |  | -1.45 | -1.45 | -4 | 5 | 292.7 | 0.7 | 292 | 2026-08-29T04:40:07 | 58.54
2 | 2_down | a |  | -1.4 | -1.4 | -4 | 5 | 321 | 0.7 | 320.3 | 2026-08-29T04:40:07 | 64.2
2 | 2_down | a |  | -1.35 | -1.35 | -4 | 5 | 352 | 0.7 | 351.3 | 2026-08-29T04:40:07 | 70.4
2 | 2_down | a |  | -1.3 | -1.3 | -4 | 5 | 384 | 0.7 | 383.3 | 2026-08-29T04:40:07 | 76.8
2 | 2_down | a |  | -1.25 | -1.25 | -4 | 5 | 417 | 0.7 | 416.3 | 2026-08-29T04:40:07 | 83.4
2 | 2_down | a |  | -1.2 | -1.2 | -4 | 5 | 451.7 | 0.7 | 451 | 2026-08-29T04:40:07 | 90.34
2 | 2_down | a |  | -1.15 | -1.15 | -4 | 5 | 488.7 | 0.7 | 488 | 2026-08-29T04:40:07 | 97.74
2 | 2_down | a |  | -1.1 | -1.1 | -4 | 5 | 527.7 | 0.7 | 527 | 2026-08-29T04:40:07 | 105.54
2 | 2_down | a |  | -1.05 | -1.05 | -4 | 5 | 567.7 | 0.7 | 567 | 2026-08-29T04:40:07 | 113.54
2 | 2_down | a |  | -1 | -1 | -4 | 5 | 608 | 0.7 | 607.3 | 2026-08-29T04:40:07 | 121.6
2 | 2_down | a |  | -0.95 | -0.95 | -4 | 5 | 650.3 | 0.7 | 649.7 | 2026-08-29T04:40:07 | 130.06
2 | 2_down | a |  | -0.9 | -0.9 | -4 | 5 | 695 | 0.7 | 694.3 | 2026-08-29T04:40:07 | 139
2 | 2_down | a |  | -0.85 | -0.85 | -4 | 5 | 741 | 0.7 | 740.3 | 2026-08-29T04:40:07 | 148.2
2 | 2_down | a |  | -0.8 | -0.8 | -4 | 5 | 789.7 | 0.7 | 789 | 2026-08-29T04:40:07 | 157.94
2 | 2_down | a |  | -0.75 | -0.75 | -4 | 5 | 838.3 | 0.7 | 837.7 | 2026-08-29T04:40:07 | 167.66
2 | 2_down | a |  | -0.7 | -0.7 | -4 | 5 | 889.3 | 0.7 | 888.7 | 2026-08-29T04:40:07 | 177.86
2 | 2_down | a |  | -0.65 | -0.65 | -4 | 5 | 942 | 0.7 | 941.3 | 2026-08-29T04:40:07 | 188.4
2 | 2_down | a |  | -0.6 | -0.6 | -4 | 5 | 994 | 0.7 | 993.3 | 2026-08-29T04:40:07 | 198.8
2 | 2_down | a |  | -0.55 | -0.55 | -4 | 5 | 1051.7 | 0.7 | 1051 | 2026-08-29T04:40:07 | 210.34
2 | 2_down | a |  | -0.5 | -0.5 | -4 | 5 | 1104.3 | 0.7 | 1103.7 | 2026-08-29T04:40:07 | 220.86
2 | 2_down | a |  | -0.45 | -0.45 | -4 | 5 | 1164.7 | 0.7 | 1164 | 2026-08-29T04:40:07 | 232.94
2 | 2_down | a |  | -0.4 | -0.4 | -4 | 5 | 1223.7 | 0.7 | 1223 | 2026-08-29T04:40:07 | 244.74
2 | 2_down | a |  | -0.35 | -0.35 | -4 | 5 | 1284.7 | 0.7 | 1284 | 2026-08-29T04:40:07 | 256.94
2 | 2_down | a |  | -0.3 | -0.3 | -4 | 5 | 1349 | 0.7 | 1348.3 | 2026-08-29T04:40:07 | 269.8
2 | 2_down | a |  | -0.25 | -0.25 | -4 | 5 | 1413.7 | 0.7 | 1413 | 2026-08-29T04:40:07 | 282.74
2 | 2_down | a |  | -0.2 | -0.2 | -4 | 5 | 1477.7 | 0.7 | 1477 | 2026-08-29T04:40:07 | 295.54
2 | 2_down | a |  | -0.15 | -0.15 | -4 | 5 | 1544.3 | 0.7 | 1543.7 | 2026-08-29T04:40:07 | 308.86
2 | 2_down | a |  | -0.1 | -0.1 | -4 | 5 | 1613 | 0.7 | 1612.3 | 2026-08-29T04:40:07 | 322.6
2 | 2_down | a |  | -0.05 | -0.05 | -4 | 5 | 1681.3 | 0.7 | 1680.7 | 2026-08-29T04:40:07 | 336.26
2 | 2_down | a |  | 0 | 0 | -4 | 5 | 1755.3 | 0.7 | 1754.7 | 2026-08-29T04:40:07 | 351.06
2 | 2_down | a |  | 0.05 | 0.05 | -4 | 5 | 1825.7 | 0.7 | 1825 | 2026-08-29T04:40:07 | 365.14
2 | 2_down | a |  | 0.1 | 0.1 | -4 | 5 | 1900.7 | 0.7 | 1900 | 2026-08-29T04:40:07 | 380.14
2 | 2_down | a |  | 0.15 | 0.15 | -4 | 5 | 1974.3 | 0.7 | 1973.7 | 2026-08-29T04:40:07 | 394.86
2 | 2_down | a |  | 0.2 | 0.2 | -4 | 5 | 2047.7 | 0.7 | 2047 | 2026-08-29T04:40:07 | 409.54
2 | 2_down | a |  | 0.25 | 0.25 | -4 | 5 | 2127 | 0.7 | 2126.3 | 2026-08-29T04:40:07 | 425.4
2 | 2_down | a |  | 0.3 | 0.3 | -4 | 5 | 2205.3 | 0.7 | 2204.7 | 2026-08-29T04:40:07 | 441.06
2 | 2_down | a |  | 0.35 | 0.35 | -4 | 5 | 2286 | 0.7 | 2285.3 | 2026-08-29T04:40:07 | 457.2
2 | 2_down | a |  | 0.4 | 0.4 | -4 | 5 | 2366.3 | 0.7 | 2365.7 | 2026-08-29T04:40:07 | 473.26
2 | 2_down | a |  | 0.45 | 0.45 | -4 | 5 | 2447 | 0.7 | 2446.3 | 2026-08-29T04:40:07 | 489.4
2 | 2_down | a |  | 0.5 | 0.5 | -4 | 5 | 2528 | 0.7 | 2527.3 | 2026-08-29T04:40:07 | 505.6
2 | 2_down | a |  | 0.55 | 0.55 | -4 | 5 | 2610 | 0.7 | 2609.3 | 2026-08-29T04:40:07 | 522
2 | 2_down | a |  | 0.6 | 0.6 | -4 | 5 | 2698.3 | 0.7 | 2697.7 | 2026-08-29T04:40:07 | 539.66
2 | 2_down | a |  | 0.65 | 0.65 | -4 | 5 | 2785 | 0.7 | 2784.3 | 2026-08-29T04:40:07 | 557
2 | 2_down | a |  | 0.7 | 0.7 | -4 | 5 | 2872 | 0.7 | 2871.3 | 2026-08-29T04:40:07 | 574.4
2 | 2_down | a |  | 0.75 | 0.75 | -4 | 5 | 2962.7 | 0.7 | 2962 | 2026-08-29T04:40:07 | 592.54
2 | 2_down | a |  | 0.8 | 0.8 | -4 | 5 | 3053.3 | 0.7 | 3052.7 | 2026-08-29T04:40:07 | 610.66
2 | 2_down | a |  | 0.85 | 0.85 | -4 | 5 | 3146.3 | 0.7 | 3145.7 | 2026-08-29T04:40:07 | 629.26
2 | 2_down | a |  | 0.9 | 0.9 | -4 | 5 | 3236.3 | 0.7 | 3235.7 | 2026-08-29T04:40:07 | 647.26
2 | 2_down | a |  | 0.95 | 0.95 | -4 | 5 | 3327.7 | 0.7 | 3327 | 2026-08-29T04:40:07 | 665.54
2 | 2_down | a |  | 1 | 1 | -4 | 5 | 3424 | 0.7 | 3423.3 | 2026-08-29T04:40:07 | 684.8
2 | 2_down | a |  | 1.05 | 1.05 | -4 | 5 | 3521.3 | 0.7 | 3520.7 | 2026-08-29T04:40:07 | 704.26
2 | 2_down | a |  | 1.1 | 1.1 | -4 | 5 | 3617.7 | 0.7 | 3617 | 2026-08-29T04:40:07 | 723.54
2 | 2_down | a |  | 1.15 | 1.15 | -4 | 5 | 3717.7 | 0.7 | 3717 | 2026-08-29T04:40:07 | 743.54
2 | 2_down | a |  | 1.2 | 1.2 | -4 | 5 | 3819.7 | 0.7 | 3819 | 2026-08-29T04:40:07 | 763.94
2 | 2_down | a |  | 1.25 | 1.25 | -4 | 5 | 3925 | 0.7 | 3924.3 | 2026-08-29T04:40:07 | 785
2 | 2_down | a |  | 1.3 | 1.3 | -4 | 5 | 4019.7 | 0.7 | 4019 | 2026-08-29T04:40:07 | 803.94
2 | 2_down | a |  | 1.35 | 1.35 | -4 | 5 | 4095 | 0.7 | 4094.3 | 2026-08-29T04:40:07 | 819
2 | 2_down | a |  | 1.4 | 1.4 | -4 | 5 | 4095 | 0.7 | 4094.3 | 2026-08-29T04:40:07 | 819
2 | 2_down | a |  | 1.45 | 1.45 | -4 | 5 | 4095 | 0.7 | 4094.3 | 2026-08-29T04:40:07 | 819
2 | 2_down | a |  | 1.5 | 1.5 | -4 | 5 | 4095 | 0.7 | 4094.3 | 2026-08-29T04:40:07 | 819
2 | 2_down | b |  | -4 | -4 | -4 | 5 | 1 | 0.5 | 0.5 | 2026-08-29T04:41:40 | 0.2
2 | 2_down | b |  | -3.95 | -4 | -3.95 | 5 | 0 | 0.5 | -0.5 | 2026-08-29T04:41:40 | 0
2 | 2_down | b |  | -3.9 | -4 | -3.9 | 5 | 0 | 0.5 | -0.5 | 2026-08-29T04:41:40 | 0
2 | 2_down | b |  | -3.85 | -4 | -3.85 | 5 | 0 | 0.5 | -0.5 | 2026-08-29T04:41:40 | 0
2 | 2_down | b |  | -3.8 | -4 | -3.8 | 5 | 0 | 0.5 | -0.5 | 2026-08-29T04:41:40 | 0
2 | 2_down | b |  | -3.75 | -4 | -3.75 | 5 | 0 | 0.5 | -0.5 | 2026-08-29T04:41:40 | 0
2 | 2_down | b |  | -3.7 | -4 | -3.7 | 5 | 0 | 0.5 | -0.5 | 2026-08-29T04:41:40 | 0
2 | 2_down | b |  | -3.65 | -4 | -3.65 | 5 | 0 | 0.5 | -0.5 | 2026-08-29T04:41:40 | 0
2 | 2_down | b |  | -3.6 | -4 | -3.6 | 5 | 0 | 0.5 | -0.5 | 2026-08-29T04:41:40 | 0
2 | 2_down | b |  | -3.55 | -4 | -3.55 | 5 | 0 | 0.5 | -0.5 | 2026-08-29T04:41:40 | 0
2 | 2_down | b |  | -3.5 | -4 | -3.5 | 5 | 0 | 0.5 | -0.5 | 2026-08-29T04:41:40 | 0
2 | 2_down | b |  | -3.45 | -4 | -3.45 | 5 | 0 | 0.5 | -0.5 | 2026-08-29T04:41:40 | 0
2 | 2_down | b |  | -3.4 | -4 | -3.4 | 5 | 0 | 0.5 | -0.5 | 2026-08-29T04:41:40 | 0
2 | 2_down | b |  | -3.35 | -4 | -3.35 | 5 | 0 | 0.5 | -0.5 | 2026-08-29T04:41:40 | 0
2 | 2_down | b |  | -3.3 | -4 | -3.3 | 5 | 0 | 0.5 | -0.5 | 2026-08-29T04:41:40 | 0
2 | 2_down | b |  | -3.25 | -4 | -3.25 | 5 | 0 | 0.5 | -0.5 | 2026-08-29T04:41:40 | 0
2 | 2_down | b |  | -3.2 | -4 | -3.2 | 5 | 0 | 0.5 | -0.5 | 2026-08-29T04:41:40 | 0
2 | 2_down | b |  | -3.15 | -4 | -3.15 | 5 | 0 | 0.5 | -0.5 | 2026-08-29T04:41:40 | 0
2 | 2_down | b |  | -3.1 | -4 | -3.1 | 5 | 0 | 0.5 | -0.5 | 2026-08-29T04:41:40 | 0
2 | 2_down | b |  | -3.05 | -4 | -3.05 | 5 | 0 | 0.5 | -0.5 | 2026-08-29T04:41:40 | 0
2 | 2_down | b |  | -3 | -4 | -3 | 5 | 0 | 0.5 | -0.5 | 2026-08-29T04:41:40 | 0
2 | 2_down | b |  | -2.95 | -4 | -2.95 | 5 | 0 | 0.5 | -0.5 | 2026-08-29T04:41:40 | 0
2 | 2_down | b |  | -2.9 | -4 | -2.9 | 5 | 0 | 0.5 | -0.5 | 2026-08-29T04:41:40 | 0
2 | 2_down | b |  | -2.85 | -4 | -2.85 | 5 | 0 | 0.5 | -0.5 | 2026-08-29T04:41:40 | 0
2 | 2_down | b |  | -2.8 | -4 | -2.8 | 5 | 0 | 0.5 | -0.5 | 2026-08-29T04:41:40 | 0
2 | 2_down | b |  | -2.75 | -4 | -2.75 | 5 | 0 | 0.5 | -0.5 | 2026-08-29T04:41:40 | 0
2 | 2_down | b |  | -2.7 | -4 | -2.7 | 5 | 0 | 0.5 | -0.5 | 2026-08-29T04:41:40 | 0
2 | 2_down | b |  | -2.65 | -4 | -2.65 | 5 | 0 | 0.5 | -0.5 | 2026-08-29T04:41:40 | 0
2 | 2_down | b |  | -2.6 | -4 | -2.6 | 5 | 0 | 0.5 | -0.5 | 2026-08-29T04:41:40 | 0
2 | 2_down | b |  | -2.55 | -4 | -2.55 | 5 | 0 | 0.5 | -0.5 | 2026-08-29T04:41:40 | 0
2 | 2_down | b |  | -2.5 | -4 | -2.5 | 5 | 0 | 0.5 | -0.5 | 2026-08-29T04:41:40 | 0
2 | 2_down | b |  | -2.45 | -4 | -2.45 | 5 | 0 | 0.5 | -0.5 | 2026-08-29T04:41:40 | 0
2 | 2_down | b |  | -2.4 | -4 | -2.4 | 5 | 0 | 0.5 | -0.5 | 2026-08-29T04:41:40 | 0
2 | 2_down | b |  | -2.35 | -4 | -2.35 | 5 | 0 | 0.5 | -0.5 | 2026-08-29T04:41:40 | 0
2 | 2_down | b |  | -2.3 | -4 | -2.3 | 5 | 0 | 0.5 | -0.5 | 2026-08-29T04:41:40 | 0
2 | 2_down | b |  | -2.25 | -4 | -2.25 | 5 | 0 | 0.5 | -0.5 | 2026-08-29T04:41:40 | 0
2 | 2_down | b |  | -2.2 | -4 | -2.2 | 5 | 0 | 0.5 | -0.5 | 2026-08-29T04:41:40 | 0
2 | 2_down | b |  | -2.15 | -4 | -2.15 | 5 | 0 | 0.5 | -0.5 | 2026-08-29T04:41:40 | 0
2 | 2_down | b |  | -2.1 | -4 | -2.1 | 5 | 0 | 0.5 | -0.5 | 2026-08-29T04:41:40 | 0
2 | 2_down | b |  | -2.05 | -4 | -2.05 | 5 | 0 | 0.5 | -0.5 | 2026-08-29T04:41:40 | 0
2 | 2_down | b |  | -2 | -4 | -2 | 5 | 0 | 0.5 | -0.5 | 2026-08-29T04:41:40 | 0
2 | 2_down | b |  | -1.95 | -4 | -1.95 | 5 | 0 | 0.5 | -0.5 | 2026-08-29T04:41:40 | 0
2 | 2_down | b |  | -1.9 | -4 | -1.9 | 5 | 0 | 0.5 | -0.5 | 2026-08-29T04:41:40 | 0
2 | 2_down | b |  | -1.85 | -4 | -1.85 | 5 | 0 | 0.5 | -0.5 | 2026-08-29T04:41:40 | 0
2 | 2_down | b |  | -1.8 | -4 | -1.8 | 5 | 0 | 0.5 | -0.5 | 2026-08-29T04:41:40 | 0
2 | 2_down | b |  | -1.75 | -4 | -1.75 | 5 | 0.3 | 0.5 | -0.2 | 2026-08-29T04:41:40 | 0.06
2 | 2_down | b |  | -1.7 | -4 | -1.7 | 5 | 1.3 | 0.5 | 0.8 | 2026-08-29T04:41:40 | 0.26
2 | 2_down | b |  | -1.65 | -4 | -1.65 | 5 | 3 | 0.5 | 2.5 | 2026-08-29T04:41:40 | 0.6
2 | 2_down | b |  | -1.6 | -4 | -1.6 | 5 | 4.7 | 0.5 | 4.2 | 2026-08-29T04:41:40 | 0.94
2 | 2_down | b |  | -1.55 | -4 | -1.55 | 5 | 7.7 | 0.5 | 7.2 | 2026-08-29T04:41:40 | 1.54
2 | 2_down | b |  | -1.5 | -4 | -1.5 | 5 | 9.7 | 0.5 | 9.2 | 2026-08-29T04:41:40 | 1.94
2 | 2_down | b |  | -1.45 | -4 | -1.45 | 5 | 14.3 | 0.5 | 13.8 | 2026-08-29T04:41:40 | 2.86
2 | 2_down | b |  | -1.4 | -4 | -1.4 | 5 | 17.7 | 0.5 | 17.2 | 2026-08-29T04:41:40 | 3.54
2 | 2_down | b |  | -1.35 | -4 | -1.35 | 5 | 23.7 | 0.5 | 23.2 | 2026-08-29T04:41:40 | 4.74
2 | 2_down | b |  | -1.3 | -4 | -1.3 | 5 | 29 | 0.5 | 28.5 | 2026-08-29T04:41:40 | 5.8
2 | 2_down | b |  | -1.25 | -4 | -1.25 | 5 | 36 | 0.5 | 35.5 | 2026-08-29T04:41:40 | 7.2
2 | 2_down | b |  | -1.2 | -4 | -1.2 | 5 | 43.3 | 0.5 | 42.8 | 2026-08-29T04:41:40 | 8.66
2 | 2_down | b |  | -1.15 | -4 | -1.15 | 5 | 51.3 | 0.5 | 50.8 | 2026-08-29T04:41:40 | 10.26
2 | 2_down | b |  | -1.1 | -4 | -1.1 | 5 | 61.3 | 0.5 | 60.8 | 2026-08-29T04:41:40 | 12.26
2 | 2_down | b |  | -1.05 | -4 | -1.05 | 5 | 71.3 | 0.5 | 70.8 | 2026-08-29T04:41:40 | 14.26
2 | 2_down | b |  | -1 | -4 | -1 | 5 | 82.3 | 0.5 | 81.8 | 2026-08-29T04:41:40 | 16.46
2 | 2_down | b |  | -0.95 | -4 | -0.95 | 5 | 95.3 | 0.5 | 94.8 | 2026-08-29T04:41:40 | 19.06
2 | 2_down | b |  | -0.9 | -4 | -0.9 | 5 | 109.3 | 0.5 | 108.8 | 2026-08-29T04:41:40 | 21.86
2 | 2_down | b |  | -0.85 | -4 | -0.85 | 5 | 125 | 0.5 | 124.5 | 2026-08-29T04:41:40 | 25
2 | 2_down | b |  | -0.8 | -4 | -0.8 | 5 | 141 | 0.5 | 140.5 | 2026-08-29T04:41:40 | 28.2
2 | 2_down | b |  | -0.75 | -4 | -0.75 | 5 | 159.7 | 0.5 | 159.2 | 2026-08-29T04:41:40 | 31.94
2 | 2_down | b |  | -0.7 | -4 | -0.7 | 5 | 178.7 | 0.5 | 178.2 | 2026-08-29T04:41:40 | 35.74
2 | 2_down | b |  | -0.65 | -4 | -0.65 | 5 | 198.7 | 0.5 | 198.2 | 2026-08-29T04:41:40 | 39.74
2 | 2_down | b |  | -0.6 | -4 | -0.6 | 5 | 220 | 0.5 | 219.5 | 2026-08-29T04:41:40 | 44
2 | 2_down | b |  | -0.55 | -4 | -0.55 | 5 | 243.7 | 0.5 | 243.2 | 2026-08-29T04:41:40 | 48.74
2 | 2_down | b |  | -0.5 | -4 | -0.5 | 5 | 267 | 0.5 | 266.5 | 2026-08-29T04:41:40 | 53.4
2 | 2_down | b |  | -0.45 | -4 | -0.45 | 5 | 294 | 0.5 | 293.5 | 2026-08-29T04:41:40 | 58.8
2 | 2_down | b |  | -0.4 | -4 | -0.4 | 5 | 321.3 | 0.5 | 320.8 | 2026-08-29T04:41:40 | 64.26
2 | 2_down | b |  | -0.35 | -4 | -0.35 | 5 | 350 | 0.5 | 349.5 | 2026-08-29T04:41:40 | 70
2 | 2_down | b |  | -0.3 | -4 | -0.3 | 5 | 382 | 0.5 | 381.5 | 2026-08-29T04:41:40 | 76.4
2 | 2_down | b |  | -0.25 | -4 | -0.25 | 5 | 414.7 | 0.5 | 414.2 | 2026-08-29T04:41:40 | 82.94
2 | 2_down | b |  | -0.2 | -4 | -0.2 | 5 | 449.7 | 0.5 | 449.2 | 2026-08-29T04:41:40 | 89.94
2 | 2_down | b |  | -0.15 | -4 | -0.15 | 5 | 485 | 0.5 | 484.5 | 2026-08-29T04:41:40 | 97
2 | 2_down | b |  | -0.1 | -4 | -0.1 | 5 | 523.7 | 0.5 | 523.2 | 2026-08-29T04:41:40 | 104.74
2 | 2_down | b |  | -0.05 | -4 | -0.05 | 5 | 561 | 0.5 | 560.5 | 2026-08-29T04:41:40 | 112.2
2 | 2_down | b |  | 0 | -4 | 0 | 5 | 604.3 | 0.5 | 603.8 | 2026-08-29T04:41:40 | 120.86
2 | 2_down | b |  | 0.05 | -4 | 0.05 | 5 | 646.7 | 0.5 | 646.2 | 2026-08-29T04:41:40 | 129.34
2 | 2_down | b |  | 0.1 | -4 | 0.1 | 5 | 690 | 0.5 | 689.5 | 2026-08-29T04:41:40 | 138
2 | 2_down | b |  | 0.15 | -4 | 0.15 | 5 | 736.7 | 0.5 | 736.2 | 2026-08-29T04:41:40 | 147.34
2 | 2_down | b |  | 0.2 | -4 | 0.2 | 5 | 785.7 | 0.5 | 785.2 | 2026-08-29T04:41:40 | 157.14
2 | 2_down | b |  | 0.25 | -4 | 0.25 | 5 | 834.3 | 0.5 | 833.8 | 2026-08-29T04:41:40 | 166.86
2 | 2_down | b |  | 0.3 | -4 | 0.3 | 5 | 887.7 | 0.5 | 887.2 | 2026-08-29T04:41:40 | 177.54
2 | 2_down | b |  | 0.35 | -4 | 0.35 | 5 | 940 | 0.5 | 939.5 | 2026-08-29T04:41:40 | 188
2 | 2_down | b |  | 0.4 | -4 | 0.4 | 5 | 992.7 | 0.5 | 992.2 | 2026-08-29T04:41:40 | 198.54
2 | 2_down | b |  | 0.45 | -4 | 0.45 | 5 | 1049.7 | 0.5 | 1049.2 | 2026-08-29T04:41:40 | 209.94
2 | 2_down | b |  | 0.5 | -4 | 0.5 | 5 | 1107.3 | 0.5 | 1106.8 | 2026-08-29T04:41:40 | 221.46
2 | 2_down | b |  | 0.55 | -4 | 0.55 | 5 | 1166 | 0.5 | 1165.5 | 2026-08-29T04:41:40 | 233.2
2 | 2_down | b |  | 0.6 | -4 | 0.6 | 5 | 1226 | 0.5 | 1225.5 | 2026-08-29T04:41:40 | 245.2
2 | 2_down | b |  | 0.65 | -4 | 0.65 | 5 | 1288 | 0.5 | 1287.5 | 2026-08-29T04:41:40 | 257.6
2 | 2_down | b |  | 0.7 | -4 | 0.7 | 5 | 1351.7 | 0.5 | 1351.2 | 2026-08-29T04:41:40 | 270.34
2 | 2_down | b |  | 0.75 | -4 | 0.75 | 5 | 1415.7 | 0.5 | 1415.2 | 2026-08-29T04:41:40 | 283.14
2 | 2_down | b |  | 0.8 | -4 | 0.8 | 5 | 1483 | 0.5 | 1482.5 | 2026-08-29T04:41:40 | 296.6
2 | 2_down | b |  | 0.85 | -4 | 0.85 | 5 | 1551.3 | 0.5 | 1550.8 | 2026-08-29T04:41:40 | 310.26
2 | 2_down | b |  | 0.9 | -4 | 0.9 | 5 | 1619.3 | 0.5 | 1618.8 | 2026-08-29T04:41:40 | 323.86
2 | 2_down | b |  | 0.95 | -4 | 0.95 | 5 | 1693.3 | 0.5 | 1692.8 | 2026-08-29T04:41:40 | 338.66
2 | 2_down | b |  | 1 | -4 | 1 | 5 | 1762.3 | 0.5 | 1761.8 | 2026-08-29T04:41:40 | 352.46
2 | 2_down | b |  | 1.05 | -4 | 1.05 | 5 | 1836.7 | 0.5 | 1836.2 | 2026-08-29T04:41:40 | 367.34
2 | 2_down | b |  | 1.1 | -4 | 1.1 | 5 | 1911.3 | 0.5 | 1910.8 | 2026-08-29T04:41:40 | 382.26
2 | 2_down | b |  | 1.15 | -4 | 1.15 | 5 | 1988.3 | 0.5 | 1987.8 | 2026-08-29T04:41:40 | 397.66
2 | 2_down | b |  | 1.2 | -4 | 1.2 | 5 | 2063.3 | 0.5 | 2062.8 | 2026-08-29T04:41:40 | 412.66
2 | 2_down | b |  | 1.25 | -4 | 1.25 | 5 | 2143.7 | 0.5 | 2143.2 | 2026-08-29T04:41:40 | 428.74
2 | 2_down | b |  | 1.3 | -4 | 1.3 | 5 | 2222.7 | 0.5 | 2222.2 | 2026-08-29T04:41:40 | 444.54
2 | 2_down | b |  | 1.35 | -4 | 1.35 | 5 | 2304.3 | 0.5 | 2303.8 | 2026-08-29T04:41:40 | 460.86
2 | 2_down | b |  | 1.4 | -4 | 1.4 | 5 | 2389.7 | 0.5 | 2389.2 | 2026-08-29T04:41:40 | 477.94
2 | 2_down | b |  | 1.45 | -4 | 1.45 | 5 | 2470 | 0.5 | 2469.5 | 2026-08-29T04:41:40 | 494
2 | 2_down | b |  | 1.5 | -4 | 1.5 | 5 | 2553.7 | 0.5 | 2553.2 | 2026-08-29T04:41:40 | 510.74
2 | 2_down | comp | -0.8509 | -1.0491 | -1.9 | 0.1982 | 5 | 915.7 |  |  | 2026-08-29T04:44:41 | 183.14
2 | 2_down | comp | -0.8509 | -0.9991 | -1.85 | 0.1482 | 5 | 884 |  |  | 2026-08-29T04:44:41 | 176.8
2 | 2_down | comp | -0.8509 | -0.9491 | -1.8 | 0.0982 | 5 | 852.7 |  |  | 2026-08-29T04:44:41 | 170.54
2 | 2_down | comp | -0.8509 | -0.8991 | -1.75 | 0.0482 | 5 | 825 |  |  | 2026-08-29T04:44:41 | 165
2 | 2_down | comp | -0.8509 | -0.8491 | -1.7 | -0.0018 | 5 | 799.3 |  |  | 2026-08-29T04:44:41 | 159.86
2 | 2_down | comp | -0.8509 | -0.7991 | -1.65 | -0.0518 | 5 | 777.3 |  |  | 2026-08-29T04:44:41 | 155.46
2 | 2_down | comp | -0.8509 | -0.7491 | -1.6 | -0.1018 | 5 | 757.7 |  |  | 2026-08-29T04:44:41 | 151.54
2 | 2_down | comp | -0.8509 | -0.6991 | -1.55 | -0.1518 | 5 | 741 |  |  | 2026-08-29T04:44:41 | 148.2
2 | 2_down | comp | -0.8509 | -0.6491 | -1.5 | -0.2018 | 5 | 727 |  |  | 2026-08-29T04:44:41 | 145.4
2 | 2_down | comp | -0.8509 | -0.5991 | -1.45 | -0.2518 | 5 | 716 |  |  | 2026-08-29T04:44:41 | 143.2
2 | 2_down | comp | -0.8509 | -0.5491 | -1.4 | -0.3018 | 5 | 706.7 |  |  | 2026-08-29T04:44:41 | 141.34
2 | 2_down | comp | -0.8509 | -0.4991 | -1.35 | -0.3518 | 5 | 703.7 |  |  | 2026-08-29T04:44:41 | 140.74
2 | 2_down | comp | -0.8509 | -0.4491 | -1.3 | -0.4018 | 5 | 701.3 |  |  | 2026-08-29T04:44:41 | 140.26
2 | 2_down | comp | -0.8509 | -0.3991 | -1.25 | -0.4518 | 5 | 702.7 |  |  | 2026-08-29T04:44:41 | 140.54
2 | 2_down | comp | -0.8509 | -0.3491 | -1.2 | -0.5018 | 5 | 707.3 |  |  | 2026-08-29T04:44:41 | 141.46
2 | 2_down | comp | -0.8509 | -0.2991 | -1.15 | -0.5518 | 5 | 714.7 |  |  | 2026-08-29T04:44:41 | 142.94
2 | 2_down | comp | -0.8509 | -0.2491 | -1.1 | -0.6018 | 5 | 725.3 |  |  | 2026-08-29T04:44:41 | 145.06
2 | 2_down | comp | -0.8509 | -0.1991 | -1.05 | -0.6518 | 5 | 739.3 |  |  | 2026-08-29T04:44:41 | 147.86
2 | 2_down | comp | -0.8509 | -0.1491 | -1 | -0.7018 | 5 | 755.3 |  |  | 2026-08-29T04:44:41 | 151.06
2 | 2_down | comp | -0.8509 | -0.0991 | -0.95 | -0.7518 | 5 | 775.7 |  |  | 2026-08-29T04:44:41 | 155.14
2 | 2_down | comp | -0.8509 | -0.0491 | -0.9 | -0.8018 | 5 | 798 |  |  | 2026-08-29T04:44:41 | 159.6
2 | 2_down | comp | -0.8509 | 0.0009 | -0.85 | -0.8518 | 5 | 824.3 |  |  | 2026-08-29T04:44:41 | 164.86
2 | 2_down | comp | -0.8509 | 0.0509 | -0.8 | -0.9018 | 5 | 852 |  |  | 2026-08-29T04:44:41 | 170.4
2 | 2_down | comp | -0.8509 | 0.1009 | -0.75 | -0.9518 | 5 | 882.7 |  |  | 2026-08-29T04:44:41 | 176.54
2 | 2_down | comp | -0.8509 | 0.1509 | -0.7 | -1.0018 | 5 | 917.3 |  |  | 2026-08-29T04:44:41 | 183.46
3 | 2_down | a |  | -4 | -4 | -4 | 5 | 1.3 | 0.7 | 0.7 | 2026-08-29T05:32:27 | 0.26
3 | 2_down | a |  | -3.95 | -3.95 | -4 | 5 | 0 | 0.7 | -0.7 | 2026-08-29T05:32:27 | 0
3 | 2_down | a |  | -3.9 | -3.9 | -4 | 5 | 0 | 0.7 | -0.7 | 2026-08-29T05:32:27 | 0
3 | 2_down | a |  | -3.85 | -3.85 | -4 | 5 | 0 | 0.7 | -0.7 | 2026-08-29T05:32:27 | 0
3 | 2_down | a |  | -3.8 | -3.8 | -4 | 5 | 0 | 0.7 | -0.7 | 2026-08-29T05:32:27 | 0
3 | 2_down | a |  | -3.75 | -3.75 | -4 | 5 | 0 | 0.7 | -0.7 | 2026-08-29T05:32:27 | 0
3 | 2_down | a |  | -3.7 | -3.7 | -4 | 5 | 0 | 0.7 | -0.7 | 2026-08-29T05:32:27 | 0
3 | 2_down | a |  | -3.65 | -3.65 | -4 | 5 | 0 | 0.7 | -0.7 | 2026-08-29T05:32:27 | 0
3 | 2_down | a |  | -3.6 | -3.6 | -4 | 5 | 0 | 0.7 | -0.7 | 2026-08-29T05:32:27 | 0
3 | 2_down | a |  | -3.55 | -3.55 | -4 | 5 | 0 | 0.7 | -0.7 | 2026-08-29T05:32:27 | 0
3 | 2_down | a |  | -3.5 | -3.5 | -4 | 5 | 0 | 0.7 | -0.7 | 2026-08-29T05:32:27 | 0
3 | 2_down | a |  | -3.45 | -3.45 | -4 | 5 | 0 | 0.7 | -0.7 | 2026-08-29T05:32:27 | 0
3 | 2_down | a |  | -3.4 | -3.4 | -4 | 5 | 0 | 0.7 | -0.7 | 2026-08-29T05:32:27 | 0
3 | 2_down | a |  | -3.35 | -3.35 | -4 | 5 | 0 | 0.7 | -0.7 | 2026-08-29T05:32:27 | 0
3 | 2_down | a |  | -3.3 | -3.3 | -4 | 5 | 0 | 0.7 | -0.7 | 2026-08-29T05:32:27 | 0
3 | 2_down | a |  | -3.25 | -3.25 | -4 | 5 | 0 | 0.7 | -0.7 | 2026-08-29T05:32:27 | 0
3 | 2_down | a |  | -3.2 | -3.2 | -4 | 5 | 0 | 0.7 | -0.7 | 2026-08-29T05:32:27 | 0
3 | 2_down | a |  | -3.15 | -3.15 | -4 | 5 | 0 | 0.7 | -0.7 | 2026-08-29T05:32:27 | 0
3 | 2_down | a |  | -3.1 | -3.1 | -4 | 5 | 0 | 0.7 | -0.7 | 2026-08-29T05:32:27 | 0
3 | 2_down | a |  | -3.05 | -3.05 | -4 | 5 | 0 | 0.7 | -0.7 | 2026-08-29T05:32:27 | 0
3 | 2_down | a |  | -3 | -3 | -4 | 5 | 0 | 0.7 | -0.7 | 2026-08-29T05:32:27 | 0
3 | 2_down | a |  | -2.95 | -2.95 | -4 | 5 | 0 | 0.7 | -0.7 | 2026-08-29T05:32:27 | 0
3 | 2_down | a |  | -2.9 | -2.9 | -4 | 5 | 0 | 0.7 | -0.7 | 2026-08-29T05:32:27 | 0
3 | 2_down | a |  | -2.85 | -2.85 | -4 | 5 | 0 | 0.7 | -0.7 | 2026-08-29T05:32:27 | 0
3 | 2_down | a |  | -2.8 | -2.8 | -4 | 5 | 2 | 0.7 | 1.3 | 2026-08-29T05:32:27 | 0.4
3 | 2_down | a |  | -2.75 | -2.75 | -4 | 5 | 2.3 | 0.7 | 1.7 | 2026-08-29T05:32:27 | 0.46
3 | 2_down | a |  | -2.7 | -2.7 | -4 | 5 | 4 | 0.7 | 3.3 | 2026-08-29T05:32:27 | 0.8
3 | 2_down | a |  | -2.65 | -2.65 | -4 | 5 | 6.7 | 0.7 | 6 | 2026-08-29T05:32:27 | 1.34
3 | 2_down | a |  | -2.6 | -2.6 | -4 | 5 | 8.7 | 0.7 | 8 | 2026-08-29T05:32:27 | 1.74
3 | 2_down | a |  | -2.55 | -2.55 | -4 | 5 | 12.7 | 0.7 | 12 | 2026-08-29T05:32:27 | 2.54
3 | 2_down | a |  | -2.5 | -2.5 | -4 | 5 | 16.3 | 0.7 | 15.7 | 2026-08-29T05:32:27 | 3.26
3 | 2_down | a |  | -2.45 | -2.45 | -4 | 5 | 22 | 0.7 | 21.3 | 2026-08-29T05:32:27 | 4.4
3 | 2_down | a |  | -2.4 | -2.4 | -4 | 5 | 27 | 0.7 | 26.3 | 2026-08-29T05:32:27 | 5.4
3 | 2_down | a |  | -2.35 | -2.35 | -4 | 5 | 33.3 | 0.7 | 32.7 | 2026-08-29T05:32:27 | 6.66
3 | 2_down | a |  | -2.3 | -2.3 | -4 | 5 | 40.7 | 0.7 | 40 | 2026-08-29T05:32:27 | 8.14
3 | 2_down | a |  | -2.25 | -2.25 | -4 | 5 | 50.3 | 0.7 | 49.7 | 2026-08-29T05:32:27 | 10.06
3 | 2_down | a |  | -2.2 | -2.2 | -4 | 5 | 59.3 | 0.7 | 58.7 | 2026-08-29T05:32:27 | 11.86
3 | 2_down | a |  | -2.15 | -2.15 | -4 | 5 | 70.3 | 0.7 | 69.7 | 2026-08-29T05:32:27 | 14.06
3 | 2_down | a |  | -2.1 | -2.1 | -4 | 5 | 82 | 0.7 | 81.3 | 2026-08-29T05:32:27 | 16.4
3 | 2_down | a |  | -2.05 | -2.05 | -4 | 5 | 95 | 0.7 | 94.3 | 2026-08-29T05:32:27 | 19
3 | 2_down | a |  | -2 | -2 | -4 | 5 | 109.7 | 0.7 | 109 | 2026-08-29T05:32:27 | 21.94
3 | 2_down | a |  | -1.95 | -1.95 | -4 | 5 | 126 | 0.7 | 125.3 | 2026-08-29T05:32:27 | 25.2
3 | 2_down | a |  | -1.9 | -1.9 | -4 | 5 | 144 | 0.7 | 143.3 | 2026-08-29T05:32:27 | 28.8
3 | 2_down | a |  | -1.85 | -1.85 | -4 | 5 | 162 | 0.7 | 161.3 | 2026-08-29T05:32:27 | 32.4
3 | 2_down | a |  | -1.8 | -1.8 | -4 | 5 | 182.7 | 0.7 | 182 | 2026-08-29T05:32:27 | 36.54
3 | 2_down | a |  | -1.75 | -1.75 | -4 | 5 | 204.7 | 0.7 | 204 | 2026-08-29T05:32:27 | 40.94
3 | 2_down | a |  | -1.7 | -1.7 | -4 | 5 | 227.3 | 0.7 | 226.7 | 2026-08-29T05:32:27 | 45.46
3 | 2_down | a |  | -1.65 | -1.65 | -4 | 5 | 251.7 | 0.7 | 251 | 2026-08-29T05:32:27 | 50.34
3 | 2_down | a |  | -1.6 | -1.6 | -4 | 5 | 277.7 | 0.7 | 277 | 2026-08-29T05:32:27 | 55.54
3 | 2_down | a |  | -1.55 | -1.55 | -4 | 5 | 306.7 | 0.7 | 306 | 2026-08-29T05:32:27 | 61.34
3 | 2_down | a |  | -1.5 | -1.5 | -4 | 5 | 337 | 0.7 | 336.3 | 2026-08-29T05:32:27 | 67.4
3 | 2_down | a |  | -1.45 | -1.45 | -4 | 5 | 366 | 0.7 | 365.3 | 2026-08-29T05:32:27 | 73.2
3 | 2_down | a |  | -1.4 | -1.4 | -4 | 5 | 400 | 0.7 | 399.3 | 2026-08-29T05:32:27 | 80
3 | 2_down | a |  | -1.35 | -1.35 | -4 | 5 | 433.3 | 0.7 | 432.7 | 2026-08-29T05:32:27 | 86.66
3 | 2_down | a |  | -1.3 | -1.3 | -4 | 5 | 469.7 | 0.7 | 469 | 2026-08-29T05:32:27 | 93.94
3 | 2_down | a |  | -1.25 | -1.25 | -4 | 5 | 507.7 | 0.7 | 507 | 2026-08-29T05:32:27 | 101.54
3 | 2_down | a |  | -1.2 | -1.2 | -4 | 5 | 546.7 | 0.7 | 546 | 2026-08-29T05:32:27 | 109.34
3 | 2_down | a |  | -1.15 | -1.15 | -4 | 5 | 587.3 | 0.7 | 586.7 | 2026-08-29T05:32:27 | 117.46
3 | 2_down | a |  | -1.1 | -1.1 | -4 | 5 | 630.3 | 0.7 | 629.7 | 2026-08-29T05:32:27 | 126.06
3 | 2_down | a |  | -1.05 | -1.05 | -4 | 5 | 674.3 | 0.7 | 673.7 | 2026-08-29T05:32:27 | 134.86
3 | 2_down | a |  | -1 | -1 | -4 | 5 | 719.3 | 0.7 | 718.7 | 2026-08-29T05:32:27 | 143.86
3 | 2_down | a |  | -0.95 | -0.95 | -4 | 5 | 766.7 | 0.7 | 766 | 2026-08-29T05:32:27 | 153.34
3 | 2_down | a |  | -0.9 | -0.9 | -4 | 5 | 815.3 | 0.7 | 814.7 | 2026-08-29T05:32:27 | 163.06
3 | 2_down | a |  | -0.85 | -0.85 | -4 | 5 | 866.3 | 0.7 | 865.7 | 2026-08-29T05:32:27 | 173.26
3 | 2_down | a |  | -0.8 | -0.8 | -4 | 5 | 917.7 | 0.7 | 917 | 2026-08-29T05:32:27 | 183.54
3 | 2_down | a |  | -0.75 | -0.75 | -4 | 5 | 970.7 | 0.7 | 970 | 2026-08-29T05:32:27 | 194.14
3 | 2_down | a |  | -0.7 | -0.7 | -4 | 5 | 1024.7 | 0.7 | 1024 | 2026-08-29T05:32:27 | 204.94
3 | 2_down | a |  | -0.65 | -0.65 | -4 | 5 | 1081.3 | 0.7 | 1080.7 | 2026-08-29T05:32:27 | 216.26
3 | 2_down | a |  | -0.6 | -0.6 | -4 | 5 | 1138.7 | 0.7 | 1138 | 2026-08-29T05:32:27 | 227.74
3 | 2_down | a |  | -0.55 | -0.55 | -4 | 5 | 1199 | 0.7 | 1198.3 | 2026-08-29T05:32:27 | 239.8
3 | 2_down | a |  | -0.5 | -0.5 | -4 | 5 | 1258 | 0.7 | 1257.3 | 2026-08-29T05:32:27 | 251.6
3 | 2_down | a |  | -0.45 | -0.45 | -4 | 5 | 1320.7 | 0.7 | 1320 | 2026-08-29T05:32:27 | 264.14
3 | 2_down | a |  | -0.4 | -0.4 | -4 | 5 | 1383 | 0.7 | 1382.3 | 2026-08-29T05:32:27 | 276.6
3 | 2_down | a |  | -0.35 | -0.35 | -4 | 5 | 1448.7 | 0.7 | 1448 | 2026-08-29T05:32:27 | 289.74
3 | 2_down | a |  | -0.3 | -0.3 | -4 | 5 | 1515.7 | 0.7 | 1515 | 2026-08-29T05:32:27 | 303.14
3 | 2_down | a |  | -0.25 | -0.25 | -4 | 5 | 1582.7 | 0.7 | 1582 | 2026-08-29T05:32:27 | 316.54
3 | 2_down | a |  | -0.2 | -0.2 | -4 | 5 | 1653 | 0.7 | 1652.3 | 2026-08-29T05:32:27 | 330.6
3 | 2_down | a |  | -0.15 | -0.15 | -4 | 5 | 1725.7 | 0.7 | 1725 | 2026-08-29T05:32:27 | 345.14
3 | 2_down | a |  | -0.1 | -0.1 | -4 | 5 | 1794.3 | 0.7 | 1793.7 | 2026-08-29T05:32:27 | 358.86
3 | 2_down | a |  | -0.05 | -0.05 | -4 | 5 | 1868.7 | 0.7 | 1868 | 2026-08-29T05:32:27 | 373.74
3 | 2_down | a |  | 0 | 0 | -4 | 5 | 1944 | 0.7 | 1943.3 | 2026-08-29T05:32:27 | 388.8
3 | 2_down | a |  | 0.05 | 0.05 | -4 | 5 | 2017 | 0.7 | 2016.3 | 2026-08-29T05:32:27 | 403.4
3 | 2_down | a |  | 0.1 | 0.1 | -4 | 5 | 2095.7 | 0.7 | 2095 | 2026-08-29T05:32:27 | 419.14
3 | 2_down | a |  | 0.15 | 0.15 | -4 | 5 | 2174 | 0.7 | 2173.3 | 2026-08-29T05:32:27 | 434.8
3 | 2_down | a |  | 0.2 | 0.2 | -4 | 5 | 2252.7 | 0.7 | 2252 | 2026-08-29T05:32:27 | 450.54
3 | 2_down | a |  | 0.25 | 0.25 | -4 | 5 | 2334 | 0.7 | 2333.3 | 2026-08-29T05:32:27 | 466.8
3 | 2_down | a |  | 0.3 | 0.3 | -4 | 5 | 2414.7 | 0.7 | 2414 | 2026-08-29T05:32:27 | 482.94
3 | 2_down | a |  | 0.35 | 0.35 | -4 | 5 | 2496 | 0.7 | 2495.3 | 2026-08-29T05:32:27 | 499.2
3 | 2_down | a |  | 0.4 | 0.4 | -4 | 5 | 2580.7 | 0.7 | 2580 | 2026-08-29T05:32:27 | 516.14
3 | 2_down | a |  | 0.45 | 0.45 | -4 | 5 | 2667 | 0.7 | 2666.3 | 2026-08-29T05:32:27 | 533.4
3 | 2_down | a |  | 0.5 | 0.5 | -4 | 5 | 2752 | 0.7 | 2751.3 | 2026-08-29T05:32:27 | 550.4
3 | 2_down | a |  | 0.55 | 0.55 | -4 | 5 | 2839 | 0.7 | 2838.3 | 2026-08-29T05:32:27 | 567.8
3 | 2_down | a |  | 0.6 | 0.6 | -4 | 5 | 2927 | 0.7 | 2926.3 | 2026-08-29T05:32:27 | 585.4
3 | 2_down | a |  | 0.65 | 0.65 | -4 | 5 | 3015.3 | 0.7 | 3014.7 | 2026-08-29T05:32:27 | 603.06
3 | 2_down | a |  | 0.7 | 0.7 | -4 | 5 | 3107 | 0.7 | 3106.3 | 2026-08-29T05:32:27 | 621.4
3 | 2_down | a |  | 0.75 | 0.75 | -4 | 5 | 3200.3 | 0.7 | 3199.7 | 2026-08-29T05:32:27 | 640.06
3 | 2_down | a |  | 0.8 | 0.8 | -4 | 5 | 3294 | 0.7 | 3293.3 | 2026-08-29T05:32:27 | 658.8
3 | 2_down | a |  | 0.85 | 0.85 | -4 | 5 | 3385.3 | 0.7 | 3384.7 | 2026-08-29T05:32:27 | 677.06
3 | 2_down | a |  | 0.9 | 0.9 | -4 | 5 | 3486.7 | 0.7 | 3486 | 2026-08-29T05:32:27 | 697.34
3 | 2_down | a |  | 0.95 | 0.95 | -4 | 5 | 3582 | 0.7 | 3581.3 | 2026-08-29T05:32:27 | 716.4
3 | 2_down | a |  | 1 | 1 | -4 | 5 | 3680 | 0.7 | 3679.3 | 2026-08-29T05:32:27 | 736
3 | 2_down | a |  | 1.05 | 1.05 | -4 | 5 | 3779 | 0.7 | 3778.3 | 2026-08-29T05:32:27 | 755.8
3 | 2_down | a |  | 1.1 | 1.1 | -4 | 5 | 3880.7 | 0.7 | 3880 | 2026-08-29T05:32:27 | 776.14
3 | 2_down | a |  | 1.15 | 1.15 | -4 | 5 | 3980 | 0.7 | 3979.3 | 2026-08-29T05:32:27 | 796
3 | 2_down | a |  | 1.2 | 1.2 | -4 | 5 | 4082.7 | 0.7 | 4082 | 2026-08-29T05:32:27 | 816.54
3 | 2_down | a |  | 1.25 | 1.25 | -4 | 5 | 4095 | 0.7 | 4094.3 | 2026-08-29T05:32:27 | 819
3 | 2_down | a |  | 1.3 | 1.3 | -4 | 5 | 4095 | 0.7 | 4094.3 | 2026-08-29T05:32:27 | 819
3 | 2_down | a |  | 1.35 | 1.35 | -4 | 5 | 4095 | 0.7 | 4094.3 | 2026-08-29T05:32:27 | 819
3 | 2_down | a |  | 1.4 | 1.4 | -4 | 5 | 4095 | 0.7 | 4094.3 | 2026-08-29T05:32:27 | 819
3 | 2_down | a |  | 1.45 | 1.45 | -4 | 5 | 4095 | 0.7 | 4094.3 | 2026-08-29T05:32:27 | 819
3 | 2_down | a |  | 1.5 | 1.5 | -4 | 5 | 4095 | 0.7 | 4094.3 | 2026-08-29T05:32:27 | 819
3 | 2_down | b |  | -4 | -4 | -4 | 5 | 1.3 | 0.7 | 0.7 | 2026-08-29T05:34:00 | 0.26
3 | 2_down | b |  | -3.95 | -4 | -3.95 | 5 | 0 | 0.7 | -0.7 | 2026-08-29T05:34:00 | 0
3 | 2_down | b |  | -3.9 | -4 | -3.9 | 5 | 0 | 0.7 | -0.7 | 2026-08-29T05:34:00 | 0
3 | 2_down | b |  | -3.85 | -4 | -3.85 | 5 | 0 | 0.7 | -0.7 | 2026-08-29T05:34:00 | 0
3 | 2_down | b |  | -3.8 | -4 | -3.8 | 5 | 0 | 0.7 | -0.7 | 2026-08-29T05:34:00 | 0
3 | 2_down | b |  | -3.75 | -4 | -3.75 | 5 | 0 | 0.7 | -0.7 | 2026-08-29T05:34:00 | 0
3 | 2_down | b |  | -3.7 | -4 | -3.7 | 5 | 0 | 0.7 | -0.7 | 2026-08-29T05:34:00 | 0
3 | 2_down | b |  | -3.65 | -4 | -3.65 | 5 | 0 | 0.7 | -0.7 | 2026-08-29T05:34:00 | 0
3 | 2_down | b |  | -3.6 | -4 | -3.6 | 5 | 0 | 0.7 | -0.7 | 2026-08-29T05:34:00 | 0
3 | 2_down | b |  | -3.55 | -4 | -3.55 | 5 | 0 | 0.7 | -0.7 | 2026-08-29T05:34:00 | 0
3 | 2_down | b |  | -3.5 | -4 | -3.5 | 5 | 0 | 0.7 | -0.7 | 2026-08-29T05:34:00 | 0
3 | 2_down | b |  | -3.45 | -4 | -3.45 | 5 | 0 | 0.7 | -0.7 | 2026-08-29T05:34:00 | 0
3 | 2_down | b |  | -3.4 | -4 | -3.4 | 5 | 0 | 0.7 | -0.7 | 2026-08-29T05:34:00 | 0
3 | 2_down | b |  | -3.35 | -4 | -3.35 | 5 | 0 | 0.7 | -0.7 | 2026-08-29T05:34:00 | 0
3 | 2_down | b |  | -3.3 | -4 | -3.3 | 5 | 0 | 0.7 | -0.7 | 2026-08-29T05:34:00 | 0
3 | 2_down | b |  | -3.25 | -4 | -3.25 | 5 | 0 | 0.7 | -0.7 | 2026-08-29T05:34:00 | 0
3 | 2_down | b |  | -3.2 | -4 | -3.2 | 5 | 0 | 0.7 | -0.7 | 2026-08-29T05:34:00 | 0
3 | 2_down | b |  | -3.15 | -4 | -3.15 | 5 | 0 | 0.7 | -0.7 | 2026-08-29T05:34:00 | 0
3 | 2_down | b |  | -3.1 | -4 | -3.1 | 5 | 0 | 0.7 | -0.7 | 2026-08-29T05:34:00 | 0
3 | 2_down | b |  | -3.05 | -4 | -3.05 | 5 | 0 | 0.7 | -0.7 | 2026-08-29T05:34:00 | 0
3 | 2_down | b |  | -3 | -4 | -3 | 5 | 0 | 0.7 | -0.7 | 2026-08-29T05:34:00 | 0
3 | 2_down | b |  | -2.95 | -4 | -2.95 | 5 | 0 | 0.7 | -0.7 | 2026-08-29T05:34:00 | 0
3 | 2_down | b |  | -2.9 | -4 | -2.9 | 5 | 0 | 0.7 | -0.7 | 2026-08-29T05:34:00 | 0
3 | 2_down | b |  | -2.85 | -4 | -2.85 | 5 | 0 | 0.7 | -0.7 | 2026-08-29T05:34:00 | 0
3 | 2_down | b |  | -2.8 | -4 | -2.8 | 5 | 0 | 0.7 | -0.7 | 2026-08-29T05:34:00 | 0
3 | 2_down | b |  | -2.75 | -4 | -2.75 | 5 | 0 | 0.7 | -0.7 | 2026-08-29T05:34:00 | 0
3 | 2_down | b |  | -2.7 | -4 | -2.7 | 5 | 0 | 0.7 | -0.7 | 2026-08-29T05:34:00 | 0
3 | 2_down | b |  | -2.65 | -4 | -2.65 | 5 | 0 | 0.7 | -0.7 | 2026-08-29T05:34:00 | 0
3 | 2_down | b |  | -2.6 | -4 | -2.6 | 5 | 0 | 0.7 | -0.7 | 2026-08-29T05:34:00 | 0
3 | 2_down | b |  | -2.55 | -4 | -2.55 | 5 | 0 | 0.7 | -0.7 | 2026-08-29T05:34:00 | 0
3 | 2_down | b |  | -2.5 | -4 | -2.5 | 5 | 0 | 0.7 | -0.7 | 2026-08-29T05:34:00 | 0
3 | 2_down | b |  | -2.45 | -4 | -2.45 | 5 | 0 | 0.7 | -0.7 | 2026-08-29T05:34:00 | 0
3 | 2_down | b |  | -2.4 | -4 | -2.4 | 5 | 0 | 0.7 | -0.7 | 2026-08-29T05:34:00 | 0
3 | 2_down | b |  | -2.35 | -4 | -2.35 | 5 | 0 | 0.7 | -0.7 | 2026-08-29T05:34:00 | 0
3 | 2_down | b |  | -2.3 | -4 | -2.3 | 5 | 0 | 0.7 | -0.7 | 2026-08-29T05:34:00 | 0
3 | 2_down | b |  | -2.25 | -4 | -2.25 | 5 | 0 | 0.7 | -0.7 | 2026-08-29T05:34:00 | 0
3 | 2_down | b |  | -2.2 | -4 | -2.2 | 5 | 0 | 0.7 | -0.7 | 2026-08-29T05:34:00 | 0
3 | 2_down | b |  | -2.15 | -4 | -2.15 | 5 | 0 | 0.7 | -0.7 | 2026-08-29T05:34:00 | 0
3 | 2_down | b |  | -2.1 | -4 | -2.1 | 5 | 0 | 0.7 | -0.7 | 2026-08-29T05:34:00 | 0
3 | 2_down | b |  | -2.05 | -4 | -2.05 | 5 | 0 | 0.7 | -0.7 | 2026-08-29T05:34:00 | 0
3 | 2_down | b |  | -2 | -4 | -2 | 5 | 0 | 0.7 | -0.7 | 2026-08-29T05:34:00 | 0
3 | 2_down | b |  | -1.95 | -4 | -1.95 | 5 | 0 | 0.7 | -0.7 | 2026-08-29T05:34:00 | 0
3 | 2_down | b |  | -1.9 | -4 | -1.9 | 5 | 0 | 0.7 | -0.7 | 2026-08-29T05:34:00 | 0
3 | 2_down | b |  | -1.85 | -4 | -1.85 | 5 | 0 | 0.7 | -0.7 | 2026-08-29T05:34:00 | 0
3 | 2_down | b |  | -1.8 | -4 | -1.8 | 5 | 0 | 0.7 | -0.7 | 2026-08-29T05:34:00 | 0
3 | 2_down | b |  | -1.75 | -4 | -1.75 | 5 | 0 | 0.7 | -0.7 | 2026-08-29T05:34:00 | 0
3 | 2_down | b |  | -1.7 | -4 | -1.7 | 5 | 0 | 0.7 | -0.7 | 2026-08-29T05:34:00 | 0
3 | 2_down | b |  | -1.65 | -4 | -1.65 | 5 | 0 | 0.7 | -0.7 | 2026-08-29T05:34:00 | 0
3 | 2_down | b |  | -1.6 | -4 | -1.6 | 5 | 0.3 | 0.7 | -0.3 | 2026-08-29T05:34:00 | 0.06
3 | 2_down | b |  | -1.55 | -4 | -1.55 | 5 | 1.7 | 0.7 | 1 | 2026-08-29T05:34:00 | 0.34
3 | 2_down | b |  | -1.5 | -4 | -1.5 | 5 | 3.7 | 0.7 | 3 | 2026-08-29T05:34:00 | 0.74
3 | 2_down | b |  | -1.45 | -4 | -1.45 | 5 | 5.3 | 0.7 | 4.7 | 2026-08-29T05:34:00 | 1.06
3 | 2_down | b |  | -1.4 | -4 | -1.4 | 5 | 8 | 0.7 | 7.3 | 2026-08-29T05:34:00 | 1.6
3 | 2_down | b |  | -1.35 | -4 | -1.35 | 5 | 10.7 | 0.7 | 10 | 2026-08-29T05:34:00 | 2.14
3 | 2_down | b |  | -1.3 | -4 | -1.3 | 5 | 14 | 0.7 | 13.3 | 2026-08-29T05:34:00 | 2.8
3 | 2_down | b |  | -1.25 | -4 | -1.25 | 5 | 19 | 0.7 | 18.3 | 2026-08-29T05:34:00 | 3.8
3 | 2_down | b |  | -1.2 | -4 | -1.2 | 5 | 24.7 | 0.7 | 24 | 2026-08-29T05:34:00 | 4.94
3 | 2_down | b |  | -1.15 | -4 | -1.15 | 5 | 30.3 | 0.7 | 29.7 | 2026-08-29T05:34:00 | 6.06
3 | 2_down | b |  | -1.1 | -4 | -1.1 | 5 | 36 | 0.7 | 35.3 | 2026-08-29T05:34:00 | 7.2
3 | 2_down | b |  | -1.05 | -4 | -1.05 | 5 | 44.3 | 0.7 | 43.7 | 2026-08-29T05:34:00 | 8.86
3 | 2_down | b |  | -1 | -4 | -1 | 5 | 52.3 | 0.7 | 51.7 | 2026-08-29T05:34:00 | 10.46
3 | 2_down | b |  | -0.95 | -4 | -0.95 | 5 | 62 | 0.7 | 61.3 | 2026-08-29T05:34:00 | 12.4
3 | 2_down | b |  | -0.9 | -4 | -0.9 | 5 | 72 | 0.7 | 71.3 | 2026-08-29T05:34:00 | 14.4
3 | 2_down | b |  | -0.85 | -4 | -0.85 | 5 | 84.3 | 0.7 | 83.7 | 2026-08-29T05:34:00 | 16.86
3 | 2_down | b |  | -0.8 | -4 | -0.8 | 5 | 97 | 0.7 | 96.3 | 2026-08-29T05:34:00 | 19.4
3 | 2_down | b |  | -0.75 | -4 | -0.75 | 5 | 110.3 | 0.7 | 109.7 | 2026-08-29T05:34:00 | 22.06
3 | 2_down | b |  | -0.7 | -4 | -0.7 | 5 | 126 | 0.7 | 125.3 | 2026-08-29T05:34:00 | 25.2
3 | 2_down | b |  | -0.65 | -4 | -0.65 | 5 | 144 | 0.7 | 143.3 | 2026-08-29T05:34:00 | 28.8
3 | 2_down | b |  | -0.6 | -4 | -0.6 | 5 | 161 | 0.7 | 160.3 | 2026-08-29T05:34:00 | 32.2
3 | 2_down | b |  | -0.55 | -4 | -0.55 | 5 | 180.3 | 0.7 | 179.7 | 2026-08-29T05:34:00 | 36.06
3 | 2_down | b |  | -0.5 | -4 | -0.5 | 5 | 199.3 | 0.7 | 198.7 | 2026-08-29T05:34:00 | 39.86
3 | 2_down | b |  | -0.45 | -4 | -0.45 | 5 | 222 | 0.7 | 221.3 | 2026-08-29T05:34:00 | 44.4
3 | 2_down | b |  | -0.4 | -4 | -0.4 | 5 | 245 | 0.7 | 244.3 | 2026-08-29T05:34:00 | 49
3 | 2_down | b |  | -0.35 | -4 | -0.35 | 5 | 270 | 0.7 | 269.3 | 2026-08-29T05:34:00 | 54
3 | 2_down | b |  | -0.3 | -4 | -0.3 | 5 | 296.7 | 0.7 | 296 | 2026-08-29T05:34:00 | 59.34
3 | 2_down | b |  | -0.25 | -4 | -0.25 | 5 | 325 | 0.7 | 324.3 | 2026-08-29T05:34:00 | 65
3 | 2_down | b |  | -0.2 | -4 | -0.2 | 5 | 355 | 0.7 | 354.3 | 2026-08-29T05:34:00 | 71
3 | 2_down | b |  | -0.15 | -4 | -0.15 | 5 | 386 | 0.7 | 385.3 | 2026-08-29T05:34:00 | 77.2
3 | 2_down | b |  | -0.1 | -4 | -0.1 | 5 | 419.3 | 0.7 | 418.7 | 2026-08-29T05:34:00 | 83.86
3 | 2_down | b |  | -0.05 | -4 | -0.05 | 5 | 454.3 | 0.7 | 453.7 | 2026-08-29T05:34:00 | 90.86
3 | 2_down | b |  | 0 | -4 | 0 | 5 | 490.3 | 0.7 | 489.7 | 2026-08-29T05:34:00 | 98.06
3 | 2_down | b |  | 0.05 | -4 | 0.05 | 5 | 528.3 | 0.7 | 527.7 | 2026-08-29T05:34:00 | 105.66
3 | 2_down | b |  | 0.1 | -4 | 0.1 | 5 | 569 | 0.7 | 568.3 | 2026-08-29T05:34:00 | 113.8
3 | 2_down | b |  | 0.15 | -4 | 0.15 | 5 | 609.7 | 0.7 | 609 | 2026-08-29T05:34:00 | 121.94
3 | 2_down | b |  | 0.2 | -4 | 0.2 | 5 | 653.7 | 0.7 | 653 | 2026-08-29T05:34:00 | 130.74
3 | 2_down | b |  | 0.25 | -4 | 0.25 | 5 | 698.7 | 0.7 | 698 | 2026-08-29T05:34:00 | 139.74
3 | 2_down | b |  | 0.3 | -4 | 0.3 | 5 | 744.3 | 0.7 | 743.7 | 2026-08-29T05:34:00 | 148.86
3 | 2_down | b |  | 0.35 | -4 | 0.35 | 5 | 793.3 | 0.7 | 792.7 | 2026-08-29T05:34:00 | 158.66
3 | 2_down | b |  | 0.4 | -4 | 0.4 | 5 | 841.3 | 0.7 | 840.7 | 2026-08-29T05:34:00 | 168.26
3 | 2_down | b |  | 0.45 | -4 | 0.45 | 5 | 893.7 | 0.7 | 893 | 2026-08-29T05:34:00 | 178.74
3 | 2_down | b |  | 0.5 | -4 | 0.5 | 5 | 947.3 | 0.7 | 946.7 | 2026-08-29T05:34:00 | 189.46
3 | 2_down | b |  | 0.55 | -4 | 0.55 | 5 | 999.3 | 0.7 | 998.7 | 2026-08-29T05:34:00 | 199.86
3 | 2_down | b |  | 0.6 | -4 | 0.6 | 5 | 1056 | 0.7 | 1055.3 | 2026-08-29T05:34:00 | 211.2
3 | 2_down | b |  | 0.65 | -4 | 0.65 | 5 | 1113 | 0.7 | 1112.3 | 2026-08-29T05:34:00 | 222.6
3 | 2_down | b |  | 0.7 | -4 | 0.7 | 5 | 1174 | 0.7 | 1173.3 | 2026-08-29T05:34:00 | 234.8
3 | 2_down | b |  | 0.75 | -4 | 0.75 | 5 | 1233 | 0.7 | 1232.3 | 2026-08-29T05:34:00 | 246.6
3 | 2_down | b |  | 0.8 | -4 | 0.8 | 5 | 1295.3 | 0.7 | 1294.7 | 2026-08-29T05:34:00 | 259.06
3 | 2_down | b |  | 0.85 | -4 | 0.85 | 5 | 1359.3 | 0.7 | 1358.7 | 2026-08-29T05:34:00 | 271.86
3 | 2_down | b |  | 0.9 | -4 | 0.9 | 5 | 1424.3 | 0.7 | 1423.7 | 2026-08-29T05:34:00 | 284.86
3 | 2_down | b |  | 0.95 | -4 | 0.95 | 5 | 1492.3 | 0.7 | 1491.7 | 2026-08-29T05:34:00 | 298.46
3 | 2_down | b |  | 1 | -4 | 1 | 5 | 1560.7 | 0.7 | 1560 | 2026-08-29T05:34:00 | 312.14
3 | 2_down | b |  | 1.05 | -4 | 1.05 | 5 | 1630 | 0.7 | 1629.3 | 2026-08-29T05:34:00 | 326
3 | 2_down | b |  | 1.1 | -4 | 1.1 | 5 | 1700.3 | 0.7 | 1699.7 | 2026-08-29T05:34:00 | 340.06
3 | 2_down | b |  | 1.15 | -4 | 1.15 | 5 | 1772.3 | 0.7 | 1771.7 | 2026-08-29T05:34:00 | 354.46
3 | 2_down | b |  | 1.2 | -4 | 1.2 | 5 | 1845.7 | 0.7 | 1845 | 2026-08-29T05:34:00 | 369.14
3 | 2_down | b |  | 1.25 | -4 | 1.25 | 5 | 1919.7 | 0.7 | 1919 | 2026-08-29T05:34:00 | 383.94
3 | 2_down | b |  | 1.3 | -4 | 1.3 | 5 | 1996.3 | 0.7 | 1995.7 | 2026-08-29T05:34:00 | 399.26
3 | 2_down | b |  | 1.35 | -4 | 1.35 | 5 | 2074.7 | 0.7 | 2074 | 2026-08-29T05:34:00 | 414.94
3 | 2_down | b |  | 1.4 | -4 | 1.4 | 5 | 2154 | 0.7 | 2153.3 | 2026-08-29T05:34:00 | 430.8
3 | 2_down | b |  | 1.45 | -4 | 1.45 | 5 | 2234.7 | 0.7 | 2234 | 2026-08-29T05:34:00 | 446.94
3 | 2_down | b |  | 1.5 | -4 | 1.5 | 5 | 2312.7 | 0.7 | 2312 | 2026-08-29T05:34:00 | 462.54
3 | 2_down | comp | -0.8509 | -1.0476 | -1.8985 | 0.1967 | 5 | 806.3 |  |  | 2026-08-29T05:35:58 | 161.26
3 | 2_down | comp | -0.8509 | -0.9976 | -1.8485 | 0.1467 | 5 | 777.3 |  |  | 2026-08-29T05:35:58 | 155.46
3 | 2_down | comp | -0.8509 | -0.9476 | -1.7985 | 0.0967 | 5 | 751.7 |  |  | 2026-08-29T05:35:58 | 150.34
3 | 2_down | comp | -0.8509 | -0.8976 | -1.7485 | 0.0467 | 5 | 729 |  |  | 2026-08-29T05:35:58 | 145.8
3 | 2_down | comp | -0.8509 | -0.8476 | -1.6985 | -0.0033 | 5 | 709.3 |  |  | 2026-08-29T05:35:58 | 141.86
3 | 2_down | comp | -0.8509 | -0.7976 | -1.6485 | -0.0533 | 5 | 693.7 |  |  | 2026-08-29T05:35:58 | 138.74
3 | 2_down | comp | -0.8509 | -0.7476 | -1.5985 | -0.1033 | 5 | 678.3 |  |  | 2026-08-29T05:35:58 | 135.66
3 | 2_down | comp | -0.8509 | -0.6976 | -1.5485 | -0.1533 | 5 | 669 |  |  | 2026-08-29T05:35:58 | 133.8
3 | 2_down | comp | -0.8509 | -0.6476 | -1.4985 | -0.2033 | 5 | 662.7 |  |  | 2026-08-29T05:35:58 | 132.54
3 | 2_down | comp | -0.8509 | -0.5976 | -1.4485 | -0.2533 | 5 | 657 |  |  | 2026-08-29T05:35:58 | 131.4
3 | 2_down | comp | -0.8509 | -0.5476 | -1.3985 | -0.3033 | 5 | 656.3 |  |  | 2026-08-29T05:35:58 | 131.26
3 | 2_down | comp | -0.8509 | -0.4976 | -1.3485 | -0.3533 | 5 | 658.3 |  |  | 2026-08-29T05:35:58 | 131.66
3 | 2_down | comp | -0.8509 | -0.4476 | -1.2985 | -0.4033 | 5 | 663.3 |  |  | 2026-08-29T05:35:58 | 132.66
3 | 2_down | comp | -0.8509 | -0.3976 | -1.2485 | -0.4533 | 5 | 671.3 |  |  | 2026-08-29T05:35:58 | 134.26
3 | 2_down | comp | -0.8509 | -0.3476 | -1.1985 | -0.5033 | 5 | 682.3 |  |  | 2026-08-29T05:35:58 | 136.46
3 | 2_down | comp | -0.8509 | -0.2976 | -1.1485 | -0.5533 | 5 | 697.3 |  |  | 2026-08-29T05:35:58 | 139.46
3 | 2_down | comp | -0.8509 | -0.2476 | -1.0985 | -0.6033 | 5 | 714.3 |  |  | 2026-08-29T05:35:58 | 142.86
3 | 2_down | comp | -0.8509 | -0.1976 | -1.0485 | -0.6533 | 5 | 734.7 |  |  | 2026-08-29T05:35:58 | 146.94
3 | 2_down | comp | -0.8509 | -0.1476 | -0.9985 | -0.7033 | 5 | 757.3 |  |  | 2026-08-29T05:35:58 | 151.46
3 | 2_down | comp | -0.8509 | -0.0976 | -0.9485 | -0.7533 | 5 | 784.3 |  |  | 2026-08-29T05:35:58 | 156.86
3 | 2_down | comp | -0.8509 | -0.0476 | -0.8985 | -0.8033 | 5 | 813 |  |  | 2026-08-29T05:35:58 | 162.6
3 | 2_down | comp | -0.8509 | 0.0024 | -0.8485 | -0.8533 | 5 | 845 |  |  | 2026-08-29T05:35:58 | 169
3 | 2_down | comp | -0.8509 | 0.0524 | -0.7985 | -0.9033 | 5 | 877.7 |  |  | 2026-08-29T05:35:58 | 175.54
3 | 2_down | comp | -0.8509 | 0.1024 | -0.7485 | -0.9533 | 5 | 915.7 |  |  | 2026-08-29T05:35:58 | 183.14
3 | 2_down | comp | -0.8509 | 0.1524 | -0.6985 | -1.0033 | 5 | 955 |  |  | 2026-08-29T05:35:58 | 191
4 | 2_down | a |  | -4 | -4 | -4 | 5 | 1 | 0.5 | 0.5 | 2026-08-29T07:11:28 | 0.2
4 | 2_down | a |  | -3.95 | -3.95 | -4 | 5 | 0 | 0.5 | -0.5 | 2026-08-29T07:11:28 | 0
4 | 2_down | a |  | -3.9 | -3.9 | -4 | 5 | 0 | 0.5 | -0.5 | 2026-08-29T07:11:28 | 0
4 | 2_down | a |  | -3.85 | -3.85 | -4 | 5 | 0 | 0.5 | -0.5 | 2026-08-29T07:11:28 | 0
4 | 2_down | a |  | -3.8 | -3.8 | -4 | 5 | 0 | 0.5 | -0.5 | 2026-08-29T07:11:28 | 0
4 | 2_down | a |  | -3.75 | -3.75 | -4 | 5 | 0 | 0.5 | -0.5 | 2026-08-29T07:11:28 | 0
4 | 2_down | a |  | -3.7 | -3.7 | -4 | 5 | 0 | 0.5 | -0.5 | 2026-08-29T07:11:28 | 0
4 | 2_down | a |  | -3.65 | -3.65 | -4 | 5 | 0 | 0.5 | -0.5 | 2026-08-29T07:11:28 | 0
4 | 2_down | a |  | -3.6 | -3.6 | -4 | 5 | 0 | 0.5 | -0.5 | 2026-08-29T07:11:28 | 0
4 | 2_down | a |  | -3.55 | -3.55 | -4 | 5 | 0 | 0.5 | -0.5 | 2026-08-29T07:11:28 | 0
4 | 2_down | a |  | -3.5 | -3.5 | -4 | 5 | 0 | 0.5 | -0.5 | 2026-08-29T07:11:28 | 0
4 | 2_down | a |  | -3.45 | -3.45 | -4 | 5 | 0 | 0.5 | -0.5 | 2026-08-29T07:11:28 | 0
4 | 2_down | a |  | -3.4 | -3.4 | -4 | 5 | 0 | 0.5 | -0.5 | 2026-08-29T07:11:28 | 0
4 | 2_down | a |  | -3.35 | -3.35 | -4 | 5 | 0 | 0.5 | -0.5 | 2026-08-29T07:11:28 | 0
4 | 2_down | a |  | -3.3 | -3.3 | -4 | 5 | 0 | 0.5 | -0.5 | 2026-08-29T07:11:28 | 0
4 | 2_down | a |  | -3.25 | -3.25 | -4 | 5 | 0 | 0.5 | -0.5 | 2026-08-29T07:11:28 | 0
4 | 2_down | a |  | -3.2 | -3.2 | -4 | 5 | 0 | 0.5 | -0.5 | 2026-08-29T07:11:28 | 0
4 | 2_down | a |  | -3.15 | -3.15 | -4 | 5 | 0 | 0.5 | -0.5 | 2026-08-29T07:11:28 | 0
4 | 2_down | a |  | -3.1 | -3.1 | -4 | 5 | 0 | 0.5 | -0.5 | 2026-08-29T07:11:28 | 0
4 | 2_down | a |  | -3.05 | -3.05 | -4 | 5 | 0 | 0.5 | -0.5 | 2026-08-29T07:11:28 | 0
4 | 2_down | a |  | -3 | -3 | -4 | 5 | 0 | 0.5 | -0.5 | 2026-08-29T07:11:28 | 0
4 | 2_down | a |  | -2.95 | -2.95 | -4 | 5 | 0 | 0.5 | -0.5 | 2026-08-29T07:11:28 | 0
4 | 2_down | a |  | -2.9 | -2.9 | -4 | 5 | 0 | 0.5 | -0.5 | 2026-08-29T07:11:28 | 0
4 | 2_down | a |  | -2.85 | -2.85 | -4 | 5 | 0 | 0.5 | -0.5 | 2026-08-29T07:11:28 | 0
4 | 2_down | a |  | -2.8 | -2.8 | -4 | 5 | 0 | 0.5 | -0.5 | 2026-08-29T07:11:28 | 0
4 | 2_down | a |  | -2.75 | -2.75 | -4 | 5 | 1 | 0.5 | 0.5 | 2026-08-29T07:11:28 | 0.2
4 | 2_down | a |  | -2.7 | -2.7 | -4 | 5 | 2.7 | 0.5 | 2.2 | 2026-08-29T07:11:28 | 0.54
4 | 2_down | a |  | -2.65 | -2.65 | -4 | 5 | 4 | 0.5 | 3.5 | 2026-08-29T07:11:28 | 0.8
4 | 2_down | a |  | -2.6 | -2.6 | -4 | 5 | 6.7 | 0.5 | 6.2 | 2026-08-29T07:11:28 | 1.34
4 | 2_down | a |  | -2.55 | -2.55 | -4 | 5 | 9.3 | 0.5 | 8.8 | 2026-08-29T07:11:28 | 1.86
4 | 2_down | a |  | -2.5 | -2.5 | -4 | 5 | 12.7 | 0.5 | 12.2 | 2026-08-29T07:11:28 | 2.54
4 | 2_down | a |  | -2.45 | -2.45 | -4 | 5 | 17 | 0.5 | 16.5 | 2026-08-29T07:11:28 | 3.4
4 | 2_down | a |  | -2.4 | -2.4 | -4 | 5 | 22 | 0.5 | 21.5 | 2026-08-29T07:11:28 | 4.4
4 | 2_down | a |  | -2.35 | -2.35 | -4 | 5 | 27.3 | 0.5 | 26.8 | 2026-08-29T07:11:28 | 5.46
4 | 2_down | a |  | -2.3 | -2.3 | -4 | 5 | 33.7 | 0.5 | 33.2 | 2026-08-29T07:11:28 | 6.74
4 | 2_down | a |  | -2.25 | -2.25 | -4 | 5 | 41.3 | 0.5 | 40.8 | 2026-08-29T07:11:28 | 8.26
4 | 2_down | a |  | -2.2 | -2.2 | -4 | 5 | 50 | 0.5 | 49.5 | 2026-08-29T07:11:28 | 10
4 | 2_down | a |  | -2.15 | -2.15 | -4 | 5 | 59.7 | 0.5 | 59.2 | 2026-08-29T07:11:28 | 11.94
4 | 2_down | a |  | -2.1 | -2.1 | -4 | 5 | 70.7 | 0.5 | 70.2 | 2026-08-29T07:11:28 | 14.14
4 | 2_down | a |  | -2.05 | -2.05 | -4 | 5 | 82.7 | 0.5 | 82.2 | 2026-08-29T07:11:28 | 16.54
4 | 2_down | a |  | -2 | -2 | -4 | 5 | 96 | 0.5 | 95.5 | 2026-08-29T07:11:28 | 19.2
4 | 2_down | a |  | -1.95 | -1.95 | -4 | 5 | 111.3 | 0.5 | 110.8 | 2026-08-29T07:11:28 | 22.26
4 | 2_down | a |  | -1.9 | -1.9 | -4 | 5 | 127 | 0.5 | 126.5 | 2026-08-29T07:11:28 | 25.4
4 | 2_down | a |  | -1.85 | -1.85 | -4 | 5 | 144.3 | 0.5 | 143.8 | 2026-08-29T07:11:28 | 28.86
4 | 2_down | a |  | -1.8 | -1.8 | -4 | 5 | 162.3 | 0.5 | 161.8 | 2026-08-29T07:11:28 | 32.46
4 | 2_down | a |  | -1.75 | -1.75 | -4 | 5 | 183.7 | 0.5 | 183.2 | 2026-08-29T07:11:28 | 36.74
4 | 2_down | a |  | -1.7 | -1.7 | -4 | 5 | 205 | 0.5 | 204.5 | 2026-08-29T07:11:28 | 41
4 | 2_down | a |  | -1.65 | -1.65 | -4 | 5 | 226.7 | 0.5 | 226.2 | 2026-08-29T07:11:28 | 45.34
4 | 2_down | a |  | -1.6 | -1.6 | -4 | 5 | 252.7 | 0.5 | 252.2 | 2026-08-29T07:11:28 | 50.54
4 | 2_down | a |  | -1.55 | -1.55 | -4 | 5 | 278.7 | 0.5 | 278.2 | 2026-08-29T07:11:28 | 55.74
4 | 2_down | a |  | -1.5 | -1.5 | -4 | 5 | 306 | 0.5 | 305.5 | 2026-08-29T07:11:28 | 61.2
4 | 2_down | a |  | -1.45 | -1.45 | -4 | 5 | 334.3 | 0.5 | 333.8 | 2026-08-29T07:11:28 | 66.86
4 | 2_down | a |  | -1.4 | -1.4 | -4 | 5 | 365.3 | 0.5 | 364.8 | 2026-08-29T07:11:28 | 73.06
4 | 2_down | a |  | -1.35 | -1.35 | -4 | 5 | 398 | 0.5 | 397.5 | 2026-08-29T07:11:28 | 79.6
4 | 2_down | a |  | -1.3 | -1.3 | -4 | 5 | 433.3 | 0.5 | 432.8 | 2026-08-29T07:11:28 | 86.66
4 | 2_down | a |  | -1.25 | -1.25 | -4 | 5 | 468.3 | 0.5 | 467.8 | 2026-08-29T07:11:28 | 93.66
4 | 2_down | a |  | -1.2 | -1.2 | -4 | 5 | 506.3 | 0.5 | 505.8 | 2026-08-29T07:11:28 | 101.26
4 | 2_down | a |  | -1.15 | -1.15 | -4 | 5 | 546 | 0.5 | 545.5 | 2026-08-29T07:11:28 | 109.2
4 | 2_down | a |  | -1.1 | -1.1 | -4 | 5 | 585.7 | 0.5 | 585.2 | 2026-08-29T07:11:28 | 117.14
4 | 2_down | a |  | -1.05 | -1.05 | -4 | 5 | 628 | 0.5 | 627.5 | 2026-08-29T07:11:28 | 125.6
4 | 2_down | a |  | -1 | -1 | -4 | 5 | 672.3 | 0.5 | 671.8 | 2026-08-29T07:11:28 | 134.46
4 | 2_down | a |  | -0.95 | -0.95 | -4 | 5 | 717 | 0.5 | 716.5 | 2026-08-29T07:11:28 | 143.4
4 | 2_down | a |  | -0.9 | -0.9 | -4 | 5 | 764.7 | 0.5 | 764.2 | 2026-08-29T07:11:28 | 152.94
4 | 2_down | a |  | -0.85 | -0.85 | -4 | 5 | 812.7 | 0.5 | 812.2 | 2026-08-29T07:11:28 | 162.54
4 | 2_down | a |  | -0.8 | -0.8 | -4 | 5 | 862.7 | 0.5 | 862.2 | 2026-08-29T07:11:28 | 172.54
4 | 2_down | a |  | -0.75 | -0.75 | -4 | 5 | 914.3 | 0.5 | 913.8 | 2026-08-29T07:11:28 | 182.86
4 | 2_down | a |  | -0.7 | -0.7 | -4 | 5 | 968 | 0.5 | 967.5 | 2026-08-29T07:11:28 | 193.6
4 | 2_down | a |  | -0.65 | -0.65 | -4 | 5 | 1021.7 | 0.5 | 1021.2 | 2026-08-29T07:11:28 | 204.34
4 | 2_down | a |  | -0.6 | -0.6 | -4 | 5 | 1079.3 | 0.5 | 1078.8 | 2026-08-29T07:11:28 | 215.86
4 | 2_down | a |  | -0.55 | -0.55 | -4 | 5 | 1135.7 | 0.5 | 1135.2 | 2026-08-29T07:11:28 | 227.14
4 | 2_down | a |  | -0.5 | -0.5 | -4 | 5 | 1191.3 | 0.5 | 1190.8 | 2026-08-29T07:11:28 | 238.26
4 | 2_down | a |  | -0.45 | -0.45 | -4 | 5 | 1252.7 | 0.5 | 1252.2 | 2026-08-29T07:11:28 | 250.54
4 | 2_down | a |  | -0.4 | -0.4 | -4 | 5 | 1316 | 0.5 | 1315.5 | 2026-08-29T07:11:28 | 263.2
4 | 2_down | a |  | -0.35 | -0.35 | -4 | 5 | 1379.3 | 0.5 | 1378.8 | 2026-08-29T07:11:28 | 275.86
4 | 2_down | a |  | -0.3 | -0.3 | -4 | 5 | 1444.3 | 0.5 | 1443.8 | 2026-08-29T07:11:28 | 288.86
4 | 2_down | a |  | -0.25 | -0.25 | -4 | 5 | 1510.3 | 0.5 | 1509.8 | 2026-08-29T07:11:28 | 302.06
4 | 2_down | a |  | -0.2 | -0.2 | -4 | 5 | 1576.7 | 0.5 | 1576.2 | 2026-08-29T07:11:28 | 315.34
4 | 2_down | a |  | -0.15 | -0.15 | -4 | 5 | 1647.3 | 0.5 | 1646.8 | 2026-08-29T07:11:28 | 329.46
4 | 2_down | a |  | -0.1 | -0.1 | -4 | 5 | 1715.3 | 0.5 | 1714.8 | 2026-08-29T07:11:28 | 343.06
4 | 2_down | a |  | -0.05 | -0.05 | -4 | 5 | 1784.7 | 0.5 | 1784.2 | 2026-08-29T07:11:28 | 356.94
4 | 2_down | a |  | 0 | 0 | -4 | 5 | 1859 | 0.5 | 1858.5 | 2026-08-29T07:11:28 | 371.8
4 | 2_down | a |  | 0.05 | 0.05 | -4 | 5 | 1935 | 0.5 | 1934.5 | 2026-08-29T07:11:28 | 387
4 | 2_down | a |  | 0.1 | 0.1 | -4 | 5 | 2009.7 | 0.5 | 2009.2 | 2026-08-29T07:11:28 | 401.94
4 | 2_down | a |  | 0.15 | 0.15 | -4 | 5 | 2087 | 0.5 | 2086.5 | 2026-08-29T07:11:28 | 417.4
4 | 2_down | a |  | 0.2 | 0.2 | -4 | 5 | 2164.7 | 0.5 | 2164.2 | 2026-08-29T07:11:28 | 432.94
4 | 2_down | a |  | 0.25 | 0.25 | -4 | 5 | 2243 | 0.5 | 2242.5 | 2026-08-29T07:11:28 | 448.6
4 | 2_down | a |  | 0.3 | 0.3 | -4 | 5 | 2324.3 | 0.5 | 2323.8 | 2026-08-29T07:11:28 | 464.86
4 | 2_down | a |  | 0.35 | 0.35 | -4 | 5 | 2407.3 | 0.5 | 2406.8 | 2026-08-29T07:11:28 | 481.46
4 | 2_down | a |  | 0.4 | 0.4 | -4 | 5 | 2490.7 | 0.5 | 2490.2 | 2026-08-29T07:11:28 | 498.14
4 | 2_down | a |  | 0.45 | 0.45 | -4 | 5 | 2575 | 0.5 | 2574.5 | 2026-08-29T07:11:28 | 515
4 | 2_down | a |  | 0.5 | 0.5 | -4 | 5 | 2660.3 | 0.5 | 2659.8 | 2026-08-29T07:11:28 | 532.06
4 | 2_down | a |  | 0.55 | 0.55 | -4 | 5 | 2749.7 | 0.5 | 2749.2 | 2026-08-29T07:11:28 | 549.94
4 | 2_down | a |  | 0.6 | 0.6 | -4 | 5 | 2832.7 | 0.5 | 2832.2 | 2026-08-29T07:11:28 | 566.54
4 | 2_down | a |  | 0.65 | 0.65 | -4 | 5 | 2922.3 | 0.5 | 2921.8 | 2026-08-29T07:11:28 | 584.46
4 | 2_down | a |  | 0.7 | 0.7 | -4 | 5 | 3009.3 | 0.5 | 3008.8 | 2026-08-29T07:11:28 | 601.86
4 | 2_down | a |  | 0.75 | 0.75 | -4 | 5 | 3102 | 0.5 | 3101.5 | 2026-08-29T07:11:28 | 620.4
4 | 2_down | a |  | 0.8 | 0.8 | -4 | 5 | 3190.3 | 0.5 | 3189.8 | 2026-08-29T07:11:28 | 638.06
4 | 2_down | a |  | 0.85 | 0.85 | -4 | 5 | 3285.3 | 0.5 | 3284.8 | 2026-08-29T07:11:28 | 657.06
4 | 2_down | a |  | 0.9 | 0.9 | -4 | 5 | 3376.7 | 0.5 | 3376.2 | 2026-08-29T07:11:28 | 675.34
4 | 2_down | a |  | 0.95 | 0.95 | -4 | 5 | 3476.7 | 0.5 | 3476.2 | 2026-08-29T07:11:28 | 695.34
4 | 2_down | a |  | 1 | 1 | -4 | 5 | 3571.7 | 0.5 | 3571.2 | 2026-08-29T07:11:28 | 714.34
4 | 2_down | a |  | 1.05 | 1.05 | -4 | 5 | 3673.3 | 0.5 | 3672.8 | 2026-08-29T07:11:28 | 734.66
4 | 2_down | a |  | 1.1 | 1.1 | -4 | 5 | 3773.3 | 0.5 | 3772.8 | 2026-08-29T07:11:28 | 754.66
4 | 2_down | a |  | 1.15 | 1.15 | -4 | 5 | 3873 | 0.5 | 3872.5 | 2026-08-29T07:11:28 | 774.6
4 | 2_down | a |  | 1.2 | 1.2 | -4 | 5 | 3970 | 0.5 | 3969.5 | 2026-08-29T07:11:28 | 794
4 | 2_down | a |  | 1.25 | 1.25 | -4 | 5 | 4079 | 0.5 | 4078.5 | 2026-08-29T07:11:28 | 815.8
4 | 2_down | a |  | 1.3 | 1.3 | -4 | 5 | 4095 | 0.5 | 4094.5 | 2026-08-29T07:11:28 | 819
4 | 2_down | a |  | 1.35 | 1.35 | -4 | 5 | 4095 | 0.5 | 4094.5 | 2026-08-29T07:11:28 | 819
4 | 2_down | a |  | 1.4 | 1.4 | -4 | 5 | 4095 | 0.5 | 4094.5 | 2026-08-29T07:11:28 | 819
4 | 2_down | a |  | 1.45 | 1.45 | -4 | 5 | 4095 | 0.5 | 4094.5 | 2026-08-29T07:11:28 | 819
4 | 2_down | a |  | 1.5 | 1.5 | -4 | 5 | 4095 | 0.5 | 4094.5 | 2026-08-29T07:11:28 | 819
4 | 2_down | b |  | -4 | -4 | -4 | 5 | 1.3 | 0.7 | 0.7 | 2026-08-29T07:13:01 | 0.26
4 | 2_down | b |  | -3.95 | -4 | -3.95 | 5 | 0 | 0.7 | -0.7 | 2026-08-29T07:13:01 | 0
4 | 2_down | b |  | -3.9 | -4 | -3.9 | 5 | 0 | 0.7 | -0.7 | 2026-08-29T07:13:01 | 0
4 | 2_down | b |  | -3.85 | -4 | -3.85 | 5 | 0 | 0.7 | -0.7 | 2026-08-29T07:13:01 | 0
4 | 2_down | b |  | -3.8 | -4 | -3.8 | 5 | 0 | 0.7 | -0.7 | 2026-08-29T07:13:01 | 0
4 | 2_down | b |  | -3.75 | -4 | -3.75 | 5 | 0 | 0.7 | -0.7 | 2026-08-29T07:13:01 | 0
4 | 2_down | b |  | -3.7 | -4 | -3.7 | 5 | 0 | 0.7 | -0.7 | 2026-08-29T07:13:01 | 0
4 | 2_down | b |  | -3.65 | -4 | -3.65 | 5 | 0 | 0.7 | -0.7 | 2026-08-29T07:13:01 | 0
4 | 2_down | b |  | -3.6 | -4 | -3.6 | 5 | 0 | 0.7 | -0.7 | 2026-08-29T07:13:01 | 0
4 | 2_down | b |  | -3.55 | -4 | -3.55 | 5 | 0 | 0.7 | -0.7 | 2026-08-29T07:13:01 | 0
4 | 2_down | b |  | -3.5 | -4 | -3.5 | 5 | 0 | 0.7 | -0.7 | 2026-08-29T07:13:01 | 0
4 | 2_down | b |  | -3.45 | -4 | -3.45 | 5 | 0 | 0.7 | -0.7 | 2026-08-29T07:13:01 | 0
4 | 2_down | b |  | -3.4 | -4 | -3.4 | 5 | 0 | 0.7 | -0.7 | 2026-08-29T07:13:01 | 0
4 | 2_down | b |  | -3.35 | -4 | -3.35 | 5 | 0 | 0.7 | -0.7 | 2026-08-29T07:13:01 | 0
4 | 2_down | b |  | -3.3 | -4 | -3.3 | 5 | 0 | 0.7 | -0.7 | 2026-08-29T07:13:01 | 0
4 | 2_down | b |  | -3.25 | -4 | -3.25 | 5 | 0 | 0.7 | -0.7 | 2026-08-29T07:13:01 | 0
4 | 2_down | b |  | -3.2 | -4 | -3.2 | 5 | 0 | 0.7 | -0.7 | 2026-08-29T07:13:01 | 0
4 | 2_down | b |  | -3.15 | -4 | -3.15 | 5 | 0 | 0.7 | -0.7 | 2026-08-29T07:13:01 | 0
4 | 2_down | b |  | -3.1 | -4 | -3.1 | 5 | 0 | 0.7 | -0.7 | 2026-08-29T07:13:01 | 0
4 | 2_down | b |  | -3.05 | -4 | -3.05 | 5 | 0 | 0.7 | -0.7 | 2026-08-29T07:13:01 | 0
4 | 2_down | b |  | -3 | -4 | -3 | 5 | 0 | 0.7 | -0.7 | 2026-08-29T07:13:01 | 0
4 | 2_down | b |  | -2.95 | -4 | -2.95 | 5 | 0 | 0.7 | -0.7 | 2026-08-29T07:13:01 | 0
4 | 2_down | b |  | -2.9 | -4 | -2.9 | 5 | 0 | 0.7 | -0.7 | 2026-08-29T07:13:01 | 0
4 | 2_down | b |  | -2.85 | -4 | -2.85 | 5 | 0 | 0.7 | -0.7 | 2026-08-29T07:13:01 | 0
4 | 2_down | b |  | -2.8 | -4 | -2.8 | 5 | 0 | 0.7 | -0.7 | 2026-08-29T07:13:01 | 0
4 | 2_down | b |  | -2.75 | -4 | -2.75 | 5 | 0 | 0.7 | -0.7 | 2026-08-29T07:13:01 | 0
4 | 2_down | b |  | -2.7 | -4 | -2.7 | 5 | 0 | 0.7 | -0.7 | 2026-08-29T07:13:01 | 0
4 | 2_down | b |  | -2.65 | -4 | -2.65 | 5 | 0 | 0.7 | -0.7 | 2026-08-29T07:13:01 | 0
4 | 2_down | b |  | -2.6 | -4 | -2.6 | 5 | 0 | 0.7 | -0.7 | 2026-08-29T07:13:01 | 0
4 | 2_down | b |  | -2.55 | -4 | -2.55 | 5 | 0 | 0.7 | -0.7 | 2026-08-29T07:13:01 | 0
4 | 2_down | b |  | -2.5 | -4 | -2.5 | 5 | 0 | 0.7 | -0.7 | 2026-08-29T07:13:01 | 0
4 | 2_down | b |  | -2.45 | -4 | -2.45 | 5 | 0 | 0.7 | -0.7 | 2026-08-29T07:13:01 | 0
4 | 2_down | b |  | -2.4 | -4 | -2.4 | 5 | 0 | 0.7 | -0.7 | 2026-08-29T07:13:01 | 0
4 | 2_down | b |  | -2.35 | -4 | -2.35 | 5 | 0 | 0.7 | -0.7 | 2026-08-29T07:13:01 | 0
4 | 2_down | b |  | -2.3 | -4 | -2.3 | 5 | 0 | 0.7 | -0.7 | 2026-08-29T07:13:01 | 0
4 | 2_down | b |  | -2.25 | -4 | -2.25 | 5 | 0 | 0.7 | -0.7 | 2026-08-29T07:13:01 | 0
4 | 2_down | b |  | -2.2 | -4 | -2.2 | 5 | 0 | 0.7 | -0.7 | 2026-08-29T07:13:01 | 0
4 | 2_down | b |  | -2.15 | -4 | -2.15 | 5 | 0 | 0.7 | -0.7 | 2026-08-29T07:13:01 | 0
4 | 2_down | b |  | -2.1 | -4 | -2.1 | 5 | 0 | 0.7 | -0.7 | 2026-08-29T07:13:01 | 0
4 | 2_down | b |  | -2.05 | -4 | -2.05 | 5 | 0 | 0.7 | -0.7 | 2026-08-29T07:13:01 | 0
4 | 2_down | b |  | -2 | -4 | -2 | 5 | 0 | 0.7 | -0.7 | 2026-08-29T07:13:01 | 0
4 | 2_down | b |  | -1.95 | -4 | -1.95 | 5 | 0 | 0.7 | -0.7 | 2026-08-29T07:13:01 | 0
4 | 2_down | b |  | -1.9 | -4 | -1.9 | 5 | 0 | 0.7 | -0.7 | 2026-08-29T07:13:01 | 0
4 | 2_down | b |  | -1.85 | -4 | -1.85 | 5 | 0 | 0.7 | -0.7 | 2026-08-29T07:13:01 | 0
4 | 2_down | b |  | -1.8 | -4 | -1.8 | 5 | 0 | 0.7 | -0.7 | 2026-08-29T07:13:01 | 0
4 | 2_down | b |  | -1.75 | -4 | -1.75 | 5 | 0 | 0.7 | -0.7 | 2026-08-29T07:13:01 | 0
4 | 2_down | b |  | -1.7 | -4 | -1.7 | 5 | 0 | 0.7 | -0.7 | 2026-08-29T07:13:01 | 0
4 | 2_down | b |  | -1.65 | -4 | -1.65 | 5 | 0 | 0.7 | -0.7 | 2026-08-29T07:13:01 | 0
4 | 2_down | b |  | -1.6 | -4 | -1.6 | 5 | 0 | 0.7 | -0.7 | 2026-08-29T07:13:01 | 0
4 | 2_down | b |  | -1.55 | -4 | -1.55 | 5 | 0 | 0.7 | -0.7 | 2026-08-29T07:13:01 | 0
4 | 2_down | b |  | -1.5 | -4 | -1.5 | 5 | 0 | 0.7 | -0.7 | 2026-08-29T07:13:01 | 0
4 | 2_down | b |  | -1.45 | -4 | -1.45 | 5 | 1 | 0.7 | 0.3 | 2026-08-29T07:13:01 | 0.2
4 | 2_down | b |  | -1.4 | -4 | -1.4 | 5 | 2.3 | 0.7 | 1.7 | 2026-08-29T07:13:01 | 0.46
4 | 2_down | b |  | -1.35 | -4 | -1.35 | 5 | 3.7 | 0.7 | 3 | 2026-08-29T07:13:01 | 0.74
4 | 2_down | b |  | -1.3 | -4 | -1.3 | 5 | 6.3 | 0.7 | 5.7 | 2026-08-29T07:13:01 | 1.26
4 | 2_down | b |  | -1.25 | -4 | -1.25 | 5 | 8.3 | 0.7 | 7.7 | 2026-08-29T07:13:01 | 1.66
4 | 2_down | b |  | -1.2 | -4 | -1.2 | 5 | 12 | 0.7 | 11.3 | 2026-08-29T07:13:01 | 2.4
4 | 2_down | b |  | -1.15 | -4 | -1.15 | 5 | 15.7 | 0.7 | 15 | 2026-08-29T07:13:01 | 3.14
4 | 2_down | b |  | -1.1 | -4 | -1.1 | 5 | 20.3 | 0.7 | 19.7 | 2026-08-29T07:13:01 | 4.06
4 | 2_down | b |  | -1.05 | -4 | -1.05 | 5 | 25.7 | 0.7 | 25 | 2026-08-29T07:13:01 | 5.14
4 | 2_down | b |  | -1 | -4 | -1 | 5 | 31.7 | 0.7 | 31 | 2026-08-29T07:13:01 | 6.34
4 | 2_down | b |  | -0.95 | -4 | -0.95 | 5 | 38 | 0.7 | 37.3 | 2026-08-29T07:13:01 | 7.6
4 | 2_down | b |  | -0.9 | -4 | -0.9 | 5 | 46.7 | 0.7 | 46 | 2026-08-29T07:13:01 | 9.34
4 | 2_down | b |  | -0.85 | -4 | -0.85 | 5 | 54.3 | 0.7 | 53.7 | 2026-08-29T07:13:01 | 10.86
4 | 2_down | b |  | -0.8 | -4 | -0.8 | 5 | 64.3 | 0.7 | 63.7 | 2026-08-29T07:13:01 | 12.86
4 | 2_down | b |  | -0.75 | -4 | -0.75 | 5 | 75 | 0.7 | 74.3 | 2026-08-29T07:13:01 | 15
4 | 2_down | b |  | -0.7 | -4 | -0.7 | 5 | 87.3 | 0.7 | 86.7 | 2026-08-29T07:13:01 | 17.46
4 | 2_down | b |  | -0.65 | -4 | -0.65 | 5 | 99.7 | 0.7 | 99 | 2026-08-29T07:13:01 | 19.94
4 | 2_down | b |  | -0.6 | -4 | -0.6 | 5 | 113.7 | 0.7 | 113 | 2026-08-29T07:13:01 | 22.74
4 | 2_down | b |  | -0.55 | -4 | -0.55 | 5 | 130 | 0.7 | 129.3 | 2026-08-29T07:13:01 | 26
4 | 2_down | b |  | -0.5 | -4 | -0.5 | 5 | 146 | 0.7 | 145.3 | 2026-08-29T07:13:01 | 29.2
4 | 2_down | b |  | -0.45 | -4 | -0.45 | 5 | 163.7 | 0.7 | 163 | 2026-08-29T07:13:01 | 32.74
4 | 2_down | b |  | -0.4 | -4 | -0.4 | 5 | 183.3 | 0.7 | 182.7 | 2026-08-29T07:13:01 | 36.66
4 | 2_down | b |  | -0.35 | -4 | -0.35 | 5 | 204.3 | 0.7 | 203.7 | 2026-08-29T07:13:01 | 40.86
4 | 2_down | b |  | -0.3 | -4 | -0.3 | 5 | 225.7 | 0.7 | 225 | 2026-08-29T07:13:01 | 45.14
4 | 2_down | b |  | -0.25 | -4 | -0.25 | 5 | 250 | 0.7 | 249.3 | 2026-08-29T07:13:01 | 50
4 | 2_down | b |  | -0.2 | -4 | -0.2 | 5 | 275.3 | 0.7 | 274.7 | 2026-08-29T07:13:01 | 55.06
4 | 2_down | b |  | -0.15 | -4 | -0.15 | 5 | 301.7 | 0.7 | 301 | 2026-08-29T07:13:01 | 60.34
4 | 2_down | b |  | -0.1 | -4 | -0.1 | 5 | 330.3 | 0.7 | 329.7 | 2026-08-29T07:13:01 | 66.06
4 | 2_down | b |  | -0.05 | -4 | -0.05 | 5 | 360.3 | 0.7 | 359.7 | 2026-08-29T07:13:01 | 72.06
4 | 2_down | b |  | 0 | -4 | 0 | 5 | 392 | 0.7 | 391.3 | 2026-08-29T07:13:01 | 78.4
4 | 2_down | b |  | 0.05 | -4 | 0.05 | 5 | 425.3 | 0.7 | 424.7 | 2026-08-29T07:13:01 | 85.06
4 | 2_down | b |  | 0.1 | -4 | 0.1 | 5 | 461 | 0.7 | 460.3 | 2026-08-29T07:13:01 | 92.2
4 | 2_down | b |  | 0.15 | -4 | 0.15 | 5 | 497.7 | 0.7 | 497 | 2026-08-29T07:13:01 | 99.54
4 | 2_down | b |  | 0.2 | -4 | 0.2 | 5 | 536.3 | 0.7 | 535.7 | 2026-08-29T07:13:01 | 107.26
4 | 2_down | b |  | 0.25 | -4 | 0.25 | 5 | 575.7 | 0.7 | 575 | 2026-08-29T07:13:01 | 115.14
4 | 2_down | b |  | 0.3 | -4 | 0.3 | 5 | 619 | 0.7 | 618.3 | 2026-08-29T07:13:01 | 123.8
4 | 2_down | b |  | 0.35 | -4 | 0.35 | 5 | 661.7 | 0.7 | 661 | 2026-08-29T07:13:01 | 132.34
4 | 2_down | b |  | 0.4 | -4 | 0.4 | 5 | 707 | 0.7 | 706.3 | 2026-08-29T07:13:01 | 141.4
4 | 2_down | b |  | 0.45 | -4 | 0.45 | 5 | 752.3 | 0.7 | 751.7 | 2026-08-29T07:13:01 | 150.46
4 | 2_down | b |  | 0.5 | -4 | 0.5 | 5 | 802 | 0.7 | 801.3 | 2026-08-29T07:13:01 | 160.4
4 | 2_down | b |  | 0.55 | -4 | 0.55 | 5 | 850.3 | 0.7 | 849.7 | 2026-08-29T07:13:01 | 170.06
4 | 2_down | b |  | 0.6 | -4 | 0.6 | 5 | 901.7 | 0.7 | 901 | 2026-08-29T07:13:01 | 180.34
4 | 2_down | b |  | 0.65 | -4 | 0.65 | 5 | 954.3 | 0.7 | 953.7 | 2026-08-29T07:13:01 | 190.86
4 | 2_down | b |  | 0.7 | -4 | 0.7 | 5 | 1009.3 | 0.7 | 1008.7 | 2026-08-29T07:13:01 | 201.86
4 | 2_down | b |  | 0.75 | -4 | 0.75 | 5 | 1064.3 | 0.7 | 1063.7 | 2026-08-29T07:13:01 | 212.86
4 | 2_down | b |  | 0.8 | -4 | 0.8 | 5 | 1123 | 0.7 | 1122.3 | 2026-08-29T07:13:01 | 224.6
4 | 2_down | b |  | 0.85 | -4 | 0.85 | 5 | 1182.7 | 0.7 | 1182 | 2026-08-29T07:13:01 | 236.54
4 | 2_down | b |  | 0.9 | -4 | 0.9 | 5 | 1243 | 0.7 | 1242.3 | 2026-08-29T07:13:01 | 248.6
4 | 2_down | b |  | 0.95 | -4 | 0.95 | 5 | 1306 | 0.7 | 1305.3 | 2026-08-29T07:13:01 | 261.2
4 | 2_down | b |  | 1 | -4 | 1 | 5 | 1369 | 0.7 | 1368.3 | 2026-08-29T07:13:01 | 273.8
4 | 2_down | b |  | 1.05 | -4 | 1.05 | 5 | 1435 | 0.7 | 1434.3 | 2026-08-29T07:13:01 | 287
4 | 2_down | b |  | 1.1 | -4 | 1.1 | 5 | 1500.7 | 0.7 | 1500 | 2026-08-29T07:13:01 | 300.14
4 | 2_down | b |  | 1.15 | -4 | 1.15 | 5 | 1568.7 | 0.7 | 1568 | 2026-08-29T07:13:01 | 313.74
4 | 2_down | b |  | 1.2 | -4 | 1.2 | 5 | 1639 | 0.7 | 1638.3 | 2026-08-29T07:13:01 | 327.8
4 | 2_down | b |  | 1.25 | -4 | 1.25 | 5 | 1710 | 0.7 | 1709.3 | 2026-08-29T07:13:01 | 342
4 | 2_down | b |  | 1.3 | -4 | 1.3 | 5 | 1782 | 0.7 | 1781.3 | 2026-08-29T07:13:01 | 356.4
4 | 2_down | b |  | 1.35 | -4 | 1.35 | 5 | 1855.7 | 0.7 | 1855 | 2026-08-29T07:13:01 | 371.14
4 | 2_down | b |  | 1.4 | -4 | 1.4 | 5 | 1932.7 | 0.7 | 1932 | 2026-08-29T07:13:01 | 386.54
4 | 2_down | b |  | 1.45 | -4 | 1.45 | 5 | 2009 | 0.7 | 2008.3 | 2026-08-29T07:13:01 | 401.8
4 | 2_down | b |  | 1.5 | -4 | 1.5 | 5 | 2085 | 0.7 | 2084.3 | 2026-08-29T07:13:01 | 417
4 | 2_down | comp | -0.6967 | -1.2091 | -1.9058 | 0.5123 | 5 | 957 |  |  | 2026-08-29T07:15:25 | 191.4
4 | 2_down | comp | -0.6967 | -1.1591 | -1.8558 | 0.4623 | 5 | 921.7 |  |  | 2026-08-29T07:15:25 | 184.34
4 | 2_down | comp | -0.6967 | -1.1091 | -1.8058 | 0.4123 | 5 | 891.3 |  |  | 2026-08-29T07:15:25 | 178.26
4 | 2_down | comp | -0.6967 | -1.0591 | -1.7558 | 0.3623 | 5 | 863.3 |  |  | 2026-08-29T07:15:25 | 172.66
4 | 2_down | comp | -0.6967 | -1.0091 | -1.7058 | 0.3123 | 5 | 836.7 |  |  | 2026-08-29T07:15:25 | 167.34
4 | 2_down | comp | -0.6967 | -0.9591 | -1.6558 | 0.2623 | 5 | 834.3 |  |  | 2026-08-29T07:15:25 | 166.86
4 | 2_down | comp | -0.6967 | -0.9091 | -1.6058 | 0.2123 | 5 | 793.7 |  |  | 2026-08-29T07:15:25 | 158.74
4 | 2_down | comp | -0.6967 | -0.8591 | -1.5558 | 0.1623 | 5 | 776.7 |  |  | 2026-08-29T07:15:25 | 155.34
4 | 2_down | comp | -0.6967 | -0.8091 | -1.5058 | 0.1123 | 5 | 763 |  |  | 2026-08-29T07:15:25 | 152.6
4 | 2_down | comp | -0.6967 | -0.7591 | -1.4558 | 0.0623 | 5 | 752.3 |  |  | 2026-08-29T07:15:25 | 150.46
4 | 2_down | comp | -0.6967 | -0.7091 | -1.4058 | 0.0123 | 5 | 745.3 |  |  | 2026-08-29T07:15:25 | 149.06
4 | 2_down | comp | -0.6967 | -0.6591 | -1.3558 | -0.0377 | 5 | 740 |  |  | 2026-08-29T07:15:25 | 148
4 | 2_down | comp | -0.6967 | -0.6091 | -1.3058 | -0.0877 | 5 | 739.3 |  |  | 2026-08-29T07:15:25 | 147.86
4 | 2_down | comp | -0.6967 | -0.5591 | -1.2558 | -0.1377 | 5 | 741 |  |  | 2026-08-29T07:15:25 | 148.2
4 | 2_down | comp | -0.6967 | -0.5091 | -1.2058 | -0.1877 | 5 | 745.3 |  |  | 2026-08-29T07:15:25 | 149.06
4 | 2_down | comp | -0.6967 | -0.4591 | -1.1558 | -0.2377 | 5 | 753.3 |  |  | 2026-08-29T07:15:25 | 150.66
4 | 2_down | comp | -0.6967 | -0.4091 | -1.1058 | -0.2877 | 5 | 766.3 |  |  | 2026-08-29T07:15:25 | 153.26
4 | 2_down | comp | -0.6967 | -0.3591 | -1.0558 | -0.3377 | 5 | 778.7 |  |  | 2026-08-29T07:15:25 | 155.74
4 | 2_down | comp | -0.6967 | -0.3091 | -1.0058 | -0.3877 | 5 | 797 |  |  | 2026-08-29T07:15:25 | 159.4
4 | 2_down | comp | -0.6967 | -0.2591 | -0.9558 | -0.4377 | 5 | 817.3 |  |  | 2026-08-29T07:15:25 | 163.46
4 | 2_down | comp | -0.6967 | -0.2091 | -0.9058 | -0.4877 | 5 | 841 |  |  | 2026-08-29T07:15:25 | 168.2
4 | 2_down | comp | -0.6967 | -0.1591 | -0.8558 | -0.5377 | 5 | 865.3 |  |  | 2026-08-29T07:15:25 | 173.06
4 | 2_down | comp | -0.6967 | -0.1091 | -0.8058 | -0.5877 | 5 | 896.3 |  |  | 2026-08-29T07:15:25 | 179.26
4 | 2_down | comp | -0.6967 | -0.0591 | -0.7558 | -0.6377 | 5 | 927.3 |  |  | 2026-08-29T07:15:25 | 185.46
4 | 2_down | comp | -0.6967 | -0.0091 | -0.7058 | -0.6877 | 5 | 964 |  |  | 2026-08-29T07:15:25 | 192.8
5 | 3_hold_down | comp | -0.6967 | -1.2097 | -1.9064 | 0.513 | 5 | 967 |  |  | 2026-08-29T07:16:21 | 193.4
5 | 3_hold_down | comp | -0.6967 | -1.1597 | -1.8564 | 0.463 | 5 | 932.3 |  |  | 2026-08-29T07:16:21 | 186.46
5 | 3_hold_down | comp | -0.6967 | -1.1097 | -1.8064 | 0.413 | 5 | 903 |  |  | 2026-08-29T07:16:21 | 180.6
5 | 3_hold_down | comp | -0.6967 | -1.0597 | -1.7564 | 0.363 | 5 | 872 |  |  | 2026-08-29T07:16:21 | 174.4
5 | 3_hold_down | comp | -0.6967 | -1.0097 | -1.7064 | 0.313 | 5 | 847 |  |  | 2026-08-29T07:16:21 | 169.4
5 | 3_hold_down | comp | -0.6967 | -0.9597 | -1.6564 | 0.263 | 5 | 822.7 |  |  | 2026-08-29T07:16:21 | 164.54
5 | 3_hold_down | comp | -0.6967 | -0.9097 | -1.6064 | 0.213 | 5 | 803 |  |  | 2026-08-29T07:16:21 | 160.6
5 | 3_hold_down | comp | -0.6967 | -0.8597 | -1.5564 | 0.163 | 5 | 785.7 |  |  | 2026-08-29T07:16:21 | 157.14
5 | 3_hold_down | comp | -0.6967 | -0.8097 | -1.5064 | 0.113 | 5 | 773.3 |  |  | 2026-08-29T07:16:21 | 154.66
5 | 3_hold_down | comp | -0.6967 | -0.7597 | -1.4564 | 0.063 | 5 | 761.3 |  |  | 2026-08-29T07:16:21 | 152.26
5 | 3_hold_down | comp | -0.6967 | -0.7097 | -1.4064 | 0.013 | 5 | 755 |  |  | 2026-08-29T07:16:21 | 151
5 | 3_hold_down | comp | -0.6967 | -0.6597 | -1.3564 | -0.037 | 5 | 749.3 |  |  | 2026-08-29T07:16:21 | 149.86
5 | 3_hold_down | comp | -0.6967 | -0.6097 | -1.3064 | -0.087 | 5 | 749 |  |  | 2026-08-29T07:16:21 | 149.8
5 | 3_hold_down | comp | -0.6967 | -0.5597 | -1.2564 | -0.137 | 5 | 751 |  |  | 2026-08-29T07:16:21 | 150.2
5 | 3_hold_down | comp | -0.6967 | -0.5097 | -1.2064 | -0.187 | 5 | 755.7 |  |  | 2026-08-29T07:16:21 | 151.14
5 | 3_hold_down | comp | -0.6967 | -0.4597 | -1.1564 | -0.237 | 5 | 765 |  |  | 2026-08-29T07:16:21 | 153
5 | 3_hold_down | comp | -0.6967 | -0.4097 | -1.1064 | -0.287 | 5 | 774 |  |  | 2026-08-29T07:16:21 | 154.8
5 | 3_hold_down | comp | -0.6967 | -0.3597 | -1.0564 | -0.337 | 5 | 789.7 |  |  | 2026-08-29T07:16:21 | 157.94
5 | 3_hold_down | comp | -0.6967 | -0.3097 | -1.0064 | -0.387 | 5 | 807.3 |  |  | 2026-08-29T07:16:21 | 161.46
5 | 3_hold_down | comp | -0.6967 | -0.2597 | -0.9564 | -0.437 | 5 | 827.3 |  |  | 2026-08-29T07:16:21 | 165.46
5 | 3_hold_down | comp | -0.6967 | -0.2097 | -0.9064 | -0.487 | 5 | 850 |  |  | 2026-08-29T07:16:21 | 170
5 | 3_hold_down | comp | -0.6967 | -0.1597 | -0.8564 | -0.537 | 5 | 876 |  |  | 2026-08-29T07:16:21 | 175.2
5 | 3_hold_down | comp | -0.6967 | -0.1097 | -0.8064 | -0.587 | 5 | 905.3 |  |  | 2026-08-29T07:16:21 | 181.06
5 | 3_hold_down | comp | -0.6967 | -0.0597 | -0.7564 | -0.637 | 5 | 935 |  |  | 2026-08-29T07:16:21 | 187
5 | 3_hold_down | comp | -0.6967 | -0.0097 | -0.7064 | -0.687 | 5 | 968 |  |  | 2026-08-29T07:16:21 | 193.6
6 | 3_hold_down | comp | -0.6967 | -1.2134 | -1.9102 | 0.5167 | 5 | 967.7 |  |  | 2026-08-29T07:16:51 | 193.54
6 | 3_hold_down | comp | -0.6967 | -1.1634 | -1.8602 | 0.4667 | 5 | 935.3 |  |  | 2026-08-29T07:16:51 | 187.06
6 | 3_hold_down | comp | -0.6967 | -1.1134 | -1.8102 | 0.4167 | 5 | 902.7 |  |  | 2026-08-29T07:16:51 | 180.54
6 | 3_hold_down | comp | -0.6967 | -1.0634 | -1.7602 | 0.3667 | 5 | 874.7 |  |  | 2026-08-29T07:16:51 | 174.94
6 | 3_hold_down | comp | -0.6967 | -1.0134 | -1.7102 | 0.3167 | 5 | 847.7 |  |  | 2026-08-29T07:16:51 | 169.54
6 | 3_hold_down | comp | -0.6967 | -0.9634 | -1.6602 | 0.2667 | 5 | 824.3 |  |  | 2026-08-29T07:16:51 | 164.86
6 | 3_hold_down | comp | -0.6967 | -0.9134 | -1.6102 | 0.2167 | 5 | 805 |  |  | 2026-08-29T07:16:51 | 161
6 | 3_hold_down | comp | -0.6967 | -0.8634 | -1.5602 | 0.1667 | 5 | 788.7 |  |  | 2026-08-29T07:16:51 | 157.74
6 | 3_hold_down | comp | -0.6967 | -0.8134 | -1.5102 | 0.1167 | 5 | 773.7 |  |  | 2026-08-29T07:16:51 | 154.74
6 | 3_hold_down | comp | -0.6967 | -0.7634 | -1.4602 | 0.0667 | 5 | 764 |  |  | 2026-08-29T07:16:51 | 152.8
6 | 3_hold_down | comp | -0.6967 | -0.7134 | -1.4102 | 0.0167 | 5 | 755.3 |  |  | 2026-08-29T07:16:51 | 151.06
6 | 3_hold_down | comp | -0.6967 | -0.6634 | -1.3602 | -0.0333 | 5 | 750 |  |  | 2026-08-29T07:16:51 | 150
6 | 3_hold_down | comp | -0.6967 | -0.6134 | -1.3102 | -0.0833 | 5 | 749.3 |  |  | 2026-08-29T07:16:51 | 149.86
6 | 3_hold_down | comp | -0.6967 | -0.5634 | -1.2602 | -0.1333 | 5 | 750 |  |  | 2026-08-29T07:16:51 | 150
6 | 3_hold_down | comp | -0.6967 | -0.5134 | -1.2102 | -0.1833 | 5 | 755 |  |  | 2026-08-29T07:16:51 | 151
6 | 3_hold_down | comp | -0.6967 | -0.4634 | -1.1602 | -0.2333 | 5 | 762.3 |  |  | 2026-08-29T07:16:51 | 152.46
6 | 3_hold_down | comp | -0.6967 | -0.4134 | -1.1102 | -0.2833 | 5 | 774.3 |  |  | 2026-08-29T07:16:51 | 154.86
6 | 3_hold_down | comp | -0.6967 | -0.3634 | -1.0602 | -0.3333 | 5 | 788 |  |  | 2026-08-29T07:16:51 | 157.6
6 | 3_hold_down | comp | -0.6967 | -0.3134 | -1.0102 | -0.3833 | 5 | 805 |  |  | 2026-08-29T07:16:51 | 161
6 | 3_hold_down | comp | -0.6967 | -0.2634 | -0.9602 | -0.4333 | 5 | 825.7 |  |  | 2026-08-29T07:16:51 | 165.14
6 | 3_hold_down | comp | -0.6967 | -0.2134 | -0.9102 | -0.4833 | 5 | 849 |  |  | 2026-08-29T07:16:51 | 169.8
6 | 3_hold_down | comp | -0.6967 | -0.1634 | -0.8602 | -0.5333 | 5 | 875.7 |  |  | 2026-08-29T07:16:51 | 175.14
6 | 3_hold_down | comp | -0.6967 | -0.1134 | -0.8102 | -0.5833 | 5 | 902.3 |  |  | 2026-08-29T07:16:51 | 180.46
6 | 3_hold_down | comp | -0.6967 | -0.0634 | -0.7602 | -0.6333 | 5 | 934 |  |  | 2026-08-29T07:16:51 | 186.8
6 | 3_hold_down | comp | -0.6967 | -0.0134 | -0.7102 | -0.6833 | 5 | 968.7 |  |  | 2026-08-29T07:16:51 | 193.74
7 | 3_hold_down | comp | -0.6967 | -1.2139 | -1.9106 | 0.5171 | 5 | 976.3 |  |  | 2026-08-29T07:17:51 | 195.26
7 | 3_hold_down | comp | -0.6967 | -1.1639 | -1.8606 | 0.4671 | 5 | 943.7 |  |  | 2026-08-29T07:17:51 | 188.74
7 | 3_hold_down | comp | -0.6967 | -1.1139 | -1.8106 | 0.4171 | 5 | 911.3 |  |  | 2026-08-29T07:17:51 | 182.26
7 | 3_hold_down | comp | -0.6967 | -1.0639 | -1.7606 | 0.3671 | 5 | 881.3 |  |  | 2026-08-29T07:17:51 | 176.26
7 | 3_hold_down | comp | -0.6967 | -1.0139 | -1.7106 | 0.3171 | 5 | 856 |  |  | 2026-08-29T07:17:51 | 171.2
7 | 3_hold_down | comp | -0.6967 | -0.9639 | -1.6606 | 0.2671 | 5 | 832.3 |  |  | 2026-08-29T07:17:51 | 166.46
7 | 3_hold_down | comp | -0.6967 | -0.9139 | -1.6106 | 0.2171 | 5 | 811.7 |  |  | 2026-08-29T07:17:51 | 162.34
7 | 3_hold_down | comp | -0.6967 | -0.8639 | -1.5606 | 0.1671 | 5 | 795.3 |  |  | 2026-08-29T07:17:51 | 159.06
7 | 3_hold_down | comp | -0.6967 | -0.8139 | -1.5106 | 0.1171 | 5 | 782 |  |  | 2026-08-29T07:17:51 | 156.4
7 | 3_hold_down | comp | -0.6967 | -0.7639 | -1.4606 | 0.0671 | 5 | 769 |  |  | 2026-08-29T07:17:51 | 153.8
7 | 3_hold_down | comp | -0.6967 | -0.7139 | -1.4106 | 0.0171 | 5 | 761.3 |  |  | 2026-08-29T07:17:51 | 152.26
7 | 3_hold_down | comp | -0.6967 | -0.6639 | -1.3606 | -0.0329 | 5 | 756 |  |  | 2026-08-29T07:17:51 | 151.2
7 | 3_hold_down | comp | -0.6967 | -0.6139 | -1.3106 | -0.0829 | 5 | 754 |  |  | 2026-08-29T07:17:51 | 150.8
7 | 3_hold_down | comp | -0.6967 | -0.5639 | -1.2606 | -0.1329 | 5 | 758 |  |  | 2026-08-29T07:17:51 | 151.6
7 | 3_hold_down | comp | -0.6967 | -0.5139 | -1.2106 | -0.1829 | 5 | 759.7 |  |  | 2026-08-29T07:17:51 | 151.94
7 | 3_hold_down | comp | -0.6967 | -0.4639 | -1.1606 | -0.2329 | 5 | 769 |  |  | 2026-08-29T07:17:51 | 153.8
7 | 3_hold_down | comp | -0.6967 | -0.4139 | -1.1106 | -0.2829 | 5 | 779.7 |  |  | 2026-08-29T07:17:51 | 155.94
7 | 3_hold_down | comp | -0.6967 | -0.3639 | -1.0606 | -0.3329 | 5 | 793.3 |  |  | 2026-08-29T07:17:51 | 158.66
7 | 3_hold_down | comp | -0.6967 | -0.3139 | -1.0106 | -0.3829 | 5 | 811 |  |  | 2026-08-29T07:17:51 | 162.2
7 | 3_hold_down | comp | -0.6967 | -0.2639 | -0.9606 | -0.4329 | 5 | 829.3 |  |  | 2026-08-29T07:17:51 | 165.86
7 | 3_hold_down | comp | -0.6967 | -0.2139 | -0.9106 | -0.4829 | 5 | 854 |  |  | 2026-08-29T07:17:51 | 170.8
7 | 3_hold_down | comp | -0.6967 | -0.1639 | -0.8606 | -0.5329 | 5 | 880.3 |  |  | 2026-08-29T07:17:51 | 176.06
7 | 3_hold_down | comp | -0.6967 | -0.1139 | -0.8106 | -0.5829 | 5 | 908.3 |  |  | 2026-08-29T07:17:51 | 181.66
7 | 3_hold_down | comp | -0.6967 | -0.0639 | -0.7606 | -0.6329 | 5 | 940 |  |  | 2026-08-29T07:17:51 | 188
7 | 3_hold_down | comp | -0.6967 | -0.0139 | -0.7106 | -0.6829 | 5 | 973.3 |  |  | 2026-08-29T07:17:51 | 194.66
8 | 3_hold_down | comp | -0.6967 | -1.2117 | -1.9085 | 0.515 | 5 | 991.3 |  |  | 2026-08-29T07:20:51 | 198.26
8 | 3_hold_down | comp | -0.6967 | -1.1617 | -1.8585 | 0.465 | 5 | 956.7 |  |  | 2026-08-29T07:20:51 | 191.34
8 | 3_hold_down | comp | -0.6967 | -1.1117 | -1.8085 | 0.415 | 5 | 924 |  |  | 2026-08-29T07:20:51 | 184.8
8 | 3_hold_down | comp | -0.6967 | -1.0617 | -1.7585 | 0.365 | 5 | 895.7 |  |  | 2026-08-29T07:20:51 | 179.14
8 | 3_hold_down | comp | -0.6967 | -1.0117 | -1.7085 | 0.315 | 5 | 868.3 |  |  | 2026-08-29T07:20:51 | 173.66
8 | 3_hold_down | comp | -0.6967 | -0.9617 | -1.6585 | 0.265 | 5 | 844.7 |  |  | 2026-08-29T07:20:51 | 168.94
8 | 3_hold_down | comp | -0.6967 | -0.9117 | -1.6085 | 0.215 | 5 | 824 |  |  | 2026-08-29T07:20:51 | 164.8
8 | 3_hold_down | comp | -0.6967 | -0.8617 | -1.5585 | 0.165 | 5 | 808 |  |  | 2026-08-29T07:20:51 | 161.6
8 | 3_hold_down | comp | -0.6967 | -0.8117 | -1.5085 | 0.115 | 5 | 792.7 |  |  | 2026-08-29T07:20:51 | 158.54
8 | 3_hold_down | comp | -0.6967 | -0.7617 | -1.4585 | 0.065 | 5 | 781 |  |  | 2026-08-29T07:20:51 | 156.2
8 | 3_hold_down | comp | -0.6967 | -0.7117 | -1.4085 | 0.015 | 5 | 772.3 |  |  | 2026-08-29T07:20:51 | 154.46
8 | 3_hold_down | comp | -0.6967 | -0.6617 | -1.3585 | -0.035 | 5 | 766.7 |  |  | 2026-08-29T07:20:51 | 153.34
8 | 3_hold_down | comp | -0.6967 | -0.6117 | -1.3085 | -0.085 | 5 | 765.7 |  |  | 2026-08-29T07:20:51 | 153.14
8 | 3_hold_down | comp | -0.6967 | -0.5617 | -1.2585 | -0.135 | 5 | 767 |  |  | 2026-08-29T07:20:51 | 153.4
8 | 3_hold_down | comp | -0.6967 | -0.5117 | -1.2085 | -0.185 | 5 | 771.3 |  |  | 2026-08-29T07:20:51 | 154.26
8 | 3_hold_down | comp | -0.6967 | -0.4617 | -1.1585 | -0.235 | 5 | 780 |  |  | 2026-08-29T07:20:51 | 156
8 | 3_hold_down | comp | -0.6967 | -0.4117 | -1.1085 | -0.285 | 5 | 790 |  |  | 2026-08-29T07:20:51 | 158
8 | 3_hold_down | comp | -0.6967 | -0.3617 | -1.0585 | -0.335 | 5 | 804 |  |  | 2026-08-29T07:20:51 | 160.8
8 | 3_hold_down | comp | -0.6967 | -0.3117 | -1.0085 | -0.385 | 5 | 821 |  |  | 2026-08-29T07:20:51 | 164.2
8 | 3_hold_down | comp | -0.6967 | -0.2617 | -0.9585 | -0.435 | 5 | 841 |  |  | 2026-08-29T07:20:51 | 168.2
8 | 3_hold_down | comp | -0.6967 | -0.2117 | -0.9085 | -0.485 | 5 | 863.7 |  |  | 2026-08-29T07:20:51 | 172.74
8 | 3_hold_down | comp | -0.6967 | -0.1617 | -0.8585 | -0.535 | 5 | 889.3 |  |  | 2026-08-29T07:20:51 | 177.86
8 | 3_hold_down | comp | -0.6967 | -0.1117 | -0.8085 | -0.585 | 5 | 919.7 |  |  | 2026-08-29T07:20:51 | 183.94
8 | 3_hold_down | comp | -0.6967 | -0.0617 | -0.7585 | -0.635 | 5 | 951.3 |  |  | 2026-08-29T07:20:51 | 190.26
8 | 3_hold_down | comp | -0.6967 | -0.0117 | -0.7085 | -0.685 | 5 | 985 |  |  | 2026-08-29T07:20:51 | 197
9 | 3_hold_down | comp | -0.7482 | -1.2012 | -1.9494 | 0.4531 | 5 | 933 |  |  | 2026-08-29T07:26:17 | 186.6
9 | 3_hold_down | comp | -0.7482 | -1.1512 | -1.8994 | 0.4031 | 5 | 899.3 |  |  | 2026-08-29T07:26:17 | 179.86
9 | 3_hold_down | comp | -0.7482 | -1.1012 | -1.8494 | 0.3531 | 5 | 867.3 |  |  | 2026-08-29T07:26:17 | 173.46
9 | 3_hold_down | comp | -0.7482 | -1.0512 | -1.7994 | 0.3031 | 5 | 838.3 |  |  | 2026-08-29T07:26:17 | 167.66
9 | 3_hold_down | comp | -0.7482 | -1.0012 | -1.7494 | 0.2531 | 5 | 812 |  |  | 2026-08-29T07:26:17 | 162.4
9 | 3_hold_down | comp | -0.7482 | -0.9512 | -1.6994 | 0.2031 | 5 | 789.7 |  |  | 2026-08-29T07:26:17 | 157.94
9 | 3_hold_down | comp | -0.7482 | -0.9012 | -1.6494 | 0.1531 | 5 | 768.3 |  |  | 2026-08-29T07:26:17 | 153.66
9 | 3_hold_down | comp | -0.7482 | -0.8512 | -1.5994 | 0.1031 | 5 | 751 |  |  | 2026-08-29T07:26:17 | 150.2
9 | 3_hold_down | comp | -0.7482 | -0.8012 | -1.5494 | 0.0531 | 5 | 737 |  |  | 2026-08-29T07:26:17 | 147.4
9 | 3_hold_down | comp | -0.7482 | -0.7512 | -1.4994 | 0.0031 | 5 | 726.7 |  |  | 2026-08-29T07:26:17 | 145.34
9 | 3_hold_down | comp | -0.7482 | -0.7012 | -1.4494 | -0.0469 | 5 | 718.3 |  |  | 2026-08-29T07:26:17 | 143.66
9 | 3_hold_down | comp | -0.7482 | -0.6512 | -1.3994 | -0.0969 | 5 | 713.3 |  |  | 2026-08-29T07:26:17 | 142.66
9 | 3_hold_down | comp | -0.7482 | -0.6012 | -1.3494 | -0.1469 | 5 | 711.3 |  |  | 2026-08-29T07:26:17 | 142.26
9 | 3_hold_down | comp | -0.7482 | -0.5512 | -1.2994 | -0.1969 | 5 | 714.3 |  |  | 2026-08-29T07:26:17 | 142.86
9 | 3_hold_down | comp | -0.7482 | -0.5012 | -1.2494 | -0.2469 | 5 | 717.3 |  |  | 2026-08-29T07:26:17 | 143.46
9 | 3_hold_down | comp | -0.7482 | -0.4512 | -1.1994 | -0.2969 | 5 | 726 |  |  | 2026-08-29T07:26:17 | 145.2
9 | 3_hold_down | comp | -0.7482 | -0.4012 | -1.1494 | -0.3469 | 5 | 736.7 |  |  | 2026-08-29T07:26:17 | 147.34
9 | 3_hold_down | comp | -0.7482 | -0.3512 | -1.0994 | -0.3969 | 5 | 750.3 |  |  | 2026-08-29T07:26:17 | 150.06
9 | 3_hold_down | comp | -0.7482 | -0.3012 | -1.0494 | -0.4469 | 5 | 768.3 |  |  | 2026-08-29T07:26:17 | 153.66
9 | 3_hold_down | comp | -0.7482 | -0.2512 | -0.9994 | -0.4969 | 5 | 788.3 |  |  | 2026-08-29T07:26:17 | 157.66
9 | 3_hold_down | comp | -0.7482 | -0.2012 | -0.9494 | -0.5469 | 5 | 810.7 |  |  | 2026-08-29T07:26:17 | 162.14
9 | 3_hold_down | comp | -0.7482 | -0.1512 | -0.8994 | -0.5969 | 5 | 836.3 |  |  | 2026-08-29T07:26:17 | 167.26
9 | 3_hold_down | comp | -0.7482 | -0.1012 | -0.8494 | -0.6469 | 5 | 865 |  |  | 2026-08-29T07:26:17 | 173
9 | 3_hold_down | comp | -0.7482 | -0.0512 | -0.7994 | -0.6969 | 5 | 896.7 |  |  | 2026-08-29T07:26:17 | 179.34
9 | 3_hold_down | comp | -0.7482 | -0.0012 | -0.7494 | -0.7469 | 5 | 930.3 |  |  | 2026-08-29T07:26:17 | 186.06
10 | 3_hold_down | comp | -0.7482 | -1.1998 | -1.9479 | 0.4516 | 5 | 960.3 |  |  | 2026-08-29T07:35:51 | 192.06
10 | 3_hold_down | comp | -0.7482 | -1.1498 | -1.8979 | 0.4016 | 5 | 926 |  |  | 2026-08-29T07:35:51 | 185.2
10 | 3_hold_down | comp | -0.7482 | -1.0998 | -1.8479 | 0.3516 | 5 | 893.7 |  |  | 2026-08-29T07:35:51 | 178.74
10 | 3_hold_down | comp | -0.7482 | -1.0498 | -1.7979 | 0.3016 | 5 | 863.3 |  |  | 2026-08-29T07:35:51 | 172.66
10 | 3_hold_down | comp | -0.7482 | -0.9998 | -1.7479 | 0.2516 | 5 | 834.3 |  |  | 2026-08-29T07:35:51 | 166.86
10 | 3_hold_down | comp | -0.7482 | -0.9498 | -1.6979 | 0.2016 | 5 | 811 |  |  | 2026-08-29T07:35:51 | 162.2
10 | 3_hold_down | comp | -0.7482 | -0.8998 | -1.6479 | 0.1516 | 5 | 790.7 |  |  | 2026-08-29T07:35:51 | 158.14
10 | 3_hold_down | comp | -0.7482 | -0.8498 | -1.5979 | 0.1016 | 5 | 771.3 |  |  | 2026-08-29T07:35:51 | 154.26
10 | 3_hold_down | comp | -0.7482 | -0.7998 | -1.5479 | 0.0516 | 5 | 756.7 |  |  | 2026-08-29T07:35:51 | 151.34
10 | 3_hold_down | comp | -0.7482 | -0.7498 | -1.4979 | 0.0016 | 5 | 744.3 |  |  | 2026-08-29T07:35:51 | 148.86
10 | 3_hold_down | comp | -0.7482 | -0.6998 | -1.4479 | -0.0484 | 5 | 736.3 |  |  | 2026-08-29T07:35:51 | 147.26
10 | 3_hold_down | comp | -0.7482 | -0.6498 | -1.3979 | -0.0984 | 5 | 729.3 |  |  | 2026-08-29T07:35:51 | 145.86
10 | 3_hold_down | comp | -0.7482 | -0.5998 | -1.3479 | -0.1484 | 5 | 728.3 |  |  | 2026-08-29T07:35:51 | 145.66
10 | 3_hold_down | comp | -0.7482 | -0.5498 | -1.2979 | -0.1984 | 5 | 729 |  |  | 2026-08-29T07:35:51 | 145.8
10 | 3_hold_down | comp | -0.7482 | -0.4998 | -1.2479 | -0.2484 | 5 | 734.3 |  |  | 2026-08-29T07:35:51 | 146.86
10 | 3_hold_down | comp | -0.7482 | -0.4498 | -1.1979 | -0.2984 | 5 | 740 |  |  | 2026-08-29T07:35:51 | 148
10 | 3_hold_down | comp | -0.7482 | -0.3998 | -1.1479 | -0.3484 | 5 | 749.3 |  |  | 2026-08-29T07:35:51 | 149.86
10 | 3_hold_down | comp | -0.7482 | -0.3498 | -1.0979 | -0.3984 | 5 | 764 |  |  | 2026-08-29T07:35:51 | 152.8
10 | 3_hold_down | comp | -0.7482 | -0.2998 | -1.0479 | -0.4484 | 5 | 780.7 |  |  | 2026-08-29T07:35:51 | 156.14
10 | 3_hold_down | comp | -0.7482 | -0.2498 | -0.9979 | -0.4984 | 5 | 800.3 |  |  | 2026-08-29T07:35:51 | 160.06
10 | 3_hold_down | comp | -0.7482 | -0.1998 | -0.9479 | -0.5484 | 5 | 823 |  |  | 2026-08-29T07:35:51 | 164.6
10 | 3_hold_down | comp | -0.7482 | -0.1498 | -0.8979 | -0.5984 | 5 | 848.7 |  |  | 2026-08-29T07:35:51 | 169.74
10 | 3_hold_down | comp | -0.7482 | -0.0998 | -0.8479 | -0.6484 | 5 | 877 |  |  | 2026-08-29T07:35:51 | 175.4
10 | 3_hold_down | comp | -0.7482 | -0.0498 | -0.7979 | -0.6984 | 5 | 907.7 |  |  | 2026-08-29T07:35:51 | 181.54
10 | 3_hold_down | comp | -0.7482 | 0.0002 | -0.7479 | -0.7484 | 5 | 940.7 |  |  | 2026-08-29T07:35:51 | 188.14
11 | 4_up | a |  | -4 | -4 | -4 | 5 | 1.3 | 0.7 | 0.7 | 2026-08-29T07:35:51 | 0.26
11 | 4_up | a |  | -3.95 | -3.95 | -4 | 5 | 0 | 0.7 | -0.7 | 2026-08-29T07:35:51 | 0
11 | 4_up | a |  | -3.9 | -3.9 | -4 | 5 | 0 | 0.7 | -0.7 | 2026-08-29T07:35:51 | 0
11 | 4_up | a |  | -3.85 | -3.85 | -4 | 5 | 0 | 0.7 | -0.7 | 2026-08-29T07:35:51 | 0
11 | 4_up | a |  | -3.8 | -3.8 | -4 | 5 | 0 | 0.7 | -0.7 | 2026-08-29T07:35:51 | 0
11 | 4_up | a |  | -3.75 | -3.75 | -4 | 5 | 0 | 0.7 | -0.7 | 2026-08-29T07:35:51 | 0
11 | 4_up | a |  | -3.7 | -3.7 | -4 | 5 | 0 | 0.7 | -0.7 | 2026-08-29T07:35:51 | 0
11 | 4_up | a |  | -3.65 | -3.65 | -4 | 5 | 0 | 0.7 | -0.7 | 2026-08-29T07:35:51 | 0
11 | 4_up | a |  | -3.6 | -3.6 | -4 | 5 | 0 | 0.7 | -0.7 | 2026-08-29T07:35:51 | 0
11 | 4_up | a |  | -3.55 | -3.55 | -4 | 5 | 0 | 0.7 | -0.7 | 2026-08-29T07:35:51 | 0
11 | 4_up | a |  | -3.5 | -3.5 | -4 | 5 | 0 | 0.7 | -0.7 | 2026-08-29T07:35:51 | 0
11 | 4_up | a |  | -3.45 | -3.45 | -4 | 5 | 0 | 0.7 | -0.7 | 2026-08-29T07:35:51 | 0
11 | 4_up | a |  | -3.4 | -3.4 | -4 | 5 | 0 | 0.7 | -0.7 | 2026-08-29T07:35:51 | 0
11 | 4_up | a |  | -3.35 | -3.35 | -4 | 5 | 0 | 0.7 | -0.7 | 2026-08-29T07:35:51 | 0
11 | 4_up | a |  | -3.3 | -3.3 | -4 | 5 | 0 | 0.7 | -0.7 | 2026-08-29T07:35:51 | 0
11 | 4_up | a |  | -3.25 | -3.25 | -4 | 5 | 0 | 0.7 | -0.7 | 2026-08-29T07:35:51 | 0
11 | 4_up | a |  | -3.2 | -3.2 | -4 | 5 | 0 | 0.7 | -0.7 | 2026-08-29T07:35:51 | 0
11 | 4_up | a |  | -3.15 | -3.15 | -4 | 5 | 0 | 0.7 | -0.7 | 2026-08-29T07:35:51 | 0
11 | 4_up | a |  | -3.1 | -3.1 | -4 | 5 | 0 | 0.7 | -0.7 | 2026-08-29T07:35:51 | 0
11 | 4_up | a |  | -3.05 | -3.05 | -4 | 5 | 0 | 0.7 | -0.7 | 2026-08-29T07:35:51 | 0
11 | 4_up | a |  | -3 | -3 | -4 | 5 | 0 | 0.7 | -0.7 | 2026-08-29T07:35:51 | 0
11 | 4_up | a |  | -2.95 | -2.95 | -4 | 5 | 0 | 0.7 | -0.7 | 2026-08-29T07:35:51 | 0
11 | 4_up | a |  | -2.9 | -2.9 | -4 | 5 | 0 | 0.7 | -0.7 | 2026-08-29T07:35:51 | 0
11 | 4_up | a |  | -2.85 | -2.85 | -4 | 5 | 0 | 0.7 | -0.7 | 2026-08-29T07:35:51 | 0
11 | 4_up | a |  | -2.8 | -2.8 | -4 | 5 | 0 | 0.7 | -0.7 | 2026-08-29T07:35:51 | 0
11 | 4_up | a |  | -2.75 | -2.75 | -4 | 5 | 0 | 0.7 | -0.7 | 2026-08-29T07:35:51 | 0
11 | 4_up | a |  | -2.7 | -2.7 | -4 | 5 | 0 | 0.7 | -0.7 | 2026-08-29T07:35:51 | 0
11 | 4_up | a |  | -2.65 | -2.65 | -4 | 5 | 0.7 | 0.7 | 0 | 2026-08-29T07:35:51 | 0.14
11 | 4_up | a |  | -2.6 | -2.6 | -4 | 5 | 1.7 | 0.7 | 1 | 2026-08-29T07:35:51 | 0.34
11 | 4_up | a |  | -2.55 | -2.55 | -4 | 5 | 3.7 | 0.7 | 3 | 2026-08-29T07:35:51 | 0.74
11 | 4_up | a |  | -2.5 | -2.5 | -4 | 5 | 5.3 | 0.7 | 4.7 | 2026-08-29T07:35:51 | 1.06
11 | 4_up | a |  | -2.45 | -2.45 | -4 | 5 | 8.7 | 0.7 | 8 | 2026-08-29T07:35:51 | 1.74
11 | 4_up | a |  | -2.4 | -2.4 | -4 | 5 | 11.7 | 0.7 | 11 | 2026-08-29T07:35:51 | 2.34
11 | 4_up | a |  | -2.35 | -2.35 | -4 | 5 | 15.3 | 0.7 | 14.7 | 2026-08-29T07:35:51 | 3.06
11 | 4_up | a |  | -2.3 | -2.3 | -4 | 5 | 20.3 | 0.7 | 19.7 | 2026-08-29T07:35:51 | 4.06
11 | 4_up | a |  | -2.25 | -2.25 | -4 | 5 | 25.3 | 0.7 | 24.7 | 2026-08-29T07:35:51 | 5.06
11 | 4_up | a |  | -2.2 | -2.2 | -4 | 5 | 31.7 | 0.7 | 31 | 2026-08-29T07:35:51 | 6.34
11 | 4_up | a |  | -2.15 | -2.15 | -4 | 5 | 38.7 | 0.7 | 38 | 2026-08-29T07:35:51 | 7.74
11 | 4_up | a |  | -2.1 | -2.1 | -4 | 5 | 46.7 | 0.7 | 46 | 2026-08-29T07:35:51 | 9.34
11 | 4_up | a |  | -2.05 | -2.05 | -4 | 5 | 56.3 | 0.7 | 55.7 | 2026-08-29T07:35:51 | 11.26
11 | 4_up | a |  | -2 | -2 | -4 | 5 | 66.3 | 0.7 | 65.7 | 2026-08-29T07:35:51 | 13.26
11 | 4_up | a |  | -1.95 | -1.95 | -4 | 5 | 78 | 0.7 | 77.3 | 2026-08-29T07:35:51 | 15.6
11 | 4_up | a |  | -1.9 | -1.9 | -4 | 5 | 90.7 | 0.7 | 90 | 2026-08-29T07:35:51 | 18.14
11 | 4_up | a |  | -1.85 | -1.85 | -4 | 5 | 104.3 | 0.7 | 103.7 | 2026-08-29T07:35:51 | 20.86
11 | 4_up | a |  | -1.8 | -1.8 | -4 | 5 | 120 | 0.7 | 119.3 | 2026-08-29T07:35:51 | 24
11 | 4_up | a |  | -1.75 | -1.75 | -4 | 5 | 136.7 | 0.7 | 136 | 2026-08-29T07:35:51 | 27.34
11 | 4_up | a |  | -1.7 | -1.7 | -4 | 5 | 156 | 0.7 | 155.3 | 2026-08-29T07:35:51 | 31.2
11 | 4_up | a |  | -1.65 | -1.65 | -4 | 5 | 174 | 0.7 | 173.3 | 2026-08-29T07:35:51 | 34.8
11 | 4_up | a |  | -1.6 | -1.6 | -4 | 5 | 196 | 0.7 | 195.3 | 2026-08-29T07:35:51 | 39.2
11 | 4_up | a |  | -1.55 | -1.55 | -4 | 5 | 218 | 0.7 | 217.3 | 2026-08-29T07:35:51 | 43.6
11 | 4_up | a |  | -1.5 | -1.5 | -4 | 5 | 241.3 | 0.7 | 240.7 | 2026-08-29T07:35:51 | 48.26
11 | 4_up | a |  | -1.45 | -1.45 | -4 | 5 | 266.3 | 0.7 | 265.7 | 2026-08-29T07:35:51 | 53.26
11 | 4_up | a |  | -1.4 | -1.4 | -4 | 5 | 293 | 0.7 | 292.3 | 2026-08-29T07:35:51 | 58.6
11 | 4_up | a |  | -1.35 | -1.35 | -4 | 5 | 321 | 0.7 | 320.3 | 2026-08-29T07:35:51 | 64.2
11 | 4_up | a |  | -1.3 | -1.3 | -4 | 5 | 351.3 | 0.7 | 350.7 | 2026-08-29T07:35:51 | 70.26
11 | 4_up | a |  | -1.25 | -1.25 | -4 | 5 | 383.3 | 0.7 | 382.7 | 2026-08-29T07:35:51 | 76.66
11 | 4_up | a |  | -1.2 | -1.2 | -4 | 5 | 416.3 | 0.7 | 415.7 | 2026-08-29T07:35:51 | 83.26
11 | 4_up | a |  | -1.15 | -1.15 | -4 | 5 | 450.3 | 0.7 | 449.7 | 2026-08-29T07:35:51 | 90.06
11 | 4_up | a |  | -1.1 | -1.1 | -4 | 5 | 486.7 | 0.7 | 486 | 2026-08-29T07:35:51 | 97.34
11 | 4_up | a |  | -1.05 | -1.05 | -4 | 5 | 525.7 | 0.7 | 525 | 2026-08-29T07:35:51 | 105.14
11 | 4_up | a |  | -1 | -1 | -4 | 5 | 565.3 | 0.7 | 564.7 | 2026-08-29T07:35:51 | 113.06
11 | 4_up | a |  | -0.95 | -0.95 | -4 | 5 | 606 | 0.7 | 605.3 | 2026-08-29T07:35:51 | 121.2
11 | 4_up | a |  | -0.9 | -0.9 | -4 | 5 | 649.3 | 0.7 | 648.7 | 2026-08-29T07:35:51 | 129.86
11 | 4_up | a |  | -0.85 | -0.85 | -4 | 5 | 693.7 | 0.7 | 693 | 2026-08-29T07:35:51 | 138.74
11 | 4_up | a |  | -0.8 | -0.8 | -4 | 5 | 740 | 0.7 | 739.3 | 2026-08-29T07:35:51 | 148
11 | 4_up | a |  | -0.75 | -0.75 | -4 | 5 | 786.7 | 0.7 | 786 | 2026-08-29T07:35:51 | 157.34
11 | 4_up | a |  | -0.7 | -0.7 | -4 | 5 | 835.3 | 0.7 | 834.7 | 2026-08-29T07:35:51 | 167.06
11 | 4_up | a |  | -0.65 | -0.65 | -4 | 5 | 885.7 | 0.7 | 885 | 2026-08-29T07:35:51 | 177.14
11 | 4_up | a |  | -0.6 | -0.6 | -4 | 5 | 937.3 | 0.7 | 936.7 | 2026-08-29T07:35:51 | 187.46
11 | 4_up | a |  | -0.55 | -0.55 | -4 | 5 | 990.7 | 0.7 | 990 | 2026-08-29T07:35:51 | 198.14
11 | 4_up | a |  | -0.5 | -0.5 | -4 | 5 | 1045 | 0.7 | 1044.3 | 2026-08-29T07:35:51 | 209
11 | 4_up | a |  | -0.45 | -0.45 | -4 | 5 | 1101.7 | 0.7 | 1101 | 2026-08-29T07:35:51 | 220.34
11 | 4_up | a |  | -0.4 | -0.4 | -4 | 5 | 1159 | 0.7 | 1158.3 | 2026-08-29T07:35:51 | 231.8
11 | 4_up | a |  | -0.35 | -0.35 | -4 | 5 | 1218.7 | 0.7 | 1218 | 2026-08-29T07:35:51 | 243.74
11 | 4_up | a |  | -0.3 | -0.3 | -4 | 5 | 1279 | 0.7 | 1278.3 | 2026-08-29T07:35:51 | 255.8
11 | 4_up | a |  | -0.25 | -0.25 | -4 | 5 | 1341.7 | 0.7 | 1341 | 2026-08-29T07:35:51 | 268.34
11 | 4_up | a |  | -0.2 | -0.2 | -4 | 5 | 1406 | 0.7 | 1405.3 | 2026-08-29T07:35:51 | 281.2
11 | 4_up | a |  | -0.15 | -0.15 | -4 | 5 | 1472.7 | 0.7 | 1472 | 2026-08-29T07:35:51 | 294.54
11 | 4_up | a |  | -0.1 | -0.1 | -4 | 5 | 1537 | 0.7 | 1536.3 | 2026-08-29T07:35:51 | 307.4
11 | 4_up | a |  | -0.05 | -0.05 | -4 | 5 | 1606.3 | 0.7 | 1605.7 | 2026-08-29T07:35:51 | 321.26
11 | 4_up | a |  | 0 | 0 | -4 | 5 | 1674.7 | 0.7 | 1674 | 2026-08-29T07:35:51 | 334.94
11 | 4_up | a |  | 0.05 | 0.05 | -4 | 5 | 1744.3 | 0.7 | 1743.7 | 2026-08-29T07:35:51 | 348.86
11 | 4_up | a |  | 0.1 | 0.1 | -4 | 5 | 1816 | 0.7 | 1815.3 | 2026-08-29T07:35:51 | 363.2
11 | 4_up | a |  | 0.15 | 0.15 | -4 | 5 | 1888.7 | 0.7 | 1888 | 2026-08-29T07:35:51 | 377.74
11 | 4_up | a |  | 0.2 | 0.2 | -4 | 5 | 1963 | 0.7 | 1962.3 | 2026-08-29T07:35:51 | 392.6
11 | 4_up | a |  | 0.25 | 0.25 | -4 | 5 | 2039.7 | 0.7 | 2039 | 2026-08-29T07:35:51 | 407.94
11 | 4_up | a |  | 0.3 | 0.3 | -4 | 5 | 2114 | 0.7 | 2113.3 | 2026-08-29T07:35:51 | 422.8
11 | 4_up | a |  | 0.35 | 0.35 | -4 | 5 | 2192.3 | 0.7 | 2191.7 | 2026-08-29T07:35:51 | 438.46
11 | 4_up | a |  | 0.4 | 0.4 | -4 | 5 | 2272 | 0.7 | 2271.3 | 2026-08-29T07:35:51 | 454.4
11 | 4_up | a |  | 0.45 | 0.45 | -4 | 5 | 2352 | 0.7 | 2351.3 | 2026-08-29T07:35:51 | 470.4
11 | 4_up | a |  | 0.5 | 0.5 | -4 | 5 | 2433.3 | 0.7 | 2432.7 | 2026-08-29T07:35:51 | 486.66
11 | 4_up | a |  | 0.55 | 0.55 | -4 | 5 | 2515 | 0.7 | 2514.3 | 2026-08-29T07:35:51 | 503
11 | 4_up | a |  | 0.6 | 0.6 | -4 | 5 | 2600 | 0.7 | 2599.3 | 2026-08-29T07:35:51 | 520
11 | 4_up | a |  | 0.65 | 0.65 | -4 | 5 | 2685.7 | 0.7 | 2685 | 2026-08-29T07:35:51 | 537.14
11 | 4_up | a |  | 0.7 | 0.7 | -4 | 5 | 2770.3 | 0.7 | 2769.7 | 2026-08-29T07:35:51 | 554.06
11 | 4_up | a |  | 0.75 | 0.75 | -4 | 5 | 2855.3 | 0.7 | 2854.7 | 2026-08-29T07:35:51 | 571.06
11 | 4_up | a |  | 0.8 | 0.8 | -4 | 5 | 2947.7 | 0.7 | 2947 | 2026-08-29T07:35:51 | 589.54
11 | 4_up | a |  | 0.85 | 0.85 | -4 | 5 | 3038 | 0.7 | 3037.3 | 2026-08-29T07:35:51 | 607.6
11 | 4_up | a |  | 0.9 | 0.9 | -4 | 5 | 3124.3 | 0.7 | 3123.7 | 2026-08-29T07:35:51 | 624.86
11 | 4_up | a |  | 0.95 | 0.95 | -4 | 5 | 3218.3 | 0.7 | 3217.7 | 2026-08-29T07:35:51 | 643.66
11 | 4_up | a |  | 1 | 1 | -4 | 5 | 3312 | 0.7 | 3311.3 | 2026-08-29T07:35:51 | 662.4
11 | 4_up | a |  | 1.05 | 1.05 | -4 | 5 | 3407.7 | 0.7 | 3407 | 2026-08-29T07:35:51 | 681.54
11 | 4_up | a |  | 1.1 | 1.1 | -4 | 5 | 3504 | 0.7 | 3503.3 | 2026-08-29T07:35:51 | 700.8
11 | 4_up | a |  | 1.15 | 1.15 | -4 | 5 | 3604 | 0.7 | 3603.3 | 2026-08-29T07:35:51 | 720.8
11 | 4_up | a |  | 1.2 | 1.2 | -4 | 5 | 3700 | 0.7 | 3699.3 | 2026-08-29T07:35:51 | 740
11 | 4_up | a |  | 1.25 | 1.25 | -4 | 5 | 3800 | 0.7 | 3799.3 | 2026-08-29T07:35:51 | 760
11 | 4_up | a |  | 1.3 | 1.3 | -4 | 5 | 3903 | 0.7 | 3902.3 | 2026-08-29T07:35:51 | 780.6
11 | 4_up | a |  | 1.35 | 1.35 | -4 | 5 | 3998.7 | 0.7 | 3998 | 2026-08-29T07:35:51 | 799.74
11 | 4_up | a |  | 1.4 | 1.4 | -4 | 5 | 4095 | 0.7 | 4094.3 | 2026-08-29T07:35:51 | 819
11 | 4_up | a |  | 1.45 | 1.45 | -4 | 5 | 4095 | 0.7 | 4094.3 | 2026-08-29T07:35:51 | 819
11 | 4_up | a |  | 1.5 | 1.5 | -4 | 5 | 4095 | 0.7 | 4094.3 | 2026-08-29T07:35:51 | 819
11 | 4_up | b |  | -4 | -4 | -4 | 5 | 1 | 0.5 | 0.5 | 2026-08-29T07:37:24 | 0.2
11 | 4_up | b |  | -3.95 | -4 | -3.95 | 5 | 0 | 0.5 | -0.5 | 2026-08-29T07:37:24 | 0
11 | 4_up | b |  | -3.9 | -4 | -3.9 | 5 | 0 | 0.5 | -0.5 | 2026-08-29T07:37:24 | 0
11 | 4_up | b |  | -3.85 | -4 | -3.85 | 5 | 0 | 0.5 | -0.5 | 2026-08-29T07:37:24 | 0
11 | 4_up | b |  | -3.8 | -4 | -3.8 | 5 | 0 | 0.5 | -0.5 | 2026-08-29T07:37:24 | 0
11 | 4_up | b |  | -3.75 | -4 | -3.75 | 5 | 0 | 0.5 | -0.5 | 2026-08-29T07:37:24 | 0
11 | 4_up | b |  | -3.7 | -4 | -3.7 | 5 | 0 | 0.5 | -0.5 | 2026-08-29T07:37:24 | 0
11 | 4_up | b |  | -3.65 | -4 | -3.65 | 5 | 0 | 0.5 | -0.5 | 2026-08-29T07:37:24 | 0
11 | 4_up | b |  | -3.6 | -4 | -3.6 | 5 | 0 | 0.5 | -0.5 | 2026-08-29T07:37:24 | 0
11 | 4_up | b |  | -3.55 | -4 | -3.55 | 5 | 0 | 0.5 | -0.5 | 2026-08-29T07:37:24 | 0
11 | 4_up | b |  | -3.5 | -4 | -3.5 | 5 | 0 | 0.5 | -0.5 | 2026-08-29T07:37:24 | 0
11 | 4_up | b |  | -3.45 | -4 | -3.45 | 5 | 0 | 0.5 | -0.5 | 2026-08-29T07:37:24 | 0
11 | 4_up | b |  | -3.4 | -4 | -3.4 | 5 | 0 | 0.5 | -0.5 | 2026-08-29T07:37:24 | 0
11 | 4_up | b |  | -3.35 | -4 | -3.35 | 5 | 0 | 0.5 | -0.5 | 2026-08-29T07:37:24 | 0
11 | 4_up | b |  | -3.3 | -4 | -3.3 | 5 | 0 | 0.5 | -0.5 | 2026-08-29T07:37:24 | 0
11 | 4_up | b |  | -3.25 | -4 | -3.25 | 5 | 0 | 0.5 | -0.5 | 2026-08-29T07:37:24 | 0
11 | 4_up | b |  | -3.2 | -4 | -3.2 | 5 | 0 | 0.5 | -0.5 | 2026-08-29T07:37:24 | 0
11 | 4_up | b |  | -3.15 | -4 | -3.15 | 5 | 0 | 0.5 | -0.5 | 2026-08-29T07:37:24 | 0
11 | 4_up | b |  | -3.1 | -4 | -3.1 | 5 | 0 | 0.5 | -0.5 | 2026-08-29T07:37:24 | 0
11 | 4_up | b |  | -3.05 | -4 | -3.05 | 5 | 0 | 0.5 | -0.5 | 2026-08-29T07:37:24 | 0
11 | 4_up | b |  | -3 | -4 | -3 | 5 | 0 | 0.5 | -0.5 | 2026-08-29T07:37:24 | 0
11 | 4_up | b |  | -2.95 | -4 | -2.95 | 5 | 0 | 0.5 | -0.5 | 2026-08-29T07:37:24 | 0
11 | 4_up | b |  | -2.9 | -4 | -2.9 | 5 | 0 | 0.5 | -0.5 | 2026-08-29T07:37:24 | 0
11 | 4_up | b |  | -2.85 | -4 | -2.85 | 5 | 0 | 0.5 | -0.5 | 2026-08-29T07:37:24 | 0
11 | 4_up | b |  | -2.8 | -4 | -2.8 | 5 | 0 | 0.5 | -0.5 | 2026-08-29T07:37:24 | 0
11 | 4_up | b |  | -2.75 | -4 | -2.75 | 5 | 0 | 0.5 | -0.5 | 2026-08-29T07:37:24 | 0
11 | 4_up | b |  | -2.7 | -4 | -2.7 | 5 | 0 | 0.5 | -0.5 | 2026-08-29T07:37:24 | 0
11 | 4_up | b |  | -2.65 | -4 | -2.65 | 5 | 0 | 0.5 | -0.5 | 2026-08-29T07:37:24 | 0
11 | 4_up | b |  | -2.6 | -4 | -2.6 | 5 | 0 | 0.5 | -0.5 | 2026-08-29T07:37:24 | 0
11 | 4_up | b |  | -2.55 | -4 | -2.55 | 5 | 0 | 0.5 | -0.5 | 2026-08-29T07:37:24 | 0
11 | 4_up | b |  | -2.5 | -4 | -2.5 | 5 | 0 | 0.5 | -0.5 | 2026-08-29T07:37:24 | 0
11 | 4_up | b |  | -2.45 | -4 | -2.45 | 5 | 0 | 0.5 | -0.5 | 2026-08-29T07:37:24 | 0
11 | 4_up | b |  | -2.4 | -4 | -2.4 | 5 | 0 | 0.5 | -0.5 | 2026-08-29T07:37:24 | 0
11 | 4_up | b |  | -2.35 | -4 | -2.35 | 5 | 0 | 0.5 | -0.5 | 2026-08-29T07:37:24 | 0
11 | 4_up | b |  | -2.3 | -4 | -2.3 | 5 | 0 | 0.5 | -0.5 | 2026-08-29T07:37:24 | 0
11 | 4_up | b |  | -2.25 | -4 | -2.25 | 5 | 0 | 0.5 | -0.5 | 2026-08-29T07:37:24 | 0
11 | 4_up | b |  | -2.2 | -4 | -2.2 | 5 | 0 | 0.5 | -0.5 | 2026-08-29T07:37:24 | 0
11 | 4_up | b |  | -2.15 | -4 | -2.15 | 5 | 0 | 0.5 | -0.5 | 2026-08-29T07:37:24 | 0
11 | 4_up | b |  | -2.1 | -4 | -2.1 | 5 | 0 | 0.5 | -0.5 | 2026-08-29T07:37:24 | 0
11 | 4_up | b |  | -2.05 | -4 | -2.05 | 5 | 0 | 0.5 | -0.5 | 2026-08-29T07:37:24 | 0
11 | 4_up | b |  | -2 | -4 | -2 | 5 | 0 | 0.5 | -0.5 | 2026-08-29T07:37:24 | 0
11 | 4_up | b |  | -1.95 | -4 | -1.95 | 5 | 0 | 0.5 | -0.5 | 2026-08-29T07:37:24 | 0
11 | 4_up | b |  | -1.9 | -4 | -1.9 | 5 | 0 | 0.5 | -0.5 | 2026-08-29T07:37:24 | 0
11 | 4_up | b |  | -1.85 | -4 | -1.85 | 5 | 0 | 0.5 | -0.5 | 2026-08-29T07:37:24 | 0
11 | 4_up | b |  | -1.8 | -4 | -1.8 | 5 | 0 | 0.5 | -0.5 | 2026-08-29T07:37:24 | 0
11 | 4_up | b |  | -1.75 | -4 | -1.75 | 5 | 0 | 0.5 | -0.5 | 2026-08-29T07:37:24 | 0
11 | 4_up | b |  | -1.7 | -4 | -1.7 | 5 | 0 | 0.5 | -0.5 | 2026-08-29T07:37:24 | 0
11 | 4_up | b |  | -1.65 | -4 | -1.65 | 5 | 0 | 0.5 | -0.5 | 2026-08-29T07:37:24 | 0
11 | 4_up | b |  | -1.6 | -4 | -1.6 | 5 | 0 | 0.5 | -0.5 | 2026-08-29T07:37:24 | 0
11 | 4_up | b |  | -1.55 | -4 | -1.55 | 5 | 0 | 0.5 | -0.5 | 2026-08-29T07:37:24 | 0
11 | 4_up | b |  | -1.5 | -4 | -1.5 | 5 | 1.7 | 0.5 | 1.2 | 2026-08-29T07:37:24 | 0.34
11 | 4_up | b |  | -1.45 | -4 | -1.45 | 5 | 2.7 | 0.5 | 2.2 | 2026-08-29T07:37:24 | 0.54
11 | 4_up | b |  | -1.4 | -4 | -1.4 | 5 | 4.7 | 0.5 | 4.2 | 2026-08-29T07:37:24 | 0.94
11 | 4_up | b |  | -1.35 | -4 | -1.35 | 5 | 7.7 | 0.5 | 7.2 | 2026-08-29T07:37:24 | 1.54
11 | 4_up | b |  | -1.3 | -4 | -1.3 | 5 | 10 | 0.5 | 9.5 | 2026-08-29T07:37:24 | 2
11 | 4_up | b |  | -1.25 | -4 | -1.25 | 5 | 13.3 | 0.5 | 12.8 | 2026-08-29T07:37:24 | 2.66
11 | 4_up | b |  | -1.2 | -4 | -1.2 | 5 | 17.3 | 0.5 | 16.8 | 2026-08-29T07:37:24 | 3.46
11 | 4_up | b |  | -1.15 | -4 | -1.15 | 5 | 22.3 | 0.5 | 21.8 | 2026-08-29T07:37:24 | 4.46
11 | 4_up | b |  | -1.1 | -4 | -1.1 | 5 | 28.3 | 0.5 | 27.8 | 2026-08-29T07:37:24 | 5.66
11 | 4_up | b |  | -1.05 | -4 | -1.05 | 5 | 34.7 | 0.5 | 34.2 | 2026-08-29T07:37:24 | 6.94
11 | 4_up | b |  | -1 | -4 | -1 | 5 | 41.7 | 0.5 | 41.2 | 2026-08-29T07:37:24 | 8.34
11 | 4_up | b |  | -0.95 | -4 | -0.95 | 5 | 50 | 0.5 | 49.5 | 2026-08-29T07:37:24 | 10
11 | 4_up | b |  | -0.9 | -4 | -0.9 | 5 | 59 | 0.5 | 58.5 | 2026-08-29T07:37:24 | 11.8
11 | 4_up | b |  | -0.85 | -4 | -0.85 | 5 | 69.3 | 0.5 | 68.8 | 2026-08-29T07:37:24 | 13.86
11 | 4_up | b |  | -0.8 | -4 | -0.8 | 5 | 80.3 | 0.5 | 79.8 | 2026-08-29T07:37:24 | 16.06
11 | 4_up | b |  | -0.75 | -4 | -0.75 | 5 | 93.7 | 0.5 | 93.2 | 2026-08-29T07:37:24 | 18.74
11 | 4_up | b |  | -0.7 | -4 | -0.7 | 5 | 106.7 | 0.5 | 106.2 | 2026-08-29T07:37:24 | 21.34
11 | 4_up | b |  | -0.65 | -4 | -0.65 | 5 | 122.3 | 0.5 | 121.8 | 2026-08-29T07:37:24 | 24.46
11 | 4_up | b |  | -0.6 | -4 | -0.6 | 5 | 137.3 | 0.5 | 136.8 | 2026-08-29T07:37:24 | 27.46
11 | 4_up | b |  | -0.55 | -4 | -0.55 | 5 | 156 | 0.5 | 155.5 | 2026-08-29T07:37:24 | 31.2
11 | 4_up | b |  | -0.5 | -4 | -0.5 | 5 | 174.7 | 0.5 | 174.2 | 2026-08-29T07:37:24 | 34.94
11 | 4_up | b |  | -0.45 | -4 | -0.45 | 5 | 194.7 | 0.5 | 194.2 | 2026-08-29T07:37:24 | 38.94
11 | 4_up | b |  | -0.4 | -4 | -0.4 | 5 | 216.7 | 0.5 | 216.2 | 2026-08-29T07:37:24 | 43.34
11 | 4_up | b |  | -0.35 | -4 | -0.35 | 5 | 239.7 | 0.5 | 239.2 | 2026-08-29T07:37:24 | 47.94
11 | 4_up | b |  | -0.3 | -4 | -0.3 | 5 | 264 | 0.5 | 263.5 | 2026-08-29T07:37:24 | 52.8
11 | 4_up | b |  | -0.25 | -4 | -0.25 | 5 | 291 | 0.5 | 290.5 | 2026-08-29T07:37:24 | 58.2
11 | 4_up | b |  | -0.2 | -4 | -0.2 | 5 | 318 | 0.5 | 317.5 | 2026-08-29T07:37:24 | 63.6
11 | 4_up | b |  | -0.15 | -4 | -0.15 | 5 | 347.7 | 0.5 | 347.2 | 2026-08-29T07:37:24 | 69.54
11 | 4_up | b |  | -0.1 | -4 | -0.1 | 5 | 378.7 | 0.5 | 378.2 | 2026-08-29T07:37:24 | 75.74
11 | 4_up | b |  | -0.05 | -4 | -0.05 | 5 | 411 | 0.5 | 410.5 | 2026-08-29T07:37:24 | 82.2
11 | 4_up | b |  | 0 | -4 | 0 | 5 | 444.7 | 0.5 | 444.2 | 2026-08-29T07:37:24 | 88.94
11 | 4_up | b |  | 0.05 | -4 | 0.05 | 5 | 481.3 | 0.5 | 480.8 | 2026-08-29T07:37:24 | 96.26
11 | 4_up | b |  | 0.1 | -4 | 0.1 | 5 | 519 | 0.5 | 518.5 | 2026-08-29T07:37:24 | 103.8
11 | 4_up | b |  | 0.15 | -4 | 0.15 | 5 | 558 | 0.5 | 557.5 | 2026-08-29T07:37:24 | 111.6
11 | 4_up | b |  | 0.2 | -4 | 0.2 | 5 | 599 | 0.5 | 598.5 | 2026-08-29T07:37:24 | 119.8
11 | 4_up | b |  | 0.25 | -4 | 0.25 | 5 | 640.3 | 0.5 | 639.8 | 2026-08-29T07:37:24 | 128.06
11 | 4_up | b |  | 0.3 | -4 | 0.3 | 5 | 685 | 0.5 | 684.5 | 2026-08-29T07:37:24 | 137
11 | 4_up | b |  | 0.35 | -4 | 0.35 | 5 | 731.7 | 0.5 | 731.2 | 2026-08-29T07:37:24 | 146.34
11 | 4_up | b |  | 0.4 | -4 | 0.4 | 5 | 777.7 | 0.5 | 777.2 | 2026-08-29T07:37:24 | 155.54
11 | 4_up | b |  | 0.45 | -4 | 0.45 | 5 | 827.7 | 0.5 | 827.2 | 2026-08-29T07:37:24 | 165.54
11 | 4_up | b |  | 0.5 | -4 | 0.5 | 5 | 876.7 | 0.5 | 876.2 | 2026-08-29T07:37:24 | 175.34
11 | 4_up | b |  | 0.55 | -4 | 0.55 | 5 | 928 | 0.5 | 927.5 | 2026-08-29T07:37:24 | 185.6
11 | 4_up | b |  | 0.6 | -4 | 0.6 | 5 | 982.3 | 0.5 | 981.8 | 2026-08-29T07:37:24 | 196.46
11 | 4_up | b |  | 0.65 | -4 | 0.65 | 5 | 1037.7 | 0.5 | 1037.2 | 2026-08-29T07:37:24 | 207.54
11 | 4_up | b |  | 0.7 | -4 | 0.7 | 5 | 1094 | 0.5 | 1093.5 | 2026-08-29T07:37:24 | 218.8
11 | 4_up | b |  | 0.75 | -4 | 0.75 | 5 | 1151.7 | 0.5 | 1151.2 | 2026-08-29T07:37:24 | 230.34
11 | 4_up | b |  | 0.8 | -4 | 0.8 | 5 | 1210.3 | 0.5 | 1209.8 | 2026-08-29T07:37:24 | 242.06
11 | 4_up | b |  | 0.85 | -4 | 0.85 | 5 | 1272.3 | 0.5 | 1271.8 | 2026-08-29T07:37:24 | 254.46
11 | 4_up | b |  | 0.9 | -4 | 0.9 | 5 | 1334.7 | 0.5 | 1334.2 | 2026-08-29T07:37:24 | 266.94
11 | 4_up | b |  | 0.95 | -4 | 0.95 | 5 | 1399.3 | 0.5 | 1398.8 | 2026-08-29T07:37:24 | 279.86
11 | 4_up | b |  | 1 | -4 | 1 | 5 | 1463.3 | 0.5 | 1462.8 | 2026-08-29T07:37:24 | 292.66
11 | 4_up | b |  | 1.05 | -4 | 1.05 | 5 | 1530.7 | 0.5 | 1530.2 | 2026-08-29T07:37:24 | 306.14
11 | 4_up | b |  | 1.1 | -4 | 1.1 | 5 | 1598.3 | 0.5 | 1597.8 | 2026-08-29T07:37:24 | 319.66
11 | 4_up | b |  | 1.15 | -4 | 1.15 | 5 | 1667 | 0.5 | 1666.5 | 2026-08-29T07:37:24 | 333.4
11 | 4_up | b |  | 1.2 | -4 | 1.2 | 5 | 1736.3 | 0.5 | 1735.8 | 2026-08-29T07:37:24 | 347.26
11 | 4_up | b |  | 1.25 | -4 | 1.25 | 5 | 1807.7 | 0.5 | 1807.2 | 2026-08-29T07:37:24 | 361.54
11 | 4_up | b |  | 1.3 | -4 | 1.3 | 5 | 1881.3 | 0.5 | 1880.8 | 2026-08-29T07:37:24 | 376.26
11 | 4_up | b |  | 1.35 | -4 | 1.35 | 5 | 1957 | 0.5 | 1956.5 | 2026-08-29T07:37:24 | 391.4
11 | 4_up | b |  | 1.4 | -4 | 1.4 | 5 | 2031.7 | 0.5 | 2031.2 | 2026-08-29T07:37:24 | 406.34
11 | 4_up | b |  | 1.45 | -4 | 1.45 | 5 | 2110.3 | 0.5 | 2109.8 | 2026-08-29T07:37:24 | 422.06
11 | 4_up | b |  | 1.5 | -4 | 1.5 | 5 | 2185.3 | 0.5 | 2184.8 | 2026-08-29T07:37:24 | 437.06
11 | 4_up | comp | -0.7482 | -1.1872 | -1.9354 | 0.4391 | 5 | 920.7 |  |  | 2026-08-29T07:39:22 | 184.14
11 | 4_up | comp | -0.7482 | -1.1372 | -1.8854 | 0.3891 | 5 | 885.3 |  |  | 2026-08-29T07:39:22 | 177.06
11 | 4_up | comp | -0.7482 | -1.0872 | -1.8354 | 0.3391 | 5 | 851.3 |  |  | 2026-08-29T07:39:22 | 170.26
11 | 4_up | comp | -0.7482 | -1.0372 | -1.7854 | 0.2891 | 5 | 819 |  |  | 2026-08-29T07:39:22 | 163.8
11 | 4_up | comp | -0.7482 | -0.9872 | -1.7354 | 0.2391 | 5 | 791.7 |  |  | 2026-08-29T07:39:22 | 158.34
11 | 4_up | comp | -0.7482 | -0.9372 | -1.6854 | 0.1891 | 5 | 764 |  |  | 2026-08-29T07:39:22 | 152.8
11 | 4_up | comp | -0.7482 | -0.8872 | -1.6354 | 0.1391 | 5 | 740.3 |  |  | 2026-08-29T07:39:22 | 148.06
11 | 4_up | comp | -0.7482 | -0.8372 | -1.5854 | 0.0891 | 5 | 720.3 |  |  | 2026-08-29T07:39:22 | 144.06
11 | 4_up | comp | -0.7482 | -0.7872 | -1.5354 | 0.0391 | 5 | 705 |  |  | 2026-08-29T07:39:22 | 141
11 | 4_up | comp | -0.7482 | -0.7372 | -1.4854 | -0.0109 | 5 | 689.3 |  |  | 2026-08-29T07:39:22 | 137.86
11 | 4_up | comp | -0.7482 | -0.6872 | -1.4354 | -0.0609 | 5 | 678.7 |  |  | 2026-08-29T07:39:22 | 135.74
11 | 4_up | comp | -0.7482 | -0.6372 | -1.3854 | -0.1109 | 5 | 671 |  |  | 2026-08-29T07:39:22 | 134.2
11 | 4_up | comp | -0.7482 | -0.5872 | -1.3354 | -0.1609 | 5 | 666.3 |  |  | 2026-08-29T07:39:22 | 133.26
11 | 4_up | comp | -0.7482 | -0.5372 | -1.2854 | -0.2109 | 5 | 664.7 |  |  | 2026-08-29T07:39:22 | 132.94
11 | 4_up | comp | -0.7482 | -0.4872 | -1.2354 | -0.2609 | 5 | 665 |  |  | 2026-08-29T07:39:22 | 133
11 | 4_up | comp | -0.7482 | -0.4372 | -1.1854 | -0.3109 | 5 | 669.3 |  |  | 2026-08-29T07:39:22 | 133.86
11 | 4_up | comp | -0.7482 | -0.3872 | -1.1354 | -0.3609 | 5 | 676.7 |  |  | 2026-08-29T07:39:22 | 135.34
11 | 4_up | comp | -0.7482 | -0.3372 | -1.0854 | -0.4109 | 5 | 687.3 |  |  | 2026-08-29T07:39:22 | 137.46
11 | 4_up | comp | -0.7482 | -0.2872 | -1.0354 | -0.4609 | 5 | 703 |  |  | 2026-08-29T07:39:22 | 140.6
11 | 4_up | comp | -0.7482 | -0.2372 | -0.9854 | -0.5109 | 5 | 718.3 |  |  | 2026-08-29T07:39:22 | 143.66
11 | 4_up | comp | -0.7482 | -0.1872 | -0.9354 | -0.5609 | 5 | 737.7 |  |  | 2026-08-29T07:39:22 | 147.54
11 | 4_up | comp | -0.7482 | -0.1372 | -0.8854 | -0.6109 | 5 | 761 |  |  | 2026-08-29T07:39:22 | 152.2
11 | 4_up | comp | -0.7482 | -0.0872 | -0.8354 | -0.6609 | 5 | 785.7 |  |  | 2026-08-29T07:39:22 | 157.14
11 | 4_up | comp | -0.7482 | -0.0372 | -0.7854 | -0.7109 | 5 | 815 |  |  | 2026-08-29T07:39:22 | 163
11 | 4_up | comp | -0.7482 | 0.0128 | -0.7354 | -0.7609 | 5 | 845 |  |  | 2026-08-29T07:39:22 | 169
12 | 4_up | a |  | -4 | -4 | -4 | 5 | 1.3 | 0.7 | 0.7 | 2026-08-29T08:27:08 | 0.26
12 | 4_up | a |  | -3.95 | -3.95 | -4 | 5 | 0 | 0.7 | -0.7 | 2026-08-29T08:27:08 | 0
12 | 4_up | a |  | -3.9 | -3.9 | -4 | 5 | 0 | 0.7 | -0.7 | 2026-08-29T08:27:08 | 0
12 | 4_up | a |  | -3.85 | -3.85 | -4 | 5 | 0 | 0.7 | -0.7 | 2026-08-29T08:27:08 | 0
12 | 4_up | a |  | -3.8 | -3.8 | -4 | 5 | 0 | 0.7 | -0.7 | 2026-08-29T08:27:08 | 0
12 | 4_up | a |  | -3.75 | -3.75 | -4 | 5 | 0 | 0.7 | -0.7 | 2026-08-29T08:27:08 | 0
12 | 4_up | a |  | -3.7 | -3.7 | -4 | 5 | 0 | 0.7 | -0.7 | 2026-08-29T08:27:08 | 0
12 | 4_up | a |  | -3.65 | -3.65 | -4 | 5 | 0 | 0.7 | -0.7 | 2026-08-29T08:27:08 | 0
12 | 4_up | a |  | -3.6 | -3.6 | -4 | 5 | 0 | 0.7 | -0.7 | 2026-08-29T08:27:08 | 0
12 | 4_up | a |  | -3.55 | -3.55 | -4 | 5 | 0 | 0.7 | -0.7 | 2026-08-29T08:27:08 | 0
12 | 4_up | a |  | -3.5 | -3.5 | -4 | 5 | 0 | 0.7 | -0.7 | 2026-08-29T08:27:08 | 0
12 | 4_up | a |  | -3.45 | -3.45 | -4 | 5 | 0 | 0.7 | -0.7 | 2026-08-29T08:27:08 | 0
12 | 4_up | a |  | -3.4 | -3.4 | -4 | 5 | 0 | 0.7 | -0.7 | 2026-08-29T08:27:08 | 0
12 | 4_up | a |  | -3.35 | -3.35 | -4 | 5 | 0 | 0.7 | -0.7 | 2026-08-29T08:27:08 | 0
12 | 4_up | a |  | -3.3 | -3.3 | -4 | 5 | 0 | 0.7 | -0.7 | 2026-08-29T08:27:08 | 0
12 | 4_up | a |  | -3.25 | -3.25 | -4 | 5 | 0 | 0.7 | -0.7 | 2026-08-29T08:27:08 | 0
12 | 4_up | a |  | -3.2 | -3.2 | -4 | 5 | 0 | 0.7 | -0.7 | 2026-08-29T08:27:08 | 0
12 | 4_up | a |  | -3.15 | -3.15 | -4 | 5 | 0 | 0.7 | -0.7 | 2026-08-29T08:27:08 | 0
12 | 4_up | a |  | -3.1 | -3.1 | -4 | 5 | 0 | 0.7 | -0.7 | 2026-08-29T08:27:08 | 0
12 | 4_up | a |  | -3.05 | -3.05 | -4 | 5 | 0 | 0.7 | -0.7 | 2026-08-29T08:27:08 | 0
12 | 4_up | a |  | -3 | -3 | -4 | 5 | 0 | 0.7 | -0.7 | 2026-08-29T08:27:08 | 0
12 | 4_up | a |  | -2.95 | -2.95 | -4 | 5 | 0 | 0.7 | -0.7 | 2026-08-29T08:27:08 | 0
12 | 4_up | a |  | -2.9 | -2.9 | -4 | 5 | 0 | 0.7 | -0.7 | 2026-08-29T08:27:08 | 0
12 | 4_up | a |  | -2.85 | -2.85 | -4 | 5 | 0 | 0.7 | -0.7 | 2026-08-29T08:27:08 | 0
12 | 4_up | a |  | -2.8 | -2.8 | -4 | 5 | 0 | 0.7 | -0.7 | 2026-08-29T08:27:08 | 0
12 | 4_up | a |  | -2.75 | -2.75 | -4 | 5 | 0 | 0.7 | -0.7 | 2026-08-29T08:27:08 | 0
12 | 4_up | a |  | -2.7 | -2.7 | -4 | 5 | 0 | 0.7 | -0.7 | 2026-08-29T08:27:08 | 0
12 | 4_up | a |  | -2.65 | -2.65 | -4 | 5 | 0 | 0.7 | -0.7 | 2026-08-29T08:27:08 | 0
12 | 4_up | a |  | -2.6 | -2.6 | -4 | 5 | 0 | 0.7 | -0.7 | 2026-08-29T08:27:08 | 0
12 | 4_up | a |  | -2.55 | -2.55 | -4 | 5 | 0 | 0.7 | -0.7 | 2026-08-29T08:27:08 | 0
12 | 4_up | a |  | -2.5 | -2.5 | -4 | 5 | 0 | 0.7 | -0.7 | 2026-08-29T08:27:08 | 0
12 | 4_up | a |  | -2.45 | -2.45 | -4 | 5 | 0 | 0.7 | -0.7 | 2026-08-29T08:27:08 | 0
12 | 4_up | a |  | -2.4 | -2.4 | -4 | 5 | 0 | 0.7 | -0.7 | 2026-08-29T08:27:08 | 0
12 | 4_up | a |  | -2.35 | -2.35 | -4 | 5 | 0 | 0.7 | -0.7 | 2026-08-29T08:27:08 | 0
12 | 4_up | a |  | -2.3 | -2.3 | -4 | 5 | 0 | 0.7 | -0.7 | 2026-08-29T08:27:08 | 0
12 | 4_up | a |  | -2.25 | -2.25 | -4 | 5 | 0 | 0.7 | -0.7 | 2026-08-29T08:27:08 | 0
12 | 4_up | a |  | -2.2 | -2.2 | -4 | 5 | 0 | 0.7 | -0.7 | 2026-08-29T08:27:08 | 0
12 | 4_up | a |  | -2.15 | -2.15 | -4 | 5 | 0 | 0.7 | -0.7 | 2026-08-29T08:27:08 | 0
12 | 4_up | a |  | -2.1 | -2.1 | -4 | 5 | 0 | 0.7 | -0.7 | 2026-08-29T08:27:08 | 0
12 | 4_up | a |  | -2.05 | -2.05 | -4 | 5 | 0 | 0.7 | -0.7 | 2026-08-29T08:27:08 | 0
12 | 4_up | a |  | -2 | -2 | -4 | 5 | 0 | 0.7 | -0.7 | 2026-08-29T08:27:08 | 0
12 | 4_up | a |  | -1.95 | -1.95 | -4 | 5 | 0 | 0.7 | -0.7 | 2026-08-29T08:27:08 | 0
12 | 4_up | a |  | -1.9 | -1.9 | -4 | 5 | 0 | 0.7 | -0.7 | 2026-08-29T08:27:08 | 0
12 | 4_up | a |  | -1.85 | -1.85 | -4 | 5 | 0 | 0.7 | -0.7 | 2026-08-29T08:27:08 | 0
12 | 4_up | a |  | -1.8 | -1.8 | -4 | 5 | 0.3 | 0.7 | -0.3 | 2026-08-29T08:27:08 | 0.06
12 | 4_up | a |  | -1.75 | -1.75 | -4 | 5 | 1.3 | 0.7 | 0.7 | 2026-08-29T08:27:08 | 0.26
12 | 4_up | a |  | -1.7 | -1.7 | -4 | 5 | 2.7 | 0.7 | 2 | 2026-08-29T08:27:08 | 0.54
12 | 4_up | a |  | -1.65 | -1.65 | -4 | 5 | 5 | 0.7 | 4.3 | 2026-08-29T08:27:08 | 1
12 | 4_up | a |  | -1.6 | -1.6 | -4 | 5 | 7 | 0.7 | 6.3 | 2026-08-29T08:27:08 | 1.4
12 | 4_up | a |  | -1.55 | -1.55 | -4 | 5 | 10 | 0.7 | 9.3 | 2026-08-29T08:27:08 | 2
12 | 4_up | a |  | -1.5 | -1.5 | -4 | 5 | 13 | 0.7 | 12.3 | 2026-08-29T08:27:08 | 2.6
12 | 4_up | a |  | -1.45 | -1.45 | -4 | 5 | 17.7 | 0.7 | 17 | 2026-08-29T08:27:08 | 3.54
12 | 4_up | a |  | -1.4 | -1.4 | -4 | 5 | 22.3 | 0.7 | 21.7 | 2026-08-29T08:27:08 | 4.46
12 | 4_up | a |  | -1.35 | -1.35 | -4 | 5 | 28 | 0.7 | 27.3 | 2026-08-29T08:27:08 | 5.6
12 | 4_up | a |  | -1.3 | -1.3 | -4 | 5 | 33.7 | 0.7 | 33 | 2026-08-29T08:27:08 | 6.74
12 | 4_up | a |  | -1.25 | -1.25 | -4 | 5 | 41.7 | 0.7 | 41 | 2026-08-29T08:27:08 | 8.34
12 | 4_up | a |  | -1.2 | -1.2 | -4 | 5 | 49.7 | 0.7 | 49 | 2026-08-29T08:27:08 | 9.94
12 | 4_up | a |  | -1.15 | -1.15 | -4 | 5 | 58.7 | 0.7 | 58 | 2026-08-29T08:27:08 | 11.74
12 | 4_up | a |  | -1.1 | -1.1 | -4 | 5 | 69.3 | 0.7 | 68.7 | 2026-08-29T08:27:08 | 13.86
12 | 4_up | a |  | -1.05 | -1.05 | -4 | 5 | 80.3 | 0.7 | 79.7 | 2026-08-29T08:27:08 | 16.06
12 | 4_up | a |  | -1 | -1 | -4 | 5 | 93.3 | 0.7 | 92.7 | 2026-08-29T08:27:08 | 18.66
12 | 4_up | a |  | -0.95 | -0.95 | -4 | 5 | 107.3 | 0.7 | 106.7 | 2026-08-29T08:27:08 | 21.46
12 | 4_up | a |  | -0.9 | -0.9 | -4 | 5 | 122 | 0.7 | 121.3 | 2026-08-29T08:27:08 | 24.4
12 | 4_up | a |  | -0.85 | -0.85 | -4 | 5 | 138.3 | 0.7 | 137.7 | 2026-08-29T08:27:08 | 27.66
12 | 4_up | a |  | -0.8 | -0.8 | -4 | 5 | 156.3 | 0.7 | 155.7 | 2026-08-29T08:27:08 | 31.26
12 | 4_up | a |  | -0.75 | -0.75 | -4 | 5 | 175.7 | 0.7 | 175 | 2026-08-29T08:27:08 | 35.14
12 | 4_up | a |  | -0.7 | -0.7 | -4 | 5 | 196 | 0.7 | 195.3 | 2026-08-29T08:27:08 | 39.2
12 | 4_up | a |  | -0.65 | -0.65 | -4 | 5 | 216.7 | 0.7 | 216 | 2026-08-29T08:27:08 | 43.34
12 | 4_up | a |  | -0.6 | -0.6 | -4 | 5 | 239.7 | 0.7 | 239 | 2026-08-29T08:27:08 | 47.94
12 | 4_up | a |  | -0.55 | -0.55 | -4 | 5 | 264.3 | 0.7 | 263.7 | 2026-08-29T08:27:08 | 52.86
12 | 4_up | a |  | -0.5 | -0.5 | -4 | 5 | 289 | 0.7 | 288.3 | 2026-08-29T08:27:08 | 57.8
12 | 4_up | a |  | -0.45 | -0.45 | -4 | 5 | 317.7 | 0.7 | 317 | 2026-08-29T08:27:08 | 63.54
12 | 4_up | a |  | -0.4 | -0.4 | -4 | 5 | 346.3 | 0.7 | 345.7 | 2026-08-29T08:27:08 | 69.26
12 | 4_up | a |  | -0.35 | -0.35 | -4 | 5 | 377.3 | 0.7 | 376.7 | 2026-08-29T08:27:08 | 75.46
12 | 4_up | a |  | -0.3 | -0.3 | -4 | 5 | 409.3 | 0.7 | 408.7 | 2026-08-29T08:27:08 | 81.86
12 | 4_up | a |  | -0.25 | -0.25 | -4 | 5 | 444.3 | 0.7 | 443.7 | 2026-08-29T08:27:08 | 88.86
12 | 4_up | a |  | -0.2 | -0.2 | -4 | 5 | 479.7 | 0.7 | 479 | 2026-08-29T08:27:08 | 95.94
12 | 4_up | a |  | -0.15 | -0.15 | -4 | 5 | 517 | 0.7 | 516.3 | 2026-08-29T08:27:08 | 103.4
12 | 4_up | a |  | -0.1 | -0.1 | -4 | 5 | 556 | 0.7 | 555.3 | 2026-08-29T08:27:08 | 111.2
12 | 4_up | a |  | -0.05 | -0.05 | -4 | 5 | 596 | 0.7 | 595.3 | 2026-08-29T08:27:08 | 119.2
12 | 4_up | a |  | 0 | 0 | -4 | 5 | 638.7 | 0.7 | 638 | 2026-08-29T08:27:08 | 127.74
12 | 4_up | a |  | 0.05 | 0.05 | -4 | 5 | 683.3 | 0.7 | 682.7 | 2026-08-29T08:27:08 | 136.66
12 | 4_up | a |  | 0.1 | 0.1 | -4 | 5 | 728 | 0.7 | 727.3 | 2026-08-29T08:27:08 | 145.6
12 | 4_up | a |  | 0.15 | 0.15 | -4 | 5 | 775 | 0.7 | 774.3 | 2026-08-29T08:27:08 | 155
12 | 4_up | a |  | 0.2 | 0.2 | -4 | 5 | 823.7 | 0.7 | 823 | 2026-08-29T08:27:08 | 164.74
12 | 4_up | a |  | 0.25 | 0.25 | -4 | 5 | 874 | 0.7 | 873.3 | 2026-08-29T08:27:08 | 174.8
12 | 4_up | a |  | 0.3 | 0.3 | -4 | 5 | 925.7 | 0.7 | 925 | 2026-08-29T08:27:08 | 185.14
12 | 4_up | a |  | 0.35 | 0.35 | -4 | 5 | 979 | 0.7 | 978.3 | 2026-08-29T08:27:08 | 195.8
12 | 4_up | a |  | 0.4 | 0.4 | -4 | 5 | 1034.3 | 0.7 | 1033.7 | 2026-08-29T08:27:08 | 206.86
12 | 4_up | a |  | 0.45 | 0.45 | -4 | 5 | 1091 | 0.7 | 1090.3 | 2026-08-29T08:27:08 | 218.2
12 | 4_up | a |  | 0.5 | 0.5 | -4 | 5 | 1149.7 | 0.7 | 1149 | 2026-08-29T08:27:08 | 229.94
12 | 4_up | a |  | 0.55 | 0.55 | -4 | 5 | 1206.7 | 0.7 | 1206 | 2026-08-29T08:27:08 | 241.34
12 | 4_up | a |  | 0.6 | 0.6 | -4 | 5 | 1268.3 | 0.7 | 1267.7 | 2026-08-29T08:27:08 | 253.66
12 | 4_up | a |  | 0.65 | 0.65 | -4 | 5 | 1329.3 | 0.7 | 1328.7 | 2026-08-29T08:27:08 | 265.86
12 | 4_up | a |  | 0.7 | 0.7 | -4 | 5 | 1393 | 0.7 | 1392.3 | 2026-08-29T08:27:08 | 278.6
12 | 4_up | a |  | 0.75 | 0.75 | -4 | 5 | 1461 | 0.7 | 1460.3 | 2026-08-29T08:27:08 | 292.2
12 | 4_up | a |  | 0.8 | 0.8 | -4 | 5 | 1528 | 0.7 | 1527.3 | 2026-08-29T08:27:08 | 305.6
12 | 4_up | a |  | 0.85 | 0.85 | -4 | 5 | 1596.3 | 0.7 | 1595.7 | 2026-08-29T08:27:08 | 319.26
12 | 4_up | a |  | 0.9 | 0.9 | -4 | 5 | 1663.7 | 0.7 | 1663 | 2026-08-29T08:27:08 | 332.74
12 | 4_up | a |  | 0.95 | 0.95 | -4 | 5 | 1734.7 | 0.7 | 1734 | 2026-08-29T08:27:08 | 346.94
12 | 4_up | a |  | 1 | 1 | -4 | 5 | 1807 | 0.7 | 1806.3 | 2026-08-29T08:27:08 | 361.4
12 | 4_up | a |  | 1.05 | 1.05 | -4 | 5 | 1881.3 | 0.7 | 1880.7 | 2026-08-29T08:27:08 | 376.26
12 | 4_up | a |  | 1.1 | 1.1 | -4 | 5 | 1956.3 | 0.7 | 1955.7 | 2026-08-29T08:27:08 | 391.26
12 | 4_up | a |  | 1.15 | 1.15 | -4 | 5 | 2033.3 | 0.7 | 2032.7 | 2026-08-29T08:27:08 | 406.66
12 | 4_up | a |  | 1.2 | 1.2 | -4 | 5 | 2110 | 0.7 | 2109.3 | 2026-08-29T08:27:08 | 422
12 | 4_up | a |  | 1.25 | 1.25 | -4 | 5 | 2188.3 | 0.7 | 2187.7 | 2026-08-29T08:27:08 | 437.66
12 | 4_up | a |  | 1.3 | 1.3 | -4 | 5 | 2269.7 | 0.7 | 2269 | 2026-08-29T08:27:08 | 453.94
12 | 4_up | a |  | 1.35 | 1.35 | -4 | 5 | 2350.3 | 0.7 | 2349.7 | 2026-08-29T08:27:08 | 470.06
12 | 4_up | a |  | 1.4 | 1.4 | -4 | 5 | 2434 | 0.7 | 2433.3 | 2026-08-29T08:27:08 | 486.8
12 | 4_up | a |  | 1.45 | 1.45 | -4 | 5 | 2518 | 0.7 | 2517.3 | 2026-08-29T08:27:08 | 503.6
12 | 4_up | a |  | 1.5 | 1.5 | -4 | 5 | 2601.3 | 0.7 | 2600.7 | 2026-08-29T08:27:08 | 520.26
12 | 4_up | b |  | -4 | -4 | -4 | 5 | 1.3 | 0.7 | 0.7 | 2026-08-29T08:28:41 | 0.26
12 | 4_up | b |  | -3.95 | -4 | -3.95 | 5 | 0 | 0.7 | -0.7 | 2026-08-29T08:28:41 | 0
12 | 4_up | b |  | -3.9 | -4 | -3.9 | 5 | 0 | 0.7 | -0.7 | 2026-08-29T08:28:41 | 0
12 | 4_up | b |  | -3.85 | -4 | -3.85 | 5 | 0 | 0.7 | -0.7 | 2026-08-29T08:28:41 | 0
12 | 4_up | b |  | -3.8 | -4 | -3.8 | 5 | 0 | 0.7 | -0.7 | 2026-08-29T08:28:41 | 0
12 | 4_up | b |  | -3.75 | -4 | -3.75 | 5 | 0 | 0.7 | -0.7 | 2026-08-29T08:28:41 | 0
12 | 4_up | b |  | -3.7 | -4 | -3.7 | 5 | 0 | 0.7 | -0.7 | 2026-08-29T08:28:41 | 0
12 | 4_up | b |  | -3.65 | -4 | -3.65 | 5 | 0 | 0.7 | -0.7 | 2026-08-29T08:28:41 | 0
12 | 4_up | b |  | -3.6 | -4 | -3.6 | 5 | 0 | 0.7 | -0.7 | 2026-08-29T08:28:41 | 0
12 | 4_up | b |  | -3.55 | -4 | -3.55 | 5 | 0 | 0.7 | -0.7 | 2026-08-29T08:28:41 | 0
12 | 4_up | b |  | -3.5 | -4 | -3.5 | 5 | 0 | 0.7 | -0.7 | 2026-08-29T08:28:41 | 0
12 | 4_up | b |  | -3.45 | -4 | -3.45 | 5 | 0 | 0.7 | -0.7 | 2026-08-29T08:28:41 | 0
12 | 4_up | b |  | -3.4 | -4 | -3.4 | 5 | 0 | 0.7 | -0.7 | 2026-08-29T08:28:41 | 0
12 | 4_up | b |  | -3.35 | -4 | -3.35 | 5 | 0 | 0.7 | -0.7 | 2026-08-29T08:28:41 | 0
12 | 4_up | b |  | -3.3 | -4 | -3.3 | 5 | 0 | 0.7 | -0.7 | 2026-08-29T08:28:41 | 0
12 | 4_up | b |  | -3.25 | -4 | -3.25 | 5 | 0 | 0.7 | -0.7 | 2026-08-29T08:28:41 | 0
12 | 4_up | b |  | -3.2 | -4 | -3.2 | 5 | 0 | 0.7 | -0.7 | 2026-08-29T08:28:41 | 0
12 | 4_up | b |  | -3.15 | -4 | -3.15 | 5 | 0 | 0.7 | -0.7 | 2026-08-29T08:28:41 | 0
12 | 4_up | b |  | -3.1 | -4 | -3.1 | 5 | 0 | 0.7 | -0.7 | 2026-08-29T08:28:41 | 0
12 | 4_up | b |  | -3.05 | -4 | -3.05 | 5 | 0 | 0.7 | -0.7 | 2026-08-29T08:28:41 | 0
12 | 4_up | b |  | -3 | -4 | -3 | 5 | 0 | 0.7 | -0.7 | 2026-08-29T08:28:41 | 0
12 | 4_up | b |  | -2.95 | -4 | -2.95 | 5 | 0 | 0.7 | -0.7 | 2026-08-29T08:28:41 | 0
12 | 4_up | b |  | -2.9 | -4 | -2.9 | 5 | 0 | 0.7 | -0.7 | 2026-08-29T08:28:41 | 0
12 | 4_up | b |  | -2.85 | -4 | -2.85 | 5 | 0 | 0.7 | -0.7 | 2026-08-29T08:28:41 | 0
12 | 4_up | b |  | -2.8 | -4 | -2.8 | 5 | 0 | 0.7 | -0.7 | 2026-08-29T08:28:41 | 0
12 | 4_up | b |  | -2.75 | -4 | -2.75 | 5 | 0.3 | 0.7 | -0.3 | 2026-08-29T08:28:41 | 0.06
12 | 4_up | b |  | -2.7 | -4 | -2.7 | 5 | 0.7 | 0.7 | 0 | 2026-08-29T08:28:41 | 0.14
12 | 4_up | b |  | -2.65 | -4 | -2.65 | 5 | 2 | 0.7 | 1.3 | 2026-08-29T08:28:41 | 0.4
12 | 4_up | b |  | -2.6 | -4 | -2.6 | 5 | 4 | 0.7 | 3.3 | 2026-08-29T08:28:41 | 0.8
12 | 4_up | b |  | -2.55 | -4 | -2.55 | 5 | 6.3 | 0.7 | 5.7 | 2026-08-29T08:28:41 | 1.26
12 | 4_up | b |  | -2.5 | -4 | -2.5 | 5 | 9 | 0.7 | 8.3 | 2026-08-29T08:28:41 | 1.8
12 | 4_up | b |  | -2.45 | -4 | -2.45 | 5 | 12.7 | 0.7 | 12 | 2026-08-29T08:28:41 | 2.54
12 | 4_up | b |  | -2.4 | -4 | -2.4 | 5 | 16.7 | 0.7 | 16 | 2026-08-29T08:28:41 | 3.34
12 | 4_up | b |  | -2.35 | -4 | -2.35 | 5 | 21.7 | 0.7 | 21 | 2026-08-29T08:28:41 | 4.34
12 | 4_up | b |  | -2.3 | -4 | -2.3 | 5 | 27.7 | 0.7 | 27 | 2026-08-29T08:28:41 | 5.54
12 | 4_up | b |  | -2.25 | -4 | -2.25 | 5 | 34 | 0.7 | 33.3 | 2026-08-29T08:28:41 | 6.8
12 | 4_up | b |  | -2.2 | -4 | -2.2 | 5 | 41.3 | 0.7 | 40.7 | 2026-08-29T08:28:41 | 8.26
12 | 4_up | b |  | -2.15 | -4 | -2.15 | 5 | 49.7 | 0.7 | 49 | 2026-08-29T08:28:41 | 9.94
12 | 4_up | b |  | -2.1 | -4 | -2.1 | 5 | 60 | 0.7 | 59.3 | 2026-08-29T08:28:41 | 12
12 | 4_up | b |  | -2.05 | -4 | -2.05 | 5 | 70.7 | 0.7 | 70 | 2026-08-29T08:28:41 | 14.14
12 | 4_up | b |  | -2 | -4 | -2 | 5 | 81.7 | 0.7 | 81 | 2026-08-29T08:28:41 | 16.34
12 | 4_up | b |  | -1.95 | -4 | -1.95 | 5 | 96 | 0.7 | 95.3 | 2026-08-29T08:28:41 | 19.2
12 | 4_up | b |  | -1.9 | -4 | -1.9 | 5 | 110.3 | 0.7 | 109.7 | 2026-08-29T08:28:41 | 22.06
12 | 4_up | b |  | -1.85 | -4 | -1.85 | 5 | 126 | 0.7 | 125.3 | 2026-08-29T08:28:41 | 25.2
12 | 4_up | b |  | -1.8 | -4 | -1.8 | 5 | 143.7 | 0.7 | 143 | 2026-08-29T08:28:41 | 28.74
12 | 4_up | b |  | -1.75 | -4 | -1.75 | 5 | 163.3 | 0.7 | 162.7 | 2026-08-29T08:28:41 | 32.66
12 | 4_up | b |  | -1.7 | -4 | -1.7 | 5 | 182 | 0.7 | 181.3 | 2026-08-29T08:28:41 | 36.4
12 | 4_up | b |  | -1.65 | -4 | -1.65 | 5 | 203.3 | 0.7 | 202.7 | 2026-08-29T08:28:41 | 40.66
12 | 4_up | b |  | -1.6 | -4 | -1.6 | 5 | 226.3 | 0.7 | 225.7 | 2026-08-29T08:28:41 | 45.26
12 | 4_up | b |  | -1.55 | -4 | -1.55 | 5 | 251 | 0.7 | 250.3 | 2026-08-29T08:28:41 | 50.2
12 | 4_up | b |  | -1.5 | -4 | -1.5 | 5 | 276.7 | 0.7 | 276 | 2026-08-29T08:28:41 | 55.34
12 | 4_up | b |  | -1.45 | -4 | -1.45 | 5 | 303.7 | 0.7 | 303 | 2026-08-29T08:28:41 | 60.74
12 | 4_up | b |  | -1.4 | -4 | -1.4 | 5 | 333 | 0.7 | 332.3 | 2026-08-29T08:28:41 | 66.6
12 | 4_up | b |  | -1.35 | -4 | -1.35 | 5 | 363.3 | 0.7 | 362.7 | 2026-08-29T08:28:41 | 72.66
12 | 4_up | b |  | -1.3 | -4 | -1.3 | 5 | 396 | 0.7 | 395.3 | 2026-08-29T08:28:41 | 79.2
12 | 4_up | b |  | -1.25 | -4 | -1.25 | 5 | 431.7 | 0.7 | 431 | 2026-08-29T08:28:41 | 86.34
12 | 4_up | b |  | -1.2 | -4 | -1.2 | 5 | 466 | 0.7 | 465.3 | 2026-08-29T08:28:41 | 93.2
12 | 4_up | b |  | -1.15 | -4 | -1.15 | 5 | 503.7 | 0.7 | 503 | 2026-08-29T08:28:41 | 100.74
12 | 4_up | b |  | -1.1 | -4 | -1.1 | 5 | 543 | 0.7 | 542.3 | 2026-08-29T08:28:41 | 108.6
12 | 4_up | b |  | -1.05 | -4 | -1.05 | 5 | 583 | 0.7 | 582.3 | 2026-08-29T08:28:41 | 116.6
12 | 4_up | b |  | -1 | -4 | -1 | 5 | 625.7 | 0.7 | 625 | 2026-08-29T08:28:41 | 125.14
12 | 4_up | b |  | -0.95 | -4 | -0.95 | 5 | 669 | 0.7 | 668.3 | 2026-08-29T08:28:41 | 133.8
12 | 4_up | b |  | -0.9 | -4 | -0.9 | 5 | 714.3 | 0.7 | 713.7 | 2026-08-29T08:28:41 | 142.86
12 | 4_up | b |  | -0.85 | -4 | -0.85 | 5 | 762.3 | 0.7 | 761.7 | 2026-08-29T08:28:41 | 152.46
12 | 4_up | b |  | -0.8 | -4 | -0.8 | 5 | 810 | 0.7 | 809.3 | 2026-08-29T08:28:41 | 162
12 | 4_up | b |  | -0.75 | -4 | -0.75 | 5 | 861 | 0.7 | 860.3 | 2026-08-29T08:28:41 | 172.2
12 | 4_up | b |  | -0.7 | -4 | -0.7 | 5 | 912.7 | 0.7 | 912 | 2026-08-29T08:28:41 | 182.54
12 | 4_up | b |  | -0.65 | -4 | -0.65 | 5 | 966.3 | 0.7 | 965.7 | 2026-08-29T08:28:41 | 193.26
12 | 4_up | b |  | -0.6 | -4 | -0.6 | 5 | 1021 | 0.7 | 1020.3 | 2026-08-29T08:28:41 | 204.2
12 | 4_up | b |  | -0.55 | -4 | -0.55 | 5 | 1077.7 | 0.7 | 1077 | 2026-08-29T08:28:41 | 215.54
12 | 4_up | b |  | -0.5 | -4 | -0.5 | 5 | 1134 | 0.7 | 1133.3 | 2026-08-29T08:28:41 | 226.8
12 | 4_up | b |  | -0.45 | -4 | -0.45 | 5 | 1192.3 | 0.7 | 1191.7 | 2026-08-29T08:28:41 | 238.46
12 | 4_up | b |  | -0.4 | -4 | -0.4 | 5 | 1254.3 | 0.7 | 1253.7 | 2026-08-29T08:28:41 | 250.86
12 | 4_up | b |  | -0.35 | -4 | -0.35 | 5 | 1316.7 | 0.7 | 1316 | 2026-08-29T08:28:41 | 263.34
12 | 4_up | b |  | -0.3 | -4 | -0.3 | 5 | 1381.7 | 0.7 | 1381 | 2026-08-29T08:28:41 | 276.34
12 | 4_up | b |  | -0.25 | -4 | -0.25 | 5 | 1446 | 0.7 | 1445.3 | 2026-08-29T08:28:41 | 289.2
12 | 4_up | b |  | -0.2 | -4 | -0.2 | 5 | 1512 | 0.7 | 1511.3 | 2026-08-29T08:28:41 | 302.4
12 | 4_up | b |  | -0.15 | -4 | -0.15 | 5 | 1581.3 | 0.7 | 1580.7 | 2026-08-29T08:28:41 | 316.26
12 | 4_up | b |  | -0.1 | -4 | -0.1 | 5 | 1650.7 | 0.7 | 1650 | 2026-08-29T08:28:41 | 330.14
12 | 4_up | b |  | -0.05 | -4 | -0.05 | 5 | 1722.3 | 0.7 | 1721.7 | 2026-08-29T08:28:41 | 344.46
12 | 4_up | b |  | 0 | -4 | 0 | 5 | 1795 | 0.7 | 1794.3 | 2026-08-29T08:28:41 | 359
12 | 4_up | b |  | 0.05 | -4 | 0.05 | 5 | 1869.7 | 0.7 | 1869 | 2026-08-29T08:28:41 | 373.94
12 | 4_up | b |  | 0.1 | -4 | 0.1 | 5 | 1943 | 0.7 | 1942.3 | 2026-08-29T08:28:41 | 388.6
12 | 4_up | b |  | 0.15 | -4 | 0.15 | 5 | 2018.3 | 0.7 | 2017.7 | 2026-08-29T08:28:41 | 403.66
12 | 4_up | b |  | 0.2 | -4 | 0.2 | 5 | 2096 | 0.7 | 2095.3 | 2026-08-29T08:28:41 | 419.2
12 | 4_up | b |  | 0.25 | -4 | 0.25 | 5 | 2175 | 0.7 | 2174.3 | 2026-08-29T08:28:41 | 435
12 | 4_up | b |  | 0.3 | -4 | 0.3 | 5 | 2253.7 | 0.7 | 2253 | 2026-08-29T08:28:41 | 450.74
12 | 4_up | b |  | 0.35 | -4 | 0.35 | 5 | 2335 | 0.7 | 2334.3 | 2026-08-29T08:28:41 | 467
12 | 4_up | b |  | 0.4 | -4 | 0.4 | 5 | 2416.3 | 0.7 | 2415.7 | 2026-08-29T08:28:41 | 483.26
12 | 4_up | b |  | 0.45 | -4 | 0.45 | 5 | 2501.7 | 0.7 | 2501 | 2026-08-29T08:28:41 | 500.34
12 | 4_up | b |  | 0.5 | -4 | 0.5 | 5 | 2586.3 | 0.7 | 2585.7 | 2026-08-29T08:28:41 | 517.26
12 | 4_up | b |  | 0.55 | -4 | 0.55 | 5 | 2670.3 | 0.7 | 2669.7 | 2026-08-29T08:28:41 | 534.06
12 | 4_up | b |  | 0.6 | -4 | 0.6 | 5 | 2759 | 0.7 | 2758.3 | 2026-08-29T08:28:41 | 551.8
12 | 4_up | b |  | 0.65 | -4 | 0.65 | 5 | 2846.7 | 0.7 | 2846 | 2026-08-29T08:28:41 | 569.34
12 | 4_up | b |  | 0.7 | -4 | 0.7 | 5 | 2937.3 | 0.7 | 2936.7 | 2026-08-29T08:28:41 | 587.46
12 | 4_up | b |  | 0.75 | -4 | 0.75 | 5 | 3025.3 | 0.7 | 3024.7 | 2026-08-29T08:28:41 | 605.06
12 | 4_up | b |  | 0.8 | -4 | 0.8 | 5 | 3119.7 | 0.7 | 3119 | 2026-08-29T08:28:41 | 623.94
12 | 4_up | b |  | 0.85 | -4 | 0.85 | 5 | 3213 | 0.7 | 3212.3 | 2026-08-29T08:28:41 | 642.6
12 | 4_up | b |  | 0.9 | -4 | 0.9 | 5 | 3307 | 0.7 | 3306.3 | 2026-08-29T08:28:41 | 661.4
12 | 4_up | b |  | 0.95 | -4 | 0.95 | 5 | 3402.3 | 0.7 | 3401.7 | 2026-08-29T08:28:41 | 680.46
12 | 4_up | b |  | 1 | -4 | 1 | 5 | 3501.3 | 0.7 | 3500.7 | 2026-08-29T08:28:41 | 700.26
12 | 4_up | b |  | 1.05 | -4 | 1.05 | 5 | 3599 | 0.7 | 3598.3 | 2026-08-29T08:28:41 | 719.8
12 | 4_up | b |  | 1.1 | -4 | 1.1 | 5 | 3699.7 | 0.7 | 3699 | 2026-08-29T08:28:41 | 739.94
12 | 4_up | b |  | 1.15 | -4 | 1.15 | 5 | 3805 | 0.7 | 3804.3 | 2026-08-29T08:28:41 | 761
12 | 4_up | b |  | 1.2 | -4 | 1.2 | 5 | 3904 | 0.7 | 3903.3 | 2026-08-29T08:28:41 | 780.8
12 | 4_up | b |  | 1.25 | -4 | 1.25 | 5 | 4003.3 | 0.7 | 4002.7 | 2026-08-29T08:28:41 | 800.66
12 | 4_up | b |  | 1.3 | -4 | 1.3 | 5 | 4095 | 0.7 | 4094.3 | 2026-08-29T08:28:41 | 819
12 | 4_up | b |  | 1.35 | -4 | 1.35 | 5 | 4095 | 0.7 | 4094.3 | 2026-08-29T08:28:41 | 819
12 | 4_up | b |  | 1.4 | -4 | 1.4 | 5 | 4095 | 0.7 | 4094.3 | 2026-08-29T08:28:41 | 819
12 | 4_up | b |  | 1.45 | -4 | 1.45 | 5 | 4095 | 0.7 | 4094.3 | 2026-08-29T08:28:41 | 819
12 | 4_up | b |  | 1.5 | -4 | 1.5 | 5 | 4095 | 0.7 | 4094.3 | 2026-08-29T08:28:41 | 819
12 | 4_up | comp | -0.7482 | -1.5335 | -2.2816 | 0.7853 | 5 | 3135 |  |  | 2026-08-29T08:31:18 | 627
12 | 4_up | comp | -0.7482 | -1.4835 | -2.2316 | 0.7353 | 5 | 3053.3 |  |  | 2026-08-29T08:31:18 | 610.66
12 | 4_up | comp | -0.7482 | -1.4335 | -2.1816 | 0.6853 | 5 | 2967.7 |  |  | 2026-08-29T08:31:18 | 593.54
12 | 4_up | comp | -0.7482 | -1.3835 | -2.1316 | 0.6353 | 5 | 2882.7 |  |  | 2026-08-29T08:31:18 | 576.54
12 | 4_up | comp | -0.7482 | -1.3335 | -2.0816 | 0.5853 | 5 | 2798 |  |  | 2026-08-29T08:31:18 | 559.6
12 | 4_up | comp | -0.7482 | -1.2835 | -2.0316 | 0.5353 | 5 | 2712 |  |  | 2026-08-29T08:31:18 | 542.4
12 | 4_up | comp | -0.7482 | -1.2335 | -1.9816 | 0.4853 | 5 | 2631 |  |  | 2026-08-29T08:31:18 | 526.2
12 | 4_up | comp | -0.7482 | -1.1835 | -1.9316 | 0.4353 | 5 | 2551 |  |  | 2026-08-29T08:31:18 | 510.2
12 | 4_up | comp | -0.7482 | -1.1335 | -1.8816 | 0.3853 | 5 | 2468.3 |  |  | 2026-08-29T08:31:18 | 493.66
12 | 4_up | comp | -0.7482 | -1.0835 | -1.8316 | 0.3353 | 5 | 2388 |  |  | 2026-08-29T08:31:18 | 477.6
12 | 4_up | comp | -0.7482 | -1.0335 | -1.7816 | 0.2853 | 5 | 2308.3 |  |  | 2026-08-29T08:31:18 | 461.66
12 | 4_up | comp | -0.7482 | -0.9835 | -1.7316 | 0.2353 | 5 | 2232.7 |  |  | 2026-08-29T08:31:18 | 446.54
12 | 4_up | comp | -0.7482 | -0.9335 | -1.6816 | 0.1853 | 5 | 2158 |  |  | 2026-08-29T08:31:18 | 431.6
12 | 4_up | comp | -0.7482 | -0.8835 | -1.6316 | 0.1353 | 5 | 2082 |  |  | 2026-08-29T08:31:18 | 416.4
12 | 4_up | comp | -0.7482 | -0.8335 | -1.5816 | 0.0853 | 5 | 2012.7 |  |  | 2026-08-29T08:31:18 | 402.54
12 | 4_up | comp | -0.7482 | -0.7835 | -1.5316 | 0.0353 | 5 | 1942.7 |  |  | 2026-08-29T08:31:18 | 388.54
12 | 4_up | comp | -0.7482 | -0.7335 | -1.4816 | -0.0147 | 5 | 1869 |  |  | 2026-08-29T08:31:18 | 373.8
12 | 4_up | comp | -0.7482 | -0.6835 | -1.4316 | -0.0647 | 5 | 1804 |  |  | 2026-08-29T08:31:18 | 360.8
12 | 4_up | comp | -0.7482 | -0.6335 | -1.3816 | -0.1147 | 5 | 1738.3 |  |  | 2026-08-29T08:31:18 | 347.66
12 | 4_up | comp | -0.7482 | -0.5835 | -1.3316 | -0.1647 | 5 | 1674 |  |  | 2026-08-29T08:31:18 | 334.8
12 | 4_up | comp | -0.7482 | -0.5335 | -1.2816 | -0.2147 | 5 | 1614.7 |  |  | 2026-08-29T08:31:18 | 322.94
12 | 4_up | comp | -0.7482 | -0.4835 | -1.2316 | -0.2647 | 5 | 1555 |  |  | 2026-08-29T08:31:18 | 311
12 | 4_up | comp | -0.7482 | -0.4335 | -1.1816 | -0.3147 | 5 | 1498.3 |  |  | 2026-08-29T08:31:18 | 299.66
12 | 4_up | comp | -0.7482 | -0.3835 | -1.1316 | -0.3647 | 5 | 1442.7 |  |  | 2026-08-29T08:31:18 | 288.54
12 | 4_up | comp | -0.7482 | -0.3335 | -1.0816 | -0.4147 | 5 | 1392.3 |  |  | 2026-08-29T08:31:18 | 278.46
12 | 4_up | comp | -0.7482 | -0.2835 | -1.0316 | -0.4647 | 5 | 1342.7 |  |  | 2026-08-29T08:31:18 | 268.54
12 | 4_up | comp | -0.7482 | -0.2335 | -0.9816 | -0.5147 | 5 | 1296.3 |  |  | 2026-08-29T08:31:18 | 259.26
12 | 4_up | comp | -0.7482 | -0.1835 | -0.9316 | -0.5647 | 5 | 1253.7 |  |  | 2026-08-29T08:31:18 | 250.74
12 | 4_up | comp | -0.7482 | -0.1335 | -0.8816 | -0.6147 | 5 | 1212 |  |  | 2026-08-29T08:31:18 | 242.4
12 | 4_up | comp | -0.7482 | -0.0835 | -0.8316 | -0.6647 | 5 | 1172 |  |  | 2026-08-29T08:31:18 | 234.4
12 | 4_up | comp | -0.7482 | -0.0335 | -0.7816 | -0.7147 | 5 | 1135.7 |  |  | 2026-08-29T08:31:18 | 227.14
12 | 4_up | comp | -0.7482 | 0.0165 | -0.7316 | -0.7647 | 5 | 1102.7 |  |  | 2026-08-29T08:31:18 | 220.54
12 | 4_up | comp | -0.7482 | 0.0665 | -0.6816 | -0.8147 | 5 | 1071.3 |  |  | 2026-08-29T08:31:18 | 214.26
12 | 4_up | comp | -0.7482 | 0.1165 | -0.6316 | -0.8647 | 5 | 1044.3 |  |  | 2026-08-29T08:31:18 | 208.86
12 | 4_up | comp | -0.7482 | 0.1665 | -0.5816 | -0.9147 | 5 | 1018.3 |  |  | 2026-08-29T08:31:18 | 203.66
12 | 4_up | comp | -0.7482 | 0.2165 | -0.5316 | -0.9647 | 5 | 996.3 |  |  | 2026-08-29T08:31:18 | 199.26
12 | 4_up | comp | -0.7482 | 0.2665 | -0.4816 | -1.0147 | 5 | 978.3 |  |  | 2026-08-29T08:31:18 | 195.66
12 | 4_up | comp | -0.7482 | 0.3165 | -0.4316 | -1.0647 | 5 | 963 |  |  | 2026-08-29T08:31:18 | 192.6
12 | 4_up | comp | -0.7482 | 0.3665 | -0.3816 | -1.1147 | 5 | 950 |  |  | 2026-08-29T08:31:18 | 190
12 | 4_up | comp | -0.7482 | 0.4165 | -0.3316 | -1.1647 | 5 | 941.3 |  |  | 2026-08-29T08:31:18 | 188.26
12 | 4_up | comp | -0.7482 | 0.4665 | -0.2816 | -1.2147 | 5 | 935.7 |  |  | 2026-08-29T08:31:18 | 187.14
13 | 4_up | a |  | -4 | -4 | -4 | 5 | 1.7 | 0.8 | 0.8 | 2026-08-29T09:19:03 | 0.34
13 | 4_up | a |  | -3.95 | -3.95 | -4 | 5 | 0 | 0.8 | -0.8 | 2026-08-29T09:19:03 | 0
13 | 4_up | a |  | -3.9 | -3.9 | -4 | 5 | 0 | 0.8 | -0.8 | 2026-08-29T09:19:03 | 0
13 | 4_up | a |  | -3.85 | -3.85 | -4 | 5 | 0 | 0.8 | -0.8 | 2026-08-29T09:19:03 | 0
13 | 4_up | a |  | -3.8 | -3.8 | -4 | 5 | 0 | 0.8 | -0.8 | 2026-08-29T09:19:03 | 0
13 | 4_up | a |  | -3.75 | -3.75 | -4 | 5 | 0 | 0.8 | -0.8 | 2026-08-29T09:19:03 | 0
13 | 4_up | a |  | -3.7 | -3.7 | -4 | 5 | 0 | 0.8 | -0.8 | 2026-08-29T09:19:03 | 0
13 | 4_up | a |  | -3.65 | -3.65 | -4 | 5 | 0 | 0.8 | -0.8 | 2026-08-29T09:19:03 | 0
13 | 4_up | a |  | -3.6 | -3.6 | -4 | 5 | 0 | 0.8 | -0.8 | 2026-08-29T09:19:03 | 0
13 | 4_up | a |  | -3.55 | -3.55 | -4 | 5 | 0 | 0.8 | -0.8 | 2026-08-29T09:19:03 | 0
13 | 4_up | a |  | -3.5 | -3.5 | -4 | 5 | 0 | 0.8 | -0.8 | 2026-08-29T09:19:03 | 0
13 | 4_up | a |  | -3.45 | -3.45 | -4 | 5 | 0 | 0.8 | -0.8 | 2026-08-29T09:19:03 | 0
13 | 4_up | a |  | -3.4 | -3.4 | -4 | 5 | 0 | 0.8 | -0.8 | 2026-08-29T09:19:03 | 0
13 | 4_up | a |  | -3.35 | -3.35 | -4 | 5 | 0 | 0.8 | -0.8 | 2026-08-29T09:19:03 | 0
13 | 4_up | a |  | -3.3 | -3.3 | -4 | 5 | 0 | 0.8 | -0.8 | 2026-08-29T09:19:03 | 0
13 | 4_up | a |  | -3.25 | -3.25 | -4 | 5 | 0 | 0.8 | -0.8 | 2026-08-29T09:19:03 | 0
13 | 4_up | a |  | -3.2 | -3.2 | -4 | 5 | 0 | 0.8 | -0.8 | 2026-08-29T09:19:03 | 0
13 | 4_up | a |  | -3.15 | -3.15 | -4 | 5 | 0 | 0.8 | -0.8 | 2026-08-29T09:19:03 | 0
13 | 4_up | a |  | -3.1 | -3.1 | -4 | 5 | 0 | 0.8 | -0.8 | 2026-08-29T09:19:03 | 0
13 | 4_up | a |  | -3.05 | -3.05 | -4 | 5 | 0 | 0.8 | -0.8 | 2026-08-29T09:19:03 | 0
13 | 4_up | a |  | -3 | -3 | -4 | 5 | 0 | 0.8 | -0.8 | 2026-08-29T09:19:03 | 0
13 | 4_up | a |  | -2.95 | -2.95 | -4 | 5 | 0 | 0.8 | -0.8 | 2026-08-29T09:19:03 | 0
13 | 4_up | a |  | -2.9 | -2.9 | -4 | 5 | 0 | 0.8 | -0.8 | 2026-08-29T09:19:03 | 0
13 | 4_up | a |  | -2.85 | -2.85 | -4 | 5 | 0 | 0.8 | -0.8 | 2026-08-29T09:19:03 | 0
13 | 4_up | a |  | -2.8 | -2.8 | -4 | 5 | 0 | 0.8 | -0.8 | 2026-08-29T09:19:03 | 0
13 | 4_up | a |  | -2.75 | -2.75 | -4 | 5 | 0 | 0.8 | -0.8 | 2026-08-29T09:19:03 | 0
13 | 4_up | a |  | -2.7 | -2.7 | -4 | 5 | 0 | 0.8 | -0.8 | 2026-08-29T09:19:03 | 0
13 | 4_up | a |  | -2.65 | -2.65 | -4 | 5 | 0 | 0.8 | -0.8 | 2026-08-29T09:19:03 | 0
13 | 4_up | a |  | -2.6 | -2.6 | -4 | 5 | 0 | 0.8 | -0.8 | 2026-08-29T09:19:03 | 0
13 | 4_up | a |  | -2.55 | -2.55 | -4 | 5 | 0 | 0.8 | -0.8 | 2026-08-29T09:19:03 | 0
13 | 4_up | a |  | -2.5 | -2.5 | -4 | 5 | 0 | 0.8 | -0.8 | 2026-08-29T09:19:03 | 0
13 | 4_up | a |  | -2.45 | -2.45 | -4 | 5 | 0 | 0.8 | -0.8 | 2026-08-29T09:19:03 | 0
13 | 4_up | a |  | -2.4 | -2.4 | -4 | 5 | 0 | 0.8 | -0.8 | 2026-08-29T09:19:03 | 0
13 | 4_up | a |  | -2.35 | -2.35 | -4 | 5 | 0 | 0.8 | -0.8 | 2026-08-29T09:19:03 | 0
13 | 4_up | a |  | -2.3 | -2.3 | -4 | 5 | 0 | 0.8 | -0.8 | 2026-08-29T09:19:03 | 0
13 | 4_up | a |  | -2.25 | -2.25 | -4 | 5 | 0 | 0.8 | -0.8 | 2026-08-29T09:19:03 | 0
13 | 4_up | a |  | -2.2 | -2.2 | -4 | 5 | 0 | 0.8 | -0.8 | 2026-08-29T09:19:03 | 0
13 | 4_up | a |  | -2.15 | -2.15 | -4 | 5 | 0 | 0.8 | -0.8 | 2026-08-29T09:19:03 | 0
13 | 4_up | a |  | -2.1 | -2.1 | -4 | 5 | 0 | 0.8 | -0.8 | 2026-08-29T09:19:03 | 0
13 | 4_up | a |  | -2.05 | -2.05 | -4 | 5 | 0 | 0.8 | -0.8 | 2026-08-29T09:19:03 | 0
13 | 4_up | a |  | -2 | -2 | -4 | 5 | 0 | 0.8 | -0.8 | 2026-08-29T09:19:03 | 0
13 | 4_up | a |  | -1.95 | -1.95 | -4 | 5 | 0 | 0.8 | -0.8 | 2026-08-29T09:19:03 | 0
13 | 4_up | a |  | -1.9 | -1.9 | -4 | 5 | 0 | 0.8 | -0.8 | 2026-08-29T09:19:03 | 0
13 | 4_up | a |  | -1.85 | -1.85 | -4 | 5 | 0 | 0.8 | -0.8 | 2026-08-29T09:19:03 | 0
13 | 4_up | a |  | -1.8 | -1.8 | -4 | 5 | 0 | 0.8 | -0.8 | 2026-08-29T09:19:03 | 0
13 | 4_up | a |  | -1.75 | -1.75 | -4 | 5 | 0 | 0.8 | -0.8 | 2026-08-29T09:19:03 | 0
13 | 4_up | a |  | -1.7 | -1.7 | -4 | 5 | 0 | 0.8 | -0.8 | 2026-08-29T09:19:03 | 0
13 | 4_up | a |  | -1.65 | -1.65 | -4 | 5 | 0 | 0.8 | -0.8 | 2026-08-29T09:19:03 | 0
13 | 4_up | a |  | -1.6 | -1.6 | -4 | 5 | 0.7 | 0.8 | -0.2 | 2026-08-29T09:19:03 | 0.14
13 | 4_up | a |  | -1.55 | -1.55 | -4 | 5 | 2 | 0.8 | 1.2 | 2026-08-29T09:19:03 | 0.4
13 | 4_up | a |  | -1.5 | -1.5 | -4 | 5 | 3.7 | 0.8 | 2.8 | 2026-08-29T09:19:03 | 0.74
13 | 4_up | a |  | -1.45 | -1.45 | -4 | 5 | 5.7 | 0.8 | 4.8 | 2026-08-29T09:19:03 | 1.14
13 | 4_up | a |  | -1.4 | -1.4 | -4 | 5 | 8.7 | 0.8 | 7.8 | 2026-08-29T09:19:03 | 1.74
13 | 4_up | a |  | -1.35 | -1.35 | -4 | 5 | 11.7 | 0.8 | 10.8 | 2026-08-29T09:19:03 | 2.34
13 | 4_up | a |  | -1.3 | -1.3 | -4 | 5 | 15.7 | 0.8 | 14.8 | 2026-08-29T09:19:03 | 3.14
13 | 4_up | a |  | -1.25 | -1.25 | -4 | 5 | 20 | 0.8 | 19.2 | 2026-08-29T09:19:03 | 4
13 | 4_up | a |  | -1.2 | -1.2 | -4 | 5 | 25.3 | 0.8 | 24.5 | 2026-08-29T09:19:03 | 5.06
13 | 4_up | a |  | -1.15 | -1.15 | -4 | 5 | 31.3 | 0.8 | 30.5 | 2026-08-29T09:19:03 | 6.26
13 | 4_up | a |  | -1.1 | -1.1 | -4 | 5 | 37.7 | 0.8 | 36.8 | 2026-08-29T09:19:03 | 7.54
13 | 4_up | a |  | -1.05 | -1.05 | -4 | 5 | 45.7 | 0.8 | 44.8 | 2026-08-29T09:19:03 | 9.14
13 | 4_up | a |  | -1 | -1 | -4 | 5 | 54.7 | 0.8 | 53.8 | 2026-08-29T09:19:03 | 10.94
13 | 4_up | a |  | -0.95 | -0.95 | -4 | 5 | 64 | 0.8 | 63.2 | 2026-08-29T09:19:03 | 12.8
13 | 4_up | a |  | -0.9 | -0.9 | -4 | 5 | 75 | 0.8 | 74.2 | 2026-08-29T09:19:03 | 15
13 | 4_up | a |  | -0.85 | -0.85 | -4 | 5 | 87 | 0.8 | 86.2 | 2026-08-29T09:19:03 | 17.4
13 | 4_up | a |  | -0.8 | -0.8 | -4 | 5 | 99.7 | 0.8 | 98.8 | 2026-08-29T09:19:03 | 19.94
13 | 4_up | a |  | -0.75 | -0.75 | -4 | 5 | 114.7 | 0.8 | 113.8 | 2026-08-29T09:19:03 | 22.94
13 | 4_up | a |  | -0.7 | -0.7 | -4 | 5 | 130 | 0.8 | 129.2 | 2026-08-29T09:19:03 | 26
13 | 4_up | a |  | -0.65 | -0.65 | -4 | 5 | 147.7 | 0.8 | 146.8 | 2026-08-29T09:19:03 | 29.54
13 | 4_up | a |  | -0.6 | -0.6 | -4 | 5 | 165.7 | 0.8 | 164.8 | 2026-08-29T09:19:03 | 33.14
13 | 4_up | a |  | -0.55 | -0.55 | -4 | 5 | 185.7 | 0.8 | 184.8 | 2026-08-29T09:19:03 | 37.14
13 | 4_up | a |  | -0.5 | -0.5 | -4 | 5 | 205.7 | 0.8 | 204.8 | 2026-08-29T09:19:03 | 41.14
13 | 4_up | a |  | -0.45 | -0.45 | -4 | 5 | 228.3 | 0.8 | 227.5 | 2026-08-29T09:19:03 | 45.66
13 | 4_up | a |  | -0.4 | -0.4 | -4 | 5 | 252.3 | 0.8 | 251.5 | 2026-08-29T09:19:03 | 50.46
13 | 4_up | a |  | -0.35 | -0.35 | -4 | 5 | 277 | 0.8 | 276.2 | 2026-08-29T09:19:03 | 55.4
13 | 4_up | a |  | -0.3 | -0.3 | -4 | 5 | 304.3 | 0.8 | 303.5 | 2026-08-29T09:19:03 | 60.86
13 | 4_up | a |  | -0.25 | -0.25 | -4 | 5 | 333 | 0.8 | 332.2 | 2026-08-29T09:19:03 | 66.6
13 | 4_up | a |  | -0.2 | -0.2 | -4 | 5 | 363 | 0.8 | 362.2 | 2026-08-29T09:19:03 | 72.6
13 | 4_up | a |  | -0.15 | -0.15 | -4 | 5 | 394.3 | 0.8 | 393.5 | 2026-08-29T09:19:03 | 78.86
13 | 4_up | a |  | -0.1 | -0.1 | -4 | 5 | 428.3 | 0.8 | 427.5 | 2026-08-29T09:19:03 | 85.66
13 | 4_up | a |  | -0.05 | -0.05 | -4 | 5 | 462.7 | 0.8 | 461.8 | 2026-08-29T09:19:03 | 92.54
13 | 4_up | a |  | 0 | 0 | -4 | 5 | 500.7 | 0.8 | 499.8 | 2026-08-29T09:19:03 | 100.14
13 | 4_up | a |  | 0.05 | 0.05 | -4 | 5 | 537.7 | 0.8 | 536.8 | 2026-08-29T09:19:03 | 107.54
13 | 4_up | a |  | 0.1 | 0.1 | -4 | 5 | 578 | 0.8 | 577.2 | 2026-08-29T09:19:03 | 115.6
13 | 4_up | a |  | 0.15 | 0.15 | -4 | 5 | 620.7 | 0.8 | 619.8 | 2026-08-29T09:19:03 | 124.14
13 | 4_up | a |  | 0.2 | 0.2 | -4 | 5 | 662.7 | 0.8 | 661.8 | 2026-08-29T09:19:03 | 132.54
13 | 4_up | a |  | 0.25 | 0.25 | -4 | 5 | 708.3 | 0.8 | 707.5 | 2026-08-29T09:19:03 | 141.66
13 | 4_up | a |  | 0.3 | 0.3 | -4 | 5 | 755 | 0.8 | 754.2 | 2026-08-29T09:19:03 | 151
13 | 4_up | a |  | 0.35 | 0.35 | -4 | 5 | 802.3 | 0.8 | 801.5 | 2026-08-29T09:19:03 | 160.46
13 | 4_up | a |  | 0.4 | 0.4 | -4 | 5 | 853.3 | 0.8 | 852.5 | 2026-08-29T09:19:03 | 170.66
13 | 4_up | a |  | 0.45 | 0.45 | -4 | 5 | 904.7 | 0.8 | 903.8 | 2026-08-29T09:19:03 | 180.94
13 | 4_up | a |  | 0.5 | 0.5 | -4 | 5 | 957.7 | 0.8 | 956.8 | 2026-08-29T09:19:03 | 191.54
13 | 4_up | a |  | 0.55 | 0.55 | -4 | 5 | 1011 | 0.8 | 1010.2 | 2026-08-29T09:19:03 | 202.2
13 | 4_up | a |  | 0.6 | 0.6 | -4 | 5 | 1068 | 0.8 | 1067.2 | 2026-08-29T09:19:03 | 213.6
13 | 4_up | a |  | 0.65 | 0.65 | -4 | 5 | 1125.7 | 0.8 | 1124.8 | 2026-08-29T09:19:03 | 225.14
13 | 4_up | a |  | 0.7 | 0.7 | -4 | 5 | 1184 | 0.8 | 1183.2 | 2026-08-29T09:19:03 | 236.8
13 | 4_up | a |  | 0.75 | 0.75 | -4 | 5 | 1244.7 | 0.8 | 1243.8 | 2026-08-29T09:19:03 | 248.94
13 | 4_up | a |  | 0.8 | 0.8 | -4 | 5 | 1308.7 | 0.8 | 1307.8 | 2026-08-29T09:19:03 | 261.74
13 | 4_up | a |  | 0.85 | 0.85 | -4 | 5 | 1374 | 0.8 | 1373.2 | 2026-08-29T09:19:03 | 274.8
13 | 4_up | a |  | 0.9 | 0.9 | -4 | 5 | 1437 | 0.8 | 1436.2 | 2026-08-29T09:19:03 | 287.4
13 | 4_up | a |  | 0.95 | 0.95 | -4 | 5 | 1502.7 | 0.8 | 1501.8 | 2026-08-29T09:19:03 | 300.54
13 | 4_up | a |  | 1 | 1 | -4 | 5 | 1570.3 | 0.8 | 1569.5 | 2026-08-29T09:19:03 | 314.06
13 | 4_up | a |  | 1.05 | 1.05 | -4 | 5 | 1640.7 | 0.8 | 1639.8 | 2026-08-29T09:19:03 | 328.14
13 | 4_up | a |  | 1.1 | 1.1 | -4 | 5 | 1712 | 0.8 | 1711.2 | 2026-08-29T09:19:03 | 342.4
13 | 4_up | a |  | 1.15 | 1.15 | -4 | 5 | 1786.7 | 0.8 | 1785.8 | 2026-08-29T09:19:03 | 357.34
13 | 4_up | a |  | 1.2 | 1.2 | -4 | 5 | 1857 | 0.8 | 1856.2 | 2026-08-29T09:19:03 | 371.4
13 | 4_up | a |  | 1.25 | 1.25 | -4 | 5 | 1933 | 0.8 | 1932.2 | 2026-08-29T09:19:03 | 386.6
13 | 4_up | a |  | 1.3 | 1.3 | -4 | 5 | 2009.3 | 0.8 | 2008.5 | 2026-08-29T09:19:03 | 401.86
13 | 4_up | a |  | 1.35 | 1.35 | -4 | 5 | 2085.7 | 0.8 | 2084.8 | 2026-08-29T09:19:03 | 417.14
13 | 4_up | a |  | 1.4 | 1.4 | -4 | 5 | 2164.3 | 0.8 | 2163.5 | 2026-08-29T09:19:03 | 432.86
13 | 4_up | a |  | 1.45 | 1.45 | -4 | 5 | 2245.7 | 0.8 | 2244.8 | 2026-08-29T09:19:03 | 449.14
13 | 4_up | a |  | 1.5 | 1.5 | -4 | 5 | 2325.7 | 0.8 | 2324.8 | 2026-08-29T09:19:03 | 465.14
13 | 4_up | b |  | -4 | -4 | -4 | 5 | 1.3 | 0.7 | 0.7 | 2026-08-29T09:20:36 | 0.26
13 | 4_up | b |  | -3.95 | -4 | -3.95 | 5 | 0 | 0.7 | -0.7 | 2026-08-29T09:20:36 | 0
13 | 4_up | b |  | -3.9 | -4 | -3.9 | 5 | 0 | 0.7 | -0.7 | 2026-08-29T09:20:36 | 0
13 | 4_up | b |  | -3.85 | -4 | -3.85 | 5 | 0 | 0.7 | -0.7 | 2026-08-29T09:20:36 | 0
13 | 4_up | b |  | -3.8 | -4 | -3.8 | 5 | 0 | 0.7 | -0.7 | 2026-08-29T09:20:36 | 0
13 | 4_up | b |  | -3.75 | -4 | -3.75 | 5 | 0 | 0.7 | -0.7 | 2026-08-29T09:20:36 | 0
13 | 4_up | b |  | -3.7 | -4 | -3.7 | 5 | 0 | 0.7 | -0.7 | 2026-08-29T09:20:36 | 0
13 | 4_up | b |  | -3.65 | -4 | -3.65 | 5 | 0 | 0.7 | -0.7 | 2026-08-29T09:20:36 | 0
13 | 4_up | b |  | -3.6 | -4 | -3.6 | 5 | 0 | 0.7 | -0.7 | 2026-08-29T09:20:36 | 0
13 | 4_up | b |  | -3.55 | -4 | -3.55 | 5 | 0 | 0.7 | -0.7 | 2026-08-29T09:20:36 | 0
13 | 4_up | b |  | -3.5 | -4 | -3.5 | 5 | 0 | 0.7 | -0.7 | 2026-08-29T09:20:36 | 0
13 | 4_up | b |  | -3.45 | -4 | -3.45 | 5 | 0 | 0.7 | -0.7 | 2026-08-29T09:20:36 | 0
13 | 4_up | b |  | -3.4 | -4 | -3.4 | 5 | 0 | 0.7 | -0.7 | 2026-08-29T09:20:36 | 0
13 | 4_up | b |  | -3.35 | -4 | -3.35 | 5 | 0 | 0.7 | -0.7 | 2026-08-29T09:20:36 | 0
13 | 4_up | b |  | -3.3 | -4 | -3.3 | 5 | 0 | 0.7 | -0.7 | 2026-08-29T09:20:36 | 0
13 | 4_up | b |  | -3.25 | -4 | -3.25 | 5 | 0 | 0.7 | -0.7 | 2026-08-29T09:20:36 | 0
13 | 4_up | b |  | -3.2 | -4 | -3.2 | 5 | 0 | 0.7 | -0.7 | 2026-08-29T09:20:36 | 0
13 | 4_up | b |  | -3.15 | -4 | -3.15 | 5 | 0 | 0.7 | -0.7 | 2026-08-29T09:20:36 | 0
13 | 4_up | b |  | -3.1 | -4 | -3.1 | 5 | 0 | 0.7 | -0.7 | 2026-08-29T09:20:36 | 0
13 | 4_up | b |  | -3.05 | -4 | -3.05 | 5 | 0 | 0.7 | -0.7 | 2026-08-29T09:20:36 | 0
13 | 4_up | b |  | -3 | -4 | -3 | 5 | 0 | 0.7 | -0.7 | 2026-08-29T09:20:36 | 0
13 | 4_up | b |  | -2.95 | -4 | -2.95 | 5 | 0 | 0.7 | -0.7 | 2026-08-29T09:20:36 | 0
13 | 4_up | b |  | -2.9 | -4 | -2.9 | 5 | 0 | 0.7 | -0.7 | 2026-08-29T09:20:36 | 0
13 | 4_up | b |  | -2.85 | -4 | -2.85 | 5 | 0 | 0.7 | -0.7 | 2026-08-29T09:20:36 | 0
13 | 4_up | b |  | -2.8 | -4 | -2.8 | 5 | 0 | 0.7 | -0.7 | 2026-08-29T09:20:36 | 0
13 | 4_up | b |  | -2.75 | -4 | -2.75 | 5 | 1.7 | 0.7 | 1 | 2026-08-29T09:20:36 | 0.34
13 | 4_up | b |  | -2.7 | -4 | -2.7 | 5 | 3 | 0.7 | 2.3 | 2026-08-29T09:20:36 | 0.6
13 | 4_up | b |  | -2.65 | -4 | -2.65 | 5 | 5 | 0.7 | 4.3 | 2026-08-29T09:20:36 | 1
13 | 4_up | b |  | -2.6 | -4 | -2.6 | 5 | 7.7 | 0.7 | 7 | 2026-08-29T09:20:36 | 1.54
13 | 4_up | b |  | -2.55 | -4 | -2.55 | 5 | 10.7 | 0.7 | 10 | 2026-08-29T09:20:36 | 2.14
13 | 4_up | b |  | -2.5 | -4 | -2.5 | 5 | 14.3 | 0.7 | 13.7 | 2026-08-29T09:20:36 | 2.86
13 | 4_up | b |  | -2.45 | -4 | -2.45 | 5 | 19.3 | 0.7 | 18.7 | 2026-08-29T09:20:36 | 3.86
13 | 4_up | b |  | -2.4 | -4 | -2.4 | 5 | 23.7 | 0.7 | 23 | 2026-08-29T09:20:36 | 4.74
13 | 4_up | b |  | -2.35 | -4 | -2.35 | 5 | 30.3 | 0.7 | 29.7 | 2026-08-29T09:20:36 | 6.06
13 | 4_up | b |  | -2.3 | -4 | -2.3 | 5 | 37 | 0.7 | 36.3 | 2026-08-29T09:20:36 | 7.4
13 | 4_up | b |  | -2.25 | -4 | -2.25 | 5 | 45 | 0.7 | 44.3 | 2026-08-29T09:20:36 | 9
13 | 4_up | b |  | -2.2 | -4 | -2.2 | 5 | 54.3 | 0.7 | 53.7 | 2026-08-29T09:20:36 | 10.86
13 | 4_up | b |  | -2.15 | -4 | -2.15 | 5 | 65 | 0.7 | 64.3 | 2026-08-29T09:20:36 | 13
13 | 4_up | b |  | -2.1 | -4 | -2.1 | 5 | 76 | 0.7 | 75.3 | 2026-08-29T09:20:36 | 15.2
13 | 4_up | b |  | -2.05 | -4 | -2.05 | 5 | 88.3 | 0.7 | 87.7 | 2026-08-29T09:20:36 | 17.66
13 | 4_up | b |  | -2 | -4 | -2 | 5 | 102.3 | 0.7 | 101.7 | 2026-08-29T09:20:36 | 20.46
13 | 4_up | b |  | -1.95 | -4 | -1.95 | 5 | 117.3 | 0.7 | 116.7 | 2026-08-29T09:20:36 | 23.46
13 | 4_up | b |  | -1.9 | -4 | -1.9 | 5 | 134 | 0.7 | 133.3 | 2026-08-29T09:20:36 | 26.8
13 | 4_up | b |  | -1.85 | -4 | -1.85 | 5 | 152.3 | 0.7 | 151.7 | 2026-08-29T09:20:36 | 30.46
13 | 4_up | b |  | -1.8 | -4 | -1.8 | 5 | 171 | 0.7 | 170.3 | 2026-08-29T09:20:36 | 34.2
13 | 4_up | b |  | -1.75 | -4 | -1.75 | 5 | 192.3 | 0.7 | 191.7 | 2026-08-29T09:20:36 | 38.46
13 | 4_up | b |  | -1.7 | -4 | -1.7 | 5 | 214.7 | 0.7 | 214 | 2026-08-29T09:20:36 | 42.94
13 | 4_up | b |  | -1.65 | -4 | -1.65 | 5 | 238.3 | 0.7 | 237.7 | 2026-08-29T09:20:36 | 47.66
13 | 4_up | b |  | -1.6 | -4 | -1.6 | 5 | 264.3 | 0.7 | 263.7 | 2026-08-29T09:20:36 | 52.86
13 | 4_up | b |  | -1.55 | -4 | -1.55 | 5 | 290 | 0.7 | 289.3 | 2026-08-29T09:20:36 | 58
13 | 4_up | b |  | -1.5 | -4 | -1.5 | 5 | 319 | 0.7 | 318.3 | 2026-08-29T09:20:36 | 63.8
13 | 4_up | b |  | -1.45 | -4 | -1.45 | 5 | 347.7 | 0.7 | 347 | 2026-08-29T09:20:36 | 69.54
13 | 4_up | b |  | -1.4 | -4 | -1.4 | 5 | 380 | 0.7 | 379.3 | 2026-08-29T09:20:36 | 76
13 | 4_up | b |  | -1.35 | -4 | -1.35 | 5 | 413.7 | 0.7 | 413 | 2026-08-29T09:20:36 | 82.74
13 | 4_up | b |  | -1.3 | -4 | -1.3 | 5 | 449 | 0.7 | 448.3 | 2026-08-29T09:20:36 | 89.8
13 | 4_up | b |  | -1.25 | -4 | -1.25 | 5 | 486 | 0.7 | 485.3 | 2026-08-29T09:20:36 | 97.2
13 | 4_up | b |  | -1.2 | -4 | -1.2 | 5 | 525 | 0.7 | 524.3 | 2026-08-29T09:20:36 | 105
13 | 4_up | b |  | -1.15 | -4 | -1.15 | 5 | 563.7 | 0.7 | 563 | 2026-08-29T09:20:36 | 112.74
13 | 4_up | b |  | -1.1 | -4 | -1.1 | 5 | 606.3 | 0.7 | 605.7 | 2026-08-29T09:20:36 | 121.26
13 | 4_up | b |  | -1.05 | -4 | -1.05 | 5 | 649.3 | 0.7 | 648.7 | 2026-08-29T09:20:36 | 129.86
13 | 4_up | b |  | -1 | -4 | -1 | 5 | 694 | 0.7 | 693.3 | 2026-08-29T09:20:36 | 138.8
13 | 4_up | b |  | -0.95 | -4 | -0.95 | 5 | 740.3 | 0.7 | 739.7 | 2026-08-29T09:20:36 | 148.06
13 | 4_up | b |  | -0.9 | -4 | -0.9 | 5 | 788.3 | 0.7 | 787.7 | 2026-08-29T09:20:36 | 157.66
13 | 4_up | b |  | -0.85 | -4 | -0.85 | 5 | 837.3 | 0.7 | 836.7 | 2026-08-29T09:20:36 | 167.46
13 | 4_up | b |  | -0.8 | -4 | -0.8 | 5 | 889.7 | 0.7 | 889 | 2026-08-29T09:20:36 | 177.94
13 | 4_up | b |  | -0.75 | -4 | -0.75 | 5 | 942 | 0.7 | 941.3 | 2026-08-29T09:20:36 | 188.4
13 | 4_up | b |  | -0.7 | -4 | -0.7 | 5 | 996.3 | 0.7 | 995.7 | 2026-08-29T09:20:36 | 199.26
13 | 4_up | b |  | -0.65 | -4 | -0.65 | 5 | 1052 | 0.7 | 1051.3 | 2026-08-29T09:20:36 | 210.4
13 | 4_up | b |  | -0.6 | -4 | -0.6 | 5 | 1109 | 0.7 | 1108.3 | 2026-08-29T09:20:36 | 221.8
13 | 4_up | b |  | -0.55 | -4 | -0.55 | 5 | 1167 | 0.7 | 1166.3 | 2026-08-29T09:20:36 | 233.4
13 | 4_up | b |  | -0.5 | -4 | -0.5 | 5 | 1226.7 | 0.7 | 1226 | 2026-08-29T09:20:36 | 245.34
13 | 4_up | b |  | -0.45 | -4 | -0.45 | 5 | 1287.7 | 0.7 | 1287 | 2026-08-29T09:20:36 | 257.54
13 | 4_up | b |  | -0.4 | -4 | -0.4 | 5 | 1351.3 | 0.7 | 1350.7 | 2026-08-29T09:20:36 | 270.26
13 | 4_up | b |  | -0.35 | -4 | -0.35 | 5 | 1415.7 | 0.7 | 1415 | 2026-08-29T09:20:36 | 283.14
13 | 4_up | b |  | -0.3 | -4 | -0.3 | 5 | 1482 | 0.7 | 1481.3 | 2026-08-29T09:20:36 | 296.4
13 | 4_up | b |  | -0.25 | -4 | -0.25 | 5 | 1551 | 0.7 | 1550.3 | 2026-08-29T09:20:36 | 310.2
13 | 4_up | b |  | -0.2 | -4 | -0.2 | 5 | 1621.7 | 0.7 | 1621 | 2026-08-29T09:20:36 | 324.34
13 | 4_up | b |  | -0.15 | -4 | -0.15 | 5 | 1692 | 0.7 | 1691.3 | 2026-08-29T09:20:36 | 338.4
13 | 4_up | b |  | -0.1 | -4 | -0.1 | 5 | 1761.7 | 0.7 | 1761 | 2026-08-29T09:20:36 | 352.34
13 | 4_up | b |  | -0.05 | -4 | -0.05 | 5 | 1836.7 | 0.7 | 1836 | 2026-08-29T09:20:36 | 367.34
13 | 4_up | b |  | 0 | -4 | 0 | 5 | 1913.3 | 0.7 | 1912.7 | 2026-08-29T09:20:36 | 382.66
13 | 4_up | b |  | 0.05 | -4 | 0.05 | 5 | 1988 | 0.7 | 1987.3 | 2026-08-29T09:20:36 | 397.6
13 | 4_up | b |  | 0.1 | -4 | 0.1 | 5 | 2064.3 | 0.7 | 2063.7 | 2026-08-29T09:20:36 | 412.86
13 | 4_up | b |  | 0.15 | -4 | 0.15 | 5 | 2144 | 0.7 | 2143.3 | 2026-08-29T09:20:36 | 428.8
13 | 4_up | b |  | 0.2 | -4 | 0.2 | 5 | 2224.3 | 0.7 | 2223.7 | 2026-08-29T09:20:36 | 444.86
13 | 4_up | b |  | 0.25 | -4 | 0.25 | 5 | 2306.3 | 0.7 | 2305.7 | 2026-08-29T09:20:36 | 461.26
13 | 4_up | b |  | 0.3 | -4 | 0.3 | 5 | 2391 | 0.7 | 2390.3 | 2026-08-29T09:20:36 | 478.2
13 | 4_up | b |  | 0.35 | -4 | 0.35 | 5 | 2474.3 | 0.7 | 2473.7 | 2026-08-29T09:20:36 | 494.86
13 | 4_up | b |  | 0.4 | -4 | 0.4 | 5 | 2559 | 0.7 | 2558.3 | 2026-08-29T09:20:36 | 511.8
13 | 4_up | b |  | 0.45 | -4 | 0.45 | 5 | 2645.7 | 0.7 | 2645 | 2026-08-29T09:20:36 | 529.14
13 | 4_up | b |  | 0.5 | -4 | 0.5 | 5 | 2731 | 0.7 | 2730.3 | 2026-08-29T09:20:36 | 546.2
13 | 4_up | b |  | 0.55 | -4 | 0.55 | 5 | 2816.3 | 0.7 | 2815.7 | 2026-08-29T09:20:36 | 563.26
13 | 4_up | b |  | 0.6 | -4 | 0.6 | 5 | 2906.7 | 0.7 | 2906 | 2026-08-29T09:20:36 | 581.34
13 | 4_up | b |  | 0.65 | -4 | 0.65 | 5 | 2999.7 | 0.7 | 2999 | 2026-08-29T09:20:36 | 599.94
13 | 4_up | b |  | 0.7 | -4 | 0.7 | 5 | 3089 | 0.7 | 3088.3 | 2026-08-29T09:20:36 | 617.8
13 | 4_up | b |  | 0.75 | -4 | 0.75 | 5 | 3184 | 0.7 | 3183.3 | 2026-08-29T09:20:36 | 636.8
13 | 4_up | b |  | 0.8 | -4 | 0.8 | 5 | 3278.3 | 0.7 | 3277.7 | 2026-08-29T09:20:36 | 655.66
13 | 4_up | b |  | 0.85 | -4 | 0.85 | 5 | 3374.3 | 0.7 | 3373.7 | 2026-08-29T09:20:36 | 674.86
13 | 4_up | b |  | 0.9 | -4 | 0.9 | 5 | 3471.7 | 0.7 | 3471 | 2026-08-29T09:20:36 | 694.34
13 | 4_up | b |  | 0.95 | -4 | 0.95 | 5 | 3568.3 | 0.7 | 3567.7 | 2026-08-29T09:20:36 | 713.66
13 | 4_up | b |  | 1 | -4 | 1 | 5 | 3670 | 0.7 | 3669.3 | 2026-08-29T09:20:36 | 734
13 | 4_up | b |  | 1.05 | -4 | 1.05 | 5 | 3771.3 | 0.7 | 3770.7 | 2026-08-29T09:20:36 | 754.26
13 | 4_up | b |  | 1.1 | -4 | 1.1 | 5 | 3872 | 0.7 | 3871.3 | 2026-08-29T09:20:36 | 774.4
13 | 4_up | b |  | 1.15 | -4 | 1.15 | 5 | 3970.3 | 0.7 | 3969.7 | 2026-08-29T09:20:36 | 794.06
13 | 4_up | b |  | 1.2 | -4 | 1.2 | 5 | 4080 | 0.7 | 4079.3 | 2026-08-29T09:20:36 | 816
13 | 4_up | b |  | 1.25 | -4 | 1.25 | 5 | 4095 | 0.7 | 4094.3 | 2026-08-29T09:20:36 | 819
13 | 4_up | b |  | 1.3 | -4 | 1.3 | 5 | 4095 | 0.7 | 4094.3 | 2026-08-29T09:20:36 | 819
13 | 4_up | b |  | 1.35 | -4 | 1.35 | 5 | 4095 | 0.7 | 4094.3 | 2026-08-29T09:20:36 | 819
13 | 4_up | b |  | 1.4 | -4 | 1.4 | 5 | 4095 | 0.7 | 4094.3 | 2026-08-29T09:20:36 | 819
13 | 4_up | b |  | 1.45 | -4 | 1.45 | 5 | 4095 | 0.7 | 4094.3 | 2026-08-29T09:20:36 | 819
13 | 4_up | b |  | 1.5 | -4 | 1.5 | 5 | 4095 | 0.7 | 4094.3 | 2026-08-29T09:20:36 | 819
13 | 4_up | comp | -0.7482 | -1.5335 | -2.2816 | 0.7853 | 5 | 3290 |  |  | 2026-08-29T09:23:13 | 658
13 | 4_up | comp | -0.7482 | -1.4835 | -2.2316 | 0.7353 | 5 | 3201.3 |  |  | 2026-08-29T09:23:13 | 640.26
13 | 4_up | comp | -0.7482 | -1.4335 | -2.1816 | 0.6853 | 5 | 3119.3 |  |  | 2026-08-29T09:23:13 | 623.86
13 | 4_up | comp | -0.7482 | -1.3835 | -2.1316 | 0.6353 | 5 | 3030 |  |  | 2026-08-29T09:23:13 | 606
13 | 4_up | comp | -0.7482 | -1.3335 | -2.0816 | 0.5853 | 5 | 2944.7 |  |  | 2026-08-29T09:23:13 | 588.94
13 | 4_up | comp | -0.7482 | -1.2835 | -2.0316 | 0.5353 | 5 | 2859.7 |  |  | 2026-08-29T09:23:13 | 571.94
13 | 4_up | comp | -0.7482 | -1.2335 | -1.9816 | 0.4853 | 5 | 2777.3 |  |  | 2026-08-29T09:23:13 | 555.46
13 | 4_up | comp | -0.7482 | -1.1835 | -1.9316 | 0.4353 | 5 | 2695 |  |  | 2026-08-29T09:23:13 | 539
13 | 4_up | comp | -0.7482 | -1.1335 | -1.8816 | 0.3853 | 5 | 2609.3 |  |  | 2026-08-29T09:23:13 | 521.86
13 | 4_up | comp | -0.7482 | -1.0835 | -1.8316 | 0.3353 | 5 | 2528.3 |  |  | 2026-08-29T09:23:13 | 505.66
13 | 4_up | comp | -0.7482 | -1.0335 | -1.7816 | 0.2853 | 5 | 2446 |  |  | 2026-08-29T09:23:13 | 489.2
13 | 4_up | comp | -0.7482 | -0.9835 | -1.7316 | 0.2353 | 5 | 2364.7 |  |  | 2026-08-29T09:23:13 | 472.94
13 | 4_up | comp | -0.7482 | -0.9335 | -1.6816 | 0.1853 | 5 | 2286.3 |  |  | 2026-08-29T09:23:13 | 457.26
13 | 4_up | comp | -0.7482 | -0.8835 | -1.6316 | 0.1353 | 5 | 2207.3 |  |  | 2026-08-29T09:23:13 | 441.46
13 | 4_up | comp | -0.7482 | -0.8335 | -1.5816 | 0.0853 | 5 | 2132.3 |  |  | 2026-08-29T09:23:13 | 426.46
13 | 4_up | comp | -0.7482 | -0.7835 | -1.5316 | 0.0353 | 5 | 2055.7 |  |  | 2026-08-29T09:23:13 | 411.14
13 | 4_up | comp | -0.7482 | -0.7335 | -1.4816 | -0.0147 | 5 | 1983.3 |  |  | 2026-08-29T09:23:13 | 396.66
13 | 4_up | comp | -0.7482 | -0.6835 | -1.4316 | -0.0647 | 5 | 1912 |  |  | 2026-08-29T09:23:13 | 382.4
13 | 4_up | comp | -0.7482 | -0.6335 | -1.3816 | -0.1147 | 5 | 1843 |  |  | 2026-08-29T09:23:13 | 368.6
13 | 4_up | comp | -0.7482 | -0.5835 | -1.3316 | -0.1647 | 5 | 1776 |  |  | 2026-08-29T09:23:13 | 355.2
13 | 4_up | comp | -0.7482 | -0.5335 | -1.2816 | -0.2147 | 5 | 1709 |  |  | 2026-08-29T09:23:13 | 341.8
13 | 4_up | comp | -0.7482 | -0.4835 | -1.2316 | -0.2647 | 5 | 1645 |  |  | 2026-08-29T09:23:13 | 329
13 | 4_up | comp | -0.7482 | -0.4335 | -1.1816 | -0.3147 | 5 | 1580 |  |  | 2026-08-29T09:23:13 | 316
13 | 4_up | comp | -0.7482 | -0.3835 | -1.1316 | -0.3647 | 5 | 1522.7 |  |  | 2026-08-29T09:23:13 | 304.54
13 | 4_up | comp | -0.7482 | -0.3335 | -1.0816 | -0.4147 | 5 | 1464 |  |  | 2026-08-29T09:23:13 | 292.8
13 | 4_up | comp | -0.7482 | -0.2835 | -1.0316 | -0.4647 | 5 | 1408.3 |  |  | 2026-08-29T09:23:13 | 281.66
13 | 4_up | comp | -0.7482 | -0.2335 | -0.9816 | -0.5147 | 5 | 1355.7 |  |  | 2026-08-29T09:23:13 | 271.14
13 | 4_up | comp | -0.7482 | -0.1835 | -0.9316 | -0.5647 | 5 | 1306.3 |  |  | 2026-08-29T09:23:13 | 261.26
13 | 4_up | comp | -0.7482 | -0.1335 | -0.8816 | -0.6147 | 5 | 1257.7 |  |  | 2026-08-29T09:23:13 | 251.54
13 | 4_up | comp | -0.7482 | -0.0835 | -0.8316 | -0.6647 | 5 | 1211 |  |  | 2026-08-29T09:23:13 | 242.2
13 | 4_up | comp | -0.7482 | -0.0335 | -0.7816 | -0.7147 | 5 | 1168.3 |  |  | 2026-08-29T09:23:13 | 233.66
13 | 4_up | comp | -0.7482 | 0.0165 | -0.7316 | -0.7647 | 5 | 1127.3 |  |  | 2026-08-29T09:23:13 | 225.46
13 | 4_up | comp | -0.7482 | 0.0665 | -0.6816 | -0.8147 | 5 | 1089.3 |  |  | 2026-08-29T09:23:13 | 217.86
13 | 4_up | comp | -0.7482 | 0.1165 | -0.6316 | -0.8647 | 5 | 1053.3 |  |  | 2026-08-29T09:23:13 | 210.66
13 | 4_up | comp | -0.7482 | 0.1665 | -0.5816 | -0.9147 | 5 | 1021.3 |  |  | 2026-08-29T09:23:13 | 204.26
13 | 4_up | comp | -0.7482 | 0.2165 | -0.5316 | -0.9647 | 5 | 991.7 |  |  | 2026-08-29T09:23:13 | 198.34
13 | 4_up | comp | -0.7482 | 0.2665 | -0.4816 | -1.0147 | 5 | 964.3 |  |  | 2026-08-29T09:23:13 | 192.86
13 | 4_up | comp | -0.7482 | 0.3165 | -0.4316 | -1.0647 | 5 | 942 |  |  | 2026-08-29T09:23:13 | 188.4
13 | 4_up | comp | -0.7482 | 0.3665 | -0.3816 | -1.1147 | 5 | 920.7 |  |  | 2026-08-29T09:23:13 | 184.14
13 | 4_up | comp | -0.7482 | 0.4165 | -0.3316 | -1.1647 | 5 | 903.3 |  |  | 2026-08-29T09:23:13 | 180.66
13 | 4_up | comp | -0.7482 | 0.4665 | -0.2816 | -1.2147 | 5 | 889.3 |  |  | 2026-08-29T09:23:13 | 177.86

## raw_nr3_up
nr3 위 방향 원시 sweep (chip3_0829_1120)
step | phase | curve | center_v | x | v_dac_a | v_dac_b | integ_ms | code | pedestal | i_code | timestamp | i_per_ms
0 | 1_K | a |  | -4 | -4 | -4 | 2 | 0 | 0 | 0 | 2026-08-29T11:20:49 | 0
0 | 1_K | a |  | -3.95 | -3.95 | -4 | 2 | 0 | 0 | 0 | 2026-08-29T11:20:49 | 0
0 | 1_K | a |  | -3.9 | -3.9 | -4 | 2 | 0 | 0 | 0 | 2026-08-29T11:20:49 | 0
0 | 1_K | a |  | -3.85 | -3.85 | -4 | 2 | 0 | 0 | 0 | 2026-08-29T11:20:49 | 0
0 | 1_K | a |  | -3.8 | -3.8 | -4 | 2 | 0 | 0 | 0 | 2026-08-29T11:20:49 | 0
0 | 1_K | a |  | -3.75 | -3.75 | -4 | 2 | 0 | 0 | 0 | 2026-08-29T11:20:49 | 0
0 | 1_K | a |  | -3.7 | -3.7 | -4 | 2 | 0 | 0 | 0 | 2026-08-29T11:20:49 | 0
0 | 1_K | a |  | -3.65 | -3.65 | -4 | 2 | 0 | 0 | 0 | 2026-08-29T11:20:49 | 0
0 | 1_K | a |  | -3.6 | -3.6 | -4 | 2 | 0 | 0 | 0 | 2026-08-29T11:20:49 | 0
0 | 1_K | a |  | -3.55 | -3.55 | -4 | 2 | 0 | 0 | 0 | 2026-08-29T11:20:49 | 0
0 | 1_K | a |  | -3.5 | -3.5 | -4 | 2 | 0 | 0 | 0 | 2026-08-29T11:20:49 | 0
0 | 1_K | a |  | -3.45 | -3.45 | -4 | 2 | 0 | 0 | 0 | 2026-08-29T11:20:49 | 0
0 | 1_K | a |  | -3.4 | -3.4 | -4 | 2 | 0 | 0 | 0 | 2026-08-29T11:20:49 | 0
0 | 1_K | a |  | -3.35 | -3.35 | -4 | 2 | 0 | 0 | 0 | 2026-08-29T11:20:49 | 0
0 | 1_K | a |  | -3.3 | -3.3 | -4 | 2 | 0 | 0 | 0 | 2026-08-29T11:20:49 | 0
0 | 1_K | a |  | -3.25 | -3.25 | -4 | 2 | 0 | 0 | 0 | 2026-08-29T11:20:49 | 0
0 | 1_K | a |  | -3.2 | -3.2 | -4 | 2 | 0 | 0 | 0 | 2026-08-29T11:20:49 | 0
0 | 1_K | a |  | -3.15 | -3.15 | -4 | 2 | 0 | 0 | 0 | 2026-08-29T11:20:49 | 0
0 | 1_K | a |  | -3.1 | -3.1 | -4 | 2 | 0 | 0 | 0 | 2026-08-29T11:20:49 | 0
0 | 1_K | a |  | -3.05 | -3.05 | -4 | 2 | 0 | 0 | 0 | 2026-08-29T11:20:49 | 0
0 | 1_K | a |  | -3 | -3 | -4 | 2 | 0 | 0 | 0 | 2026-08-29T11:20:49 | 0
0 | 1_K | a |  | -2.95 | -2.95 | -4 | 2 | 0 | 0 | 0 | 2026-08-29T11:20:49 | 0
0 | 1_K | a |  | -2.9 | -2.9 | -4 | 2 | 0 | 0 | 0 | 2026-08-29T11:20:49 | 0
0 | 1_K | a |  | -2.85 | -2.85 | -4 | 2 | 0 | 0 | 0 | 2026-08-29T11:20:49 | 0
0 | 1_K | a |  | -2.8 | -2.8 | -4 | 2 | 0 | 0 | 0 | 2026-08-29T11:20:49 | 0
0 | 1_K | a |  | -2.75 | -2.75 | -4 | 2 | 0 | 0 | 0 | 2026-08-29T11:20:49 | 0
0 | 1_K | a |  | -2.7 | -2.7 | -4 | 2 | 0 | 0 | 0 | 2026-08-29T11:20:49 | 0
0 | 1_K | a |  | -2.65 | -2.65 | -4 | 2 | 0 | 0 | 0 | 2026-08-29T11:20:49 | 0
0 | 1_K | a |  | -2.6 | -2.6 | -4 | 2 | 0 | 0 | 0 | 2026-08-29T11:20:49 | 0
0 | 1_K | a |  | -2.55 | -2.55 | -4 | 2 | 0 | 0 | 0 | 2026-08-29T11:20:49 | 0
0 | 1_K | a |  | -2.5 | -2.5 | -4 | 2 | 0 | 0 | 0 | 2026-08-29T11:20:49 | 0
0 | 1_K | a |  | -2.45 | -2.45 | -4 | 2 | 0 | 0 | 0 | 2026-08-29T11:20:49 | 0
0 | 1_K | a |  | -2.4 | -2.4 | -4 | 2 | 0 | 0 | 0 | 2026-08-29T11:20:49 | 0
0 | 1_K | a |  | -2.35 | -2.35 | -4 | 2 | 0 | 0 | 0 | 2026-08-29T11:20:49 | 0
0 | 1_K | a |  | -2.3 | -2.3 | -4 | 2 | 0 | 0 | 0 | 2026-08-29T11:20:49 | 0
0 | 1_K | a |  | -2.25 | -2.25 | -4 | 2 | 0 | 0 | 0 | 2026-08-29T11:20:49 | 0
0 | 1_K | a |  | -2.2 | -2.2 | -4 | 2 | 0 | 0 | 0 | 2026-08-29T11:20:49 | 0
0 | 1_K | a |  | -2.15 | -2.15 | -4 | 2 | 0 | 0 | 0 | 2026-08-29T11:20:49 | 0
0 | 1_K | a |  | -2.1 | -2.1 | -4 | 2 | 0 | 0 | 0 | 2026-08-29T11:20:49 | 0
0 | 1_K | a |  | -2.05 | -2.05 | -4 | 2 | 0 | 0 | 0 | 2026-08-29T11:20:49 | 0
0 | 1_K | a |  | -2 | -2 | -4 | 2 | 0 | 0 | 0 | 2026-08-29T11:20:49 | 0
0 | 1_K | a |  | -1.95 | -1.95 | -4 | 2 | 0 | 0 | 0 | 2026-08-29T11:20:49 | 0
0 | 1_K | a |  | -1.9 | -1.9 | -4 | 2 | 0 | 0 | 0 | 2026-08-29T11:20:49 | 0
0 | 1_K | a |  | -1.85 | -1.85 | -4 | 2 | 0 | 0 | 0 | 2026-08-29T11:20:49 | 0
0 | 1_K | a |  | -1.8 | -1.8 | -4 | 2 | 0 | 0 | 0 | 2026-08-29T11:20:49 | 0
0 | 1_K | a |  | -1.75 | -1.75 | -4 | 2 | 0 | 0 | 0 | 2026-08-29T11:20:49 | 0
0 | 1_K | a |  | -1.7 | -1.7 | -4 | 2 | 0 | 0 | 0 | 2026-08-29T11:20:49 | 0
0 | 1_K | a |  | -1.65 | -1.65 | -4 | 2 | 0 | 0 | 0 | 2026-08-29T11:20:49 | 0
0 | 1_K | a |  | -1.6 | -1.6 | -4 | 2 | 0 | 0 | 0 | 2026-08-29T11:20:49 | 0
0 | 1_K | a |  | -1.55 | -1.55 | -4 | 2 | 0 | 0 | 0 | 2026-08-29T11:20:49 | 0
0 | 1_K | a |  | -1.5 | -1.5 | -4 | 2 | 0 | 0 | 0 | 2026-08-29T11:20:49 | 0
0 | 1_K | a |  | -1.45 | -1.45 | -4 | 2 | 0 | 0 | 0 | 2026-08-29T11:20:49 | 0
0 | 1_K | a |  | -1.4 | -1.4 | -4 | 2 | 0.7 | 0 | 0.7 | 2026-08-29T11:20:49 | 0.35
0 | 1_K | a |  | -1.35 | -1.35 | -4 | 2 | 2 | 0 | 2 | 2026-08-29T11:20:49 | 1
0 | 1_K | a |  | -1.3 | -1.3 | -4 | 2 | 2.7 | 0 | 2.7 | 2026-08-29T11:20:49 | 1.35
0 | 1_K | a |  | -1.25 | -1.25 | -4 | 2 | 5 | 0 | 5 | 2026-08-29T11:20:49 | 2.5
0 | 1_K | a |  | -1.2 | -1.2 | -4 | 2 | 6 | 0 | 6 | 2026-08-29T11:20:49 | 3
0 | 1_K | a |  | -1.15 | -1.15 | -4 | 2 | 8.3 | 0 | 8.3 | 2026-08-29T11:20:49 | 4.15
0 | 1_K | a |  | -1.1 | -1.1 | -4 | 2 | 11 | 0 | 11 | 2026-08-29T11:20:49 | 5.5
0 | 1_K | a |  | -1.05 | -1.05 | -4 | 2 | 14 | 0 | 14 | 2026-08-29T11:20:49 | 7
0 | 1_K | a |  | -1 | -1 | -4 | 2 | 16 | 0 | 16 | 2026-08-29T11:20:49 | 8
0 | 1_K | a |  | -0.95 | -0.95 | -4 | 2 | 19.7 | 0 | 19.7 | 2026-08-29T11:20:49 | 9.85
0 | 1_K | a |  | -0.9 | -0.9 | -4 | 2 | 24.3 | 0 | 24.3 | 2026-08-29T11:20:49 | 12.15
0 | 1_K | a |  | -0.85 | -0.85 | -4 | 2 | 28.7 | 0 | 28.7 | 2026-08-29T11:20:49 | 14.35
0 | 1_K | a |  | -0.8 | -0.8 | -4 | 2 | 33.3 | 0 | 33.3 | 2026-08-29T11:20:49 | 16.65
0 | 1_K | a |  | -0.75 | -0.75 | -4 | 2 | 38.3 | 0 | 38.3 | 2026-08-29T11:20:49 | 19.15
0 | 1_K | a |  | -0.7 | -0.7 | -4 | 2 | 44.7 | 0 | 44.7 | 2026-08-29T11:20:49 | 22.35
0 | 1_K | a |  | -0.65 | -0.65 | -4 | 2 | 50.3 | 0 | 50.3 | 2026-08-29T11:20:49 | 25.15
0 | 1_K | a |  | -0.6 | -0.6 | -4 | 2 | 57 | 0 | 57 | 2026-08-29T11:20:49 | 28.5
0 | 1_K | a |  | -0.55 | -0.55 | -4 | 2 | 67.7 | 0 | 67.7 | 2026-08-29T11:20:49 | 33.85
0 | 1_K | a |  | -0.5 | -0.5 | -4 | 2 | 72.3 | 0 | 72.3 | 2026-08-29T11:20:49 | 36.15
0 | 1_K | a |  | -0.45 | -0.45 | -4 | 2 | 81 | 0 | 81 | 2026-08-29T11:20:49 | 40.5
0 | 1_K | a |  | -0.4 | -0.4 | -4 | 2 | 89.7 | 0 | 89.7 | 2026-08-29T11:20:49 | 44.85
0 | 1_K | a |  | -0.35 | -0.35 | -4 | 2 | 99.3 | 0 | 99.3 | 2026-08-29T11:20:49 | 49.65
0 | 1_K | a |  | -0.3 | -0.3 | -4 | 2 | 111.3 | 0 | 111.3 | 2026-08-29T11:20:49 | 55.65
0 | 1_K | a |  | -0.25 | -0.25 | -4 | 2 | 121 | 0 | 121 | 2026-08-29T11:20:49 | 60.5
0 | 1_K | a |  | -0.2 | -0.2 | -4 | 2 | 132.3 | 0 | 132.3 | 2026-08-29T11:20:49 | 66.15
0 | 1_K | a |  | -0.15 | -0.15 | -4 | 2 | 144.3 | 0 | 144.3 | 2026-08-29T11:20:49 | 72.15
0 | 1_K | a |  | -0.1 | -0.1 | -4 | 2 | 158 | 0 | 158 | 2026-08-29T11:20:49 | 79
0 | 1_K | a |  | -0.05 | -0.05 | -4 | 2 | 171.3 | 0 | 171.3 | 2026-08-29T11:20:49 | 85.65
0 | 1_K | a |  | 0 | 0 | -4 | 2 | 186.7 | 0 | 186.7 | 2026-08-29T11:20:49 | 93.35
0 | 1_K | a |  | 0.05 | 0.05 | -4 | 2 | 200.3 | 0 | 200.3 | 2026-08-29T11:20:49 | 100.15
0 | 1_K | a |  | 0.1 | 0.1 | -4 | 2 | 215.3 | 0 | 215.3 | 2026-08-29T11:20:49 | 107.65
0 | 1_K | a |  | 0.15 | 0.15 | -4 | 2 | 232 | 0 | 232 | 2026-08-29T11:20:49 | 116
0 | 1_K | a |  | 0.2 | 0.2 | -4 | 2 | 248 | 0 | 248 | 2026-08-29T11:20:49 | 124
0 | 1_K | a |  | 0.25 | 0.25 | -4 | 2 | 266.3 | 0 | 266.3 | 2026-08-29T11:20:49 | 133.15
0 | 1_K | a |  | 0.3 | 0.3 | -4 | 2 | 284 | 0 | 284 | 2026-08-29T11:20:49 | 142
0 | 1_K | a |  | 0.35 | 0.35 | -4 | 2 | 303 | 0 | 303 | 2026-08-29T11:20:49 | 151.5
0 | 1_K | a |  | 0.4 | 0.4 | -4 | 2 | 334.7 | 0 | 334.7 | 2026-08-29T11:20:49 | 167.35
0 | 1_K | a |  | 0.45 | 0.45 | -4 | 2 | 343.3 | 0 | 343.3 | 2026-08-29T11:20:49 | 171.65
0 | 1_K | a |  | 0.5 | 0.5 | -4 | 2 | 362.7 | 0 | 362.7 | 2026-08-29T11:20:49 | 181.35
0 | 1_K | a |  | 0.55 | 0.55 | -4 | 2 | 383.7 | 0 | 383.7 | 2026-08-29T11:20:49 | 191.85
0 | 1_K | a |  | 0.6 | 0.6 | -4 | 2 | 405 | 0 | 405 | 2026-08-29T11:20:49 | 202.5
0 | 1_K | a |  | 0.65 | 0.65 | -4 | 2 | 428 | 0 | 428 | 2026-08-29T11:20:49 | 214
0 | 1_K | a |  | 0.7 | 0.7 | -4 | 2 | 450 | 0 | 450 | 2026-08-29T11:20:49 | 225
0 | 1_K | a |  | 0.75 | 0.75 | -4 | 2 | 473 | 0 | 473 | 2026-08-29T11:20:49 | 236.5
0 | 1_K | a |  | 0.8 | 0.8 | -4 | 2 | 496.3 | 0 | 496.3 | 2026-08-29T11:20:49 | 248.15
0 | 1_K | a |  | 0.85 | 0.85 | -4 | 2 | 521.7 | 0 | 521.7 | 2026-08-29T11:20:49 | 260.85
0 | 1_K | a |  | 0.9 | 0.9 | -4 | 2 | 546.3 | 0 | 546.3 | 2026-08-29T11:20:49 | 273.15
0 | 1_K | a |  | 0.95 | 0.95 | -4 | 2 | 572.7 | 0 | 572.7 | 2026-08-29T11:20:49 | 286.35
0 | 1_K | a |  | 1 | 1 | -4 | 2 | 598.3 | 0 | 598.3 | 2026-08-29T11:20:49 | 299.15
0 | 1_K | a |  | 1.05 | 1.05 | -4 | 2 | 624 | 0 | 624 | 2026-08-29T11:20:49 | 312
0 | 1_K | a |  | 1.1 | 1.1 | -4 | 2 | 650.7 | 0 | 650.7 | 2026-08-29T11:20:49 | 325.35
0 | 1_K | a |  | 1.15 | 1.15 | -4 | 2 | 678 | 0 | 678 | 2026-08-29T11:20:49 | 339
0 | 1_K | a |  | 1.2 | 1.2 | -4 | 2 | 705.7 | 0 | 705.7 | 2026-08-29T11:20:49 | 352.85
0 | 1_K | a |  | 1.25 | 1.25 | -4 | 2 | 734.3 | 0 | 734.3 | 2026-08-29T11:20:49 | 367.15
0 | 1_K | a |  | 1.3 | 1.3 | -4 | 2 | 760.7 | 0 | 760.7 | 2026-08-29T11:20:49 | 380.35
0 | 1_K | a |  | 1.35 | 1.35 | -4 | 2 | 791.7 | 0 | 791.7 | 2026-08-29T11:20:49 | 395.85
0 | 1_K | a |  | 1.4 | 1.4 | -4 | 2 | 820 | 0 | 820 | 2026-08-29T11:20:49 | 410
0 | 1_K | a |  | 1.45 | 1.45 | -4 | 2 | 848.3 | 0 | 848.3 | 2026-08-29T11:20:49 | 424.15
0 | 1_K | a |  | 1.5 | 1.5 | -4 | 2 | 879.3 | 0 | 879.3 | 2026-08-29T11:20:49 | 439.65
0 | 1_K | b |  | -4 | -4 | -4 | 2 | 0 | 0 | 0 | 2026-08-29T11:22:21 | 0
0 | 1_K | b |  | -3.95 | -4 | -3.95 | 2 | 0 | 0 | 0 | 2026-08-29T11:22:21 | 0
0 | 1_K | b |  | -3.9 | -4 | -3.9 | 2 | 0 | 0 | 0 | 2026-08-29T11:22:21 | 0
0 | 1_K | b |  | -3.85 | -4 | -3.85 | 2 | 0 | 0 | 0 | 2026-08-29T11:22:21 | 0
0 | 1_K | b |  | -3.8 | -4 | -3.8 | 2 | 0 | 0 | 0 | 2026-08-29T11:22:21 | 0
0 | 1_K | b |  | -3.75 | -4 | -3.75 | 2 | 0 | 0 | 0 | 2026-08-29T11:22:21 | 0
0 | 1_K | b |  | -3.7 | -4 | -3.7 | 2 | 0 | 0 | 0 | 2026-08-29T11:22:21 | 0
0 | 1_K | b |  | -3.65 | -4 | -3.65 | 2 | 0 | 0 | 0 | 2026-08-29T11:22:21 | 0
0 | 1_K | b |  | -3.6 | -4 | -3.6 | 2 | 0 | 0 | 0 | 2026-08-29T11:22:21 | 0
0 | 1_K | b |  | -3.55 | -4 | -3.55 | 2 | 0 | 0 | 0 | 2026-08-29T11:22:21 | 0
0 | 1_K | b |  | -3.5 | -4 | -3.5 | 2 | 0 | 0 | 0 | 2026-08-29T11:22:21 | 0
0 | 1_K | b |  | -3.45 | -4 | -3.45 | 2 | 0 | 0 | 0 | 2026-08-29T11:22:21 | 0
0 | 1_K | b |  | -3.4 | -4 | -3.4 | 2 | 0 | 0 | 0 | 2026-08-29T11:22:21 | 0
0 | 1_K | b |  | -3.35 | -4 | -3.35 | 2 | 0 | 0 | 0 | 2026-08-29T11:22:21 | 0
0 | 1_K | b |  | -3.3 | -4 | -3.3 | 2 | 0 | 0 | 0 | 2026-08-29T11:22:21 | 0
0 | 1_K | b |  | -3.25 | -4 | -3.25 | 2 | 0 | 0 | 0 | 2026-08-29T11:22:21 | 0
0 | 1_K | b |  | -3.2 | -4 | -3.2 | 2 | 0 | 0 | 0 | 2026-08-29T11:22:21 | 0
0 | 1_K | b |  | -3.15 | -4 | -3.15 | 2 | 0 | 0 | 0 | 2026-08-29T11:22:21 | 0
0 | 1_K | b |  | -3.1 | -4 | -3.1 | 2 | 0 | 0 | 0 | 2026-08-29T11:22:21 | 0
0 | 1_K | b |  | -3.05 | -4 | -3.05 | 2 | 0 | 0 | 0 | 2026-08-29T11:22:21 | 0
0 | 1_K | b |  | -3 | -4 | -3 | 2 | 0 | 0 | 0 | 2026-08-29T11:22:21 | 0
0 | 1_K | b |  | -2.95 | -4 | -2.95 | 2 | 0 | 0 | 0 | 2026-08-29T11:22:21 | 0
0 | 1_K | b |  | -2.9 | -4 | -2.9 | 2 | 0 | 0 | 0 | 2026-08-29T11:22:21 | 0
0 | 1_K | b |  | -2.85 | -4 | -2.85 | 2 | 0 | 0 | 0 | 2026-08-29T11:22:21 | 0
0 | 1_K | b |  | -2.8 | -4 | -2.8 | 2 | 0 | 0 | 0 | 2026-08-29T11:22:21 | 0
0 | 1_K | b |  | -2.75 | -4 | -2.75 | 2 | 0 | 0 | 0 | 2026-08-29T11:22:21 | 0
0 | 1_K | b |  | -2.7 | -4 | -2.7 | 2 | 0 | 0 | 0 | 2026-08-29T11:22:21 | 0
0 | 1_K | b |  | -2.65 | -4 | -2.65 | 2 | 0 | 0 | 0 | 2026-08-29T11:22:21 | 0
0 | 1_K | b |  | -2.6 | -4 | -2.6 | 2 | 0.3 | 0 | 0.3 | 2026-08-29T11:22:21 | 0.15
0 | 1_K | b |  | -2.55 | -4 | -2.55 | 2 | 1 | 0 | 1 | 2026-08-29T11:22:21 | 0.5
0 | 1_K | b |  | -2.5 | -4 | -2.5 | 2 | 2 | 0 | 2 | 2026-08-29T11:22:21 | 1
0 | 1_K | b |  | -2.45 | -4 | -2.45 | 2 | 2.7 | 0 | 2.7 | 2026-08-29T11:22:21 | 1.35
0 | 1_K | b |  | -2.4 | -4 | -2.4 | 2 | 5 | 0 | 5 | 2026-08-29T11:22:21 | 2.5
0 | 1_K | b |  | -2.35 | -4 | -2.35 | 2 | 6.7 | 0 | 6.7 | 2026-08-29T11:22:21 | 3.35
0 | 1_K | b |  | -2.3 | -4 | -2.3 | 2 | 9 | 0 | 9 | 2026-08-29T11:22:21 | 4.5
0 | 1_K | b |  | -2.25 | -4 | -2.25 | 2 | 11.3 | 0 | 11.3 | 2026-08-29T11:22:21 | 5.65
0 | 1_K | b |  | -2.2 | -4 | -2.2 | 2 | 15 | 0 | 15 | 2026-08-29T11:22:21 | 7.5
0 | 1_K | b |  | -2.15 | -4 | -2.15 | 2 | 17.7 | 0 | 17.7 | 2026-08-29T11:22:21 | 8.85
0 | 1_K | b |  | -2.1 | -4 | -2.1 | 2 | 21.7 | 0 | 21.7 | 2026-08-29T11:22:21 | 10.85
0 | 1_K | b |  | -2.05 | -4 | -2.05 | 2 | 26 | 0 | 26 | 2026-08-29T11:22:21 | 13
0 | 1_K | b |  | -2 | -4 | -2 | 2 | 31 | 0 | 31 | 2026-08-29T11:22:21 | 15.5
0 | 1_K | b |  | -1.95 | -4 | -1.95 | 2 | 35.7 | 0 | 35.7 | 2026-08-29T11:22:21 | 17.85
0 | 1_K | b |  | -1.9 | -4 | -1.9 | 2 | 41.7 | 0 | 41.7 | 2026-08-29T11:22:21 | 20.85
0 | 1_K | b |  | -1.85 | -4 | -1.85 | 2 | 48.3 | 0 | 48.3 | 2026-08-29T11:22:21 | 24.15
0 | 1_K | b |  | -1.8 | -4 | -1.8 | 2 | 55 | 0 | 55 | 2026-08-29T11:22:21 | 27.5
0 | 1_K | b |  | -1.75 | -4 | -1.75 | 2 | 62 | 0 | 62 | 2026-08-29T11:22:21 | 31
0 | 1_K | b |  | -1.7 | -4 | -1.7 | 2 | 70.7 | 0 | 70.7 | 2026-08-29T11:22:21 | 35.35
0 | 1_K | b |  | -1.65 | -4 | -1.65 | 2 | 79.7 | 0 | 79.7 | 2026-08-29T11:22:21 | 39.85
0 | 1_K | b |  | -1.6 | -4 | -1.6 | 2 | 88.3 | 0 | 88.3 | 2026-08-29T11:22:21 | 44.15
0 | 1_K | b |  | -1.55 | -4 | -1.55 | 2 | 98 | 0 | 98 | 2026-08-29T11:22:21 | 49
0 | 1_K | b |  | -1.5 | -4 | -1.5 | 2 | 108.7 | 0 | 108.7 | 2026-08-29T11:22:21 | 54.35
0 | 1_K | b |  | -1.45 | -4 | -1.45 | 2 | 119.3 | 0 | 119.3 | 2026-08-29T11:22:21 | 59.65
0 | 1_K | b |  | -1.4 | -4 | -1.4 | 2 | 131.7 | 0 | 131.7 | 2026-08-29T11:22:21 | 65.85
0 | 1_K | b |  | -1.35 | -4 | -1.35 | 2 | 143.7 | 0 | 143.7 | 2026-08-29T11:22:21 | 71.85
0 | 1_K | b |  | -1.3 | -4 | -1.3 | 2 | 157 | 0 | 157 | 2026-08-29T11:22:21 | 78.5
0 | 1_K | b |  | -1.25 | -4 | -1.25 | 2 | 170.7 | 0 | 170.7 | 2026-08-29T11:22:21 | 85.35
0 | 1_K | b |  | -1.2 | -4 | -1.2 | 2 | 185.3 | 0 | 185.3 | 2026-08-29T11:22:21 | 92.65
0 | 1_K | b |  | -1.15 | -4 | -1.15 | 2 | 199.7 | 0 | 199.7 | 2026-08-29T11:22:21 | 99.85
0 | 1_K | b |  | -1.1 | -4 | -1.1 | 2 | 216 | 0 | 216 | 2026-08-29T11:22:21 | 108
0 | 1_K | b |  | -1.05 | -4 | -1.05 | 2 | 231.7 | 0 | 231.7 | 2026-08-29T11:22:21 | 115.85
0 | 1_K | b |  | -1 | -4 | -1 | 2 | 248.7 | 0 | 248.7 | 2026-08-29T11:22:21 | 124.35
0 | 1_K | b |  | -0.95 | -4 | -0.95 | 2 | 266.3 | 0 | 266.3 | 2026-08-29T11:22:21 | 133.15
0 | 1_K | b |  | -0.9 | -4 | -0.9 | 2 | 285 | 0 | 285 | 2026-08-29T11:22:21 | 142.5
0 | 1_K | b |  | -0.85 | -4 | -0.85 | 2 | 303.7 | 0 | 303.7 | 2026-08-29T11:22:21 | 151.85
0 | 1_K | b |  | -0.8 | -4 | -0.8 | 2 | 323 | 0 | 323 | 2026-08-29T11:22:21 | 161.5
0 | 1_K | b |  | -0.75 | -4 | -0.75 | 2 | 343.3 | 0 | 343.3 | 2026-08-29T11:22:21 | 171.65
0 | 1_K | b |  | -0.7 | -4 | -0.7 | 2 | 363.7 | 0 | 363.7 | 2026-08-29T11:22:21 | 181.85
0 | 1_K | b |  | -0.65 | -4 | -0.65 | 2 | 384.7 | 0 | 384.7 | 2026-08-29T11:22:21 | 192.35
0 | 1_K | b |  | -0.6 | -4 | -0.6 | 2 | 407.3 | 0 | 407.3 | 2026-08-29T11:22:21 | 203.65
0 | 1_K | b |  | -0.55 | -4 | -0.55 | 2 | 429 | 0 | 429 | 2026-08-29T11:22:21 | 214.5
0 | 1_K | b |  | -0.5 | -4 | -0.5 | 2 | 452 | 0 | 452 | 2026-08-29T11:22:21 | 226
0 | 1_K | b |  | -0.45 | -4 | -0.45 | 2 | 475 | 0 | 475 | 2026-08-29T11:22:21 | 237.5
0 | 1_K | b |  | -0.4 | -4 | -0.4 | 2 | 499 | 0 | 499 | 2026-08-29T11:22:21 | 249.5
0 | 1_K | b |  | -0.35 | -4 | -0.35 | 2 | 525.3 | 0 | 525.3 | 2026-08-29T11:22:21 | 262.65
0 | 1_K | b |  | -0.3 | -4 | -0.3 | 2 | 549.7 | 0 | 549.7 | 2026-08-29T11:22:21 | 274.85
0 | 1_K | b |  | -0.25 | -4 | -0.25 | 2 | 575.3 | 0 | 575.3 | 2026-08-29T11:22:21 | 287.65
0 | 1_K | b |  | -0.2 | -4 | -0.2 | 2 | 602.3 | 0 | 602.3 | 2026-08-29T11:22:21 | 301.15
0 | 1_K | b |  | -0.15 | -4 | -0.15 | 2 | 627.7 | 0 | 627.7 | 2026-08-29T11:22:21 | 313.85
0 | 1_K | b |  | -0.1 | -4 | -0.1 | 2 | 654.7 | 0 | 654.7 | 2026-08-29T11:22:21 | 327.35
0 | 1_K | b |  | -0.05 | -4 | -0.05 | 2 | 684 | 0 | 684 | 2026-08-29T11:22:21 | 342
0 | 1_K | b |  | 0 | -4 | 0 | 2 | 711 | 0 | 711 | 2026-08-29T11:22:21 | 355.5
0 | 1_K | b |  | 0.05 | -4 | 0.05 | 2 | 739.3 | 0 | 739.3 | 2026-08-29T11:22:21 | 369.65
0 | 1_K | b |  | 0.1 | -4 | 0.1 | 2 | 768.3 | 0 | 768.3 | 2026-08-29T11:22:21 | 384.15
0 | 1_K | b |  | 0.15 | -4 | 0.15 | 2 | 798.7 | 0 | 798.7 | 2026-08-29T11:22:21 | 399.35
0 | 1_K | b |  | 0.2 | -4 | 0.2 | 2 | 828 | 0 | 828 | 2026-08-29T11:22:21 | 414
0 | 1_K | b |  | 0.25 | -4 | 0.25 | 2 | 858.7 | 0 | 858.7 | 2026-08-29T11:22:21 | 429.35
0 | 1_K | b |  | 0.3 | -4 | 0.3 | 2 | 888 | 0 | 888 | 2026-08-29T11:22:21 | 444
0 | 1_K | b |  | 0.35 | -4 | 0.35 | 2 | 919.7 | 0 | 919.7 | 2026-08-29T11:22:21 | 459.85
0 | 1_K | b |  | 0.4 | -4 | 0.4 | 2 | 951.3 | 0 | 951.3 | 2026-08-29T11:22:21 | 475.65
0 | 1_K | b |  | 0.45 | -4 | 0.45 | 2 | 982.7 | 0 | 982.7 | 2026-08-29T11:22:21 | 491.35
0 | 1_K | b |  | 0.5 | -4 | 0.5 | 2 | 1014.3 | 0 | 1014.3 | 2026-08-29T11:22:21 | 507.15
0 | 1_K | b |  | 0.55 | -4 | 0.55 | 2 | 1045.3 | 0 | 1045.3 | 2026-08-29T11:22:21 | 522.65
0 | 1_K | b |  | 0.6 | -4 | 0.6 | 2 | 1075.7 | 0 | 1075.7 | 2026-08-29T11:22:21 | 537.85
0 | 1_K | b |  | 0.65 | -4 | 0.65 | 2 | 1109 | 0 | 1109 | 2026-08-29T11:22:21 | 554.5
0 | 1_K | b |  | 0.7 | -4 | 0.7 | 2 | 1142.3 | 0 | 1142.3 | 2026-08-29T11:22:21 | 571.15
0 | 1_K | b |  | 0.75 | -4 | 0.75 | 2 | 1175.3 | 0 | 1175.3 | 2026-08-29T11:22:21 | 587.65
0 | 1_K | b |  | 0.8 | -4 | 0.8 | 2 | 1208 | 0 | 1208 | 2026-08-29T11:22:21 | 604
0 | 1_K | b |  | 0.85 | -4 | 0.85 | 2 | 1240.7 | 0 | 1240.7 | 2026-08-29T11:22:21 | 620.35
0 | 1_K | b |  | 0.9 | -4 | 0.9 | 2 | 1276.7 | 0 | 1276.7 | 2026-08-29T11:22:21 | 638.35
0 | 1_K | b |  | 0.95 | -4 | 0.95 | 2 | 1310.3 | 0 | 1310.3 | 2026-08-29T11:22:21 | 655.15
0 | 1_K | b |  | 1 | -4 | 1 | 2 | 1343.3 | 0 | 1343.3 | 2026-08-29T11:22:21 | 671.65
0 | 1_K | b |  | 1.05 | -4 | 1.05 | 2 | 1377.7 | 0 | 1377.7 | 2026-08-29T11:22:21 | 688.85
0 | 1_K | b |  | 1.1 | -4 | 1.1 | 2 | 1412 | 0 | 1412 | 2026-08-29T11:22:21 | 706
0 | 1_K | b |  | 1.15 | -4 | 1.15 | 2 | 1447.3 | 0 | 1447.3 | 2026-08-29T11:22:21 | 723.65
0 | 1_K | b |  | 1.2 | -4 | 1.2 | 2 | 1483.7 | 0 | 1483.7 | 2026-08-29T11:22:21 | 741.85
0 | 1_K | b |  | 1.25 | -4 | 1.25 | 2 | 1518 | 0 | 1518 | 2026-08-29T11:22:21 | 759
0 | 1_K | b |  | 1.3 | -4 | 1.3 | 2 | 1552 | 0 | 1552 | 2026-08-29T11:22:21 | 776
0 | 1_K | b |  | 1.35 | -4 | 1.35 | 2 | 1588 | 0 | 1588 | 2026-08-29T11:22:21 | 794
0 | 1_K | b |  | 1.4 | -4 | 1.4 | 2 | 1623.3 | 0 | 1623.3 | 2026-08-29T11:22:21 | 811.65
0 | 1_K | b |  | 1.45 | -4 | 1.45 | 2 | 1660.3 | 0 | 1660.3 | 2026-08-29T11:22:21 | 830.15
0 | 1_K | b |  | 1.5 | -4 | 1.5 | 2 | 1693.7 | 0 | 1693.7 | 2026-08-29T11:22:21 | 846.85
1 | 4_up | a |  | -4 | -4 | -4 | 5 | 1 | 0.5 | 0.5 | 2026-08-29T11:24:45 | 0.2
1 | 4_up | a |  | -3.95 | -3.95 | -4 | 5 | 0 | 0.5 | -0.5 | 2026-08-29T11:24:45 | 0
1 | 4_up | a |  | -3.9 | -3.9 | -4 | 5 | 0 | 0.5 | -0.5 | 2026-08-29T11:24:45 | 0
1 | 4_up | a |  | -3.85 | -3.85 | -4 | 5 | 0 | 0.5 | -0.5 | 2026-08-29T11:24:45 | 0
1 | 4_up | a |  | -3.8 | -3.8 | -4 | 5 | 0 | 0.5 | -0.5 | 2026-08-29T11:24:45 | 0
1 | 4_up | a |  | -3.75 | -3.75 | -4 | 5 | 0 | 0.5 | -0.5 | 2026-08-29T11:24:45 | 0
1 | 4_up | a |  | -3.7 | -3.7 | -4 | 5 | 0 | 0.5 | -0.5 | 2026-08-29T11:24:45 | 0
1 | 4_up | a |  | -3.65 | -3.65 | -4 | 5 | 0 | 0.5 | -0.5 | 2026-08-29T11:24:45 | 0
1 | 4_up | a |  | -3.6 | -3.6 | -4 | 5 | 0 | 0.5 | -0.5 | 2026-08-29T11:24:45 | 0
1 | 4_up | a |  | -3.55 | -3.55 | -4 | 5 | 0 | 0.5 | -0.5 | 2026-08-29T11:24:45 | 0
1 | 4_up | a |  | -3.5 | -3.5 | -4 | 5 | 0 | 0.5 | -0.5 | 2026-08-29T11:24:45 | 0
1 | 4_up | a |  | -3.45 | -3.45 | -4 | 5 | 0 | 0.5 | -0.5 | 2026-08-29T11:24:45 | 0
1 | 4_up | a |  | -3.4 | -3.4 | -4 | 5 | 0 | 0.5 | -0.5 | 2026-08-29T11:24:45 | 0
1 | 4_up | a |  | -3.35 | -3.35 | -4 | 5 | 0 | 0.5 | -0.5 | 2026-08-29T11:24:45 | 0
1 | 4_up | a |  | -3.3 | -3.3 | -4 | 5 | 0 | 0.5 | -0.5 | 2026-08-29T11:24:45 | 0
1 | 4_up | a |  | -3.25 | -3.25 | -4 | 5 | 0 | 0.5 | -0.5 | 2026-08-29T11:24:45 | 0
1 | 4_up | a |  | -3.2 | -3.2 | -4 | 5 | 0 | 0.5 | -0.5 | 2026-08-29T11:24:45 | 0
1 | 4_up | a |  | -3.15 | -3.15 | -4 | 5 | 0 | 0.5 | -0.5 | 2026-08-29T11:24:45 | 0
1 | 4_up | a |  | -3.1 | -3.1 | -4 | 5 | 0 | 0.5 | -0.5 | 2026-08-29T11:24:45 | 0
1 | 4_up | a |  | -3.05 | -3.05 | -4 | 5 | 0 | 0.5 | -0.5 | 2026-08-29T11:24:45 | 0
1 | 4_up | a |  | -3 | -3 | -4 | 5 | 0 | 0.5 | -0.5 | 2026-08-29T11:24:45 | 0
1 | 4_up | a |  | -2.95 | -2.95 | -4 | 5 | 0 | 0.5 | -0.5 | 2026-08-29T11:24:45 | 0
1 | 4_up | a |  | -2.9 | -2.9 | -4 | 5 | 0 | 0.5 | -0.5 | 2026-08-29T11:24:45 | 0
1 | 4_up | a |  | -2.85 | -2.85 | -4 | 5 | 0 | 0.5 | -0.5 | 2026-08-29T11:24:45 | 0
1 | 4_up | a |  | -2.8 | -2.8 | -4 | 5 | 0 | 0.5 | -0.5 | 2026-08-29T11:24:45 | 0
1 | 4_up | a |  | -2.75 | -2.75 | -4 | 5 | 0 | 0.5 | -0.5 | 2026-08-29T11:24:45 | 0
1 | 4_up | a |  | -2.7 | -2.7 | -4 | 5 | 0 | 0.5 | -0.5 | 2026-08-29T11:24:45 | 0
1 | 4_up | a |  | -2.65 | -2.65 | -4 | 5 | 0 | 0.5 | -0.5 | 2026-08-29T11:24:45 | 0
1 | 4_up | a |  | -2.6 | -2.6 | -4 | 5 | 0 | 0.5 | -0.5 | 2026-08-29T11:24:45 | 0
1 | 4_up | a |  | -2.55 | -2.55 | -4 | 5 | 0 | 0.5 | -0.5 | 2026-08-29T11:24:45 | 0
1 | 4_up | a |  | -2.5 | -2.5 | -4 | 5 | 0 | 0.5 | -0.5 | 2026-08-29T11:24:45 | 0
1 | 4_up | a |  | -2.45 | -2.45 | -4 | 5 | 0 | 0.5 | -0.5 | 2026-08-29T11:24:45 | 0
1 | 4_up | a |  | -2.4 | -2.4 | -4 | 5 | 0 | 0.5 | -0.5 | 2026-08-29T11:24:45 | 0
1 | 4_up | a |  | -2.35 | -2.35 | -4 | 5 | 0 | 0.5 | -0.5 | 2026-08-29T11:24:45 | 0
1 | 4_up | a |  | -2.3 | -2.3 | -4 | 5 | 0 | 0.5 | -0.5 | 2026-08-29T11:24:45 | 0
1 | 4_up | a |  | -2.25 | -2.25 | -4 | 5 | 0 | 0.5 | -0.5 | 2026-08-29T11:24:45 | 0
1 | 4_up | a |  | -2.2 | -2.2 | -4 | 5 | 0 | 0.5 | -0.5 | 2026-08-29T11:24:45 | 0
1 | 4_up | a |  | -2.15 | -2.15 | -4 | 5 | 0 | 0.5 | -0.5 | 2026-08-29T11:24:45 | 0
1 | 4_up | a |  | -2.1 | -2.1 | -4 | 5 | 0 | 0.5 | -0.5 | 2026-08-29T11:24:45 | 0
1 | 4_up | a |  | -2.05 | -2.05 | -4 | 5 | 0 | 0.5 | -0.5 | 2026-08-29T11:24:45 | 0
1 | 4_up | a |  | -2 | -2 | -4 | 5 | 0 | 0.5 | -0.5 | 2026-08-29T11:24:45 | 0
1 | 4_up | a |  | -1.95 | -1.95 | -4 | 5 | 0 | 0.5 | -0.5 | 2026-08-29T11:24:45 | 0
1 | 4_up | a |  | -1.9 | -1.9 | -4 | 5 | 0 | 0.5 | -0.5 | 2026-08-29T11:24:45 | 0
1 | 4_up | a |  | -1.85 | -1.85 | -4 | 5 | 0 | 0.5 | -0.5 | 2026-08-29T11:24:45 | 0
1 | 4_up | a |  | -1.8 | -1.8 | -4 | 5 | 0 | 0.5 | -0.5 | 2026-08-29T11:24:45 | 0
1 | 4_up | a |  | -1.75 | -1.75 | -4 | 5 | 0 | 0.5 | -0.5 | 2026-08-29T11:24:45 | 0
1 | 4_up | a |  | -1.7 | -1.7 | -4 | 5 | 0 | 0.5 | -0.5 | 2026-08-29T11:24:45 | 0
1 | 4_up | a |  | -1.65 | -1.65 | -4 | 5 | 0 | 0.5 | -0.5 | 2026-08-29T11:24:45 | 0
1 | 4_up | a |  | -1.6 | -1.6 | -4 | 5 | 0 | 0.5 | -0.5 | 2026-08-29T11:24:45 | 0
1 | 4_up | a |  | -1.55 | -1.55 | -4 | 5 | 1 | 0.5 | 0.5 | 2026-08-29T11:24:45 | 0.2
1 | 4_up | a |  | -1.5 | -1.5 | -4 | 5 | 2 | 0.5 | 1.5 | 2026-08-29T11:24:45 | 0.4
1 | 4_up | a |  | -1.45 | -1.45 | -4 | 5 | 3.3 | 0.5 | 2.8 | 2026-08-29T11:24:45 | 0.66
1 | 4_up | a |  | -1.4 | -1.4 | -4 | 5 | 6 | 0.5 | 5.5 | 2026-08-29T11:24:45 | 1.2
1 | 4_up | a |  | -1.35 | -1.35 | -4 | 5 | 7.7 | 0.5 | 7.2 | 2026-08-29T11:24:45 | 1.54
1 | 4_up | a |  | -1.3 | -1.3 | -4 | 5 | 11.3 | 0.5 | 10.8 | 2026-08-29T11:24:45 | 2.26
1 | 4_up | a |  | -1.25 | -1.25 | -4 | 5 | 15 | 0.5 | 14.5 | 2026-08-29T11:24:45 | 3
1 | 4_up | a |  | -1.2 | -1.2 | -4 | 5 | 20 | 0.5 | 19.5 | 2026-08-29T11:24:45 | 4
1 | 4_up | a |  | -1.15 | -1.15 | -4 | 5 | 24.7 | 0.5 | 24.2 | 2026-08-29T11:24:45 | 4.94
1 | 4_up | a |  | -1.1 | -1.1 | -4 | 5 | 30.3 | 0.5 | 29.8 | 2026-08-29T11:24:45 | 6.06
1 | 4_up | a |  | -1.05 | -1.05 | -4 | 5 | 37 | 0.5 | 36.5 | 2026-08-29T11:24:45 | 7.4
1 | 4_up | a |  | -1 | -1 | -4 | 5 | 45 | 0.5 | 44.5 | 2026-08-29T11:24:45 | 9
1 | 4_up | a |  | -0.95 | -0.95 | -4 | 5 | 53 | 0.5 | 52.5 | 2026-08-29T11:24:45 | 10.6
1 | 4_up | a |  | -0.9 | -0.9 | -4 | 5 | 62.7 | 0.5 | 62.2 | 2026-08-29T11:24:45 | 12.54
1 | 4_up | a |  | -0.85 | -0.85 | -4 | 5 | 73 | 0.5 | 72.5 | 2026-08-29T11:24:45 | 14.6
1 | 4_up | a |  | -0.8 | -0.8 | -4 | 5 | 85.3 | 0.5 | 84.8 | 2026-08-29T11:24:45 | 17.06
1 | 4_up | a |  | -0.75 | -0.75 | -4 | 5 | 97.7 | 0.5 | 97.2 | 2026-08-29T11:24:45 | 19.54
1 | 4_up | a |  | -0.7 | -0.7 | -4 | 5 | 113 | 0.5 | 112.5 | 2026-08-29T11:24:45 | 22.6
1 | 4_up | a |  | -0.65 | -0.65 | -4 | 5 | 128.3 | 0.5 | 127.8 | 2026-08-29T11:24:45 | 25.66
1 | 4_up | a |  | -0.6 | -0.6 | -4 | 5 | 144.7 | 0.5 | 144.2 | 2026-08-29T11:24:45 | 28.94
1 | 4_up | a |  | -0.55 | -0.55 | -4 | 5 | 163.3 | 0.5 | 162.8 | 2026-08-29T11:24:45 | 32.66
1 | 4_up | a |  | -0.5 | -0.5 | -4 | 5 | 181.7 | 0.5 | 181.2 | 2026-08-29T11:24:45 | 36.34
1 | 4_up | a |  | -0.45 | -0.45 | -4 | 5 | 203.3 | 0.5 | 202.8 | 2026-08-29T11:24:45 | 40.66
1 | 4_up | a |  | -0.4 | -0.4 | -4 | 5 | 224.7 | 0.5 | 224.2 | 2026-08-29T11:24:45 | 44.94
1 | 4_up | a |  | -0.35 | -0.35 | -4 | 5 | 248 | 0.5 | 247.5 | 2026-08-29T11:24:45 | 49.6
1 | 4_up | a |  | -0.3 | -0.3 | -4 | 5 | 273.3 | 0.5 | 272.8 | 2026-08-29T11:24:45 | 54.66
1 | 4_up | a |  | -0.25 | -0.25 | -4 | 5 | 300.3 | 0.5 | 299.8 | 2026-08-29T11:24:45 | 60.06
1 | 4_up | a |  | -0.2 | -0.2 | -4 | 5 | 329.3 | 0.5 | 328.8 | 2026-08-29T11:24:45 | 65.86
1 | 4_up | a |  | -0.15 | -0.15 | -4 | 5 | 358.7 | 0.5 | 358.2 | 2026-08-29T11:24:45 | 71.74
1 | 4_up | a |  | -0.1 | -0.1 | -4 | 5 | 390.3 | 0.5 | 389.8 | 2026-08-29T11:24:45 | 78.06
1 | 4_up | a |  | -0.05 | -0.05 | -4 | 5 | 423 | 0.5 | 422.5 | 2026-08-29T11:24:45 | 84.6
1 | 4_up | a |  | 0 | 0 | -4 | 5 | 458.7 | 0.5 | 458.2 | 2026-08-29T11:24:45 | 91.74
1 | 4_up | a |  | 0.05 | 0.05 | -4 | 5 | 495 | 0.5 | 494.5 | 2026-08-29T11:24:45 | 99
1 | 4_up | a |  | 0.1 | 0.1 | -4 | 5 | 533 | 0.5 | 532.5 | 2026-08-29T11:24:45 | 106.6
1 | 4_up | a |  | 0.15 | 0.15 | -4 | 5 | 571.3 | 0.5 | 570.8 | 2026-08-29T11:24:45 | 114.26
1 | 4_up | a |  | 0.2 | 0.2 | -4 | 5 | 614 | 0.5 | 613.5 | 2026-08-29T11:24:45 | 122.8
1 | 4_up | a |  | 0.25 | 0.25 | -4 | 5 | 655.3 | 0.5 | 654.8 | 2026-08-29T11:24:45 | 131.06
1 | 4_up | a |  | 0.3 | 0.3 | -4 | 5 | 701 | 0.5 | 700.5 | 2026-08-29T11:24:45 | 140.2
1 | 4_up | a |  | 0.35 | 0.35 | -4 | 5 | 746.7 | 0.5 | 746.2 | 2026-08-29T11:24:45 | 149.34
1 | 4_up | a |  | 0.4 | 0.4 | -4 | 5 | 794.3 | 0.5 | 793.8 | 2026-08-29T11:24:45 | 158.86
1 | 4_up | a |  | 0.45 | 0.45 | -4 | 5 | 844 | 0.5 | 843.5 | 2026-08-29T11:24:45 | 168.8
1 | 4_up | a |  | 0.5 | 0.5 | -4 | 5 | 893.7 | 0.5 | 893.2 | 2026-08-29T11:24:45 | 178.74
1 | 4_up | a |  | 0.55 | 0.55 | -4 | 5 | 943.7 | 0.5 | 943.2 | 2026-08-29T11:24:45 | 188.74
1 | 4_up | a |  | 0.6 | 0.6 | -4 | 5 | 997.7 | 0.5 | 997.2 | 2026-08-29T11:24:45 | 199.54
1 | 4_up | a |  | 0.65 | 0.65 | -4 | 5 | 1052.7 | 0.5 | 1052.2 | 2026-08-29T11:24:45 | 210.54
1 | 4_up | a |  | 0.7 | 0.7 | -4 | 5 | 1110.3 | 0.5 | 1109.8 | 2026-08-29T11:24:45 | 222.06
1 | 4_up | a |  | 0.75 | 0.75 | -4 | 5 | 1167 | 0.5 | 1166.5 | 2026-08-29T11:24:45 | 233.4
1 | 4_up | a |  | 0.8 | 0.8 | -4 | 5 | 1227 | 0.5 | 1226.5 | 2026-08-29T11:24:45 | 245.4
1 | 4_up | a |  | 0.85 | 0.85 | -4 | 5 | 1288 | 0.5 | 1287.5 | 2026-08-29T11:24:45 | 257.6
1 | 4_up | a |  | 0.9 | 0.9 | -4 | 5 | 1349.7 | 0.5 | 1349.2 | 2026-08-29T11:24:45 | 269.94
1 | 4_up | a |  | 0.95 | 0.95 | -4 | 5 | 1414 | 0.5 | 1413.5 | 2026-08-29T11:24:45 | 282.8
1 | 4_up | a |  | 1 | 1 | -4 | 5 | 1479 | 0.5 | 1478.5 | 2026-08-29T11:24:45 | 295.8
1 | 4_up | a |  | 1.05 | 1.05 | -4 | 5 | 1544.7 | 0.5 | 1544.2 | 2026-08-29T11:24:45 | 308.94
1 | 4_up | a |  | 1.1 | 1.1 | -4 | 5 | 1612.7 | 0.5 | 1612.2 | 2026-08-29T11:24:45 | 322.54
1 | 4_up | a |  | 1.15 | 1.15 | -4 | 5 | 1681.7 | 0.5 | 1681.2 | 2026-08-29T11:24:45 | 336.34
1 | 4_up | a |  | 1.2 | 1.2 | -4 | 5 | 1752.7 | 0.5 | 1752.2 | 2026-08-29T11:24:45 | 350.54
1 | 4_up | a |  | 1.25 | 1.25 | -4 | 5 | 1824 | 0.5 | 1823.5 | 2026-08-29T11:24:45 | 364.8
1 | 4_up | a |  | 1.3 | 1.3 | -4 | 5 | 1897 | 0.5 | 1896.5 | 2026-08-29T11:24:45 | 379.4
1 | 4_up | a |  | 1.35 | 1.35 | -4 | 5 | 1972.3 | 0.5 | 1971.8 | 2026-08-29T11:24:45 | 394.46
1 | 4_up | a |  | 1.4 | 1.4 | -4 | 5 | 2047.7 | 0.5 | 2047.2 | 2026-08-29T11:24:45 | 409.54
1 | 4_up | a |  | 1.45 | 1.45 | -4 | 5 | 2123.7 | 0.5 | 2123.2 | 2026-08-29T11:24:45 | 424.74
1 | 4_up | a |  | 1.5 | 1.5 | -4 | 5 | 2201 | 0.5 | 2200.5 | 2026-08-29T11:24:45 | 440.2
1 | 4_up | b |  | -4 | -4 | -4 | 5 | 1.3 | 0.7 | 0.7 | 2026-08-29T11:26:17 | 0.26
1 | 4_up | b |  | -3.95 | -4 | -3.95 | 5 | 0 | 0.7 | -0.7 | 2026-08-29T11:26:17 | 0
1 | 4_up | b |  | -3.9 | -4 | -3.9 | 5 | 0 | 0.7 | -0.7 | 2026-08-29T11:26:17 | 0
1 | 4_up | b |  | -3.85 | -4 | -3.85 | 5 | 0 | 0.7 | -0.7 | 2026-08-29T11:26:17 | 0
1 | 4_up | b |  | -3.8 | -4 | -3.8 | 5 | 0 | 0.7 | -0.7 | 2026-08-29T11:26:17 | 0
1 | 4_up | b |  | -3.75 | -4 | -3.75 | 5 | 0 | 0.7 | -0.7 | 2026-08-29T11:26:17 | 0
1 | 4_up | b |  | -3.7 | -4 | -3.7 | 5 | 0 | 0.7 | -0.7 | 2026-08-29T11:26:17 | 0
1 | 4_up | b |  | -3.65 | -4 | -3.65 | 5 | 0 | 0.7 | -0.7 | 2026-08-29T11:26:17 | 0
1 | 4_up | b |  | -3.6 | -4 | -3.6 | 5 | 0 | 0.7 | -0.7 | 2026-08-29T11:26:17 | 0
1 | 4_up | b |  | -3.55 | -4 | -3.55 | 5 | 0 | 0.7 | -0.7 | 2026-08-29T11:26:17 | 0
1 | 4_up | b |  | -3.5 | -4 | -3.5 | 5 | 0 | 0.7 | -0.7 | 2026-08-29T11:26:17 | 0
1 | 4_up | b |  | -3.45 | -4 | -3.45 | 5 | 0 | 0.7 | -0.7 | 2026-08-29T11:26:17 | 0
1 | 4_up | b |  | -3.4 | -4 | -3.4 | 5 | 0 | 0.7 | -0.7 | 2026-08-29T11:26:17 | 0
1 | 4_up | b |  | -3.35 | -4 | -3.35 | 5 | 0 | 0.7 | -0.7 | 2026-08-29T11:26:17 | 0
1 | 4_up | b |  | -3.3 | -4 | -3.3 | 5 | 0 | 0.7 | -0.7 | 2026-08-29T11:26:17 | 0
1 | 4_up | b |  | -3.25 | -4 | -3.25 | 5 | 0 | 0.7 | -0.7 | 2026-08-29T11:26:17 | 0
1 | 4_up | b |  | -3.2 | -4 | -3.2 | 5 | 0 | 0.7 | -0.7 | 2026-08-29T11:26:17 | 0
1 | 4_up | b |  | -3.15 | -4 | -3.15 | 5 | 0 | 0.7 | -0.7 | 2026-08-29T11:26:17 | 0
1 | 4_up | b |  | -3.1 | -4 | -3.1 | 5 | 0 | 0.7 | -0.7 | 2026-08-29T11:26:17 | 0
1 | 4_up | b |  | -3.05 | -4 | -3.05 | 5 | 0 | 0.7 | -0.7 | 2026-08-29T11:26:17 | 0
1 | 4_up | b |  | -3 | -4 | -3 | 5 | 0 | 0.7 | -0.7 | 2026-08-29T11:26:17 | 0
1 | 4_up | b |  | -2.95 | -4 | -2.95 | 5 | 0 | 0.7 | -0.7 | 2026-08-29T11:26:17 | 0
1 | 4_up | b |  | -2.9 | -4 | -2.9 | 5 | 0 | 0.7 | -0.7 | 2026-08-29T11:26:17 | 0
1 | 4_up | b |  | -2.85 | -4 | -2.85 | 5 | 0 | 0.7 | -0.7 | 2026-08-29T11:26:17 | 0
1 | 4_up | b |  | -2.8 | -4 | -2.8 | 5 | 0 | 0.7 | -0.7 | 2026-08-29T11:26:17 | 0
1 | 4_up | b |  | -2.75 | -4 | -2.75 | 5 | 0 | 0.7 | -0.7 | 2026-08-29T11:26:17 | 0
1 | 4_up | b |  | -2.7 | -4 | -2.7 | 5 | 0 | 0.7 | -0.7 | 2026-08-29T11:26:17 | 0
1 | 4_up | b |  | -2.65 | -4 | -2.65 | 5 | 0 | 0.7 | -0.7 | 2026-08-29T11:26:17 | 0
1 | 4_up | b |  | -2.6 | -4 | -2.6 | 5 | 1.3 | 0.7 | 0.7 | 2026-08-29T11:26:17 | 0.26
1 | 4_up | b |  | -2.55 | -4 | -2.55 | 5 | 2.7 | 0.7 | 2 | 2026-08-29T11:26:17 | 0.54
1 | 4_up | b |  | -2.5 | -4 | -2.5 | 5 | 5 | 0.7 | 4.3 | 2026-08-29T11:26:17 | 1
1 | 4_up | b |  | -2.45 | -4 | -2.45 | 5 | 6.7 | 0.7 | 6 | 2026-08-29T11:26:17 | 1.34
1 | 4_up | b |  | -2.4 | -4 | -2.4 | 5 | 9.7 | 0.7 | 9 | 2026-08-29T11:26:17 | 1.94
1 | 4_up | b |  | -2.35 | -4 | -2.35 | 5 | 12.7 | 0.7 | 12 | 2026-08-29T11:26:17 | 2.54
1 | 4_up | b |  | -2.3 | -4 | -2.3 | 5 | 17.3 | 0.7 | 16.7 | 2026-08-29T11:26:17 | 3.46
1 | 4_up | b |  | -2.25 | -4 | -2.25 | 5 | 22.3 | 0.7 | 21.7 | 2026-08-29T11:26:17 | 4.46
1 | 4_up | b |  | -2.2 | -4 | -2.2 | 5 | 28.7 | 0.7 | 28 | 2026-08-29T11:26:17 | 5.74
1 | 4_up | b |  | -2.15 | -4 | -2.15 | 5 | 34.7 | 0.7 | 34 | 2026-08-29T11:26:17 | 6.94
1 | 4_up | b |  | -2.1 | -4 | -2.1 | 5 | 42.3 | 0.7 | 41.7 | 2026-08-29T11:26:17 | 8.46
1 | 4_up | b |  | -2.05 | -4 | -2.05 | 5 | 51 | 0.7 | 50.3 | 2026-08-29T11:26:17 | 10.2
1 | 4_up | b |  | -2 | -4 | -2 | 5 | 60.7 | 0.7 | 60 | 2026-08-29T11:26:17 | 12.14
1 | 4_up | b |  | -1.95 | -4 | -1.95 | 5 | 71.7 | 0.7 | 71 | 2026-08-29T11:26:17 | 14.34
1 | 4_up | b |  | -1.9 | -4 | -1.9 | 5 | 83.7 | 0.7 | 83 | 2026-08-29T11:26:17 | 16.74
1 | 4_up | b |  | -1.85 | -4 | -1.85 | 5 | 97.7 | 0.7 | 97 | 2026-08-29T11:26:17 | 19.54
1 | 4_up | b |  | -1.8 | -4 | -1.8 | 5 | 111.3 | 0.7 | 110.7 | 2026-08-29T11:26:17 | 22.26
1 | 4_up | b |  | -1.75 | -4 | -1.75 | 5 | 127.7 | 0.7 | 127 | 2026-08-29T11:26:17 | 25.54
1 | 4_up | b |  | -1.7 | -4 | -1.7 | 5 | 143.7 | 0.7 | 143 | 2026-08-29T11:26:17 | 28.74
1 | 4_up | b |  | -1.65 | -4 | -1.65 | 5 | 170 | 0.7 | 169.3 | 2026-08-29T11:26:17 | 34
1 | 4_up | b |  | -1.6 | -4 | -1.6 | 5 | 182.7 | 0.7 | 182 | 2026-08-29T11:26:17 | 36.54
1 | 4_up | b |  | -1.55 | -4 | -1.55 | 5 | 205.3 | 0.7 | 204.7 | 2026-08-29T11:26:17 | 41.06
1 | 4_up | b |  | -1.5 | -4 | -1.5 | 5 | 227.7 | 0.7 | 227 | 2026-08-29T11:26:17 | 45.54
1 | 4_up | b |  | -1.45 | -4 | -1.45 | 5 | 251.7 | 0.7 | 251 | 2026-08-29T11:26:17 | 50.34
1 | 4_up | b |  | -1.4 | -4 | -1.4 | 5 | 277.3 | 0.7 | 276.7 | 2026-08-29T11:26:17 | 55.46
1 | 4_up | b |  | -1.35 | -4 | -1.35 | 5 | 304.7 | 0.7 | 304 | 2026-08-29T11:26:17 | 60.94
1 | 4_up | b |  | -1.3 | -4 | -1.3 | 5 | 333.3 | 0.7 | 332.7 | 2026-08-29T11:26:17 | 66.66
1 | 4_up | b |  | -1.25 | -4 | -1.25 | 5 | 363 | 0.7 | 362.3 | 2026-08-29T11:26:17 | 72.6
1 | 4_up | b |  | -1.2 | -4 | -1.2 | 5 | 396.3 | 0.7 | 395.7 | 2026-08-29T11:26:17 | 79.26
1 | 4_up | b |  | -1.15 | -4 | -1.15 | 5 | 430 | 0.7 | 429.3 | 2026-08-29T11:26:17 | 86
1 | 4_up | b |  | -1.1 | -4 | -1.1 | 5 | 466 | 0.7 | 465.3 | 2026-08-29T11:26:17 | 93.2
1 | 4_up | b |  | -1.05 | -4 | -1.05 | 5 | 502.7 | 0.7 | 502 | 2026-08-29T11:26:17 | 100.54
1 | 4_up | b |  | -1 | -4 | -1 | 5 | 541.3 | 0.7 | 540.7 | 2026-08-29T11:26:17 | 108.26
1 | 4_up | b |  | -0.95 | -4 | -0.95 | 5 | 580.7 | 0.7 | 580 | 2026-08-29T11:26:17 | 116.14
1 | 4_up | b |  | -0.9 | -4 | -0.9 | 5 | 623.3 | 0.7 | 622.7 | 2026-08-29T11:26:17 | 124.66
1 | 4_up | b |  | -0.85 | -4 | -0.85 | 5 | 667 | 0.7 | 666.3 | 2026-08-29T11:26:17 | 133.4
1 | 4_up | b |  | -0.8 | -4 | -0.8 | 5 | 712.3 | 0.7 | 711.7 | 2026-08-29T11:26:17 | 142.46
1 | 4_up | b |  | -0.75 | -4 | -0.75 | 5 | 759 | 0.7 | 758.3 | 2026-08-29T11:26:17 | 151.8
1 | 4_up | b |  | -0.7 | -4 | -0.7 | 5 | 807.3 | 0.7 | 806.7 | 2026-08-29T11:26:17 | 161.46
1 | 4_up | b |  | -0.65 | -4 | -0.65 | 5 | 857 | 0.7 | 856.3 | 2026-08-29T11:26:17 | 171.4
1 | 4_up | b |  | -0.6 | -4 | -0.6 | 5 | 909 | 0.7 | 908.3 | 2026-08-29T11:26:17 | 181.8
1 | 4_up | b |  | -0.55 | -4 | -0.55 | 5 | 961.7 | 0.7 | 961 | 2026-08-29T11:26:17 | 192.34
1 | 4_up | b |  | -0.5 | -4 | -0.5 | 5 | 1038 | 0.7 | 1037.3 | 2026-08-29T11:26:17 | 207.6
1 | 4_up | b |  | -0.45 | -4 | -0.45 | 5 | 1071.3 | 0.7 | 1070.7 | 2026-08-29T11:26:17 | 214.26
1 | 4_up | b |  | -0.4 | -4 | -0.4 | 5 | 1127.3 | 0.7 | 1126.7 | 2026-08-29T11:26:17 | 225.46
1 | 4_up | b |  | -0.35 | -4 | -0.35 | 5 | 1187 | 0.7 | 1186.3 | 2026-08-29T11:26:17 | 237.4
1 | 4_up | b |  | -0.3 | -4 | -0.3 | 5 | 1248 | 0.7 | 1247.3 | 2026-08-29T11:26:17 | 249.6
1 | 4_up | b |  | -0.25 | -4 | -0.25 | 5 | 1309.7 | 0.7 | 1309 | 2026-08-29T11:26:17 | 261.94
1 | 4_up | b |  | -0.2 | -4 | -0.2 | 5 | 1372 | 0.7 | 1371.3 | 2026-08-29T11:26:17 | 274.4
1 | 4_up | b |  | -0.15 | -4 | -0.15 | 5 | 1437.7 | 0.7 | 1437 | 2026-08-29T11:26:17 | 287.54
1 | 4_up | b |  | -0.1 | -4 | -0.1 | 5 | 1504 | 0.7 | 1503.3 | 2026-08-29T11:26:17 | 300.8
1 | 4_up | b |  | -0.05 | -4 | -0.05 | 5 | 1572 | 0.7 | 1571.3 | 2026-08-29T11:26:17 | 314.4
1 | 4_up | b |  | 0 | -4 | 0 | 5 | 1640.3 | 0.7 | 1639.7 | 2026-08-29T11:26:17 | 328.06
1 | 4_up | b |  | 0.05 | -4 | 0.05 | 5 | 1712 | 0.7 | 1711.3 | 2026-08-29T11:26:17 | 342.4
1 | 4_up | b |  | 0.1 | -4 | 0.1 | 5 | 1782.3 | 0.7 | 1781.7 | 2026-08-29T11:26:17 | 356.46
1 | 4_up | b |  | 0.15 | -4 | 0.15 | 5 | 1856.3 | 0.7 | 1855.7 | 2026-08-29T11:26:17 | 371.26
1 | 4_up | b |  | 0.2 | -4 | 0.2 | 5 | 1931.7 | 0.7 | 1931 | 2026-08-29T11:26:17 | 386.34
1 | 4_up | b |  | 0.25 | -4 | 0.25 | 5 | 2007.3 | 0.7 | 2006.7 | 2026-08-29T11:26:17 | 401.46
1 | 4_up | b |  | 0.3 | -4 | 0.3 | 5 | 2084 | 0.7 | 2083.3 | 2026-08-29T11:26:17 | 416.8
1 | 4_up | b |  | 0.35 | -4 | 0.35 | 5 | 2163 | 0.7 | 2162.3 | 2026-08-29T11:26:17 | 432.6
1 | 4_up | b |  | 0.4 | -4 | 0.4 | 5 | 2244 | 0.7 | 2243.3 | 2026-08-29T11:26:17 | 448.8
1 | 4_up | b |  | 0.45 | -4 | 0.45 | 5 | 2327.3 | 0.7 | 2326.7 | 2026-08-29T11:26:17 | 465.46
1 | 4_up | b |  | 0.5 | -4 | 0.5 | 5 | 2406.7 | 0.7 | 2406 | 2026-08-29T11:26:17 | 481.34
1 | 4_up | b |  | 0.55 | -4 | 0.55 | 5 | 2487.7 | 0.7 | 2487 | 2026-08-29T11:26:17 | 497.54
1 | 4_up | b |  | 0.6 | -4 | 0.6 | 5 | 2570.7 | 0.7 | 2570 | 2026-08-29T11:26:17 | 514.14
1 | 4_up | b |  | 0.65 | -4 | 0.65 | 5 | 2656.3 | 0.7 | 2655.7 | 2026-08-29T11:26:17 | 531.26
1 | 4_up | b |  | 0.7 | -4 | 0.7 | 5 | 2743.7 | 0.7 | 2743 | 2026-08-29T11:26:17 | 548.74
1 | 4_up | b |  | 0.75 | -4 | 0.75 | 5 | 2830.3 | 0.7 | 2829.7 | 2026-08-29T11:26:17 | 566.06
1 | 4_up | b |  | 0.8 | -4 | 0.8 | 5 | 2920.7 | 0.7 | 2920 | 2026-08-29T11:26:17 | 584.14
1 | 4_up | b |  | 0.85 | -4 | 0.85 | 5 | 3010.3 | 0.7 | 3009.7 | 2026-08-29T11:26:17 | 602.06
1 | 4_up | b |  | 0.9 | -4 | 0.9 | 5 | 3102.3 | 0.7 | 3101.7 | 2026-08-29T11:26:17 | 620.46
1 | 4_up | b |  | 0.95 | -4 | 0.95 | 5 | 3194.7 | 0.7 | 3194 | 2026-08-29T11:26:17 | 638.94
1 | 4_up | b |  | 1 | -4 | 1 | 5 | 3288 | 0.7 | 3287.3 | 2026-08-29T11:26:17 | 657.6
1 | 4_up | b |  | 1.05 | -4 | 1.05 | 5 | 3384 | 0.7 | 3383.3 | 2026-08-29T11:26:17 | 676.8
1 | 4_up | b |  | 1.1 | -4 | 1.1 | 5 | 3480 | 0.7 | 3479.3 | 2026-08-29T11:26:17 | 696
1 | 4_up | b |  | 1.15 | -4 | 1.15 | 5 | 3578.7 | 0.7 | 3578 | 2026-08-29T11:26:17 | 715.74
1 | 4_up | b |  | 1.2 | -4 | 1.2 | 5 | 3675.3 | 0.7 | 3674.7 | 2026-08-29T11:26:17 | 735.06
1 | 4_up | b |  | 1.25 | -4 | 1.25 | 5 | 3776 | 0.7 | 3775.3 | 2026-08-29T11:26:17 | 755.2
1 | 4_up | b |  | 1.3 | -4 | 1.3 | 5 | 3877.7 | 0.7 | 3877 | 2026-08-29T11:26:17 | 775.54
1 | 4_up | b |  | 1.35 | -4 | 1.35 | 5 | 3975 | 0.7 | 3974.3 | 2026-08-29T11:26:17 | 795
1 | 4_up | b |  | 1.4 | -4 | 1.4 | 5 | 4080 | 0.7 | 4079.3 | 2026-08-29T11:26:17 | 816
1 | 4_up | b |  | 1.45 | -4 | 1.45 | 5 | 4095 | 0.7 | 4094.3 | 2026-08-29T11:26:17 | 819
1 | 4_up | b |  | 1.5 | -4 | 1.5 | 5 | 4095 | 0.7 | 4094.3 | 2026-08-29T11:26:17 | 819
1 | 4_up | comp | -0.7794 | -0.0666 | -0.846 | -0.7128 | 5 | 929 |  |  | 2026-08-29T11:28:15 | 185.8
1 | 4_up | comp | -0.7794 | -0.0166 | -0.796 | -0.7628 | 5 | 892.3 |  |  | 2026-08-29T11:28:15 | 178.46
1 | 4_up | comp | -0.7794 | 0.0334 | -0.746 | -0.8128 | 5 | 858.7 |  |  | 2026-08-29T11:28:15 | 171.74
1 | 4_up | comp | -0.7794 | 0.0834 | -0.696 | -0.8628 | 5 | 826.7 |  |  | 2026-08-29T11:28:15 | 165.34
1 | 4_up | comp | -0.7794 | 0.1334 | -0.646 | -0.9128 | 5 | 797.3 |  |  | 2026-08-29T11:28:15 | 159.46
1 | 4_up | comp | -0.7794 | 0.1834 | -0.596 | -0.9628 | 5 | 771 |  |  | 2026-08-29T11:28:15 | 154.2
1 | 4_up | comp | -0.7794 | 0.2334 | -0.546 | -1.0128 | 5 | 749.3 |  |  | 2026-08-29T11:28:15 | 149.86
1 | 4_up | comp | -0.7794 | 0.2834 | -0.496 | -1.0628 | 5 | 728.7 |  |  | 2026-08-29T11:28:15 | 145.74
1 | 4_up | comp | -0.7794 | 0.3334 | -0.446 | -1.1128 | 5 | 711.7 |  |  | 2026-08-29T11:28:15 | 142.34
1 | 4_up | comp | -0.7794 | 0.3834 | -0.396 | -1.1628 | 5 | 697.3 |  |  | 2026-08-29T11:28:15 | 139.46
1 | 4_up | comp | -0.7794 | 0.4334 | -0.346 | -1.2128 | 5 | 685.7 |  |  | 2026-08-29T11:28:15 | 137.14
1 | 4_up | comp | -0.7794 | 0.4834 | -0.296 | -1.2628 | 5 | 677.7 |  |  | 2026-08-29T11:28:15 | 135.54
1 | 4_up | comp | -0.7794 | 0.5334 | -0.246 | -1.3128 | 5 | 671 |  |  | 2026-08-29T11:28:15 | 134.2
1 | 4_up | comp | -0.7794 | 0.5834 | -0.196 | -1.3628 | 5 | 669 |  |  | 2026-08-29T11:28:15 | 133.8
1 | 4_up | comp | -0.7794 | 0.6334 | -0.146 | -1.4128 | 5 | 671 |  |  | 2026-08-29T11:28:15 | 134.2
1 | 4_up | comp | -0.7794 | 0.6834 | -0.096 | -1.4628 | 5 | 676.3 |  |  | 2026-08-29T11:28:15 | 135.26
1 | 4_up | comp | -0.7794 | 0.7334 | -0.046 | -1.5128 | 5 | 683.3 |  |  | 2026-08-29T11:28:15 | 136.66
1 | 4_up | comp | -0.7794 | 0.7834 | 0.004 | -1.5628 | 5 | 694.3 |  |  | 2026-08-29T11:28:15 | 138.86
1 | 4_up | comp | -0.7794 | 0.8334 | 0.054 | -1.6128 | 5 | 708 |  |  | 2026-08-29T11:28:15 | 141.6
1 | 4_up | comp | -0.7794 | 0.8834 | 0.104 | -1.6628 | 5 | 724.7 |  |  | 2026-08-29T11:28:15 | 144.94
1 | 4_up | comp | -0.7794 | 0.9334 | 0.154 | -1.7128 | 5 | 744.7 |  |  | 2026-08-29T11:28:15 | 148.94
1 | 4_up | comp | -0.7794 | 0.9834 | 0.204 | -1.7628 | 5 | 767.7 |  |  | 2026-08-29T11:28:15 | 153.54
1 | 4_up | comp | -0.7794 | 1.0334 | 0.254 | -1.8128 | 5 | 794.7 |  |  | 2026-08-29T11:28:15 | 158.94
1 | 4_up | comp | -0.7794 | 1.0834 | 0.304 | -1.8628 | 5 | 823.3 |  |  | 2026-08-29T11:28:15 | 164.66
1 | 4_up | comp | -0.7794 | 1.1334 | 0.354 | -1.9128 | 5 | 855 |  |  | 2026-08-29T11:28:15 | 171
2 | 4_up | a |  | -4 | -4 | -4 | 5 | 1.3 | 0.7 | 0.7 | 2026-08-29T12:16:01 | 0.26
2 | 4_up | a |  | -3.95 | -3.95 | -4 | 5 | 0 | 0.7 | -0.7 | 2026-08-29T12:16:01 | 0
2 | 4_up | a |  | -3.9 | -3.9 | -4 | 5 | 0 | 0.7 | -0.7 | 2026-08-29T12:16:01 | 0
2 | 4_up | a |  | -3.85 | -3.85 | -4 | 5 | 0 | 0.7 | -0.7 | 2026-08-29T12:16:01 | 0
2 | 4_up | a |  | -3.8 | -3.8 | -4 | 5 | 0 | 0.7 | -0.7 | 2026-08-29T12:16:01 | 0
2 | 4_up | a |  | -3.75 | -3.75 | -4 | 5 | 0 | 0.7 | -0.7 | 2026-08-29T12:16:01 | 0
2 | 4_up | a |  | -3.7 | -3.7 | -4 | 5 | 0 | 0.7 | -0.7 | 2026-08-29T12:16:01 | 0
2 | 4_up | a |  | -3.65 | -3.65 | -4 | 5 | 0 | 0.7 | -0.7 | 2026-08-29T12:16:01 | 0
2 | 4_up | a |  | -3.6 | -3.6 | -4 | 5 | 0 | 0.7 | -0.7 | 2026-08-29T12:16:01 | 0
2 | 4_up | a |  | -3.55 | -3.55 | -4 | 5 | 0 | 0.7 | -0.7 | 2026-08-29T12:16:01 | 0
2 | 4_up | a |  | -3.5 | -3.5 | -4 | 5 | 0 | 0.7 | -0.7 | 2026-08-29T12:16:01 | 0
2 | 4_up | a |  | -3.45 | -3.45 | -4 | 5 | 0 | 0.7 | -0.7 | 2026-08-29T12:16:01 | 0
2 | 4_up | a |  | -3.4 | -3.4 | -4 | 5 | 0 | 0.7 | -0.7 | 2026-08-29T12:16:01 | 0
2 | 4_up | a |  | -3.35 | -3.35 | -4 | 5 | 0 | 0.7 | -0.7 | 2026-08-29T12:16:01 | 0
2 | 4_up | a |  | -3.3 | -3.3 | -4 | 5 | 0 | 0.7 | -0.7 | 2026-08-29T12:16:01 | 0
2 | 4_up | a |  | -3.25 | -3.25 | -4 | 5 | 0 | 0.7 | -0.7 | 2026-08-29T12:16:01 | 0
2 | 4_up | a |  | -3.2 | -3.2 | -4 | 5 | 0 | 0.7 | -0.7 | 2026-08-29T12:16:01 | 0
2 | 4_up | a |  | -3.15 | -3.15 | -4 | 5 | 0 | 0.7 | -0.7 | 2026-08-29T12:16:01 | 0
2 | 4_up | a |  | -3.1 | -3.1 | -4 | 5 | 0 | 0.7 | -0.7 | 2026-08-29T12:16:01 | 0
2 | 4_up | a |  | -3.05 | -3.05 | -4 | 5 | 0 | 0.7 | -0.7 | 2026-08-29T12:16:01 | 0
2 | 4_up | a |  | -3 | -3 | -4 | 5 | 0 | 0.7 | -0.7 | 2026-08-29T12:16:01 | 0
2 | 4_up | a |  | -2.95 | -2.95 | -4 | 5 | 0 | 0.7 | -0.7 | 2026-08-29T12:16:01 | 0
2 | 4_up | a |  | -2.9 | -2.9 | -4 | 5 | 0 | 0.7 | -0.7 | 2026-08-29T12:16:01 | 0
2 | 4_up | a |  | -2.85 | -2.85 | -4 | 5 | 0 | 0.7 | -0.7 | 2026-08-29T12:16:01 | 0
2 | 4_up | a |  | -2.8 | -2.8 | -4 | 5 | 0 | 0.7 | -0.7 | 2026-08-29T12:16:01 | 0
2 | 4_up | a |  | -2.75 | -2.75 | -4 | 5 | 0 | 0.7 | -0.7 | 2026-08-29T12:16:01 | 0
2 | 4_up | a |  | -2.7 | -2.7 | -4 | 5 | 0 | 0.7 | -0.7 | 2026-08-29T12:16:01 | 0
2 | 4_up | a |  | -2.65 | -2.65 | -4 | 5 | 0 | 0.7 | -0.7 | 2026-08-29T12:16:01 | 0
2 | 4_up | a |  | -2.6 | -2.6 | -4 | 5 | 0 | 0.7 | -0.7 | 2026-08-29T12:16:01 | 0
2 | 4_up | a |  | -2.55 | -2.55 | -4 | 5 | 0 | 0.7 | -0.7 | 2026-08-29T12:16:01 | 0
2 | 4_up | a |  | -2.5 | -2.5 | -4 | 5 | 0 | 0.7 | -0.7 | 2026-08-29T12:16:01 | 0
2 | 4_up | a |  | -2.45 | -2.45 | -4 | 5 | 0 | 0.7 | -0.7 | 2026-08-29T12:16:01 | 0
2 | 4_up | a |  | -2.4 | -2.4 | -4 | 5 | 0 | 0.7 | -0.7 | 2026-08-29T12:16:01 | 0
2 | 4_up | a |  | -2.35 | -2.35 | -4 | 5 | 0 | 0.7 | -0.7 | 2026-08-29T12:16:01 | 0
2 | 4_up | a |  | -2.3 | -2.3 | -4 | 5 | 0 | 0.7 | -0.7 | 2026-08-29T12:16:01 | 0
2 | 4_up | a |  | -2.25 | -2.25 | -4 | 5 | 0 | 0.7 | -0.7 | 2026-08-29T12:16:01 | 0
2 | 4_up | a |  | -2.2 | -2.2 | -4 | 5 | 0 | 0.7 | -0.7 | 2026-08-29T12:16:01 | 0
2 | 4_up | a |  | -2.15 | -2.15 | -4 | 5 | 0 | 0.7 | -0.7 | 2026-08-29T12:16:01 | 0
2 | 4_up | a |  | -2.1 | -2.1 | -4 | 5 | 0 | 0.7 | -0.7 | 2026-08-29T12:16:01 | 0
2 | 4_up | a |  | -2.05 | -2.05 | -4 | 5 | 0 | 0.7 | -0.7 | 2026-08-29T12:16:01 | 0
2 | 4_up | a |  | -2 | -2 | -4 | 5 | 0 | 0.7 | -0.7 | 2026-08-29T12:16:01 | 0
2 | 4_up | a |  | -1.95 | -1.95 | -4 | 5 | 0 | 0.7 | -0.7 | 2026-08-29T12:16:01 | 0
2 | 4_up | a |  | -1.9 | -1.9 | -4 | 5 | 0 | 0.7 | -0.7 | 2026-08-29T12:16:01 | 0
2 | 4_up | a |  | -1.85 | -1.85 | -4 | 5 | 0 | 0.7 | -0.7 | 2026-08-29T12:16:01 | 0
2 | 4_up | a |  | -1.8 | -1.8 | -4 | 5 | 0 | 0.7 | -0.7 | 2026-08-29T12:16:01 | 0
2 | 4_up | a |  | -1.75 | -1.75 | -4 | 5 | 0 | 0.7 | -0.7 | 2026-08-29T12:16:01 | 0
2 | 4_up | a |  | -1.7 | -1.7 | -4 | 5 | 0 | 0.7 | -0.7 | 2026-08-29T12:16:01 | 0
2 | 4_up | a |  | -1.65 | -1.65 | -4 | 5 | 0 | 0.7 | -0.7 | 2026-08-29T12:16:01 | 0
2 | 4_up | a |  | -1.6 | -1.6 | -4 | 5 | 0 | 0.7 | -0.7 | 2026-08-29T12:16:01 | 0
2 | 4_up | a |  | -1.55 | -1.55 | -4 | 5 | 0 | 0.7 | -0.7 | 2026-08-29T12:16:01 | 0
2 | 4_up | a |  | -1.5 | -1.5 | -4 | 5 | 0 | 0.7 | -0.7 | 2026-08-29T12:16:01 | 0
2 | 4_up | a |  | -1.45 | -1.45 | -4 | 5 | 1.3 | 0.7 | 0.7 | 2026-08-29T12:16:01 | 0.26
2 | 4_up | a |  | -1.4 | -1.4 | -4 | 5 | 2.3 | 0.7 | 1.7 | 2026-08-29T12:16:01 | 0.46
2 | 4_up | a |  | -1.35 | -1.35 | -4 | 5 | 4.7 | 0.7 | 4 | 2026-08-29T12:16:01 | 0.94
2 | 4_up | a |  | -1.3 | -1.3 | -4 | 5 | 6.7 | 0.7 | 6 | 2026-08-29T12:16:01 | 1.34
2 | 4_up | a |  | -1.25 | -1.25 | -4 | 5 | 10 | 0.7 | 9.3 | 2026-08-29T12:16:01 | 2
2 | 4_up | a |  | -1.2 | -1.2 | -4 | 5 | 12.7 | 0.7 | 12 | 2026-08-29T12:16:01 | 2.54
2 | 4_up | a |  | -1.15 | -1.15 | -4 | 5 | 17.3 | 0.7 | 16.7 | 2026-08-29T12:16:01 | 3.46
2 | 4_up | a |  | -1.1 | -1.1 | -4 | 5 | 21.7 | 0.7 | 21 | 2026-08-29T12:16:01 | 4.34
2 | 4_up | a |  | -1.05 | -1.05 | -4 | 5 | 27 | 0.7 | 26.3 | 2026-08-29T12:16:01 | 5.4
2 | 4_up | a |  | -1 | -1 | -4 | 5 | 34 | 0.7 | 33.3 | 2026-08-29T12:16:01 | 6.8
2 | 4_up | a |  | -0.95 | -0.95 | -4 | 5 | 41 | 0.7 | 40.3 | 2026-08-29T12:16:01 | 8.2
2 | 4_up | a |  | -0.9 | -0.9 | -4 | 5 | 49 | 0.7 | 48.3 | 2026-08-29T12:16:01 | 9.8
2 | 4_up | a |  | -0.85 | -0.85 | -4 | 5 | 58 | 0.7 | 57.3 | 2026-08-29T12:16:01 | 11.6
2 | 4_up | a |  | -0.8 | -0.8 | -4 | 5 | 69 | 0.7 | 68.3 | 2026-08-29T12:16:01 | 13.8
2 | 4_up | a |  | -0.75 | -0.75 | -4 | 5 | 79.7 | 0.7 | 79 | 2026-08-29T12:16:01 | 15.94
2 | 4_up | a |  | -0.7 | -0.7 | -4 | 5 | 92 | 0.7 | 91.3 | 2026-08-29T12:16:01 | 18.4
2 | 4_up | a |  | -0.65 | -0.65 | -4 | 5 | 106 | 0.7 | 105.3 | 2026-08-29T12:16:01 | 21.2
2 | 4_up | a |  | -0.6 | -0.6 | -4 | 5 | 121 | 0.7 | 120.3 | 2026-08-29T12:16:01 | 24.2
2 | 4_up | a |  | -0.55 | -0.55 | -4 | 5 | 136.7 | 0.7 | 136 | 2026-08-29T12:16:01 | 27.34
2 | 4_up | a |  | -0.5 | -0.5 | -4 | 5 | 153.7 | 0.7 | 153 | 2026-08-29T12:16:01 | 30.74
2 | 4_up | a |  | -0.45 | -0.45 | -4 | 5 | 172 | 0.7 | 171.3 | 2026-08-29T12:16:01 | 34.4
2 | 4_up | a |  | -0.4 | -0.4 | -4 | 5 | 193.3 | 0.7 | 192.7 | 2026-08-29T12:16:01 | 38.66
2 | 4_up | a |  | -0.35 | -0.35 | -4 | 5 | 216 | 0.7 | 215.3 | 2026-08-29T12:16:01 | 43.2
2 | 4_up | a |  | -0.3 | -0.3 | -4 | 5 | 237.7 | 0.7 | 237 | 2026-08-29T12:16:01 | 47.54
2 | 4_up | a |  | -0.25 | -0.25 | -4 | 5 | 262.3 | 0.7 | 261.7 | 2026-08-29T12:16:01 | 52.46
2 | 4_up | a |  | -0.2 | -0.2 | -4 | 5 | 288.3 | 0.7 | 287.7 | 2026-08-29T12:16:01 | 57.66
2 | 4_up | a |  | -0.15 | -0.15 | -4 | 5 | 316 | 0.7 | 315.3 | 2026-08-29T12:16:01 | 63.2
2 | 4_up | a |  | -0.1 | -0.1 | -4 | 5 | 345.3 | 0.7 | 344.7 | 2026-08-29T12:16:01 | 69.06
2 | 4_up | a |  | -0.05 | -0.05 | -4 | 5 | 376 | 0.7 | 375.3 | 2026-08-29T12:16:01 | 75.2
2 | 4_up | a |  | 0 | 0 | -4 | 5 | 408.7 | 0.7 | 408 | 2026-08-29T12:16:01 | 81.74
2 | 4_up | a |  | 0.05 | 0.05 | -4 | 5 | 442.3 | 0.7 | 441.7 | 2026-08-29T12:16:01 | 88.46
2 | 4_up | a |  | 0.1 | 0.1 | -4 | 5 | 478.7 | 0.7 | 478 | 2026-08-29T12:16:01 | 95.74
2 | 4_up | a |  | 0.15 | 0.15 | -4 | 5 | 515.3 | 0.7 | 514.7 | 2026-08-29T12:16:01 | 103.06
2 | 4_up | a |  | 0.2 | 0.2 | -4 | 5 | 555.7 | 0.7 | 555 | 2026-08-29T12:16:01 | 111.14
2 | 4_up | a |  | 0.25 | 0.25 | -4 | 5 | 595 | 0.7 | 594.3 | 2026-08-29T12:16:01 | 119
2 | 4_up | a |  | 0.3 | 0.3 | -4 | 5 | 637.7 | 0.7 | 637 | 2026-08-29T12:16:01 | 127.54
2 | 4_up | a |  | 0.35 | 0.35 | -4 | 5 | 682 | 0.7 | 681.3 | 2026-08-29T12:16:01 | 136.4
2 | 4_up | a |  | 0.4 | 0.4 | -4 | 5 | 727.7 | 0.7 | 727 | 2026-08-29T12:16:01 | 145.54
2 | 4_up | a |  | 0.45 | 0.45 | -4 | 5 | 775 | 0.7 | 774.3 | 2026-08-29T12:16:01 | 155
2 | 4_up | a |  | 0.5 | 0.5 | -4 | 5 | 824.3 | 0.7 | 823.7 | 2026-08-29T12:16:01 | 164.86
2 | 4_up | a |  | 0.55 | 0.55 | -4 | 5 | 873.7 | 0.7 | 873 | 2026-08-29T12:16:01 | 174.74
2 | 4_up | a |  | 0.6 | 0.6 | -4 | 5 | 926 | 0.7 | 925.3 | 2026-08-29T12:16:01 | 185.2
2 | 4_up | a |  | 0.65 | 0.65 | -4 | 5 | 979.3 | 0.7 | 978.7 | 2026-08-29T12:16:01 | 195.86
2 | 4_up | a |  | 0.7 | 0.7 | -4 | 5 | 1034 | 0.7 | 1033.3 | 2026-08-29T12:16:01 | 206.8
2 | 4_up | a |  | 0.75 | 0.75 | -4 | 5 | 1091.3 | 0.7 | 1090.7 | 2026-08-29T12:16:01 | 218.26
2 | 4_up | a |  | 0.8 | 0.8 | -4 | 5 | 1151 | 0.7 | 1150.3 | 2026-08-29T12:16:01 | 230.2
2 | 4_up | a |  | 0.85 | 0.85 | -4 | 5 | 1210.7 | 0.7 | 1210 | 2026-08-29T12:16:01 | 242.14
2 | 4_up | a |  | 0.9 | 0.9 | -4 | 5 | 1271.7 | 0.7 | 1271 | 2026-08-29T12:16:01 | 254.34
2 | 4_up | a |  | 0.95 | 0.95 | -4 | 5 | 1335 | 0.7 | 1334.3 | 2026-08-29T12:16:01 | 267
2 | 4_up | a |  | 1 | 1 | -4 | 5 | 1400.3 | 0.7 | 1399.7 | 2026-08-29T12:16:01 | 280.06
2 | 4_up | a |  | 1.05 | 1.05 | -4 | 5 | 1464 | 0.7 | 1463.3 | 2026-08-29T12:16:01 | 292.8
2 | 4_up | a |  | 1.1 | 1.1 | -4 | 5 | 1531 | 0.7 | 1530.3 | 2026-08-29T12:16:01 | 306.2
2 | 4_up | a |  | 1.15 | 1.15 | -4 | 5 | 1599.3 | 0.7 | 1598.7 | 2026-08-29T12:16:01 | 319.86
2 | 4_up | a |  | 1.2 | 1.2 | -4 | 5 | 1669.3 | 0.7 | 1668.7 | 2026-08-29T12:16:01 | 333.86
2 | 4_up | a |  | 1.25 | 1.25 | -4 | 5 | 1741.7 | 0.7 | 1741 | 2026-08-29T12:16:01 | 348.34
2 | 4_up | a |  | 1.3 | 1.3 | -4 | 5 | 1815 | 0.7 | 1814.3 | 2026-08-29T12:16:01 | 363
2 | 4_up | a |  | 1.35 | 1.35 | -4 | 5 | 1885 | 0.7 | 1884.3 | 2026-08-29T12:16:01 | 377
2 | 4_up | a |  | 1.4 | 1.4 | -4 | 5 | 1961 | 0.7 | 1960.3 | 2026-08-29T12:16:01 | 392.2
2 | 4_up | a |  | 1.45 | 1.45 | -4 | 5 | 2037.7 | 0.7 | 2037 | 2026-08-29T12:16:01 | 407.54
2 | 4_up | a |  | 1.5 | 1.5 | -4 | 5 | 2111.7 | 0.7 | 2111 | 2026-08-29T12:16:01 | 422.34
2 | 4_up | b |  | -4 | -4 | -4 | 5 | 1 | 0.5 | 0.5 | 2026-08-29T12:17:34 | 0.2
2 | 4_up | b |  | -3.95 | -4 | -3.95 | 5 | 0 | 0.5 | -0.5 | 2026-08-29T12:17:34 | 0
2 | 4_up | b |  | -3.9 | -4 | -3.9 | 5 | 0 | 0.5 | -0.5 | 2026-08-29T12:17:34 | 0
2 | 4_up | b |  | -3.85 | -4 | -3.85 | 5 | 0 | 0.5 | -0.5 | 2026-08-29T12:17:34 | 0
2 | 4_up | b |  | -3.8 | -4 | -3.8 | 5 | 0 | 0.5 | -0.5 | 2026-08-29T12:17:34 | 0
2 | 4_up | b |  | -3.75 | -4 | -3.75 | 5 | 0 | 0.5 | -0.5 | 2026-08-29T12:17:34 | 0
2 | 4_up | b |  | -3.7 | -4 | -3.7 | 5 | 0 | 0.5 | -0.5 | 2026-08-29T12:17:34 | 0
2 | 4_up | b |  | -3.65 | -4 | -3.65 | 5 | 0 | 0.5 | -0.5 | 2026-08-29T12:17:34 | 0
2 | 4_up | b |  | -3.6 | -4 | -3.6 | 5 | 0 | 0.5 | -0.5 | 2026-08-29T12:17:34 | 0
2 | 4_up | b |  | -3.55 | -4 | -3.55 | 5 | 0 | 0.5 | -0.5 | 2026-08-29T12:17:34 | 0
2 | 4_up | b |  | -3.5 | -4 | -3.5 | 5 | 0 | 0.5 | -0.5 | 2026-08-29T12:17:34 | 0
2 | 4_up | b |  | -3.45 | -4 | -3.45 | 5 | 0 | 0.5 | -0.5 | 2026-08-29T12:17:34 | 0
2 | 4_up | b |  | -3.4 | -4 | -3.4 | 5 | 0 | 0.5 | -0.5 | 2026-08-29T12:17:34 | 0
2 | 4_up | b |  | -3.35 | -4 | -3.35 | 5 | 0 | 0.5 | -0.5 | 2026-08-29T12:17:34 | 0
2 | 4_up | b |  | -3.3 | -4 | -3.3 | 5 | 0 | 0.5 | -0.5 | 2026-08-29T12:17:34 | 0
2 | 4_up | b |  | -3.25 | -4 | -3.25 | 5 | 0 | 0.5 | -0.5 | 2026-08-29T12:17:34 | 0
2 | 4_up | b |  | -3.2 | -4 | -3.2 | 5 | 0 | 0.5 | -0.5 | 2026-08-29T12:17:34 | 0
2 | 4_up | b |  | -3.15 | -4 | -3.15 | 5 | 0 | 0.5 | -0.5 | 2026-08-29T12:17:34 | 0
2 | 4_up | b |  | -3.1 | -4 | -3.1 | 5 | 0 | 0.5 | -0.5 | 2026-08-29T12:17:34 | 0
2 | 4_up | b |  | -3.05 | -4 | -3.05 | 5 | 0 | 0.5 | -0.5 | 2026-08-29T12:17:34 | 0
2 | 4_up | b |  | -3 | -4 | -3 | 5 | 0 | 0.5 | -0.5 | 2026-08-29T12:17:34 | 0
2 | 4_up | b |  | -2.95 | -4 | -2.95 | 5 | 0 | 0.5 | -0.5 | 2026-08-29T12:17:34 | 0
2 | 4_up | b |  | -2.9 | -4 | -2.9 | 5 | 0 | 0.5 | -0.5 | 2026-08-29T12:17:34 | 0
2 | 4_up | b |  | -2.85 | -4 | -2.85 | 5 | 0 | 0.5 | -0.5 | 2026-08-29T12:17:34 | 0
2 | 4_up | b |  | -2.8 | -4 | -2.8 | 5 | 0 | 0.5 | -0.5 | 2026-08-29T12:17:34 | 0
2 | 4_up | b |  | -2.75 | -4 | -2.75 | 5 | 1.3 | 0.5 | 0.8 | 2026-08-29T12:17:34 | 0.26
2 | 4_up | b |  | -2.7 | -4 | -2.7 | 5 | 3 | 0.5 | 2.5 | 2026-08-29T12:17:34 | 0.6
2 | 4_up | b |  | -2.65 | -4 | -2.65 | 5 | 4.7 | 0.5 | 4.2 | 2026-08-29T12:17:34 | 0.94
2 | 4_up | b |  | -2.6 | -4 | -2.6 | 5 | 7 | 0.5 | 6.5 | 2026-08-29T12:17:34 | 1.4
2 | 4_up | b |  | -2.55 | -4 | -2.55 | 5 | 10.3 | 0.5 | 9.8 | 2026-08-29T12:17:34 | 2.06
2 | 4_up | b |  | -2.5 | -4 | -2.5 | 5 | 14.7 | 0.5 | 14.2 | 2026-08-29T12:17:34 | 2.94
2 | 4_up | b |  | -2.45 | -4 | -2.45 | 5 | 18.3 | 0.5 | 17.8 | 2026-08-29T12:17:34 | 3.66
2 | 4_up | b |  | -2.4 | -4 | -2.4 | 5 | 23 | 0.5 | 22.5 | 2026-08-29T12:17:34 | 4.6
2 | 4_up | b |  | -2.35 | -4 | -2.35 | 5 | 29.3 | 0.5 | 28.8 | 2026-08-29T12:17:34 | 5.86
2 | 4_up | b |  | -2.3 | -4 | -2.3 | 5 | 35.7 | 0.5 | 35.2 | 2026-08-29T12:17:34 | 7.14
2 | 4_up | b |  | -2.25 | -4 | -2.25 | 5 | 45 | 0.5 | 44.5 | 2026-08-29T12:17:34 | 9
2 | 4_up | b |  | -2.2 | -4 | -2.2 | 5 | 53.7 | 0.5 | 53.2 | 2026-08-29T12:17:34 | 10.74
2 | 4_up | b |  | -2.15 | -4 | -2.15 | 5 | 62.3 | 0.5 | 61.8 | 2026-08-29T12:17:34 | 12.46
2 | 4_up | b |  | -2.1 | -4 | -2.1 | 5 | 73.7 | 0.5 | 73.2 | 2026-08-29T12:17:34 | 14.74
2 | 4_up | b |  | -2.05 | -4 | -2.05 | 5 | 86.3 | 0.5 | 85.8 | 2026-08-29T12:17:34 | 17.26
2 | 4_up | b |  | -2 | -4 | -2 | 5 | 100.3 | 0.5 | 99.8 | 2026-08-29T12:17:34 | 20.06
2 | 4_up | b |  | -1.95 | -4 | -1.95 | 5 | 116.3 | 0.5 | 115.8 | 2026-08-29T12:17:34 | 23.26
2 | 4_up | b |  | -1.9 | -4 | -1.9 | 5 | 131.7 | 0.5 | 131.2 | 2026-08-29T12:17:34 | 26.34
2 | 4_up | b |  | -1.85 | -4 | -1.85 | 5 | 149.7 | 0.5 | 149.2 | 2026-08-29T12:17:34 | 29.94
2 | 4_up | b |  | -1.8 | -4 | -1.8 | 5 | 168.7 | 0.5 | 168.2 | 2026-08-29T12:17:34 | 33.74
2 | 4_up | b |  | -1.75 | -4 | -1.75 | 5 | 188.7 | 0.5 | 188.2 | 2026-08-29T12:17:34 | 37.74
2 | 4_up | b |  | -1.7 | -4 | -1.7 | 5 | 211 | 0.5 | 210.5 | 2026-08-29T12:17:34 | 42.2
2 | 4_up | b |  | -1.65 | -4 | -1.65 | 5 | 233.7 | 0.5 | 233.2 | 2026-08-29T12:17:34 | 46.74
2 | 4_up | b |  | -1.6 | -4 | -1.6 | 5 | 259 | 0.5 | 258.5 | 2026-08-29T12:17:34 | 51.8
2 | 4_up | b |  | -1.55 | -4 | -1.55 | 5 | 285.7 | 0.5 | 285.2 | 2026-08-29T12:17:34 | 57.14
2 | 4_up | b |  | -1.5 | -4 | -1.5 | 5 | 313.7 | 0.5 | 313.2 | 2026-08-29T12:17:34 | 62.74
2 | 4_up | b |  | -1.45 | -4 | -1.45 | 5 | 342.7 | 0.5 | 342.2 | 2026-08-29T12:17:34 | 68.54
2 | 4_up | b |  | -1.4 | -4 | -1.4 | 5 | 374.7 | 0.5 | 374.2 | 2026-08-29T12:17:34 | 74.94
2 | 4_up | b |  | -1.35 | -4 | -1.35 | 5 | 407 | 0.5 | 406.5 | 2026-08-29T12:17:34 | 81.4
2 | 4_up | b |  | -1.3 | -4 | -1.3 | 5 | 441.7 | 0.5 | 441.2 | 2026-08-29T12:17:34 | 88.34
2 | 4_up | b |  | -1.25 | -4 | -1.25 | 5 | 478 | 0.5 | 477.5 | 2026-08-29T12:17:34 | 95.6
2 | 4_up | b |  | -1.2 | -4 | -1.2 | 5 | 516 | 0.5 | 515.5 | 2026-08-29T12:17:34 | 103.2
2 | 4_up | b |  | -1.15 | -4 | -1.15 | 5 | 555.7 | 0.5 | 555.2 | 2026-08-29T12:17:34 | 111.14
2 | 4_up | b |  | -1.1 | -4 | -1.1 | 5 | 597 | 0.5 | 596.5 | 2026-08-29T12:17:34 | 119.4
2 | 4_up | b |  | -1.05 | -4 | -1.05 | 5 | 639.3 | 0.5 | 638.8 | 2026-08-29T12:17:34 | 127.86
2 | 4_up | b |  | -1 | -4 | -1 | 5 | 683.3 | 0.5 | 682.8 | 2026-08-29T12:17:34 | 136.66
2 | 4_up | b |  | -0.95 | -4 | -0.95 | 5 | 729.7 | 0.5 | 729.2 | 2026-08-29T12:17:34 | 145.94
2 | 4_up | b |  | -0.9 | -4 | -0.9 | 5 | 777.7 | 0.5 | 777.2 | 2026-08-29T12:17:34 | 155.54
2 | 4_up | b |  | -0.85 | -4 | -0.85 | 5 | 827 | 0.5 | 826.5 | 2026-08-29T12:17:34 | 165.4
2 | 4_up | b |  | -0.8 | -4 | -0.8 | 5 | 877 | 0.5 | 876.5 | 2026-08-29T12:17:34 | 175.4
2 | 4_up | b |  | -0.75 | -4 | -0.75 | 5 | 928.7 | 0.5 | 928.2 | 2026-08-29T12:17:34 | 185.74
2 | 4_up | b |  | -0.7 | -4 | -0.7 | 5 | 982.7 | 0.5 | 982.2 | 2026-08-29T12:17:34 | 196.54
2 | 4_up | b |  | -0.65 | -4 | -0.65 | 5 | 1038.3 | 0.5 | 1037.8 | 2026-08-29T12:17:34 | 207.66
2 | 4_up | b |  | -0.6 | -4 | -0.6 | 5 | 1094 | 0.5 | 1093.5 | 2026-08-29T12:17:34 | 218.8
2 | 4_up | b |  | -0.55 | -4 | -0.55 | 5 | 1152.3 | 0.5 | 1151.8 | 2026-08-29T12:17:34 | 230.46
2 | 4_up | b |  | -0.5 | -4 | -0.5 | 5 | 1212.7 | 0.5 | 1212.2 | 2026-08-29T12:17:34 | 242.54
2 | 4_up | b |  | -0.45 | -4 | -0.45 | 5 | 1292.7 | 0.5 | 1292.2 | 2026-08-29T12:17:34 | 258.54
2 | 4_up | b |  | -0.4 | -4 | -0.4 | 5 | 1335.7 | 0.5 | 1335.2 | 2026-08-29T12:17:34 | 267.14
2 | 4_up | b |  | -0.35 | -4 | -0.35 | 5 | 1400 | 0.5 | 1399.5 | 2026-08-29T12:17:34 | 280
2 | 4_up | b |  | -0.3 | -4 | -0.3 | 5 | 1465 | 0.5 | 1464.5 | 2026-08-29T12:17:34 | 293
2 | 4_up | b |  | -0.25 | -4 | -0.25 | 5 | 1534 | 0.5 | 1533.5 | 2026-08-29T12:17:34 | 306.8
2 | 4_up | b |  | -0.2 | -4 | -0.2 | 5 | 1600.3 | 0.5 | 1599.8 | 2026-08-29T12:17:34 | 320.06
2 | 4_up | b |  | -0.15 | -4 | -0.15 | 5 | 1671.7 | 0.5 | 1671.2 | 2026-08-29T12:17:34 | 334.34
2 | 4_up | b |  | -0.1 | -4 | -0.1 | 5 | 1744.7 | 0.5 | 1744.2 | 2026-08-29T12:17:34 | 348.94
2 | 4_up | b |  | -0.05 | -4 | -0.05 | 5 | 1816.3 | 0.5 | 1815.8 | 2026-08-29T12:17:34 | 363.26
2 | 4_up | b |  | 0 | -4 | 0 | 5 | 1894.7 | 0.5 | 1894.2 | 2026-08-29T12:17:34 | 378.94
2 | 4_up | b |  | 0.05 | -4 | 0.05 | 5 | 1968 | 0.5 | 1967.5 | 2026-08-29T12:17:34 | 393.6
2 | 4_up | b |  | 0.1 | -4 | 0.1 | 5 | 2045 | 0.5 | 2044.5 | 2026-08-29T12:17:34 | 409
2 | 4_up | b |  | 0.15 | -4 | 0.15 | 5 | 2121.7 | 0.5 | 2121.2 | 2026-08-29T12:17:34 | 424.34
2 | 4_up | b |  | 0.2 | -4 | 0.2 | 5 | 2203 | 0.5 | 2202.5 | 2026-08-29T12:17:34 | 440.6
2 | 4_up | b |  | 0.25 | -4 | 0.25 | 5 | 2283.7 | 0.5 | 2283.2 | 2026-08-29T12:17:34 | 456.74
2 | 4_up | b |  | 0.3 | -4 | 0.3 | 5 | 2366.7 | 0.5 | 2366.2 | 2026-08-29T12:17:34 | 473.34
2 | 4_up | b |  | 0.35 | -4 | 0.35 | 5 | 2447.7 | 0.5 | 2447.2 | 2026-08-29T12:17:34 | 489.54
2 | 4_up | b |  | 0.4 | -4 | 0.4 | 5 | 2533.7 | 0.5 | 2533.2 | 2026-08-29T12:17:34 | 506.74
2 | 4_up | b |  | 0.45 | -4 | 0.45 | 5 | 2618.7 | 0.5 | 2618.2 | 2026-08-29T12:17:34 | 523.74
2 | 4_up | b |  | 0.5 | -4 | 0.5 | 5 | 2705 | 0.5 | 2704.5 | 2026-08-29T12:17:34 | 541
2 | 4_up | b |  | 0.55 | -4 | 0.55 | 5 | 2799 | 0.5 | 2798.5 | 2026-08-29T12:17:34 | 559.8
2 | 4_up | b |  | 0.6 | -4 | 0.6 | 5 | 2893 | 0.5 | 2892.5 | 2026-08-29T12:17:34 | 578.6
2 | 4_up | b |  | 0.65 | -4 | 0.65 | 5 | 2981.7 | 0.5 | 2981.2 | 2026-08-29T12:17:34 | 596.34
2 | 4_up | b |  | 0.7 | -4 | 0.7 | 5 | 3073 | 0.5 | 3072.5 | 2026-08-29T12:17:34 | 614.6
2 | 4_up | b |  | 0.75 | -4 | 0.75 | 5 | 3167.3 | 0.5 | 3166.8 | 2026-08-29T12:17:34 | 633.46
2 | 4_up | b |  | 0.8 | -4 | 0.8 | 5 | 3260 | 0.5 | 3259.5 | 2026-08-29T12:17:34 | 652
2 | 4_up | b |  | 0.85 | -4 | 0.85 | 5 | 3352 | 0.5 | 3351.5 | 2026-08-29T12:17:34 | 670.4
2 | 4_up | b |  | 0.9 | -4 | 0.9 | 5 | 3447.7 | 0.5 | 3447.2 | 2026-08-29T12:17:34 | 689.54
2 | 4_up | b |  | 0.95 | -4 | 0.95 | 5 | 3546.7 | 0.5 | 3546.2 | 2026-08-29T12:17:34 | 709.34
2 | 4_up | b |  | 1 | -4 | 1 | 5 | 3644.7 | 0.5 | 3644.2 | 2026-08-29T12:17:34 | 728.94
2 | 4_up | b |  | 1.05 | -4 | 1.05 | 5 | 3743 | 0.5 | 3742.5 | 2026-08-29T12:17:34 | 748.6
2 | 4_up | b |  | 1.1 | -4 | 1.1 | 5 | 3842.3 | 0.5 | 3841.8 | 2026-08-29T12:17:34 | 768.46
2 | 4_up | b |  | 1.15 | -4 | 1.15 | 5 | 3947.3 | 0.5 | 3946.8 | 2026-08-29T12:17:34 | 789.46
2 | 4_up | b |  | 1.2 | -4 | 1.2 | 5 | 4051.3 | 0.5 | 4050.8 | 2026-08-29T12:17:34 | 810.26
2 | 4_up | b |  | 1.25 | -4 | 1.25 | 5 | 4095 | 0.5 | 4094.5 | 2026-08-29T12:17:34 | 819
2 | 4_up | b |  | 1.3 | -4 | 1.3 | 5 | 4095 | 0.5 | 4094.5 | 2026-08-29T12:17:34 | 819
2 | 4_up | b |  | 1.35 | -4 | 1.35 | 5 | 4095 | 0.5 | 4094.5 | 2026-08-29T12:17:34 | 819
2 | 4_up | b |  | 1.4 | -4 | 1.4 | 5 | 4095 | 0.5 | 4094.5 | 2026-08-29T12:17:34 | 819
2 | 4_up | b |  | 1.45 | -4 | 1.45 | 5 | 4095 | 0.5 | 4094.5 | 2026-08-29T12:17:34 | 819
2 | 4_up | b |  | 1.5 | -4 | 1.5 | 5 | 4095 | 0.5 | 4094.5 | 2026-08-29T12:17:34 | 819
2 | 4_up | comp | -0.7794 | 0.0494 | -0.73 | -0.8288 | 5 | 990.3 |  |  | 2026-08-29T12:19:32 | 198.06
2 | 4_up | comp | -0.7794 | 0.0994 | -0.68 | -0.8788 | 5 | 950 |  |  | 2026-08-29T12:19:32 | 190
2 | 4_up | comp | -0.7794 | 0.1494 | -0.63 | -0.9288 | 5 | 916 |  |  | 2026-08-29T12:19:32 | 183.2
2 | 4_up | comp | -0.7794 | 0.1994 | -0.58 | -0.9788 | 5 | 883.7 |  |  | 2026-08-29T12:19:32 | 176.74
2 | 4_up | comp | -0.7794 | 0.2494 | -0.53 | -1.0288 | 5 | 854 |  |  | 2026-08-29T12:19:32 | 170.8
2 | 4_up | comp | -0.7794 | 0.2994 | -0.48 | -1.0788 | 5 | 826.7 |  |  | 2026-08-29T12:19:32 | 165.34
2 | 4_up | comp | -0.7794 | 0.3494 | -0.43 | -1.1288 | 5 | 805.3 |  |  | 2026-08-29T12:19:32 | 161.06
2 | 4_up | comp | -0.7794 | 0.3994 | -0.38 | -1.1788 | 5 | 784.3 |  |  | 2026-08-29T12:19:32 | 156.86
2 | 4_up | comp | -0.7794 | 0.4494 | -0.33 | -1.2288 | 5 | 765.7 |  |  | 2026-08-29T12:19:32 | 153.14
2 | 4_up | comp | -0.7794 | 0.4994 | -0.28 | -1.2788 | 5 | 751 |  |  | 2026-08-29T12:19:32 | 150.2
2 | 4_up | comp | -0.7794 | 0.5494 | -0.23 | -1.3288 | 5 | 738.7 |  |  | 2026-08-29T12:19:32 | 147.74
2 | 4_up | comp | -0.7794 | 0.5994 | -0.18 | -1.3788 | 5 | 730.7 |  |  | 2026-08-29T12:19:32 | 146.14
2 | 4_up | comp | -0.7794 | 0.6494 | -0.13 | -1.4288 | 5 | 726 |  |  | 2026-08-29T12:19:32 | 145.2
2 | 4_up | comp | -0.7794 | 0.6994 | -0.08 | -1.4788 | 5 | 724.3 |  |  | 2026-08-29T12:19:32 | 144.86
2 | 4_up | comp | -0.7794 | 0.7494 | -0.03 | -1.5288 | 5 | 726 |  |  | 2026-08-29T12:19:32 | 145.2
2 | 4_up | comp | -0.7794 | 0.7994 | 0.02 | -1.5788 | 5 | 730.7 |  |  | 2026-08-29T12:19:32 | 146.14
2 | 4_up | comp | -0.7794 | 0.8494 | 0.07 | -1.6288 | 5 | 737.3 |  |  | 2026-08-29T12:19:32 | 147.46
2 | 4_up | comp | -0.7794 | 0.8994 | 0.12 | -1.6788 | 5 | 749.3 |  |  | 2026-08-29T12:19:32 | 149.86
2 | 4_up | comp | -0.7794 | 0.9494 | 0.17 | -1.7288 | 5 | 764 |  |  | 2026-08-29T12:19:32 | 152.8
2 | 4_up | comp | -0.7794 | 0.9994 | 0.22 | -1.7788 | 5 | 782.3 |  |  | 2026-08-29T12:19:32 | 156.46
2 | 4_up | comp | -0.7794 | 1.0494 | 0.27 | -1.8288 | 5 | 802.3 |  |  | 2026-08-29T12:19:32 | 160.46
2 | 4_up | comp | -0.7794 | 1.0994 | 0.32 | -1.8788 | 5 | 825.7 |  |  | 2026-08-29T12:19:32 | 165.14
2 | 4_up | comp | -0.7794 | 1.1494 | 0.37 | -1.9288 | 5 | 853.7 |  |  | 2026-08-29T12:19:32 | 170.74
2 | 4_up | comp | -0.7794 | 1.1994 | 0.42 | -1.9788 | 5 | 882.3 |  |  | 2026-08-29T12:19:32 | 176.46
2 | 4_up | comp | -0.7794 | 1.2494 | 0.47 | -2.0288 | 5 | 916.3 |  |  | 2026-08-29T12:19:32 | 183.26
3 | 4_up | a |  | -4 | -4 | -4 | 5 | 1.7 | 0.8 | 0.8 | 2026-08-29T13:55:02 | 0.34
3 | 4_up | a |  | -3.95 | -3.95 | -4 | 5 | 0 | 0.8 | -0.8 | 2026-08-29T13:55:02 | 0
3 | 4_up | a |  | -3.9 | -3.9 | -4 | 5 | 0 | 0.8 | -0.8 | 2026-08-29T13:55:02 | 0
3 | 4_up | a |  | -3.85 | -3.85 | -4 | 5 | 0 | 0.8 | -0.8 | 2026-08-29T13:55:02 | 0
3 | 4_up | a |  | -3.8 | -3.8 | -4 | 5 | 0 | 0.8 | -0.8 | 2026-08-29T13:55:02 | 0
3 | 4_up | a |  | -3.75 | -3.75 | -4 | 5 | 0 | 0.8 | -0.8 | 2026-08-29T13:55:02 | 0
3 | 4_up | a |  | -3.7 | -3.7 | -4 | 5 | 0 | 0.8 | -0.8 | 2026-08-29T13:55:02 | 0
3 | 4_up | a |  | -3.65 | -3.65 | -4 | 5 | 0 | 0.8 | -0.8 | 2026-08-29T13:55:02 | 0
3 | 4_up | a |  | -3.6 | -3.6 | -4 | 5 | 0 | 0.8 | -0.8 | 2026-08-29T13:55:02 | 0
3 | 4_up | a |  | -3.55 | -3.55 | -4 | 5 | 0 | 0.8 | -0.8 | 2026-08-29T13:55:02 | 0
3 | 4_up | a |  | -3.5 | -3.5 | -4 | 5 | 0 | 0.8 | -0.8 | 2026-08-29T13:55:02 | 0
3 | 4_up | a |  | -3.45 | -3.45 | -4 | 5 | 0 | 0.8 | -0.8 | 2026-08-29T13:55:02 | 0
3 | 4_up | a |  | -3.4 | -3.4 | -4 | 5 | 0 | 0.8 | -0.8 | 2026-08-29T13:55:02 | 0
3 | 4_up | a |  | -3.35 | -3.35 | -4 | 5 | 0 | 0.8 | -0.8 | 2026-08-29T13:55:02 | 0
3 | 4_up | a |  | -3.3 | -3.3 | -4 | 5 | 0 | 0.8 | -0.8 | 2026-08-29T13:55:02 | 0
3 | 4_up | a |  | -3.25 | -3.25 | -4 | 5 | 0 | 0.8 | -0.8 | 2026-08-29T13:55:02 | 0
3 | 4_up | a |  | -3.2 | -3.2 | -4 | 5 | 0 | 0.8 | -0.8 | 2026-08-29T13:55:02 | 0
3 | 4_up | a |  | -3.15 | -3.15 | -4 | 5 | 0 | 0.8 | -0.8 | 2026-08-29T13:55:02 | 0
3 | 4_up | a |  | -3.1 | -3.1 | -4 | 5 | 0 | 0.8 | -0.8 | 2026-08-29T13:55:02 | 0
3 | 4_up | a |  | -3.05 | -3.05 | -4 | 5 | 0 | 0.8 | -0.8 | 2026-08-29T13:55:02 | 0
3 | 4_up | a |  | -3 | -3 | -4 | 5 | 0 | 0.8 | -0.8 | 2026-08-29T13:55:02 | 0
3 | 4_up | a |  | -2.95 | -2.95 | -4 | 5 | 0 | 0.8 | -0.8 | 2026-08-29T13:55:02 | 0
3 | 4_up | a |  | -2.9 | -2.9 | -4 | 5 | 0 | 0.8 | -0.8 | 2026-08-29T13:55:02 | 0
3 | 4_up | a |  | -2.85 | -2.85 | -4 | 5 | 0 | 0.8 | -0.8 | 2026-08-29T13:55:02 | 0
3 | 4_up | a |  | -2.8 | -2.8 | -4 | 5 | 0 | 0.8 | -0.8 | 2026-08-29T13:55:02 | 0
3 | 4_up | a |  | -2.75 | -2.75 | -4 | 5 | 0 | 0.8 | -0.8 | 2026-08-29T13:55:02 | 0
3 | 4_up | a |  | -2.7 | -2.7 | -4 | 5 | 0 | 0.8 | -0.8 | 2026-08-29T13:55:02 | 0
3 | 4_up | a |  | -2.65 | -2.65 | -4 | 5 | 0 | 0.8 | -0.8 | 2026-08-29T13:55:02 | 0
3 | 4_up | a |  | -2.6 | -2.6 | -4 | 5 | 0 | 0.8 | -0.8 | 2026-08-29T13:55:02 | 0
3 | 4_up | a |  | -2.55 | -2.55 | -4 | 5 | 0 | 0.8 | -0.8 | 2026-08-29T13:55:02 | 0
3 | 4_up | a |  | -2.5 | -2.5 | -4 | 5 | 0 | 0.8 | -0.8 | 2026-08-29T13:55:02 | 0
3 | 4_up | a |  | -2.45 | -2.45 | -4 | 5 | 0 | 0.8 | -0.8 | 2026-08-29T13:55:02 | 0
3 | 4_up | a |  | -2.4 | -2.4 | -4 | 5 | 0 | 0.8 | -0.8 | 2026-08-29T13:55:02 | 0
3 | 4_up | a |  | -2.35 | -2.35 | -4 | 5 | 0 | 0.8 | -0.8 | 2026-08-29T13:55:02 | 0
3 | 4_up | a |  | -2.3 | -2.3 | -4 | 5 | 0 | 0.8 | -0.8 | 2026-08-29T13:55:02 | 0
3 | 4_up | a |  | -2.25 | -2.25 | -4 | 5 | 0 | 0.8 | -0.8 | 2026-08-29T13:55:02 | 0
3 | 4_up | a |  | -2.2 | -2.2 | -4 | 5 | 0 | 0.8 | -0.8 | 2026-08-29T13:55:02 | 0
3 | 4_up | a |  | -2.15 | -2.15 | -4 | 5 | 0 | 0.8 | -0.8 | 2026-08-29T13:55:02 | 0
3 | 4_up | a |  | -2.1 | -2.1 | -4 | 5 | 0 | 0.8 | -0.8 | 2026-08-29T13:55:02 | 0
3 | 4_up | a |  | -2.05 | -2.05 | -4 | 5 | 0 | 0.8 | -0.8 | 2026-08-29T13:55:02 | 0
3 | 4_up | a |  | -2 | -2 | -4 | 5 | 0 | 0.8 | -0.8 | 2026-08-29T13:55:02 | 0
3 | 4_up | a |  | -1.95 | -1.95 | -4 | 5 | 0 | 0.8 | -0.8 | 2026-08-29T13:55:02 | 0
3 | 4_up | a |  | -1.9 | -1.9 | -4 | 5 | 0 | 0.8 | -0.8 | 2026-08-29T13:55:02 | 0
3 | 4_up | a |  | -1.85 | -1.85 | -4 | 5 | 0 | 0.8 | -0.8 | 2026-08-29T13:55:02 | 0
3 | 4_up | a |  | -1.8 | -1.8 | -4 | 5 | 0 | 0.8 | -0.8 | 2026-08-29T13:55:02 | 0
3 | 4_up | a |  | -1.75 | -1.75 | -4 | 5 | 0 | 0.8 | -0.8 | 2026-08-29T13:55:02 | 0
3 | 4_up | a |  | -1.7 | -1.7 | -4 | 5 | 0 | 0.8 | -0.8 | 2026-08-29T13:55:02 | 0
3 | 4_up | a |  | -1.65 | -1.65 | -4 | 5 | 0 | 0.8 | -0.8 | 2026-08-29T13:55:02 | 0
3 | 4_up | a |  | -1.6 | -1.6 | -4 | 5 | 0 | 0.8 | -0.8 | 2026-08-29T13:55:02 | 0
3 | 4_up | a |  | -1.55 | -1.55 | -4 | 5 | 0 | 0.8 | -0.8 | 2026-08-29T13:55:02 | 0
3 | 4_up | a |  | -1.5 | -1.5 | -4 | 5 | 0 | 0.8 | -0.8 | 2026-08-29T13:55:02 | 0
3 | 4_up | a |  | -1.45 | -1.45 | -4 | 5 | 1 | 0.8 | 0.2 | 2026-08-29T13:55:02 | 0.2
3 | 4_up | a |  | -1.4 | -1.4 | -4 | 5 | 2.7 | 0.8 | 1.8 | 2026-08-29T13:55:02 | 0.54
3 | 4_up | a |  | -1.35 | -1.35 | -4 | 5 | 4 | 0.8 | 3.2 | 2026-08-29T13:55:02 | 0.8
3 | 4_up | a |  | -1.3 | -1.3 | -4 | 5 | 6.7 | 0.8 | 5.8 | 2026-08-29T13:55:02 | 1.34
3 | 4_up | a |  | -1.25 | -1.25 | -4 | 5 | 9 | 0.8 | 8.2 | 2026-08-29T13:55:02 | 1.8
3 | 4_up | a |  | -1.2 | -1.2 | -4 | 5 | 12.7 | 0.8 | 11.8 | 2026-08-29T13:55:02 | 2.54
3 | 4_up | a |  | -1.15 | -1.15 | -4 | 5 | 17.3 | 0.8 | 16.5 | 2026-08-29T13:55:02 | 3.46
3 | 4_up | a |  | -1.1 | -1.1 | -4 | 5 | 21.3 | 0.8 | 20.5 | 2026-08-29T13:55:02 | 4.26
3 | 4_up | a |  | -1.05 | -1.05 | -4 | 5 | 27 | 0.8 | 26.2 | 2026-08-29T13:55:02 | 5.4
3 | 4_up | a |  | -1 | -1 | -4 | 5 | 32.7 | 0.8 | 31.8 | 2026-08-29T13:55:02 | 6.54
3 | 4_up | a |  | -0.95 | -0.95 | -4 | 5 | 39.7 | 0.8 | 38.8 | 2026-08-29T13:55:02 | 7.94
3 | 4_up | a |  | -0.9 | -0.9 | -4 | 5 | 48.7 | 0.8 | 47.8 | 2026-08-29T13:55:02 | 9.74
3 | 4_up | a |  | -0.85 | -0.85 | -4 | 5 | 56.7 | 0.8 | 55.8 | 2026-08-29T13:55:02 | 11.34
3 | 4_up | a |  | -0.8 | -0.8 | -4 | 5 | 66.7 | 0.8 | 65.8 | 2026-08-29T13:55:02 | 13.34
3 | 4_up | a |  | -0.75 | -0.75 | -4 | 5 | 78 | 0.8 | 77.2 | 2026-08-29T13:55:02 | 15.6
3 | 4_up | a |  | -0.7 | -0.7 | -4 | 5 | 90 | 0.8 | 89.2 | 2026-08-29T13:55:02 | 18
3 | 4_up | a |  | -0.65 | -0.65 | -4 | 5 | 103.7 | 0.8 | 102.8 | 2026-08-29T13:55:02 | 20.74
3 | 4_up | a |  | -0.6 | -0.6 | -4 | 5 | 119 | 0.8 | 118.2 | 2026-08-29T13:55:02 | 23.8
3 | 4_up | a |  | -0.55 | -0.55 | -4 | 5 | 134.7 | 0.8 | 133.8 | 2026-08-29T13:55:02 | 26.94
3 | 4_up | a |  | -0.5 | -0.5 | -4 | 5 | 151.7 | 0.8 | 150.8 | 2026-08-29T13:55:02 | 30.34
3 | 4_up | a |  | -0.45 | -0.45 | -4 | 5 | 170.3 | 0.8 | 169.5 | 2026-08-29T13:55:02 | 34.06
3 | 4_up | a |  | -0.4 | -0.4 | -4 | 5 | 190.3 | 0.8 | 189.5 | 2026-08-29T13:55:02 | 38.06
3 | 4_up | a |  | -0.35 | -0.35 | -4 | 5 | 212.3 | 0.8 | 211.5 | 2026-08-29T13:55:02 | 42.46
3 | 4_up | a |  | -0.3 | -0.3 | -4 | 5 | 233.7 | 0.8 | 232.8 | 2026-08-29T13:55:02 | 46.74
3 | 4_up | a |  | -0.25 | -0.25 | -4 | 5 | 259.3 | 0.8 | 258.5 | 2026-08-29T13:55:02 | 51.86
3 | 4_up | a |  | -0.2 | -0.2 | -4 | 5 | 284.7 | 0.8 | 283.8 | 2026-08-29T13:55:02 | 56.94
3 | 4_up | a |  | -0.15 | -0.15 | -4 | 5 | 312 | 0.8 | 311.2 | 2026-08-29T13:55:02 | 62.4
3 | 4_up | a |  | -0.1 | -0.1 | -4 | 5 | 341 | 0.8 | 340.2 | 2026-08-29T13:55:02 | 68.2
3 | 4_up | a |  | -0.05 | -0.05 | -4 | 5 | 371 | 0.8 | 370.2 | 2026-08-29T13:55:02 | 74.2
3 | 4_up | a |  | 0 | 0 | -4 | 5 | 404.3 | 0.8 | 403.5 | 2026-08-29T13:55:02 | 80.86
3 | 4_up | a |  | 0.05 | 0.05 | -4 | 5 | 438.3 | 0.8 | 437.5 | 2026-08-29T13:55:02 | 87.66
3 | 4_up | a |  | 0.1 | 0.1 | -4 | 5 | 474 | 0.8 | 473.2 | 2026-08-29T13:55:02 | 94.8
3 | 4_up | a |  | 0.15 | 0.15 | -4 | 5 | 510.7 | 0.8 | 509.8 | 2026-08-29T13:55:02 | 102.14
3 | 4_up | a |  | 0.2 | 0.2 | -4 | 5 | 550 | 0.8 | 549.2 | 2026-08-29T13:55:02 | 110
3 | 4_up | a |  | 0.25 | 0.25 | -4 | 5 | 591 | 0.8 | 590.2 | 2026-08-29T13:55:02 | 118.2
3 | 4_up | a |  | 0.3 | 0.3 | -4 | 5 | 632 | 0.8 | 631.2 | 2026-08-29T13:55:02 | 126.4
3 | 4_up | a |  | 0.35 | 0.35 | -4 | 5 | 675 | 0.8 | 674.2 | 2026-08-29T13:55:02 | 135
3 | 4_up | a |  | 0.4 | 0.4 | -4 | 5 | 720.3 | 0.8 | 719.5 | 2026-08-29T13:55:02 | 144.06
3 | 4_up | a |  | 0.45 | 0.45 | -4 | 5 | 768 | 0.8 | 767.2 | 2026-08-29T13:55:02 | 153.6
3 | 4_up | a |  | 0.5 | 0.5 | -4 | 5 | 817.3 | 0.8 | 816.5 | 2026-08-29T13:55:02 | 163.46
3 | 4_up | a |  | 0.55 | 0.55 | -4 | 5 | 866.3 | 0.8 | 865.5 | 2026-08-29T13:55:02 | 173.26
3 | 4_up | a |  | 0.6 | 0.6 | -4 | 5 | 918.7 | 0.8 | 917.8 | 2026-08-29T13:55:02 | 183.74
3 | 4_up | a |  | 0.65 | 0.65 | -4 | 5 | 970.3 | 0.8 | 969.5 | 2026-08-29T13:55:02 | 194.06
3 | 4_up | a |  | 0.7 | 0.7 | -4 | 5 | 1025.3 | 0.8 | 1024.5 | 2026-08-29T13:55:02 | 205.06
3 | 4_up | a |  | 0.75 | 0.75 | -4 | 5 | 1081.7 | 0.8 | 1080.8 | 2026-08-29T13:55:02 | 216.34
3 | 4_up | a |  | 0.8 | 0.8 | -4 | 5 | 1139.3 | 0.8 | 1138.5 | 2026-08-29T13:55:02 | 227.86
3 | 4_up | a |  | 0.85 | 0.85 | -4 | 5 | 1199.7 | 0.8 | 1198.8 | 2026-08-29T13:55:02 | 239.94
3 | 4_up | a |  | 0.9 | 0.9 | -4 | 5 | 1260.7 | 0.8 | 1259.8 | 2026-08-29T13:55:02 | 252.14
3 | 4_up | a |  | 0.95 | 0.95 | -4 | 5 | 1323.7 | 0.8 | 1322.8 | 2026-08-29T13:55:02 | 264.74
3 | 4_up | a |  | 1 | 1 | -4 | 5 | 1387.7 | 0.8 | 1386.8 | 2026-08-29T13:55:02 | 277.54
3 | 4_up | a |  | 1.05 | 1.05 | -4 | 5 | 1453 | 0.8 | 1452.2 | 2026-08-29T13:55:02 | 290.6
3 | 4_up | a |  | 1.1 | 1.1 | -4 | 5 | 1518.7 | 0.8 | 1517.8 | 2026-08-29T13:55:02 | 303.74
3 | 4_up | a |  | 1.15 | 1.15 | -4 | 5 | 1587.3 | 0.8 | 1586.5 | 2026-08-29T13:55:02 | 317.46
3 | 4_up | a |  | 1.2 | 1.2 | -4 | 5 | 1657.7 | 0.8 | 1656.8 | 2026-08-29T13:55:02 | 331.54
3 | 4_up | a |  | 1.25 | 1.25 | -4 | 5 | 1727.7 | 0.8 | 1726.8 | 2026-08-29T13:55:02 | 345.54
3 | 4_up | a |  | 1.3 | 1.3 | -4 | 5 | 1799.3 | 0.8 | 1798.5 | 2026-08-29T13:55:02 | 359.86
3 | 4_up | a |  | 1.35 | 1.35 | -4 | 5 | 1873.7 | 0.8 | 1872.8 | 2026-08-29T13:55:02 | 374.74
3 | 4_up | a |  | 1.4 | 1.4 | -4 | 5 | 1948.7 | 0.8 | 1947.8 | 2026-08-29T13:55:02 | 389.74
3 | 4_up | a |  | 1.45 | 1.45 | -4 | 5 | 2024 | 0.8 | 2023.2 | 2026-08-29T13:55:02 | 404.8
3 | 4_up | a |  | 1.5 | 1.5 | -4 | 5 | 2100.3 | 0.8 | 2099.5 | 2026-08-29T13:55:02 | 420.06
3 | 4_up | b |  | -4 | -4 | -4 | 5 | 1 | 0.5 | 0.5 | 2026-08-29T13:56:35 | 0.2
3 | 4_up | b |  | -3.95 | -4 | -3.95 | 5 | 0 | 0.5 | -0.5 | 2026-08-29T13:56:35 | 0
3 | 4_up | b |  | -3.9 | -4 | -3.9 | 5 | 0 | 0.5 | -0.5 | 2026-08-29T13:56:35 | 0
3 | 4_up | b |  | -3.85 | -4 | -3.85 | 5 | 0 | 0.5 | -0.5 | 2026-08-29T13:56:35 | 0
3 | 4_up | b |  | -3.8 | -4 | -3.8 | 5 | 0 | 0.5 | -0.5 | 2026-08-29T13:56:35 | 0
3 | 4_up | b |  | -3.75 | -4 | -3.75 | 5 | 0 | 0.5 | -0.5 | 2026-08-29T13:56:35 | 0
3 | 4_up | b |  | -3.7 | -4 | -3.7 | 5 | 0 | 0.5 | -0.5 | 2026-08-29T13:56:35 | 0
3 | 4_up | b |  | -3.65 | -4 | -3.65 | 5 | 0 | 0.5 | -0.5 | 2026-08-29T13:56:35 | 0
3 | 4_up | b |  | -3.6 | -4 | -3.6 | 5 | 0 | 0.5 | -0.5 | 2026-08-29T13:56:35 | 0
3 | 4_up | b |  | -3.55 | -4 | -3.55 | 5 | 0 | 0.5 | -0.5 | 2026-08-29T13:56:35 | 0
3 | 4_up | b |  | -3.5 | -4 | -3.5 | 5 | 0 | 0.5 | -0.5 | 2026-08-29T13:56:35 | 0
3 | 4_up | b |  | -3.45 | -4 | -3.45 | 5 | 0 | 0.5 | -0.5 | 2026-08-29T13:56:35 | 0
3 | 4_up | b |  | -3.4 | -4 | -3.4 | 5 | 0 | 0.5 | -0.5 | 2026-08-29T13:56:35 | 0
3 | 4_up | b |  | -3.35 | -4 | -3.35 | 5 | 0 | 0.5 | -0.5 | 2026-08-29T13:56:35 | 0
3 | 4_up | b |  | -3.3 | -4 | -3.3 | 5 | 0 | 0.5 | -0.5 | 2026-08-29T13:56:35 | 0
3 | 4_up | b |  | -3.25 | -4 | -3.25 | 5 | 0 | 0.5 | -0.5 | 2026-08-29T13:56:35 | 0
3 | 4_up | b |  | -3.2 | -4 | -3.2 | 5 | 0 | 0.5 | -0.5 | 2026-08-29T13:56:35 | 0
3 | 4_up | b |  | -3.15 | -4 | -3.15 | 5 | 0 | 0.5 | -0.5 | 2026-08-29T13:56:35 | 0
3 | 4_up | b |  | -3.1 | -4 | -3.1 | 5 | 0 | 0.5 | -0.5 | 2026-08-29T13:56:35 | 0
3 | 4_up | b |  | -3.05 | -4 | -3.05 | 5 | 0 | 0.5 | -0.5 | 2026-08-29T13:56:35 | 0
3 | 4_up | b |  | -3 | -4 | -3 | 5 | 0 | 0.5 | -0.5 | 2026-08-29T13:56:35 | 0
3 | 4_up | b |  | -2.95 | -4 | -2.95 | 5 | 0 | 0.5 | -0.5 | 2026-08-29T13:56:35 | 0
3 | 4_up | b |  | -2.9 | -4 | -2.9 | 5 | 0 | 0.5 | -0.5 | 2026-08-29T13:56:35 | 0
3 | 4_up | b |  | -2.85 | -4 | -2.85 | 5 | 0 | 0.5 | -0.5 | 2026-08-29T13:56:35 | 0
3 | 4_up | b |  | -2.8 | -4 | -2.8 | 5 | 0.7 | 0.5 | 0.2 | 2026-08-29T13:56:35 | 0.14
3 | 4_up | b |  | -2.75 | -4 | -2.75 | 5 | 1.3 | 0.5 | 0.8 | 2026-08-29T13:56:35 | 0.26
3 | 4_up | b |  | -2.7 | -4 | -2.7 | 5 | 3 | 0.5 | 2.5 | 2026-08-29T13:56:35 | 0.6
3 | 4_up | b |  | -2.65 | -4 | -2.65 | 5 | 5 | 0.5 | 4.5 | 2026-08-29T13:56:35 | 1
3 | 4_up | b |  | -2.6 | -4 | -2.6 | 5 | 7.3 | 0.5 | 6.8 | 2026-08-29T13:56:35 | 1.46
3 | 4_up | b |  | -2.55 | -4 | -2.55 | 5 | 10.7 | 0.5 | 10.2 | 2026-08-29T13:56:35 | 2.14
3 | 4_up | b |  | -2.5 | -4 | -2.5 | 5 | 13.7 | 0.5 | 13.2 | 2026-08-29T13:56:35 | 2.74
3 | 4_up | b |  | -2.45 | -4 | -2.45 | 5 | 18.7 | 0.5 | 18.2 | 2026-08-29T13:56:35 | 3.74
3 | 4_up | b |  | -2.4 | -4 | -2.4 | 5 | 23 | 0.5 | 22.5 | 2026-08-29T13:56:35 | 4.6
3 | 4_up | b |  | -2.35 | -4 | -2.35 | 5 | 30 | 0.5 | 29.5 | 2026-08-29T13:56:35 | 6
3 | 4_up | b |  | -2.3 | -4 | -2.3 | 5 | 36 | 0.5 | 35.5 | 2026-08-29T13:56:35 | 7.2
3 | 4_up | b |  | -2.25 | -4 | -2.25 | 5 | 44 | 0.5 | 43.5 | 2026-08-29T13:56:35 | 8.8
3 | 4_up | b |  | -2.2 | -4 | -2.2 | 5 | 52 | 0.5 | 51.5 | 2026-08-29T13:56:35 | 10.4
3 | 4_up | b |  | -2.15 | -4 | -2.15 | 5 | 62.3 | 0.5 | 61.8 | 2026-08-29T13:56:35 | 12.46
3 | 4_up | b |  | -2.1 | -4 | -2.1 | 5 | 73.7 | 0.5 | 73.2 | 2026-08-29T13:56:35 | 14.74
3 | 4_up | b |  | -2.05 | -4 | -2.05 | 5 | 85 | 0.5 | 84.5 | 2026-08-29T13:56:35 | 17
3 | 4_up | b |  | -2 | -4 | -2 | 5 | 99 | 0.5 | 98.5 | 2026-08-29T13:56:35 | 19.8
3 | 4_up | b |  | -1.95 | -4 | -1.95 | 5 | 113.3 | 0.5 | 112.8 | 2026-08-29T13:56:35 | 22.66
3 | 4_up | b |  | -1.9 | -4 | -1.9 | 5 | 128.3 | 0.5 | 127.8 | 2026-08-29T13:56:35 | 25.66
3 | 4_up | b |  | -1.85 | -4 | -1.85 | 5 | 147 | 0.5 | 146.5 | 2026-08-29T13:56:35 | 29.4
3 | 4_up | b |  | -1.8 | -4 | -1.8 | 5 | 165.3 | 0.5 | 164.8 | 2026-08-29T13:56:35 | 33.06
3 | 4_up | b |  | -1.75 | -4 | -1.75 | 5 | 186 | 0.5 | 185.5 | 2026-08-29T13:56:35 | 37.2
3 | 4_up | b |  | -1.7 | -4 | -1.7 | 5 | 208 | 0.5 | 207.5 | 2026-08-29T13:56:35 | 41.6
3 | 4_up | b |  | -1.65 | -4 | -1.65 | 5 | 230 | 0.5 | 229.5 | 2026-08-29T13:56:35 | 46
3 | 4_up | b |  | -1.6 | -4 | -1.6 | 5 | 255 | 0.5 | 254.5 | 2026-08-29T13:56:35 | 51
3 | 4_up | b |  | -1.55 | -4 | -1.55 | 5 | 281 | 0.5 | 280.5 | 2026-08-29T13:56:35 | 56.2
3 | 4_up | b |  | -1.5 | -4 | -1.5 | 5 | 308.3 | 0.5 | 307.8 | 2026-08-29T13:56:35 | 61.66
3 | 4_up | b |  | -1.45 | -4 | -1.45 | 5 | 337 | 0.5 | 336.5 | 2026-08-29T13:56:35 | 67.4
3 | 4_up | b |  | -1.4 | -4 | -1.4 | 5 | 368 | 0.5 | 367.5 | 2026-08-29T13:56:35 | 73.6
3 | 4_up | b |  | -1.35 | -4 | -1.35 | 5 | 400.7 | 0.5 | 400.2 | 2026-08-29T13:56:35 | 80.14
3 | 4_up | b |  | -1.3 | -4 | -1.3 | 5 | 435.3 | 0.5 | 434.8 | 2026-08-29T13:56:35 | 87.06
3 | 4_up | b |  | -1.25 | -4 | -1.25 | 5 | 471.3 | 0.5 | 470.8 | 2026-08-29T13:56:35 | 94.26
3 | 4_up | b |  | -1.2 | -4 | -1.2 | 5 | 508 | 0.5 | 507.5 | 2026-08-29T13:56:35 | 101.6
3 | 4_up | b |  | -1.15 | -4 | -1.15 | 5 | 546.7 | 0.5 | 546.2 | 2026-08-29T13:56:35 | 109.34
3 | 4_up | b |  | -1.1 | -4 | -1.1 | 5 | 586.3 | 0.5 | 585.8 | 2026-08-29T13:56:35 | 117.26
3 | 4_up | b |  | -1.05 | -4 | -1.05 | 5 | 628.7 | 0.5 | 628.2 | 2026-08-29T13:56:35 | 125.74
3 | 4_up | b |  | -1 | -4 | -1 | 5 | 672.7 | 0.5 | 672.2 | 2026-08-29T13:56:35 | 134.54
3 | 4_up | b |  | -0.95 | -4 | -0.95 | 5 | 717.7 | 0.5 | 717.2 | 2026-08-29T13:56:35 | 143.54
3 | 4_up | b |  | -0.9 | -4 | -0.9 | 5 | 765.3 | 0.5 | 764.8 | 2026-08-29T13:56:35 | 153.06
3 | 4_up | b |  | -0.85 | -4 | -0.85 | 5 | 814.3 | 0.5 | 813.8 | 2026-08-29T13:56:35 | 162.86
3 | 4_up | b |  | -0.8 | -4 | -0.8 | 5 | 864.3 | 0.5 | 863.8 | 2026-08-29T13:56:35 | 172.86
3 | 4_up | b |  | -0.75 | -4 | -0.75 | 5 | 916 | 0.5 | 915.5 | 2026-08-29T13:56:35 | 183.2
3 | 4_up | b |  | -0.7 | -4 | -0.7 | 5 | 968 | 0.5 | 967.5 | 2026-08-29T13:56:35 | 193.6
3 | 4_up | b |  | -0.65 | -4 | -0.65 | 5 | 1023 | 0.5 | 1022.5 | 2026-08-29T13:56:35 | 204.6
3 | 4_up | b |  | -0.6 | -4 | -0.6 | 5 | 1078.3 | 0.5 | 1077.8 | 2026-08-29T13:56:35 | 215.66
3 | 4_up | b |  | -0.55 | -4 | -0.55 | 5 | 1136.7 | 0.5 | 1136.2 | 2026-08-29T13:56:35 | 227.34
3 | 4_up | b |  | -0.5 | -4 | -0.5 | 5 | 1194.7 | 0.5 | 1194.2 | 2026-08-29T13:56:35 | 238.94
3 | 4_up | b |  | -0.45 | -4 | -0.45 | 5 | 1255.3 | 0.5 | 1254.8 | 2026-08-29T13:56:35 | 251.06
3 | 4_up | b |  | -0.4 | -4 | -0.4 | 5 | 1318 | 0.5 | 1317.5 | 2026-08-29T13:56:35 | 263.6
3 | 4_up | b |  | -0.35 | -4 | -0.35 | 5 | 1382 | 0.5 | 1381.5 | 2026-08-29T13:56:35 | 276.4
3 | 4_up | b |  | -0.3 | -4 | -0.3 | 5 | 1447.3 | 0.5 | 1446.8 | 2026-08-29T13:56:35 | 289.46
3 | 4_up | b |  | -0.25 | -4 | -0.25 | 5 | 1513.3 | 0.5 | 1512.8 | 2026-08-29T13:56:35 | 302.66
3 | 4_up | b |  | -0.2 | -4 | -0.2 | 5 | 1582 | 0.5 | 1581.5 | 2026-08-29T13:56:35 | 316.4
3 | 4_up | b |  | -0.15 | -4 | -0.15 | 5 | 1652.3 | 0.5 | 1651.8 | 2026-08-29T13:56:35 | 330.46
3 | 4_up | b |  | -0.1 | -4 | -0.1 | 5 | 1723 | 0.5 | 1722.5 | 2026-08-29T13:56:35 | 344.6
3 | 4_up | b |  | -0.05 | -4 | -0.05 | 5 | 1794.3 | 0.5 | 1793.8 | 2026-08-29T13:56:35 | 358.86
3 | 4_up | b |  | 0 | -4 | 0 | 5 | 1869 | 0.5 | 1868.5 | 2026-08-29T13:56:35 | 373.8
3 | 4_up | b |  | 0.05 | -4 | 0.05 | 5 | 1945.3 | 0.5 | 1944.8 | 2026-08-29T13:56:35 | 389.06
3 | 4_up | b |  | 0.1 | -4 | 0.1 | 5 | 2021.7 | 0.5 | 2021.2 | 2026-08-29T13:56:35 | 404.34
3 | 4_up | b |  | 0.15 | -4 | 0.15 | 5 | 2096.3 | 0.5 | 2095.8 | 2026-08-29T13:56:35 | 419.26
3 | 4_up | b |  | 0.2 | -4 | 0.2 | 5 | 2175.7 | 0.5 | 2175.2 | 2026-08-29T13:56:35 | 435.14
3 | 4_up | b |  | 0.25 | -4 | 0.25 | 5 | 2255.3 | 0.5 | 2254.8 | 2026-08-29T13:56:35 | 451.06
3 | 4_up | b |  | 0.3 | -4 | 0.3 | 5 | 2336 | 0.5 | 2335.5 | 2026-08-29T13:56:35 | 467.2
3 | 4_up | b |  | 0.35 | -4 | 0.35 | 5 | 2420.3 | 0.5 | 2419.8 | 2026-08-29T13:56:35 | 484.06
3 | 4_up | b |  | 0.4 | -4 | 0.4 | 5 | 2502.7 | 0.5 | 2502.2 | 2026-08-29T13:56:35 | 500.54
3 | 4_up | b |  | 0.45 | -4 | 0.45 | 5 | 2587.7 | 0.5 | 2587.2 | 2026-08-29T13:56:35 | 517.54
3 | 4_up | b |  | 0.5 | -4 | 0.5 | 5 | 2672.7 | 0.5 | 2672.2 | 2026-08-29T13:56:35 | 534.54
3 | 4_up | b |  | 0.55 | -4 | 0.55 | 5 | 2761 | 0.5 | 2760.5 | 2026-08-29T13:56:35 | 552.2
3 | 4_up | b |  | 0.6 | -4 | 0.6 | 5 | 2847 | 0.5 | 2846.5 | 2026-08-29T13:56:35 | 569.4
3 | 4_up | b |  | 0.65 | -4 | 0.65 | 5 | 2937.3 | 0.5 | 2936.8 | 2026-08-29T13:56:35 | 587.46
3 | 4_up | b |  | 0.7 | -4 | 0.7 | 5 | 3026 | 0.5 | 3025.5 | 2026-08-29T13:56:35 | 605.2
3 | 4_up | b |  | 0.75 | -4 | 0.75 | 5 | 3120 | 0.5 | 3119.5 | 2026-08-29T13:56:35 | 624
3 | 4_up | b |  | 0.8 | -4 | 0.8 | 5 | 3214.7 | 0.5 | 3214.2 | 2026-08-29T13:56:35 | 642.94
3 | 4_up | b |  | 0.85 | -4 | 0.85 | 5 | 3306.3 | 0.5 | 3305.8 | 2026-08-29T13:56:35 | 661.26
3 | 4_up | b |  | 0.9 | -4 | 0.9 | 5 | 3402.3 | 0.5 | 3401.8 | 2026-08-29T13:56:35 | 680.46
3 | 4_up | b |  | 0.95 | -4 | 0.95 | 5 | 3503.3 | 0.5 | 3502.8 | 2026-08-29T13:56:35 | 700.66
3 | 4_up | b |  | 1 | -4 | 1 | 5 | 3597.7 | 0.5 | 3597.2 | 2026-08-29T13:56:35 | 719.54
3 | 4_up | b |  | 1.05 | -4 | 1.05 | 5 | 3696 | 0.5 | 3695.5 | 2026-08-29T13:56:35 | 739.2
3 | 4_up | b |  | 1.1 | -4 | 1.1 | 5 | 3799.7 | 0.5 | 3799.2 | 2026-08-29T13:56:35 | 759.94
3 | 4_up | b |  | 1.15 | -4 | 1.15 | 5 | 3902.3 | 0.5 | 3901.8 | 2026-08-29T13:56:35 | 780.46
3 | 4_up | b |  | 1.2 | -4 | 1.2 | 5 | 3998.7 | 0.5 | 3998.2 | 2026-08-29T13:56:35 | 799.74
3 | 4_up | b |  | 1.25 | -4 | 1.25 | 5 | 4095 | 0.5 | 4094.5 | 2026-08-29T13:56:35 | 819
3 | 4_up | b |  | 1.3 | -4 | 1.3 | 5 | 4095 | 0.5 | 4094.5 | 2026-08-29T13:56:35 | 819
3 | 4_up | b |  | 1.35 | -4 | 1.35 | 5 | 4095 | 0.5 | 4094.5 | 2026-08-29T13:56:35 | 819
3 | 4_up | b |  | 1.4 | -4 | 1.4 | 5 | 4095 | 0.5 | 4094.5 | 2026-08-29T13:56:35 | 819
3 | 4_up | b |  | 1.45 | -4 | 1.45 | 5 | 4095 | 0.5 | 4094.5 | 2026-08-29T13:56:35 | 819
3 | 4_up | b |  | 1.5 | -4 | 1.5 | 5 | 4095 | 0.5 | 4094.5 | 2026-08-29T13:56:35 | 819
3 | 4_up | comp | -0.7794 | 0.0526 | -0.7268 | -0.832 | 5 | 974 |  |  | 2026-08-29T13:58:33 | 194.8
3 | 4_up | comp | -0.7794 | 0.1026 | -0.6768 | -0.882 | 5 | 936.7 |  |  | 2026-08-29T13:58:33 | 187.34
3 | 4_up | comp | -0.7794 | 0.1526 | -0.6268 | -0.932 | 5 | 900.7 |  |  | 2026-08-29T13:58:33 | 180.14
3 | 4_up | comp | -0.7794 | 0.2026 | -0.5768 | -0.982 | 5 | 869.3 |  |  | 2026-08-29T13:58:33 | 173.86
3 | 4_up | comp | -0.7794 | 0.2526 | -0.5268 | -1.032 | 5 | 840.3 |  |  | 2026-08-29T13:58:33 | 168.06
3 | 4_up | comp | -0.7794 | 0.3026 | -0.4768 | -1.082 | 5 | 814.3 |  |  | 2026-08-29T13:58:33 | 162.86
3 | 4_up | comp | -0.7794 | 0.3526 | -0.4268 | -1.132 | 5 | 789.3 |  |  | 2026-08-29T13:58:33 | 157.86
3 | 4_up | comp | -0.7794 | 0.4026 | -0.3768 | -1.182 | 5 | 768.7 |  |  | 2026-08-29T13:58:33 | 153.74
3 | 4_up | comp | -0.7794 | 0.4526 | -0.3268 | -1.232 | 5 | 752.3 |  |  | 2026-08-29T13:58:33 | 150.46
3 | 4_up | comp | -0.7794 | 0.5026 | -0.2768 | -1.282 | 5 | 737.3 |  |  | 2026-08-29T13:58:33 | 147.46
3 | 4_up | comp | -0.7794 | 0.5526 | -0.2268 | -1.332 | 5 | 726.7 |  |  | 2026-08-29T13:58:33 | 145.34
3 | 4_up | comp | -0.7794 | 0.6026 | -0.1768 | -1.382 | 5 | 718.3 |  |  | 2026-08-29T13:58:33 | 143.66
3 | 4_up | comp | -0.7794 | 0.6526 | -0.1268 | -1.432 | 5 | 713.7 |  |  | 2026-08-29T13:58:33 | 142.74
3 | 4_up | comp | -0.7794 | 0.7026 | -0.0768 | -1.482 | 5 | 714 |  |  | 2026-08-29T13:58:33 | 142.8
3 | 4_up | comp | -0.7794 | 0.7526 | -0.0268 | -1.532 | 5 | 714.3 |  |  | 2026-08-29T13:58:33 | 142.86
3 | 4_up | comp | -0.7794 | 0.8026 | 0.0232 | -1.582 | 5 | 719.3 |  |  | 2026-08-29T13:58:33 | 143.86
3 | 4_up | comp | -0.7794 | 0.8526 | 0.0732 | -1.632 | 5 | 726.7 |  |  | 2026-08-29T13:58:33 | 145.34
3 | 4_up | comp | -0.7794 | 0.9026 | 0.1232 | -1.682 | 5 | 737.3 |  |  | 2026-08-29T13:58:33 | 147.46
3 | 4_up | comp | -0.7794 | 0.9526 | 0.1732 | -1.732 | 5 | 752.7 |  |  | 2026-08-29T13:58:33 | 150.54
3 | 4_up | comp | -0.7794 | 1.0026 | 0.2232 | -1.782 | 5 | 773.3 |  |  | 2026-08-29T13:58:33 | 154.66
3 | 4_up | comp | -0.7794 | 1.0526 | 0.2732 | -1.832 | 5 | 793 |  |  | 2026-08-29T13:58:33 | 158.6
3 | 4_up | comp | -0.7794 | 1.1026 | 0.3232 | -1.882 | 5 | 815.3 |  |  | 2026-08-29T13:58:33 | 163.06
3 | 4_up | comp | -0.7794 | 1.1526 | 0.3732 | -1.932 | 5 | 843 |  |  | 2026-08-29T13:58:33 | 168.6
3 | 4_up | comp | -0.7794 | 1.2026 | 0.4232 | -1.982 | 5 | 873.7 |  |  | 2026-08-29T13:58:33 | 174.74
3 | 4_up | comp | -0.7794 | 1.2526 | 0.4732 | -2.032 | 5 | 905.7 |  |  | 2026-08-29T13:58:33 | 181.14
4 | 5_hold_up | comp | -0.7794 | 0.0996 | -0.6799 | -0.879 | 5 | 928 |  |  | 2026-08-29T13:59:29 | 185.6
4 | 5_hold_up | comp | -0.7794 | 0.1496 | -0.6299 | -0.929 | 5 | 891.3 |  |  | 2026-08-29T13:59:29 | 178.26
4 | 5_hold_up | comp | -0.7794 | 0.1996 | -0.5799 | -0.979 | 5 | 859.7 |  |  | 2026-08-29T13:59:29 | 171.94
4 | 5_hold_up | comp | -0.7794 | 0.2496 | -0.5299 | -1.029 | 5 | 831.3 |  |  | 2026-08-29T13:59:29 | 166.26
4 | 5_hold_up | comp | -0.7794 | 0.2996 | -0.4799 | -1.079 | 5 | 806 |  |  | 2026-08-29T13:59:29 | 161.2
4 | 5_hold_up | comp | -0.7794 | 0.3496 | -0.4299 | -1.129 | 5 | 783 |  |  | 2026-08-29T13:59:29 | 156.6
4 | 5_hold_up | comp | -0.7794 | 0.3996 | -0.3799 | -1.179 | 5 | 762.3 |  |  | 2026-08-29T13:59:29 | 152.46
4 | 5_hold_up | comp | -0.7794 | 0.4496 | -0.3299 | -1.229 | 5 | 746 |  |  | 2026-08-29T13:59:29 | 149.2
4 | 5_hold_up | comp | -0.7794 | 0.4996 | -0.2799 | -1.279 | 5 | 733.3 |  |  | 2026-08-29T13:59:29 | 146.66
4 | 5_hold_up | comp | -0.7794 | 0.5496 | -0.2299 | -1.329 | 5 | 722 |  |  | 2026-08-29T13:59:29 | 144.4
4 | 5_hold_up | comp | -0.7794 | 0.5996 | -0.1799 | -1.379 | 5 | 716.3 |  |  | 2026-08-29T13:59:29 | 143.26
4 | 5_hold_up | comp | -0.7794 | 0.6496 | -0.1299 | -1.429 | 5 | 711.7 |  |  | 2026-08-29T13:59:29 | 142.34
4 | 5_hold_up | comp | -0.7794 | 0.6996 | -0.0799 | -1.479 | 5 | 711.3 |  |  | 2026-08-29T13:59:29 | 142.26
4 | 5_hold_up | comp | -0.7794 | 0.7496 | -0.0299 | -1.529 | 5 | 713.3 |  |  | 2026-08-29T13:59:29 | 142.66
4 | 5_hold_up | comp | -0.7794 | 0.7996 | 0.0201 | -1.579 | 5 | 718.3 |  |  | 2026-08-29T13:59:29 | 143.66
4 | 5_hold_up | comp | -0.7794 | 0.8496 | 0.0701 | -1.629 | 5 | 727.3 |  |  | 2026-08-29T13:59:29 | 145.46
4 | 5_hold_up | comp | -0.7794 | 0.8996 | 0.1201 | -1.679 | 5 | 738.3 |  |  | 2026-08-29T13:59:29 | 147.66
4 | 5_hold_up | comp | -0.7794 | 0.9496 | 0.1701 | -1.729 | 5 | 753 |  |  | 2026-08-29T13:59:29 | 150.6
4 | 5_hold_up | comp | -0.7794 | 0.9996 | 0.2201 | -1.779 | 5 | 772 |  |  | 2026-08-29T13:59:29 | 154.4
4 | 5_hold_up | comp | -0.7794 | 1.0496 | 0.2701 | -1.829 | 5 | 793.7 |  |  | 2026-08-29T13:59:29 | 158.74
4 | 5_hold_up | comp | -0.7794 | 1.0996 | 0.3201 | -1.879 | 5 | 817.3 |  |  | 2026-08-29T13:59:29 | 163.46
4 | 5_hold_up | comp | -0.7794 | 1.1496 | 0.3701 | -1.929 | 5 | 846.3 |  |  | 2026-08-29T13:59:29 | 169.26
4 | 5_hold_up | comp | -0.7794 | 1.1996 | 0.4201 | -1.979 | 5 | 875.7 |  |  | 2026-08-29T13:59:29 | 175.14
4 | 5_hold_up | comp | -0.7794 | 1.2496 | 0.4701 | -2.029 | 5 | 907.7 |  |  | 2026-08-29T13:59:29 | 181.54
4 | 5_hold_up | comp | -0.7794 | 1.2996 | 0.5201 | -2.079 | 5 | 945 |  |  | 2026-08-29T13:59:29 | 189
5 | 5_hold_up | comp | -0.7794 | 0.0873 | -0.6921 | -0.8667 | 5 | 926.7 |  |  | 2026-08-29T13:59:59 | 185.34
5 | 5_hold_up | comp | -0.7794 | 0.1373 | -0.6421 | -0.9167 | 5 | 892 |  |  | 2026-08-29T13:59:59 | 178.4
5 | 5_hold_up | comp | -0.7794 | 0.1873 | -0.5921 | -0.9667 | 5 | 861 |  |  | 2026-08-29T13:59:59 | 172.2
5 | 5_hold_up | comp | -0.7794 | 0.2373 | -0.5421 | -1.0167 | 5 | 832 |  |  | 2026-08-29T13:59:59 | 166.4
5 | 5_hold_up | comp | -0.7794 | 0.2873 | -0.4921 | -1.0667 | 5 | 805.3 |  |  | 2026-08-29T13:59:59 | 161.06
5 | 5_hold_up | comp | -0.7794 | 0.3373 | -0.4421 | -1.1167 | 5 | 783 |  |  | 2026-08-29T13:59:59 | 156.6
5 | 5_hold_up | comp | -0.7794 | 0.3873 | -0.3921 | -1.1667 | 5 | 762.7 |  |  | 2026-08-29T13:59:59 | 152.54
5 | 5_hold_up | comp | -0.7794 | 0.4373 | -0.3421 | -1.2167 | 5 | 746.7 |  |  | 2026-08-29T13:59:59 | 149.34
5 | 5_hold_up | comp | -0.7794 | 0.4873 | -0.2921 | -1.2667 | 5 | 733.3 |  |  | 2026-08-29T13:59:59 | 146.66
5 | 5_hold_up | comp | -0.7794 | 0.5373 | -0.2421 | -1.3167 | 5 | 721.7 |  |  | 2026-08-29T13:59:59 | 144.34
5 | 5_hold_up | comp | -0.7794 | 0.5873 | -0.1921 | -1.3667 | 5 | 712.3 |  |  | 2026-08-29T13:59:59 | 142.46
5 | 5_hold_up | comp | -0.7794 | 0.6373 | -0.1421 | -1.4167 | 5 | 708 |  |  | 2026-08-29T13:59:59 | 141.6
5 | 5_hold_up | comp | -0.7794 | 0.6873 | -0.0921 | -1.4667 | 5 | 706.7 |  |  | 2026-08-29T13:59:59 | 141.34
5 | 5_hold_up | comp | -0.7794 | 0.7373 | -0.0421 | -1.5167 | 5 | 708.3 |  |  | 2026-08-29T13:59:59 | 141.66
5 | 5_hold_up | comp | -0.7794 | 0.7873 | 0.0079 | -1.5667 | 5 | 712.3 |  |  | 2026-08-29T13:59:59 | 142.46
5 | 5_hold_up | comp | -0.7794 | 0.8373 | 0.0579 | -1.6167 | 5 | 721 |  |  | 2026-08-29T13:59:59 | 144.2
5 | 5_hold_up | comp | -0.7794 | 0.8873 | 0.1079 | -1.6667 | 5 | 733.3 |  |  | 2026-08-29T13:59:59 | 146.66
5 | 5_hold_up | comp | -0.7794 | 0.9373 | 0.1579 | -1.7167 | 5 | 747.7 |  |  | 2026-08-29T13:59:59 | 149.54
5 | 5_hold_up | comp | -0.7794 | 0.9873 | 0.2079 | -1.7667 | 5 | 766 |  |  | 2026-08-29T13:59:59 | 153.2
5 | 5_hold_up | comp | -0.7794 | 1.0373 | 0.2579 | -1.8167 | 5 | 786.7 |  |  | 2026-08-29T13:59:59 | 157.34
5 | 5_hold_up | comp | -0.7794 | 1.0873 | 0.3079 | -1.8667 | 5 | 810.7 |  |  | 2026-08-29T13:59:59 | 162.14
5 | 5_hold_up | comp | -0.7794 | 1.1373 | 0.3579 | -1.9167 | 5 | 837 |  |  | 2026-08-29T13:59:59 | 167.4
5 | 5_hold_up | comp | -0.7794 | 1.1873 | 0.4079 | -1.9667 | 5 | 866 |  |  | 2026-08-29T13:59:59 | 173.2
5 | 5_hold_up | comp | -0.7794 | 1.2373 | 0.4579 | -2.0167 | 5 | 899 |  |  | 2026-08-29T13:59:59 | 179.8
5 | 5_hold_up | comp | -0.7794 | 1.2873 | 0.5079 | -2.0667 | 5 | 935 |  |  | 2026-08-29T13:59:59 | 187
6 | 5_hold_up | comp | -0.7794 | 0.0834 | -0.696 | -0.8628 | 5 | 920 |  |  | 2026-08-29T14:00:59 | 184
6 | 5_hold_up | comp | -0.7794 | 0.1334 | -0.646 | -0.9128 | 5 | 885 |  |  | 2026-08-29T14:00:59 | 177
6 | 5_hold_up | comp | -0.7794 | 0.1834 | -0.596 | -0.9628 | 5 | 853.3 |  |  | 2026-08-29T14:00:59 | 170.66
6 | 5_hold_up | comp | -0.7794 | 0.2334 | -0.546 | -1.0128 | 5 | 824.3 |  |  | 2026-08-29T14:00:59 | 164.86
6 | 5_hold_up | comp | -0.7794 | 0.2834 | -0.496 | -1.0628 | 5 | 798.7 |  |  | 2026-08-29T14:00:59 | 159.74
6 | 5_hold_up | comp | -0.7794 | 0.3334 | -0.446 | -1.1128 | 5 | 775.7 |  |  | 2026-08-29T14:00:59 | 155.14
6 | 5_hold_up | comp | -0.7794 | 0.3834 | -0.396 | -1.1628 | 5 | 756.7 |  |  | 2026-08-29T14:00:59 | 151.34
6 | 5_hold_up | comp | -0.7794 | 0.4334 | -0.346 | -1.2128 | 5 | 738.7 |  |  | 2026-08-29T14:00:59 | 147.74
6 | 5_hold_up | comp | -0.7794 | 0.4834 | -0.296 | -1.2628 | 5 | 725.3 |  |  | 2026-08-29T14:00:59 | 145.06
6 | 5_hold_up | comp | -0.7794 | 0.5334 | -0.246 | -1.3128 | 5 | 714.7 |  |  | 2026-08-29T14:00:59 | 142.94
6 | 5_hold_up | comp | -0.7794 | 0.5834 | -0.196 | -1.3628 | 5 | 705.3 |  |  | 2026-08-29T14:00:59 | 141.06
6 | 5_hold_up | comp | -0.7794 | 0.6334 | -0.146 | -1.4128 | 5 | 700.7 |  |  | 2026-08-29T14:00:59 | 140.14
6 | 5_hold_up | comp | -0.7794 | 0.6834 | -0.096 | -1.4628 | 5 | 701 |  |  | 2026-08-29T14:00:59 | 140.2
6 | 5_hold_up | comp | -0.7794 | 0.7334 | -0.046 | -1.5128 | 5 | 702 |  |  | 2026-08-29T14:00:59 | 140.4
6 | 5_hold_up | comp | -0.7794 | 0.7834 | 0.004 | -1.5628 | 5 | 707.3 |  |  | 2026-08-29T14:00:59 | 141.46
6 | 5_hold_up | comp | -0.7794 | 0.8334 | 0.054 | -1.6128 | 5 | 715.7 |  |  | 2026-08-29T14:00:59 | 143.14
6 | 5_hold_up | comp | -0.7794 | 0.8834 | 0.104 | -1.6628 | 5 | 725 |  |  | 2026-08-29T14:00:59 | 145
6 | 5_hold_up | comp | -0.7794 | 0.9334 | 0.154 | -1.7128 | 5 | 740.7 |  |  | 2026-08-29T14:00:59 | 148.14
6 | 5_hold_up | comp | -0.7794 | 0.9834 | 0.204 | -1.7628 | 5 | 758.3 |  |  | 2026-08-29T14:00:59 | 151.66
6 | 5_hold_up | comp | -0.7794 | 1.0334 | 0.254 | -1.8128 | 5 | 779.3 |  |  | 2026-08-29T14:00:59 | 155.86
6 | 5_hold_up | comp | -0.7794 | 1.0834 | 0.304 | -1.8628 | 5 | 802.7 |  |  | 2026-08-29T14:00:59 | 160.54
6 | 5_hold_up | comp | -0.7794 | 1.1334 | 0.354 | -1.9128 | 5 | 829 |  |  | 2026-08-29T14:00:59 | 165.8
6 | 5_hold_up | comp | -0.7794 | 1.1834 | 0.404 | -1.9628 | 5 | 859.3 |  |  | 2026-08-29T14:00:59 | 171.86
6 | 5_hold_up | comp | -0.7794 | 1.2334 | 0.454 | -2.0128 | 5 | 892 |  |  | 2026-08-29T14:00:59 | 178.4
6 | 5_hold_up | comp | -0.7794 | 1.2834 | 0.504 | -2.0628 | 5 | 928.7 |  |  | 2026-08-29T14:00:59 | 185.74
7 | 5_hold_up | comp | -0.7794 | 0.0794 | -0.7 | -0.8588 | 5 | 915.3 |  |  | 2026-08-29T14:03:59 | 183.06
7 | 5_hold_up | comp | -0.7794 | 0.1294 | -0.65 | -0.9088 | 5 | 880.3 |  |  | 2026-08-29T14:03:59 | 176.06
7 | 5_hold_up | comp | -0.7794 | 0.1794 | -0.6 | -0.9588 | 5 | 848 |  |  | 2026-08-29T14:03:59 | 169.6
7 | 5_hold_up | comp | -0.7794 | 0.2294 | -0.55 | -1.0088 | 5 | 820.7 |  |  | 2026-08-29T14:03:59 | 164.14
7 | 5_hold_up | comp | -0.7794 | 0.2794 | -0.5 | -1.0588 | 5 | 793.7 |  |  | 2026-08-29T14:03:59 | 158.74
7 | 5_hold_up | comp | -0.7794 | 0.3294 | -0.45 | -1.1088 | 5 | 771 |  |  | 2026-08-29T14:03:59 | 154.2
7 | 5_hold_up | comp | -0.7794 | 0.3794 | -0.4 | -1.1588 | 5 | 751.7 |  |  | 2026-08-29T14:03:59 | 150.34
7 | 5_hold_up | comp | -0.7794 | 0.4294 | -0.35 | -1.2088 | 5 | 735 |  |  | 2026-08-29T14:03:59 | 147
7 | 5_hold_up | comp | -0.7794 | 0.4794 | -0.3 | -1.2588 | 5 | 722 |  |  | 2026-08-29T14:03:59 | 144.4
7 | 5_hold_up | comp | -0.7794 | 0.5294 | -0.25 | -1.3088 | 5 | 711.7 |  |  | 2026-08-29T14:03:59 | 142.34
7 | 5_hold_up | comp | -0.7794 | 0.5794 | -0.2 | -1.3588 | 5 | 704.3 |  |  | 2026-08-29T14:03:59 | 140.86
7 | 5_hold_up | comp | -0.7794 | 0.6294 | -0.15 | -1.4088 | 5 | 700.7 |  |  | 2026-08-29T14:03:59 | 140.14
7 | 5_hold_up | comp | -0.7794 | 0.6794 | -0.1 | -1.4588 | 5 | 698.7 |  |  | 2026-08-29T14:03:59 | 139.74
7 | 5_hold_up | comp | -0.7794 | 0.7294 | -0.05 | -1.5088 | 5 | 702 |  |  | 2026-08-29T14:03:59 | 140.4
7 | 5_hold_up | comp | -0.7794 | 0.7794 | 0 | -1.5588 | 5 | 707.7 |  |  | 2026-08-29T14:03:59 | 141.54
7 | 5_hold_up | comp | -0.7794 | 0.8294 | 0.05 | -1.6088 | 5 | 716.3 |  |  | 2026-08-29T14:03:59 | 143.26
7 | 5_hold_up | comp | -0.7794 | 0.8794 | 0.1 | -1.6588 | 5 | 728.3 |  |  | 2026-08-29T14:03:59 | 145.66
7 | 5_hold_up | comp | -0.7794 | 0.9294 | 0.15 | -1.7088 | 5 | 743.7 |  |  | 2026-08-29T14:03:59 | 148.74
7 | 5_hold_up | comp | -0.7794 | 0.9794 | 0.2 | -1.7588 | 5 | 762.3 |  |  | 2026-08-29T14:03:59 | 152.46
7 | 5_hold_up | comp | -0.7794 | 1.0294 | 0.25 | -1.8088 | 5 | 784.3 |  |  | 2026-08-29T14:03:59 | 156.86
7 | 5_hold_up | comp | -0.7794 | 1.0794 | 0.3 | -1.8588 | 5 | 808.7 |  |  | 2026-08-29T14:03:59 | 161.74
7 | 5_hold_up | comp | -0.7794 | 1.1294 | 0.35 | -1.9088 | 5 | 836.7 |  |  | 2026-08-29T14:03:59 | 167.34
7 | 5_hold_up | comp | -0.7794 | 1.1794 | 0.4 | -1.9588 | 5 | 867.3 |  |  | 2026-08-29T14:03:59 | 173.46
7 | 5_hold_up | comp | -0.7794 | 1.2294 | 0.45 | -2.0088 | 5 | 900.3 |  |  | 2026-08-29T14:03:59 | 180.06
7 | 5_hold_up | comp | -0.7794 | 1.2794 | 0.5 | -2.0588 | 5 | 935.3 |  |  | 2026-08-29T14:03:59 | 187.06
8 | 5_hold_up | comp | -0.7794 | 0.065 | -0.7145 | -0.8444 | 5 | 899.7 |  |  | 2026-08-29T14:08:59 | 179.94
8 | 5_hold_up | comp | -0.7794 | 0.115 | -0.6645 | -0.8944 | 5 | 867 |  |  | 2026-08-29T14:08:59 | 173.4
8 | 5_hold_up | comp | -0.7794 | 0.165 | -0.6145 | -0.9444 | 5 | 836.3 |  |  | 2026-08-29T14:08:59 | 167.26
8 | 5_hold_up | comp | -0.7794 | 0.215 | -0.5645 | -0.9944 | 5 | 806.3 |  |  | 2026-08-29T14:08:59 | 161.26
8 | 5_hold_up | comp | -0.7794 | 0.265 | -0.5145 | -1.0444 | 5 | 781.3 |  |  | 2026-08-29T14:08:59 | 156.26
8 | 5_hold_up | comp | -0.7794 | 0.315 | -0.4645 | -1.0944 | 5 | 759 |  |  | 2026-08-29T14:08:59 | 151.8
8 | 5_hold_up | comp | -0.7794 | 0.365 | -0.4145 | -1.1444 | 5 | 739.3 |  |  | 2026-08-29T14:08:59 | 147.86
8 | 5_hold_up | comp | -0.7794 | 0.415 | -0.3645 | -1.1944 | 5 | 722.3 |  |  | 2026-08-29T14:08:59 | 144.46
8 | 5_hold_up | comp | -0.7794 | 0.465 | -0.3145 | -1.2444 | 5 | 710.7 |  |  | 2026-08-29T14:08:59 | 142.14
8 | 5_hold_up | comp | -0.7794 | 0.515 | -0.2645 | -1.2944 | 5 | 700.7 |  |  | 2026-08-29T14:08:59 | 140.14
8 | 5_hold_up | comp | -0.7794 | 0.565 | -0.2145 | -1.3444 | 5 | 695 |  |  | 2026-08-29T14:08:59 | 139
8 | 5_hold_up | comp | -0.7794 | 0.615 | -0.1645 | -1.3944 | 5 | 691.3 |  |  | 2026-08-29T14:08:59 | 138.26
8 | 5_hold_up | comp | -0.7794 | 0.665 | -0.1145 | -1.4444 | 5 | 689.7 |  |  | 2026-08-29T14:08:59 | 137.94
8 | 5_hold_up | comp | -0.7794 | 0.715 | -0.0645 | -1.4944 | 5 | 692.7 |  |  | 2026-08-29T14:08:59 | 138.54
8 | 5_hold_up | comp | -0.7794 | 0.765 | -0.0145 | -1.5444 | 5 | 698.3 |  |  | 2026-08-29T14:08:59 | 139.66
8 | 5_hold_up | comp | -0.7794 | 0.815 | 0.0355 | -1.5944 | 5 | 707.7 |  |  | 2026-08-29T14:08:59 | 141.54
8 | 5_hold_up | comp | -0.7794 | 0.865 | 0.0855 | -1.6444 | 5 | 719.7 |  |  | 2026-08-29T14:08:59 | 143.94
8 | 5_hold_up | comp | -0.7794 | 0.915 | 0.1355 | -1.6944 | 5 | 735.7 |  |  | 2026-08-29T14:08:59 | 147.14
8 | 5_hold_up | comp | -0.7794 | 0.965 | 0.1855 | -1.7444 | 5 | 754.7 |  |  | 2026-08-29T14:08:59 | 150.94
8 | 5_hold_up | comp | -0.7794 | 1.015 | 0.2355 | -1.7944 | 5 | 775.3 |  |  | 2026-08-29T14:08:59 | 155.06
8 | 5_hold_up | comp | -0.7794 | 1.065 | 0.2855 | -1.8444 | 5 | 799.7 |  |  | 2026-08-29T14:08:59 | 159.94
8 | 5_hold_up | comp | -0.7794 | 1.115 | 0.3355 | -1.8944 | 5 | 829 |  |  | 2026-08-29T14:08:59 | 165.8
8 | 5_hold_up | comp | -0.7794 | 1.165 | 0.3855 | -1.9444 | 5 | 859.7 |  |  | 2026-08-29T14:08:59 | 171.94
8 | 5_hold_up | comp | -0.7794 | 1.215 | 0.4355 | -1.9944 | 5 | 893.7 |  |  | 2026-08-29T14:08:59 | 178.74
8 | 5_hold_up | comp | -0.7794 | 1.265 | 0.4855 | -2.0444 | 5 | 927.3 |  |  | 2026-08-29T14:08:59 | 185.46
9 | 5_hold_up | comp | -0.7794 | 0.046 | -0.7335 | -0.8254 | 5 | 890.3 |  |  | 2026-08-29T14:18:59 | 178.06
9 | 5_hold_up | comp | -0.7794 | 0.096 | -0.6835 | -0.8754 | 5 | 856.7 |  |  | 2026-08-29T14:18:59 | 171.34
9 | 5_hold_up | comp | -0.7794 | 0.146 | -0.6335 | -0.9254 | 5 | 826 |  |  | 2026-08-29T14:18:59 | 165.2
9 | 5_hold_up | comp | -0.7794 | 0.196 | -0.5835 | -0.9754 | 5 | 798.7 |  |  | 2026-08-29T14:18:59 | 159.74
9 | 5_hold_up | comp | -0.7794 | 0.246 | -0.5335 | -1.0254 | 5 | 773.3 |  |  | 2026-08-29T14:18:59 | 154.66
9 | 5_hold_up | comp | -0.7794 | 0.296 | -0.4835 | -1.0754 | 5 | 752.3 |  |  | 2026-08-29T14:18:59 | 150.46
9 | 5_hold_up | comp | -0.7794 | 0.346 | -0.4335 | -1.1254 | 5 | 732 |  |  | 2026-08-29T14:18:59 | 146.4
9 | 5_hold_up | comp | -0.7794 | 0.396 | -0.3835 | -1.1754 | 5 | 717.7 |  |  | 2026-08-29T14:18:59 | 143.54
9 | 5_hold_up | comp | -0.7794 | 0.446 | -0.3335 | -1.2254 | 5 | 703.3 |  |  | 2026-08-29T14:18:59 | 140.66
9 | 5_hold_up | comp | -0.7794 | 0.496 | -0.2835 | -1.2754 | 5 | 693.7 |  |  | 2026-08-29T14:18:59 | 138.74
9 | 5_hold_up | comp | -0.7794 | 0.546 | -0.2335 | -1.3254 | 5 | 688.7 |  |  | 2026-08-29T14:18:59 | 137.74
9 | 5_hold_up | comp | -0.7794 | 0.596 | -0.1835 | -1.3754 | 5 | 684.3 |  |  | 2026-08-29T14:18:59 | 136.86
9 | 5_hold_up | comp | -0.7794 | 0.646 | -0.1335 | -1.4254 | 5 | 685.3 |  |  | 2026-08-29T14:18:59 | 137.06
9 | 5_hold_up | comp | -0.7794 | 0.696 | -0.0835 | -1.4754 | 5 | 687.7 |  |  | 2026-08-29T14:18:59 | 137.54
9 | 5_hold_up | comp | -0.7794 | 0.746 | -0.0335 | -1.5254 | 5 | 692.7 |  |  | 2026-08-29T14:18:59 | 138.54
9 | 5_hold_up | comp | -0.7794 | 0.796 | 0.0165 | -1.5754 | 5 | 702.7 |  |  | 2026-08-29T14:18:59 | 140.54
9 | 5_hold_up | comp | -0.7794 | 0.846 | 0.0665 | -1.6254 | 5 | 713.3 |  |  | 2026-08-29T14:18:59 | 142.66
9 | 5_hold_up | comp | -0.7794 | 0.896 | 0.1165 | -1.6754 | 5 | 729.7 |  |  | 2026-08-29T14:18:59 | 145.94
9 | 5_hold_up | comp | -0.7794 | 0.946 | 0.1665 | -1.7254 | 5 | 749 |  |  | 2026-08-29T14:18:59 | 149.8
9 | 5_hold_up | comp | -0.7794 | 0.996 | 0.2165 | -1.7754 | 5 | 770.3 |  |  | 2026-08-29T14:18:59 | 154.06
9 | 5_hold_up | comp | -0.7794 | 1.046 | 0.2665 | -1.8254 | 5 | 796.7 |  |  | 2026-08-29T14:18:59 | 159.34
9 | 5_hold_up | comp | -0.7794 | 1.096 | 0.3165 | -1.8754 | 5 | 823.3 |  |  | 2026-08-29T14:18:59 | 164.66
9 | 5_hold_up | comp | -0.7794 | 1.146 | 0.3665 | -1.9254 | 5 | 855.3 |  |  | 2026-08-29T14:18:59 | 171.06
9 | 5_hold_up | comp | -0.7794 | 1.196 | 0.4165 | -1.9754 | 5 | 888 |  |  | 2026-08-29T14:18:59 | 177.6
9 | 5_hold_up | comp | -0.7794 | 1.246 | 0.4665 | -2.0254 | 5 | 925.3 |  |  | 2026-08-29T14:18:59 | 185.06
10 | 5_hold_up | comp | -0.7794 | 0.0237 | -0.7557 | -0.8031 | 5 | 881 |  |  | 2026-08-29T14:38:59 | 176.2
10 | 5_hold_up | comp | -0.7794 | 0.0737 | -0.7057 | -0.8531 | 5 | 847.3 |  |  | 2026-08-29T14:38:59 | 169.46
10 | 5_hold_up | comp | -0.7794 | 0.1237 | -0.6557 | -0.9031 | 5 | 815.7 |  |  | 2026-08-29T14:38:59 | 163.14
10 | 5_hold_up | comp | -0.7794 | 0.1737 | -0.6057 | -0.9531 | 5 | 788.3 |  |  | 2026-08-29T14:38:59 | 157.66
10 | 5_hold_up | comp | -0.7794 | 0.2237 | -0.5557 | -1.0031 | 5 | 763 |  |  | 2026-08-29T14:38:59 | 152.6
10 | 5_hold_up | comp | -0.7794 | 0.2737 | -0.5057 | -1.0531 | 5 | 742 |  |  | 2026-08-29T14:38:59 | 148.4
10 | 5_hold_up | comp | -0.7794 | 0.3237 | -0.4557 | -1.1031 | 5 | 725 |  |  | 2026-08-29T14:38:59 | 145
10 | 5_hold_up | comp | -0.7794 | 0.3737 | -0.4057 | -1.1531 | 5 | 709 |  |  | 2026-08-29T14:38:59 | 141.8
10 | 5_hold_up | comp | -0.7794 | 0.4237 | -0.3557 | -1.2031 | 5 | 696.7 |  |  | 2026-08-29T14:38:59 | 139.34
10 | 5_hold_up | comp | -0.7794 | 0.4737 | -0.3057 | -1.2531 | 5 | 687.3 |  |  | 2026-08-29T14:38:59 | 137.46
10 | 5_hold_up | comp | -0.7794 | 0.5237 | -0.2557 | -1.3031 | 5 | 680.7 |  |  | 2026-08-29T14:38:59 | 136.14
10 | 5_hold_up | comp | -0.7794 | 0.5737 | -0.2057 | -1.3531 | 5 | 677.3 |  |  | 2026-08-29T14:38:59 | 135.46
10 | 5_hold_up | comp | -0.7794 | 0.6237 | -0.1557 | -1.4031 | 5 | 676.7 |  |  | 2026-08-29T14:38:59 | 135.34
10 | 5_hold_up | comp | -0.7794 | 0.6737 | -0.1057 | -1.4531 | 5 | 679 |  |  | 2026-08-29T14:38:59 | 135.8
10 | 5_hold_up | comp | -0.7794 | 0.7237 | -0.0557 | -1.5031 | 5 | 685.3 |  |  | 2026-08-29T14:38:59 | 137.06
10 | 5_hold_up | comp | -0.7794 | 0.7737 | -0.0057 | -1.5531 | 5 | 696 |  |  | 2026-08-29T14:38:59 | 139.2
10 | 5_hold_up | comp | -0.7794 | 0.8237 | 0.0443 | -1.6031 | 5 | 708.3 |  |  | 2026-08-29T14:38:59 | 141.66
10 | 5_hold_up | comp | -0.7794 | 0.8737 | 0.0943 | -1.6531 | 5 | 725 |  |  | 2026-08-29T14:38:59 | 145
10 | 5_hold_up | comp | -0.7794 | 0.9237 | 0.1443 | -1.7031 | 5 | 744.3 |  |  | 2026-08-29T14:38:59 | 148.86
10 | 5_hold_up | comp | -0.7794 | 0.9737 | 0.1943 | -1.7531 | 5 | 766.3 |  |  | 2026-08-29T14:38:59 | 153.26
10 | 5_hold_up | comp | -0.7794 | 1.0237 | 0.2443 | -1.8031 | 5 | 791.7 |  |  | 2026-08-29T14:38:59 | 158.34
10 | 5_hold_up | comp | -0.7794 | 1.0737 | 0.2943 | -1.8531 | 5 | 820 |  |  | 2026-08-29T14:38:59 | 164
10 | 5_hold_up | comp | -0.7794 | 1.1237 | 0.3443 | -1.9031 | 5 | 848.7 |  |  | 2026-08-29T14:38:59 | 169.74
10 | 5_hold_up | comp | -0.7794 | 1.1737 | 0.3943 | -1.9531 | 5 | 884.7 |  |  | 2026-08-29T14:38:59 | 176.94
10 | 5_hold_up | comp | -0.7794 | 1.2237 | 0.4443 | -2.0031 | 5 | 920 |  |  | 2026-08-29T14:38:59 | 184
11 | 5_hold_up | comp | -0.7794 | -0.0032 | -0.7827 | -0.7762 | 5 | 882.3 |  |  | 2026-08-29T14:58:59 | 176.46
11 | 5_hold_up | comp | -0.7794 | 0.0468 | -0.7327 | -0.8262 | 5 | 849.3 |  |  | 2026-08-29T14:58:59 | 169.86
11 | 5_hold_up | comp | -0.7794 | 0.0968 | -0.6827 | -0.8762 | 5 | 818 |  |  | 2026-08-29T14:58:59 | 163.6
11 | 5_hold_up | comp | -0.7794 | 0.1468 | -0.6327 | -0.9262 | 5 | 790.7 |  |  | 2026-08-29T14:58:59 | 158.14
11 | 5_hold_up | comp | -0.7794 | 0.1968 | -0.5827 | -0.9762 | 5 | 766 |  |  | 2026-08-29T14:58:59 | 153.2
11 | 5_hold_up | comp | -0.7794 | 0.2468 | -0.5327 | -1.0262 | 5 | 744 |  |  | 2026-08-29T14:58:59 | 148.8
11 | 5_hold_up | comp | -0.7794 | 0.2968 | -0.4827 | -1.0762 | 5 | 723.7 |  |  | 2026-08-29T14:58:59 | 144.74
11 | 5_hold_up | comp | -0.7794 | 0.3468 | -0.4327 | -1.1262 | 5 | 708.7 |  |  | 2026-08-29T14:58:59 | 141.74
11 | 5_hold_up | comp | -0.7794 | 0.3968 | -0.3827 | -1.1762 | 5 | 694.7 |  |  | 2026-08-29T14:58:59 | 138.94
11 | 5_hold_up | comp | -0.7794 | 0.4468 | -0.3327 | -1.2262 | 5 | 685.3 |  |  | 2026-08-29T14:58:59 | 137.06
11 | 5_hold_up | comp | -0.7794 | 0.4968 | -0.2827 | -1.2762 | 5 | 677 |  |  | 2026-08-29T14:58:59 | 135.4
11 | 5_hold_up | comp | -0.7794 | 0.5468 | -0.2327 | -1.3262 | 5 | 673 |  |  | 2026-08-29T14:58:59 | 134.6
11 | 5_hold_up | comp | -0.7794 | 0.5968 | -0.1827 | -1.3762 | 5 | 674.7 |  |  | 2026-08-29T14:58:59 | 134.94
11 | 5_hold_up | comp | -0.7794 | 0.6468 | -0.1327 | -1.4262 | 5 | 675.3 |  |  | 2026-08-29T14:58:59 | 135.06
11 | 5_hold_up | comp | -0.7794 | 0.6968 | -0.0827 | -1.4762 | 5 | 681.7 |  |  | 2026-08-29T14:58:59 | 136.34
11 | 5_hold_up | comp | -0.7794 | 0.7468 | -0.0327 | -1.5262 | 5 | 690.7 |  |  | 2026-08-29T14:58:59 | 138.14
11 | 5_hold_up | comp | -0.7794 | 0.7968 | 0.0173 | -1.5762 | 5 | 703 |  |  | 2026-08-29T14:58:59 | 140.6
11 | 5_hold_up | comp | -0.7794 | 0.8468 | 0.0673 | -1.6262 | 5 | 718 |  |  | 2026-08-29T14:58:59 | 143.6
11 | 5_hold_up | comp | -0.7794 | 0.8968 | 0.1173 | -1.6762 | 5 | 736 |  |  | 2026-08-29T14:58:59 | 147.2
11 | 5_hold_up | comp | -0.7794 | 0.9468 | 0.1673 | -1.7262 | 5 | 757.7 |  |  | 2026-08-29T14:58:59 | 151.54
11 | 5_hold_up | comp | -0.7794 | 0.9968 | 0.2173 | -1.7762 | 5 | 782 |  |  | 2026-08-29T14:58:59 | 156.4
11 | 5_hold_up | comp | -0.7794 | 1.0468 | 0.2673 | -1.8262 | 5 | 810.7 |  |  | 2026-08-29T14:58:59 | 162.14
11 | 5_hold_up | comp | -0.7794 | 1.0968 | 0.3173 | -1.8762 | 5 | 840.3 |  |  | 2026-08-29T14:58:59 | 168.06
11 | 5_hold_up | comp | -0.7794 | 1.1468 | 0.3673 | -1.9262 | 5 | 873 |  |  | 2026-08-29T14:58:59 | 174.6
11 | 5_hold_up | comp | -0.7794 | 1.1968 | 0.4173 | -1.9762 | 5 | 910.7 |  |  | 2026-08-29T14:58:59 | 182.14