## README
FeFET 상보-쌍 노치 읽기교란 측정 — 종합 자료
chip6 · TIA8(RBL8) 직접 읽기 · 2026-09 (KST)
■ 측정 개요
· 상보 쌍 구동: 게이트 A=DAC0(V=C+v), B=DAC1(V=C−v). 노치 v=저장 가중치 w=(Vth_A−Vth_B)/2.
· drain=DAC2=−1.5V(읽기 중 DC). 읽기=RBL8/TIA8 ADC 직접(가상접지), HW 적분기 아님.
· 절차: 노치를 목표 Vth로 닫힌루프 이동(program +5V/erase −5V, 5ms) → 그 자리에서 read cycle 스트레스.
· read cycle: 두 게이트 0→+1V→0, 폭 1µs. 체크포인트 1,10,…,10^9 에서 TIA 스윕으로 노치 재측정.
· w=노치, F=floor(공통모드), Δw@N = notch@N − BASE(이동 직후 재측정 노치).
■ 핵심 결론 (근거 = '클린런_요약' 5점, 각 지점 독립 10^9 완주)
1) 노치가 깊을수록(음의 w) 읽기교란이 작다. w≤−0.5 구간은 ¦Δw@10^9¦=12~65 mV로 사실상 무교란.
2) w가 0쪽/양으로 갈수록 교란이 커지고 부호는 음(−)으로 향한다. +0.5V에서 Δw@10^9=−191 mV.
3) 교란은 저사이클에선 미미하고 10^8→10^9(고사이클, ≈60분)에서 주로 누적. 이 구간은 시간도 길어
retention 성분 혼입 가능 — 순수 사이클 vs 시간 분리는 추후 과제.
4) floor F 변화는 disturb 중 수십 code 수준으로 폭주 없음.
■ 소자 이동 특성 (부수 관측)
· − 방향은 잘 밀림: 0부근에서 program 6만 펄스로 −1.95까지 도달(−2.0 근접).
· + 방향은 포화: 노치가 대략 −0.05~+0.26에서 상한. 정지 후 0쪽으로 이완(예: +0.26 피크→BASE −0.17).
■ 자료 분류
· 클린런_요약 / raw_클린곡선 : 격리 단일-타겟 5점 (−2.0/−1.5/−1.0/−0.5/+0.5). 정량분석 근거.
· 밤샘런_요약 / raw_밤샘곡선 : 한 셀 순차측정(2311). 목표 미달+누적이력 혼입 → Δw가 3~9배 큼. 참고용.
· 제외: +1.0V 타겟(chip6_0911_1025) = +방향 포화로 −0.17 착지, 목표 무관 → 제외.
· 이전 칩 chip3/4/5 및 8월 rdst_* = 모두 10~10^3 cycle 중단, 10^9 데이터 없음.
■ 원본 파일 (D:\vivado\py_src\FeFET)
· rdn_{points,curves,report,status}_<run_tag>.* (클린: 0911_0842, 0910_2143/1541/1654/1843 / 밤샘: 0910_2311)
· 측정 스크립트: fefet_notch_read_disturb.py
· 동봉 그래프: fefet_disturb_summary.png

## 클린런_요약
클린 단일-타겟 런 — 각 지점 독립 이동→10^9 (정량분석 근거)
run_tag | 목표 Vth (V) | 착지 w = BASE (V) | w@10^9 (V) | Δw@10^9 (mV) | F(BASE) | F@10^9 | ΔF (code) | cyc_max
chip6_0911_0842 | -2 | -1.9469 | -1.8819 | 65 | 287 | 335 | 48 | 1000000000
chip6_0910_2143 | -1.5 | -1.4109 | -1.423 | -12.2 | 358 | 350 | -8 | 1000000000
chip6_0910_1541 | -1 | -0.9052 | -0.941 | -35.8 | 504 | 527 | 23 | 1000000000
chip6_0910_1654 | -0.5 | -0.4411 | -0.4853 | -44.3 | 516 | 526 | 10 | 1000000000
chip6_0910_1843 | 0.5 | 0.4477 | 0.2568 | -190.9 | 624 | 643 | 19 | 1000000000
※ 착지 w = 이동 직후 재측정 노치(BASE). Δw@10^9 = notch@10^9 − BASE. −방향일수록 ¦Δw¦ 작음.

## 밤샘런_요약
밤샘 순차 런 chip6_0910_2311 — 한 셀 연속측정 (참고용, 정량비교 부적합)
목표 Vth (V) | 착지 w = BASE (V) | w@10^9 (V) | Δw@10^9 (mV) | F(BASE) | F@10^9 | ΔF (code)
-1 | -1.1085 | -1.436 | -327.5 | 441 | 457 | 16
-0.5 | -0.57 | -0.9034 | -333.3 | 719 | 710 | -9
0 | -0.2446 | -0.4828 | -238.1 | 799 | 763 | -36
0.5 | -0.0912 | -0.3972 | -306 | 792 | 752 | -40
※ 목표 미달(0.0/+0.5는 포화)로 BASE 위치가 다르고 순차 누적이력 있음 → Δw가 클린런 대비 3~9배. 경향 참고만.

## raw_클린곡선
원시 disturb 곡선 (클린 5런) — kind=BASE/CYC. d_notch_mV = 각 사이클 노치 − BASE.
run_tag | target_v | kind | cyc_total | dwell_total_s | notch_v | d_notch_mV | floor_code | curvature | swing_code | timestamp
chip6_0911_0842 | -2.00 | BASE | 0 | 0 | -1.9469 |  | 287 | 33.6 | 109 | 2026-09-11T09:00:16
chip6_0911_0842 | -2.00 | CYC | 1 | 0.29 | -1.9218 | 25.13 | 286 | 36.7 | 17 | 2026-09-11T09:00:55
chip6_0911_0842 | -2.00 | CYC | 10 | 0.57 | -1.9193 | 27.6 | 288 | 26 | 13 | 2026-09-11T09:01:09
chip6_0911_0842 | -2.00 | CYC | 100 | 0.85 | -1.9015 | 45.4 | 287 | 35.8 | 16 | 2026-09-11T09:01:24
chip6_0911_0842 | -2.00 | CYC | 1000 | 1.14 | -1.9166 | 30.29 | 286 | 40.5 | 16 | 2026-09-11T09:01:39
chip6_0911_0842 | -2.00 | CYC | 10000 | 1.46 | -1.9344 | 12.51 | 287 | 31.8 | 15 | 2026-09-11T09:01:53
chip6_0911_0842 | -2.00 | CYC | 100000 | 2.12 | -1.9022 | 44.69 | 288 | 30.9 | 15 | 2026-09-11T09:02:08
chip6_0911_0842 | -2.00 | CYC | 1000000 | 6.01 | -1.8818 | 65.13 | 290 | 29.4 | 14 | 2026-09-11T09:02:27
chip6_0911_0842 | -2.00 | CYC | 10000000 | 42.31 | -1.9294 | 17.49 | 293 | 38.4 | 13 | 2026-09-11T09:03:17
chip6_0911_0842 | -2.00 | CYC | 100000000 | 404.94 | -1.8932 | 53.74 | 294 | 32.1 | 15 | 2026-09-11T09:09:34
chip6_0911_0842 | -2.00 | CYC | 1000000000 | 4031.08 | -1.8819 | 65.03 | 335 | 29.9 | 16 | 2026-09-11T10:10:15
chip6_0910_2143 | -1.50 | BASE | 0 | 0 | -1.4109 |  | 358 | 29.8 | 112 | 2026-09-10T21:49:59
chip6_0910_2143 | -1.50 | CYC | 1 | 0.29 | -1.4133 | -2.42 | 357 | 35.8 | 14 | 2026-09-10T21:50:45
chip6_0910_2143 | -1.50 | CYC | 10 | 0.58 | -1.4587 | -47.85 | 357 | 25.5 | 12 | 2026-09-10T21:51:00
chip6_0910_2143 | -1.50 | CYC | 100 | 0.86 | -1.3966 | 14.3 | 357 | 29.9 | 14 | 2026-09-10T21:51:15
chip6_0910_2143 | -1.50 | CYC | 1000 | 1.15 | -1.3785 | 32.32 | 357 | 26.5 | 14 | 2026-09-10T21:51:30
chip6_0910_2143 | -1.50 | CYC | 10000 | 1.46 | -1.4202 | -9.3 | 357 | 34.4 | 15 | 2026-09-10T21:51:45
chip6_0910_2143 | -1.50 | CYC | 100000 | 2.12 | -1.4002 | 10.71 | 359 | 28.8 | 13 | 2026-09-10T21:52:01
chip6_0910_2143 | -1.50 | CYC | 1000000 | 6.01 | -1.4176 | -6.75 | 357 | 37.9 | 14 | 2026-09-10T21:52:20
chip6_0910_2143 | -1.50 | CYC | 10000000 | 42.31 | -1.39 | 20.82 | 359 | 36.3 | 14 | 2026-09-10T21:53:11
chip6_0910_2143 | -1.50 | CYC | 100000000 | 404.9 | -1.4709 | -59.98 | 363 | 35.8 | 17 | 2026-09-10T21:59:28
chip6_0910_2143 | -1.50 | CYC | 1000000000 | 4031.16 | -1.423 | -12.16 | 350 | 66.4 | 24 | 2026-09-10T23:00:10
chip6_0910_1541 | -1.00 | BASE | 100000 | 0 | -0.9052 |  | 504 | 37.5 | 131 | 2026-09-10T15:42:00
chip6_0910_1541 | -1.00 | CYC | 1000000 | 3.89 | -1.0663 | -161.17 | 508 | 37.7 | 18 | 2026-09-10T15:42:49
chip6_0910_1541 | -1.00 | CYC | 10000000 | 40.18 | -0.9805 | -75.35 | 511 | 33.3 | 17 | 2026-09-10T15:43:39
chip6_0910_1541 | -1.00 | CYC | 100000000 | 400.47 | -1.0201 | -114.95 | 521 | 28.3 | 13 | 2026-09-10T15:49:54
chip6_0910_1541 | -1.00 | CYC | 1000000000 | 4001.08 | -0.941 | -35.85 | 527 | 27.6 | 15 | 2026-09-10T16:50:09
chip6_0910_1654 | -0.50 | BASE | 0 | 0 | -0.4411 |  | 516 | 31 | 124 | 2026-09-10T17:00:39
chip6_0910_1654 | -0.50 | CYC | 1 | 0.28 | -0.5091 | -68.06 | 516 | 41 | 20 | 2026-09-10T17:01:24
chip6_0910_1654 | -0.50 | CYC | 10 | 0.55 | -0.5152 | -74.19 | 516 | 35.1 | 20 | 2026-09-10T17:01:40
chip6_0910_1654 | -0.50 | CYC | 100 | 0.83 | -0.4948 | -53.7 | 513 | 44.9 | 23 | 2026-09-10T17:01:55
chip6_0910_1654 | -0.50 | CYC | 1000 | 1.11 | -0.4861 | -45.05 | 513 | 30.9 | 20 | 2026-09-10T17:02:10
chip6_0910_1654 | -0.50 | CYC | 10000 | 1.41 | -0.5094 | -68.39 | 516 | 39.6 | 16 | 2026-09-10T17:02:25
chip6_0910_1654 | -0.50 | CYC | 100000 | 2.06 | -0.4572 | -16.15 | 516 | 44.6 | 17 | 2026-09-10T17:02:40
chip6_0910_1654 | -0.50 | CYC | 1000000 | 5.95 | -0.5262 | -85.19 | 519 | 29.7 | 15 | 2026-09-10T17:03:00
chip6_0910_1654 | -0.50 | CYC | 10000000 | 42.25 | -0.508 | -66.96 | 516 | 42.8 | 21 | 2026-09-10T17:03:51
chip6_0910_1654 | -0.50 | CYC | 100000000 | 402.57 | -0.4614 | -20.3 | 521 | 46.6 | 21 | 2026-09-10T17:10:06
chip6_0910_1654 | -0.50 | CYC | 1000000000 | 4003.01 | -0.4853 | -44.26 | 526 | 45.5 | 16 | 2026-09-10T18:10:21
chip6_0910_1843 | +0.50 | BASE | 0 | 0 | 0.4477 |  | 624 | 32.1 | 134 | 2026-09-10T19:49:22
chip6_0910_1843 | +0.50 | CYC | 1 | 0.28 | 0.4185 | -29.21 | 625 | 33.2 | 12 | 2026-09-10T19:50:05
chip6_0910_1843 | +0.50 | CYC | 10 | 0.56 | 0.406 | -41.75 | 625 | 33.3 | 13 | 2026-09-10T19:50:19
chip6_0910_1843 | +0.50 | CYC | 100 | 0.84 | 0.3989 | -48.78 | 624 | 34.5 | 16 | 2026-09-10T19:50:33
chip6_0910_1843 | +0.50 | CYC | 1000 | 1.12 | 0.4343 | -13.38 | 624 | 29.4 | 15 | 2026-09-10T19:50:48
chip6_0910_1843 | +0.50 | CYC | 10000 | 1.44 | 0.3891 | -58.58 | 624 | 38.4 | 14 | 2026-09-10T19:51:02
chip6_0910_1843 | +0.50 | CYC | 100000 | 2.1 | 0.438 | -9.74 | 624 | 31.7 | 15 | 2026-09-10T19:51:17
chip6_0910_1843 | +0.50 | CYC | 1000000 | 6 | 0.4272 | -20.51 | 624 | 36.7 | 14 | 2026-09-10T19:51:35
chip6_0910_1843 | +0.50 | CYC | 10000000 | 42.29 | 0.4325 | -15.22 | 627 | 31.7 | 12 | 2026-09-10T19:52:25
chip6_0910_1843 | +0.50 | CYC | 100000000 | 402.58 | 0.4092 | -38.53 | 631 | 25.9 | 12 | 2026-09-10T19:58:40
chip6_0910_1843 | +0.50 | CYC | 1000000000 | 4002.89 | 0.2568 | -190.89 | 643 | 36 | 12 | 2026-09-10T20:58:55

## raw_밤샘곡선
원시 disturb 곡선 (밤샘 2311, 목표 1~4) — kind=BASE/CYC.
run_tag | target_v | kind | cyc_total | dwell_total_s | notch_v | d_notch_mV | floor_code | curvature | swing_code | timestamp
chip6_0910_2311 | -1.00 | BASE | 0 | 0 | -1.1085 |  | 441 | 27.8 | 111 | 2026-09-10T23:18:00
chip6_0910_2311 | -1.00 | CYC | 1 | 0.29 | -1.1465 | -37.93 | 444 | 31 | 11 | 2026-09-10T23:18:42
chip6_0910_2311 | -1.00 | CYC | 10 | 0.58 | -1.1061 | 2.44 | 443 | 27.5 | 14 | 2026-09-10T23:18:57
chip6_0910_2311 | -1.00 | CYC | 100 | 0.87 | -1.0963 | 12.24 | 442 | 28.2 | 14 | 2026-09-10T23:19:11
chip6_0910_2311 | -1.00 | CYC | 1000 | 1.15 | -1.0824 | 26.17 | 442 | 35.6 | 14 | 2026-09-10T23:19:25
chip6_0910_2311 | -1.00 | CYC | 10000 | 1.47 | -1.0916 | 16.97 | 443 | 26.6 | 13 | 2026-09-10T23:19:40
chip6_0910_2311 | -1.00 | CYC | 100000 | 2.13 | -1.1284 | -19.88 | 440 | 33.8 | 16 | 2026-09-10T23:19:55
chip6_0910_2311 | -1.00 | CYC | 1000000 | 6.01 | -0.9492 | 159.36 | 446 | 25.1 | 9 | 2026-09-10T23:20:13
chip6_0910_2311 | -1.00 | CYC | 10000000 | 42.31 | -1.1435 | -34.93 | 444 | 38.4 | 19 | 2026-09-10T23:21:04
chip6_0910_2311 | -1.00 | CYC | 100000000 | 404.95 | -1.2068 | -98.27 | 455 | 33.2 | 12 | 2026-09-10T23:27:21
chip6_0910_2311 | -1.00 | CYC | 1000000000 | 4031.21 | -1.436 | -327.51 | 457 | 31 | 16 | 2026-09-11T00:28:01
chip6_0910_2311 | -0.50 | BASE | 0 | 0 | -0.57 |  | 719 | 47.7 | 97 | 2026-09-11T00:47:24
chip6_0910_2311 | -0.50 | CYC | 1 | 0.29 | -0.5884 | -18.41 | 726 | 34.6 | 15 | 2026-09-11T00:48:08
chip6_0910_2311 | -0.50 | CYC | 10 | 0.57 | -0.6986 | -128.56 | 728 | 28.9 | 15 | 2026-09-11T00:48:22
chip6_0910_2311 | -0.50 | CYC | 100 | 0.86 | -0.7137 | -143.62 | 728 | 20.7 | 16 | 2026-09-11T00:48:37
chip6_0910_2311 | -0.50 | CYC | 1000 | 1.14 | -0.7989 | -228.85 | 724 | 16.5 | 19 | 2026-09-11T00:48:51
chip6_0910_2311 | -0.50 | CYC | 10000 | 1.45 | -0.5758 | -5.8 | 728 | 37.7 | 19 | 2026-09-11T00:49:06
chip6_0910_2311 | -0.50 | CYC | 100000 | 2.11 | -0.4322 | 137.89 | 725 | 19 | 12 | 2026-09-11T00:49:22
chip6_0910_2311 | -0.50 | CYC | 1000000 | 6.02 | -0.6861 | -116.03 | 728 | 24.8 | 17 | 2026-09-11T00:49:40
chip6_0910_2311 | -0.50 | CYC | 10000000 | 42.31 | -0.7164 | -146.38 | 726 | 27.1 | 11 | 2026-09-11T00:50:31
chip6_0910_2311 | -0.50 | CYC | 100000000 | 404.95 | -0.8014 | -231.32 | 728 | 26.2 | 11 | 2026-09-11T00:56:48
chip6_0910_2311 | -0.50 | CYC | 1000000000 | 4031.56 | -0.9034 | -333.34 | 710 | 25.7 | 11 | 2026-09-11T01:57:28
chip6_0910_2311 | +0.00 | BASE | 0 | 0 | -0.2446 |  | 799 | 26.5 | 93 | 2026-09-11T03:29:42
chip6_0910_2311 | +0.00 | CYC | 1 | 0.28 | -0.2246 | 20.06 | 799 | 22.7 | 12 | 2026-09-11T03:30:24
chip6_0910_2311 | +0.00 | CYC | 10 | 0.57 | -0.2132 | 31.47 | 799 | 15.3 | 12 | 2026-09-11T03:30:39
chip6_0910_2311 | +0.00 | CYC | 100 | 0.86 | -0.1827 | 61.93 | 798 | 19.6 | 10 | 2026-09-11T03:30:53
chip6_0910_2311 | +0.00 | CYC | 1000 | 1.16 | -0.1749 | 69.7 | 799 | 18.7 | 12 | 2026-09-11T03:31:07
chip6_0910_2311 | +0.00 | CYC | 10000 | 1.48 | -0.3949 | -150.3 | 799 | 32 | 13 | 2026-09-11T03:31:22
chip6_0910_2311 | +0.00 | CYC | 100000 | 2.14 | -0.2308 | 13.86 | 799 | 21 | 14 | 2026-09-11T03:31:36
chip6_0910_2311 | +0.00 | CYC | 1000000 | 6.04 | -0.2563 | -11.65 | 799 | 21.5 | 12 | 2026-09-11T03:31:54
chip6_0910_2311 | +0.00 | CYC | 10000000 | 42.34 | -0.2134 | 31.26 | 800 | 24.8 | 12 | 2026-09-11T03:32:45
chip6_0910_2311 | +0.00 | CYC | 100000000 | 404.98 | -0.3604 | -115.74 | 800 | 23.4 | 13 | 2026-09-11T03:39:01
chip6_0910_2311 | +0.00 | CYC | 1000000000 | 4031.4 | -0.4828 | -238.14 | 763 | 22.9 | 12 | 2026-09-11T04:39:43
chip6_0910_2311 | +0.50 | BASE | 0 | 0 | -0.0912 |  | 792 | 25 | 91 | 2026-09-11T06:27:59
chip6_0910_2311 | +0.50 | CYC | 1 | 0.29 | -0.1385 | -47.37 | 790 | 24.7 | 9 | 2026-09-11T06:28:42
chip6_0910_2311 | +0.50 | CYC | 10 | 0.57 | -0.1388 | -47.67 | 788 | 24.2 | 11 | 2026-09-11T06:28:56
chip6_0910_2311 | +0.50 | CYC | 100 | 0.86 | -0.1751 | -83.94 | 791 | 30.3 | 10 | 2026-09-11T06:29:10
chip6_0910_2311 | +0.50 | CYC | 1000 | 1.17 | -0.173 | -81.81 | 792 | 28.6 | 11 | 2026-09-11T06:29:25
chip6_0910_2311 | +0.50 | CYC | 10000 | 1.49 | -0.1307 | -39.55 | 790 | 25.5 | 9 | 2026-09-11T06:29:40
chip6_0910_2311 | +0.50 | CYC | 100000 | 2.14 | -0.1198 | -28.59 | 788 | 21 | 11 | 2026-09-11T06:29:54
chip6_0910_2311 | +0.50 | CYC | 1000000 | 6.04 | -0.1168 | -25.66 | 792 | 22 | 9 | 2026-09-11T06:30:12
chip6_0910_2311 | +0.50 | CYC | 10000000 | 42.34 | -0.1157 | -24.58 | 792 | 23.4 | 11 | 2026-09-11T06:31:03
chip6_0910_2311 | +0.50 | CYC | 100000000 | 404.99 | -0.142 | -50.87 | 791 | 20.8 | 8 | 2026-09-11T06:37:19
chip6_0910_2311 | +0.50 | CYC | 1000000000 | 4031.41 | -0.3972 | -306.04 | 752 | 27.1 | 16 | 2026-09-11T07:37:59