## 읽어보기
FeFET 상보 쌍 — 읽기 교란 보충자료 통합 원본 + 대표 결과
생성 2026-09-01 · 칩 4개 · 런 11개 · 블록 28개 · 프로브 원본 전량 포함
이 워크북에 무엇이 들어 있나
대표결과 — 논문에 인용할 수 있는 숫자만 모은 표. 각 줄에 출처 런과 근거를 달았다.
런목록 — 런 11개가 무엇을 했고 무엇이 나왔는지 한 줄씩.
블록전체 — 읽기 교란 블록 28개. Δw 와 ΔF 는 원본값에서 수식으로 계산된다.
레버지도 — 네 개 쓰기 레버의 부호와 효율.
프로브원본 — 모든 런의 노치 프로브 원본 (약 300행). 분석의 1차 소스.
곡선원본 — 모든 상보 sweep 곡선의 점 단위 원본 (약 8,900행). 노치 피팅의 입력.
부수측정 — 노치 범위·쓰기 창·연결성 점검의 요약값.
측정 방법 요약
상보 읽기 : DAC1(게이트 A) = C + v, DAC2(게이트 B) = C − v. 전류 최소점(노치)이 가중치 w 다.
w = (Vth_A − Vth_B)/2, 공통모드 cm = (Vth_A + Vth_B)/2.
스트레스 : 한 사이클 = v 를 −2.0 … +2.0 V 5점으로 훑는다. 창은 노치와 무관하게 고정.
적분 1.0 ms × 1회. 체크포인트 1·3·10·30·100·300·1000 사이클에서 프로브.
프로브 : ±0.6 V @ 0.05 (25점), 적분시간은 블록마다 자동 선택, 5회 평균.
2차식 피팅으로 노치 위치 w, 바닥 F, 곡률 a 를 뽑는다.
기준점 : Δw 의 기준은 BASE 가 아니라 **BASE2** — 스트레스 0 인 두 번째 프로브다.
BASE→BASE2 가 −62 … +151 mV 씩 나왔기 때문이다 (프로브 자체의 교란).
★ 읽을 때 반드시 지킬 것 — 세 가지 한계
① 블록 하나의 Δw 재현성은 ±9.5 mV 다 (같은 자리 연속 블록 짝 4개, 최대 12.6 mV).
따라서 1000 사이클에 ¦Δw¦ < 10 mV 는 0 과 구별되지 않는다. 개별 블록값을 유의하다고 쓰지 말 것.
② 쓰기 직후 블록의 Δw 는 읽기 교란이 아니다 — 쓰기 완화가 섞여 있다.
chip6 짝실험: 쓰기 후 +47.3 mV vs 무쓰기 대조 +7.4 mV. 차이 39.9 mV = 84 % 가 완화였다.
완화 영향을 뺀 블록은 chip6 의 5개뿐이고 w = +0.138 … +0.276 구간에 있다.
③ 바닥 F 로 공통모드를 분해하지 말 것 (Δcm = −S·log10(F₂/F₁)).
안 때린 소자가 때린 소자의 64~77 % 만큼 반대로 움직인다고 나오고,
두 지점을 동시에 맞추는 S 가 존재하지 않는다 (2.10 vs 3.57 V/decade).
바닥 밑에 누설 받침이 깔린 것으로 본다. ΔF 는 그대로 쓰되 볼트로 환산하지 말 것.
권장 인용 문장
읽기 교란은 w = −0.28 … +0.29 V (0.57 V, 4칩 21블록, 읽기중심 C = −0.75 V) 에 걸쳐 측정했다.
바닥 전류는 이 전 구간에서 1000 사이클당 중앙값 −7.0 % 로 일관되게 감소한다 (23블록 중 22개).
저장된 가중치는 같은 조건에서 블록 재현성 ±9.5 mV 안에 머문다 —
상보 차동 구조가 소자 수준의 교란을 공통모드로 배출하기 때문이다.
완화를 분리한 검증은 w = +0.14 … +0.28 구간에서 수행했다.

## 대표결과
구분 | 항목 | 값 | 단위 | n | 출처 런 | 근거 · 주의
① 측정 범위 | 읽기 교란 측정 구간 (C = −0.75 V) | -0.2811 … +0.2881 | V | 21 | chip3·4·5·6 | 논문에 쓸 기본 범위. 읽기중심을 통일한 값.
| 같은 것의 폭 | 0.5692 | V | 21 |  | 0.569 V
| 읽기중심 혼합 전체 범위 | -0.4177 … +0.2881 | V | 23 | + chip3/chip4 의 C = 0 블록 2개 | C 가 섞이므로 인용 시 반드시 명시할 것
| 같은 것의 폭 | 0.7058 | V | 23 |  | 0.706 V
| 한 칩이 덮은 최대 폭 (chip4) | 0.2555 | V | 9 | chip4 4개 런 | 0.569 V 는 네 칩을 이어붙인 값 — 한 소자에서 확인한 게 아니다
| 메우지 못한 구간 | −0.281 … −0.090 | V | 0 | — | 폭 0.191 V. 그 외 틈은 0.04~0.065 V
② 읽기 교란 — 바닥 | ΔF @1000 사이클 중앙값 | -6.999413 | % | 23 | 전 런 | ★ 가장 일관된 교란 지표
| 음수 블록 비율 | 22 / 23 | 블록 | 23 | 전 런 | 부호가 거의 항상 같다. Δw 는 12/23 뿐
| 범위 | -14.7 … +0.0 | % | 23 | 전 런
| 완화 배제 블록에서도 유지 | −1.2 … −7.0 | % | 5 | chip6 | 쓰기 완화가 없는 블록에서도 남는다 → 읽기에 귀속된다
| corr(log F0, ΔF%) | 0.52 |  | 23 | 전 런 | 출발 바닥이 높을수록 상대 감소가 작다
| corr(w0, ΔF%) | 0.31 |  | 23 | 전 런 | 가중치 의존성은 약하다
③ 읽기 교란 — 노치 | ★ 블록 재현성 (같은 자리 연속 블록) | 9.5 | mV | 4 | chip6 0831_1531 · 0901_0025 | ¦Δw¦ < 10 mV 는 0 과 구별 불가. 이 값이 곧 분해능이다
| 같은 것의 최대 | 12.6 | mV | 4
| 완화 배제 블록의 Δw 평균 | 10.94 | mV | 5 | chip6 | 재현성(±9.5) 안 — 유의성 아슬아슬
| 그 구간 | +0.1375 … +0.2758 | V | 5 | chip6 | ★ '안 변한다' 를 말할 수 있는 유일한 구간
| 대표점 ㉮ w = +0.2108 (무쓰기 대조) | 7.4 | mV | 1 | chip6_0831_1337 | 그 런에 펄스를 한 발도 안 썼다. 로그 기울기 +1.1 mV/decade
| 대표점 ㉯ w = +0.2758 (앞 블록 뒤) | 0.7 | mV | 1 | chip6_0831_1531 블록2 | 1시간짜리 앞 블록이 완화를 태운 뒤 이어서 잰 것
④ 쓰기 후 완화 | ★ 쓰기 직후 블록 Δw | 47.3 | mV | 1 | chip6_0831_1150 | 같은 칩·같은 조건. 읽기 교란으로 오인하기 쉬운 값
| 무쓰기 대조 블록 Δw | 7.4 | mV | 1 | chip6_0831_1337 | 5분이 아니라 2시간 뒤
| 차이 = 완화 몫 | 39.9 | mV | 2 | 위 두 런 | 84 %. 5분 안정화를 하고도 남는다
| 로그 기울기 (쓰기 직후) | 18.4 | mV/decade | 7 | chip6_0831_1150 | 체크포인트 7점을 log(경과시간)에 회귀
| 로그 기울기 (무쓰기 대조) | 1.1 | mV/decade | 7 | chip6_0831_1337 | 거의 평평 — 완화가 죽은 상태
⑤ 쓰기 특성 | ★ 게이트가 방향을 정한다 | A: w↓ 전용 / B: w↑ 전용 |  | 4 | chip6_0901_0025 + 0831_1531 | op(program/erase)가 아니라 게이트가 부호를 정한다
| A/program | -81.7 | mV / 75 s | 1 | chip6_0901_0025 | −1.090 mV/s
| A/erase | -36.9 | mV / 75 s | 1 | chip6_0831_1531 | −0.492 mV/s
| B/program | 96.3 | mV / 75 s | 1 | chip6_0901_0025 | +1.284 mV/s
| B/erase | 40.2 | mV / 300 s | 1 | chip6_0831_1531 | +0.134 mV/s
| 모든 op 가 때린 소자의 Vth 를 내린다 | F 302.8 → 367.4 | code/ms | 3 | chip6_0901_0025 | 강유전 스위칭이 아니라 극성 무관한 한 방향 과정
| ★ 60 s 값의 지속성 — 순 이동 | 3.6 | mV | 1 | chip6_0901_0025 | 750 s 를 세 레버로 넣고 노치는 +0.1513 → +0.1549. 60 s 측정값은 대부분 일시적이다
| 같은 레버 재측정 (B/program) | 96.3 → 14.6 | mV | 2 | chip6_0901_0025 | 75 s 뒤 300 s (4배 도즈) 가 1/6 이동
⑥ 내구성 | chip6 누적 펄스 (건강) | 1460000 | 발 | 1 | chip6 전 런 | 피팅 rms 0.78~4.18, 곡률 107~120 — 이상 없음
| chip4 생존 확인 | 1800000 | 발 | 1 | chip4 전 런 | 180만 발까지 쓰기 유지
| chip5 쓰기 사망 | 300,000 ~ 450,000 | 발 | 1 | chip5_0830_1822 이후 | seq 15→16 에서 rms 3.0 → 22.3, 곡률 −40 %

## 런목록
런 태그 | 칩 | 스크립트 | 목적 | 결과 | 블록
chip3_0828_1751 | chip3 | fefet_read_disturb.py | 첫 읽기 교란 시험 | C=0 과 C=−0.75 두 블록. C=0 에서 +133 mV 로 가장 크게 움직였다 | 3
chip4_0829_1756 | chip4 | fefet_read_disturb2.py | 파일럿 (30 사이클) | 30 사이클에서 −46 mV. 시간 규모 확인용, 1000 까지 안 감 | 2
chip4_0829_1816 | chip4 | fefet_read_disturb2.py | 사다리 4단 | 블록 4개. BASE→BASE2 가 −55 ~ +31 mV 로 커서 기준을 BASE2 로 옮기게 된 런 | 4
chip4_0829_2330 | chip4 | fefet_read_disturb2.py | 사다리 5단 | 블록 5개, w −0.090 … +0.151. chip4 gold 구간의 본체 | 5
chip4_0830_1148 | chip4 | fefet_read_disturb3.py | 목표 추종 (log-in-dose) | 탐색이 정체돼 15 h 중 9 h 를 못 씀. 블록 2개만 건짐 | 2
chip5_0830_1822 | chip5 | fefet_read_disturb4.py | 반전 계단 | 순 이동 −15/−1/+6/+1 mV — 계단 실패. 이 런 도중 소자가 상했다 (rms 3.0→22.3) | 2
chip5_0830_2213 | chip5 | fefet_write_window.py | 쓰기 창 탐색 (ww) | 폭 5→100 ms, 도즈 4배 전부 노이즈 바닥(±6 mV) 안. chip5 쓰기 사망 확정 | 0
chip5_0830_2342 | chip5 | fefet_read_disturb5.py | 코너 한 발 | 블록 1개. 쓰기는 죽었지만 유지력은 정상 (w +0.1295→+0.1265, 하루) | 1
chip6_0831_1150 | chip6 | fefet_read_disturb5_chip6.py | 코너 한 발 (차동 쌍) | ★ 쓰기 직후 블록 +47.3 mV. 완화 짝실험의 앞쪽 | 1
chip6_0831_1337 | chip6 | fefet_read_disturb5_chip6_ctrl.py | 무쓰기 대조 | ★ 펄스 0발. +7.4 mV, 로그 기울기 +1.1 mV/decade. 완화 84 % 를 분리한 근거 | 1
chip6_0831_1531 | chip6 | fefet_read_disturb6_chip6.py | 단일 게이트 3지점 × 블록 2회 | A/erase·B/erase 부호 확정. 블록 4개. 블록2↔3 개념을 처음 넣은 런 | 4
chip6_0901_0025 | chip6 | fefet_climb_chip6.py | 레버 부호 조사 + 사다리 + 블록 3회 | ★ A/program·B/program 부호 확정 → 게이트가 방향을 정한다. 사다리는 붕괴, 블록 3개 | 3

## 블록전체
칩 | 런 | 블록 | C [V] | w0 (BASE2) [V] | w1 [V] | Δw [mV] | F0 [code/ms] | F1 [code/ms] | ΔF [%] | 사이클 | 체류 [s] | 완화 분리 | rms 시작 | rms 끝 | ΔF (완주만)
chip3 | chip3_0828_1751 | 1 | 0 | -0.4177 | -0.2845 | 133.2 | 595.5 | 543.33 | -8.760705 | 1000 | 2872 | 미분리 | 0.558 | 0.641 | -8.760705
chip3 | chip3_0828_1751 | 1 | -0.75 | -0.2811 | -0.2589 | 22.2 | 228.13 | 207.87 | -8.880901 | 1000 | 2870 | 미분리 | 0.776 | 0.769 | -8.880901
chip4 | chip4_0829_2330 | 1 | -0.75 | -0.0904 | -0.1211 | -30.7 | 163.53 | 147.4 | -9.863634 | 1000 | 2893 | 미분리 | 2.362 | 3.071 | -9.863634
chip4 | chip4_0830_1148 | 1 | -0.75 | -0.0716 | -0.0986 | -27 | 143.53 | 129.07 | -10.07455 | 1000 | 2892 | 미분리 | 2.347 | 3.515 | -10.07455
chip4 | chip4_0829_2330 | 1 | -0.75 | -0.0426 | -0.066 | -23.4 | 144.47 | 132.67 | -8.167786 | 1000 | 2892 | 미분리 | 2.759 | 3.145 | -8.167786
chip4 | chip4_0829_2330 | 1 | -0.75 | 0.0132 | 0.0032 | -10 | 124.93 | 116.93 | -6.403586 | 1000 | 2892 | 미분리 | 1.995 | 2.804 | -6.403586
chip5 | chip5_0830_1822 | 1 | -0.75 | 0.0259 | 0.0178 | -8.1 | 16.6 | 14.27 | -14.03614 | 1000 | 2892 | 미분리 | 2.545 | 1.452 | -14.03614
chip4 | chip4_0829_1756 | 1 | -0.75 | 0.0354 | -0.0108 | -46.2 | 171.73 | 157.73 | -8.152332 | 30 | 89 | 미분리 | 1.871 | 2.669
chip4 | chip4_0829_2330 | 1 | -0.75 | 0.067 | 0.0581 | -8.9 | 109.8 | 103.4 | -5.82878 | 1000 | 2892 | 미분리 | 2.829 | 2.713 | -5.82878
chip4 | chip4_0829_1816 | 1 | -0.75 | 0.0677 | 0.0273 | -40.4 | 131.27 | 113.2 | -13.76552 | 1000 | 2883 | 미분리 | 1.727 | 2.744 | -13.76552
chip4 | chip4_0829_1816 | 1 | 0 | 0.0963 | 0.1045 | 8.2 | 595.67 | 585.5 | -1.707321 | 300 | 866 | 미분리 | 1.503 | 1.262
chip6 | chip6_0831_1531 | 1 | -0.75 | 0.1217 | 0.1412 | 19.5 | 335.4 | 321.08 | -4.269529 | 1000 | 2894 | 미분리 | 1.478 | 1.48 | -4.269529
chip6 | chip6_0901_0025 | 1 | -0.75 | 0.1237 | 0.1418 | 18.1 | 341.04 | 327.04 | -4.10509 | 1000 | 2895 | 미분리 | 1.711 | 1.409 | -4.10509
chip5 | chip5_0830_1822 | 1 | -0.75 | 0.1334 | 0.1295 | -3.9 | 10.42 | 9.66 | -7.293666 | 300 | 869 | 미분리 | 38.667 | 36.665
chip5 | chip5_0830_2342 | 1 | -0.75 | 0.1348 | 0.1274 | -7.4 | 9.9 | 8.52 | -13.93939 | 1000 | 2895 | 미분리 | 38.172 | 36.191 | -13.93939
chip6 | chip6_0831_1531 | 2 | -0.75 | 0.1375 | 0.1638 | 26.3 | 320.16 | 314.68 | -1.711644 | 1000 | 2900 | 짝 블록 | 1.299 | 4.247 | -1.711644
chip6 | chip6_0901_0025 | 2 | -0.75 | 0.1385 | 0.144 | 5.5 | 325.8 | 321.8 | -1.227747 | 1000 | 2896 | 짝 블록 | 1.191 | 1.258 | -1.227747
chip3 | chip3_0828_1751 | 1 | -0.75 | 0.14 | 0.0631 | -76.9 | 220 | 213.13 | -3.122727 | 300 | 862 | 미분리 | 0.94 | 0.6
chip6 | chip6_0901_0025 | 3 | -0.75 | 0.1401 | 0.1549 | 14.8 | 319.8 | 315.76 | -1.26329 | 1000 | 2896 | 짝 블록 | 1.396 | 1.332 | -1.26329
chip4 | chip4_0829_1816 | 1 | 0 | 0.1444 | 0.1797 | 35.3 | 551.33 | 551.5 | 0.03083453 | 1000 | 2883 | 미분리 | 1.587 | 1.09 | 0.03083453
chip4 | chip4_0829_1756 | 1 | 0 | 0.1494 | 0.1475 | -1.9 | 675.33 | 672.33 | -0.4442273 | 30 | 89 | 미분리 | 4.64 | 3.837
chip4 | chip4_0829_2330 | 1 | -0.75 | 0.1505 | 0.1268 | -23.7 | 100.07 | 92.13 | -7.934446 | 1000 | 2892 | 미분리 | 2.905 | 4.965 | -7.934446
chip4 | chip4_0829_1816 | 1 | -0.75 | 0.156 | 0.1101 | -45.9 | 120.27 | 107.13 | -10.92542 | 1000 | 2883 | 미분리 | 2.015 | 1.988 | -10.92542
chip4 | chip4_0830_1148 | 1 | -0.75 | 0.1651 | 0.1552 | -9.9 | 68.2 | 67.07 | -1.656891 | 1000 | 2898 | 미분리 | 2.421 | 2.212 | -1.656891
chip6 | chip6_0831_1150 | 1 | -0.75 | 0.169 | 0.2163 | 47.3 | 411.4 | 350.8 | -14.73019 | 1000 | 2904 | 미분리 | 0.752 | 0.571 | -14.73019
chip6 | chip6_0831_1337 | 1 | -0.75 | 0.2108 | 0.2182 | 7.4 | 340.6 | 316.76 | -6.999413 | 1000 | 2919 | 무쓰기 대조 | 0.825 | 0.799 | -6.999413
chip6 | chip6_0831_1531 | 2 | -0.75 | 0.2758 | 0.2765 | 0.7 | 294.96 | 284.68 | -3.485218 | 1000 | 2897 | 짝 블록 | 0.954 | 1.431 | -3.485218
chip6 | chip6_0831_1531 | 1 | -0.75 | 0.2881 | 0.2795 | -8.6 | 306.88 | 295.08 | -3.845151 | 1000 | 2898 | 미분리 | 0.937 | 1.464 | -3.845151
집계 (1000 사이클 완주만)
블록 수 | 23
최소 w0 [V] | -0.4177
최대 w0 [V] | 0.2881
덮은 폭 [V] | 0.7058
ΔF 중앙값 [%] | -6.999413
ΔF 음수 블록 | 22
Δw 음수 블록 | 12
P열 = 1000 사이클 완주 블록만 남긴 ΔF (중앙값 계산용 보조열)
노란 배경 = 쓰기 완화가 분리된 블록 (chip6)

## 레버지도
레버 | 첫 발 Δw [mV] | 도즈 [s] | 효율 [mV/s] | 방향 | 출처
B/program | 96.3 | 75 | 1.284 | w 상승 | 0901_0025 스캔
B/erase | 40.2 | 300 | 0.134 | w 상승 | 0831_1531 P1 1발
A/erase | -36.9 | 75 | -0.492 | w 하강 | 0831_1531 P2 1발
A/program | -81.7 | 75 | -1.089333 | w 하강 | 0901_0025 스캔
게이트가 방향을 정하고 op 는 세기만 정한다. A 는 w↓ 전용, B 는 w↑ 전용.
→ 차동 쌍(A 를 올리면서 B 를 내리는 조합)이 chip6 에는 존재하지 않는다.
★ 이 Δw 는 전부 60 s 안정화 시점의 값이다 — 상당 부분이 일시적이다 (대표결과 ⑤ 참조).

## 프로브원본
칩 | 런 | seq | phase | rung | kind | center_v | cycles | cyc_total | dwell_s | dwell_total_s | integ_ms | notch_v | d_notch_mV | floor_code | curvature | fit_rms | floor_per_ms | curv_per_ms | contrast | swing_code | elapsed_s | vth_a | vth_b | common_mode | differential | a_S | b_S | timestamp
chip3 | chip3_0828_1751 | 1 | 0_locate | 0 | LOC | 0 |  | 0 |  | 0 | 2 | -0.0432 |  | 830 | 210.5 | 0.547 | 415 | 105.3 | 0.2537 | 224 | 41.4 | [6 empty] | 2026-08-28T17:51:23
chip3 | chip3_0828_1751 | 2 | 1_preset | 0 | PRESET | 0 |  | 0 |  | 0 | 2 | -0.3784 |  | 1239.7 | 203.7 | 1.149 | 619.83 | 101.9 | 0.1643 | 164 | 242.8 | [6 empty] | 2026-08-28T17:54:57
chip3 | chip3_0828_1751 | 3 | rung1_C+0.00 | 1 | BASE | 0 |  | 0 |  | 0 | 2 | -0.4208 |  | 1207.7 | 172.5 | 1.27 | 603.83 | 86.3 | 0.1428 | 73.7 | 264.5 | [6 empty] | 2026-08-28T17:55:19
chip3 | chip3_0828_1751 | 4 | rung1_C+0.00 | 1 | CYC | 0 | 10 | 10 | 29.3 | 29.3 | 2 | -0.4177 | 3.15 | 1191 | 175.8 | 0.558 | 595.5 | 87.9 | 0.1476 | 64.7 | 316 | [6 empty] | 2026-08-28T17:56:11
chip3 | chip3_0828_1751 | 5 | rung1_C+0.00 | 1 | CYC | 0 | 20 | 30 | 58.2 | 87.5 | 2 | -0.4008 | 20.02 | 1176.7 | 176.6 | 0.66 | 588.33 | 88.3 | 0.1501 | 68.3 | 396.3 | [6 empty] | 2026-08-28T17:57:31
chip3 | chip3_0828_1751 | 6 | rung1_C+0.00 | 1 | CYC | 0 | 70 | 100 | 201.6 | 289.1 | 2 | -0.3543 | 66.59 | 1152 | 181.4 | 0.981 | 576 | 90.7 | 0.1575 | 72 | 619.9 | [6 empty] | 2026-08-28T18:01:15
chip3 | chip3_0828_1751 | 7 | rung1_C+0.00 | 1 | CYC | 0 | 200 | 300 | 575.6 | 864.6 | 2 | -0.3397 | 81.1 | 1129 | 177.6 | 0.648 | 564.5 | 88.8 | 0.1573 | 67 | 1217.6 | [6 empty] | 2026-08-28T18:11:12
chip3 | chip3_0828_1751 | 8 | rung1_C+0.00 | 1 | CYC | 0 | 700 | 1000 | 2007.3 | 2871.9 | 2 | -0.2845 | 136.32 | 1086.7 | 181.7 | 0.641 | 543.33 | 90.8 | 0.1672 | 77.3 | 3246.9 | [6 empty] | 2026-08-28T18:45:02
chip3 | chip3_0828_1751 | 9 | rung1_C-0.75 | 1 | BASE | -0.75 |  | 0 |  | 0 | 5 | -0.2813 |  | 1144.7 | 597.8 | 0.993 | 228.93 | 119.6 | 0.5222 | 217 | 3272.7 | [6 empty] | 2026-08-28T18:45:27
chip3 | chip3_0828_1751 | 10 | rung1_C-0.75 | 1 | CYC | -0.75 | 10 | 10 | 29.2 | 29.2 | 5 | -0.2811 | 0.23 | 1140.7 | 614.6 | 0.776 | 228.13 | 122.9 | 0.5388 | 218.7 | 3323.9 | [6 empty] | 2026-08-28T18:46:19
chip3 | chip3_0828_1751 | 11 | rung1_C-0.75 | 1 | CYC | -0.75 | 20 | 30 | 57.7 | 86.9 | 5 | -0.2802 | 1.11 | 1131.7 | 603 | 0.797 | 226.33 | 120.6 | 0.5328 | 217.7 | 3403.6 | [6 empty] | 2026-08-28T18:47:38
chip3 | chip3_0828_1751 | 12 | rung1_C-0.75 | 1 | CYC | -0.75 | 70 | 100 | 201.1 | 288 | 5 | -0.2779 | 3.34 | 1113.3 | 612.1 | 0.615 | 222.67 | 122.4 | 0.5498 | 222 | 3626.8 | [6 empty] | 2026-08-28T18:51:21
chip3 | chip3_0828_1751 | 13 | rung1_C-0.75 | 1 | CYC | -0.75 | 200 | 300 | 573.6 | 861.6 | 5 | -0.2745 | 6.77 | 1086.7 | 618.1 | 0.841 | 217.33 | 123.6 | 0.5688 | 223.7 | 4222.4 | [6 empty] | 2026-08-28T19:01:17
chip3 | chip3_0828_1751 | 14 | rung1_C-0.75 | 1 | CYC | -0.75 | 700 | 1000 | 2008.6 | 2870.2 | 5 | -0.2589 | 22.36 | 1039.3 | 609.3 | 0.769 | 207.87 | 121.9 | 0.5863 | 231 | 6253 | [6 empty] | 2026-08-28T19:35:08
chip3 | chip3_0828_1751 | 15 | move_to_2 | 1 | MOVED | 0 |  | 1000 |  | 2870.2 | 2 | 0.124 |  | 1070.7 | 201.5 | 0.439 | 535.33 | 100.8 | 0.1882 | 188.3 | 6364.7 | [6 empty] | 2026-08-28T19:36:59
chip3 | chip3_0828_1751 | 16 | rung2_C-0.75 | 2 | BASE | -0.75 |  | 0 |  | 0 | 5 | 0.1708 |  | 1113.7 | 635.6 | 0.849 | 222.73 | 127.1 | 0.5707 | 263 | 6386.3 | [6 empty] | 2026-08-28T19:37:21
chip3 | chip3_0828_1751 | 17 | rung2_C-0.75 | 2 | CYC | -0.75 | 10 | 10 | 29.3 | 29.3 | 5 | 0.14 | -30.78 | 1100 | 626.1 | 0.94 | 220 | 125.2 | 0.5692 | 248.7 | 6437.6 | [6 empty] | 2026-08-28T19:38:12
chip3 | chip3_0828_1751 | 18 | rung2_C-0.75 | 2 | CYC | -0.75 | 20 | 30 | 57.8 | 87.1 | 5 | 0.1233 | -47.52 | 1091 | 631.1 | 0.615 | 218.2 | 126.2 | 0.5784 | 238.7 | 6517.5 | [6 empty] | 2026-08-28T19:39:32
chip3 | chip3_0828_1751 | 19 | rung2_C-0.75 | 2 | CYC | -0.75 | 70 | 100 | 201 | 288.1 | 5 | 0.0981 | -72.64 | 1081.3 | 609.1 | 0.578 | 216.27 | 121.8 | 0.5633 | 239.7 | 6740.4 | [6 empty] | 2026-08-28T19:43:15
chip3 | chip3_0828_1751 | 20 | rung2_C-0.75 | 2 | CYC | -0.75 | 200 | 300 | 574 | 862.1 | 5 | 0.0631 | -107.65 | 1065.7 | 615.4 | 0.6 | 213.13 | 123.1 | 0.5775 | 247 | 7336.5 | [6 empty] | 2026-08-28T19:53:11
chip4 | chip4_0829_1756 | 1 | 0_locate | 0 | LOC | 0 |  | 0 |  | 0 | 2 | 0.1903 |  | 1376.3 | 282.8 | 1.271 | 688.17 | 141.4 | 0.2055 | 270 | 41.3 | [6 empty] | 2026-08-29T17:56:23
chip4 | chip4_0829_1756 | 2 | rung1_C+0.00 | 1 | BASE | 0 |  | 0 |  | 0 | 2 | 0.1184 |  | 1337 | 269.4 | 1.026 | 668.5 | 134.7 | 0.2015 | 129.3 | 75 | [6 empty] | 2026-08-29T17:57:10
chip4 | chip4_0829_1756 | 3 | rung1_C+0.00 | 1 | BASE2 | 0 |  | 0 |  | 0 | 2 | 0.1494 | 30.99 | 1350.7 | 262.9 | 4.64 | 675.33 | 131.5 | 0.1946 | 94.7 | 96.7 | [6 empty] | 2026-08-29T17:57:32
chip4 | chip4_0829_1756 | 4 | rung1_C+0.00 | 1 | CYC | 0 | 1 | 1 | 3.3 | 3.3 | 2 | 0.157 | 38.56 | 1353.3 | 272.1 | 1.431 | 676.67 | 136 | 0.2011 | 100.7 | 122.1 | [6 empty] | 2026-08-29T17:57:57
chip4 | chip4_0829_1756 | 5 | rung1_C+0.00 | 1 | CYC | 0 | 1 | 2 | 3.3 | 6.6 | 2 | 0.1563 | 37.94 | 1351 | 270.8 | 1.251 | 675.5 | 135.4 | 0.2004 | 102 | 147.4 | [6 empty] | 2026-08-29T17:58:23
chip4 | chip4_0829_1756 | 6 | rung1_C+0.00 | 1 | CYC | 0 | 1 | 3 | 3.3 | 9.9 | 2 | 0.1502 | 31.77 | 1348.3 | 275.9 | 1.356 | 674.17 | 138 | 0.2047 | 106.7 | 172.7 | [6 empty] | 2026-08-29T17:58:48
chip4 | chip4_0829_1756 | 7 | rung1_C+0.00 | 1 | CYC | 0 | 2 | 5 | 6.2 | 16.1 | 2 | 0.152 | 33.55 | 1352 | 275.7 | 1.049 | 676 | 137.8 | 0.2039 | 102.7 | 201 | [6 empty] | 2026-08-29T17:59:16
chip4 | chip4_0829_1756 | 8 | rung1_C+0.00 | 1 | CYC | 0 | 5 | 10 | 14.8 | 30.8 | 2 | 0.1501 | 31.71 | 1348 | 273.8 | 1.412 | 674 | 136.9 | 0.2031 | 105.3 | 237.7 | [6 empty] | 2026-08-29T17:59:53
chip4 | chip4_0829_1756 | 9 | rung1_C+0.00 | 1 | CYC | 0 | 10 | 20 | 29.2 | 60.1 | 2 | 0.1485 | 30.1 | 1344.7 | 272.9 | 1.465 | 672.33 | 136.4 | 0.2029 | 103 | 289 | [6 empty] | 2026-08-29T18:00:44
chip4 | chip4_0829_1756 | 10 | rung1_C+0.00 | 1 | CYC | 0 | 10 | 30 | 29.2 | 89.3 | 2 | 0.1475 | 29.14 | 1344.7 | 289.6 | 3.837 | 672.33 | 144.8 | 0.2154 | 102.3 | 340.3 | [6 empty] | 2026-08-29T18:01:35
chip4 | chip4_0829_1756 | 11 | rung1_C-0.75 | 1 | BASE | -0.75 |  | 0 |  | 0 | 5 | 0.0905 |  | 930.7 | 1181.5 | 4.751 | 186.13 | 236.3 | 1.2695 | 511 | 366 | [6 empty] | 2026-08-29T18:02:01
chip4 | chip4_0829_1756 | 12 | rung1_C-0.75 | 1 | BASE2 | -0.75 |  | 0 |  | 0 | 5 | 0.0354 | -55.12 | 858.7 | 1131.3 | 1.871 | 171.73 | 226.3 | 1.3175 | 486.7 | 387.6 | [6 empty] | 2026-08-29T18:02:23
chip4 | chip4_0829_1756 | 13 | rung1_C-0.75 | 1 | CYC | -0.75 | 1 | 1 | 3.4 | 3.4 | 5 | 0.016 | -74.48 | 827 | 1112.9 | 2.256 | 165.4 | 222.6 | 1.3457 | 430 | 413.1 | [6 empty] | 2026-08-29T18:02:48
chip4 | chip4_0829_1756 | 14 | rung1_C-0.75 | 1 | CYC | -0.75 | 1 | 2 | 3.3 | 6.7 | 5 | 0.0109 | -79.64 | 821.3 | 1103.3 | 2.038 | 164.27 | 220.7 | 1.3433 | 408.7 | 438.5 | [6 empty] | 2026-08-29T18:03:14
chip4 | chip4_0829_1756 | 15 | rung1_C-0.75 | 1 | CYC | -0.75 | 1 | 3 | 3.4 | 10.1 | 5 | 0.0112 | -79.26 | 822 | 1104.5 | 2.611 | 164.4 | 220.9 | 1.3436 | 401 | 463.8 | [6 empty] | 2026-08-29T18:03:39
chip4 | chip4_0829_1756 | 16 | rung1_C-0.75 | 1 | CYC | -0.75 | 2 | 5 | 6.2 | 16.3 | 5 | 0.006 | -84.46 | 815.3 | 1100.9 | 2.075 | 163.07 | 220.2 | 1.3502 | 405 | 492.1 | [6 empty] | 2026-08-29T18:04:07
chip4 | chip4_0829_1756 | 17 | rung1_C-0.75 | 1 | CYC | -0.75 | 5 | 10 | 14.9 | 31.2 | 5 | -0.0052 | -95.71 | 797 | 1090.5 | 2.16 | 159.4 | 218.1 | 1.3682 | 413.3 | 529.1 | [6 empty] | 2026-08-29T18:04:44
chip4 | chip4_0829_1756 | 18 | rung1_C-0.75 | 1 | CYC | -0.75 | 10 | 20 | 29.1 | 60.3 | 5 | -0.0097 | -100.19 | 788.7 | 1093.4 | 3.031 | 157.73 | 218.7 | 1.3864 | 404.7 | 580.2 | [6 empty] | 2026-08-29T18:05:35
chip4 | chip4_0829_1756 | 19 | rung1_C-0.75 | 1 | CYC | -0.75 | 10 | 30 | 29.1 | 89.4 | 5 | -0.0108 | -101.33 | 788.7 | 1082.9 | 2.669 | 157.73 | 216.6 | 1.3731 | 396 | 631.4 | [6 empty] | 2026-08-29T18:06:27
chip4 | chip4_0829_1816 | 1 | 0_locate | 0 | LOC | 0 |  | 0 |  | 0 | 2 | 0.1968 |  | 1331 | 309.3 | 2.918 | 665.5 | 154.6 | 0.2324 | 275.7 | 41.2 | [6 empty] | 2026-08-29T18:16:56
chip4 | chip4_0829_1816 | 2 | 1_preset | 0 | PRESET | 0 |  | 0 |  | 0 | 2 | -0.4032 |  | 566.3 |  |  | 283.17 |  |  | 525.7 | 792.2 | [6 empty] | 2026-08-29T18:29:40
chip4 | chip4_0829_1816 | 3 | rung1_C+0.00 | 1 | BASE | 0 |  | 0 |  | 0 | 2 | 0.1968 |  | 1122.3 |  |  | 561.17 |  |  | 265 | 813.9 | [6 empty] | 2026-08-29T18:30:02
chip4 | chip4_0829_1816 | 4 | rung1_C-0.75 | 1 | BASE | -0.75 |  | 0 |  | 0 | 5 | 0.2176 |  | 665 | 1195.3 | 1.188 | 133 | 239.1 | 1.7975 | 438.3 | 839.6 | [6 empty] | 2026-08-29T18:30:28
chip4 | chip4_0829_1816 | 5 | rung1_C-0.75 | 1 | BASE2 | -0.75 |  | 0 |  | 0 | 5 | 0.156 | -61.59 | 601.3 | 1119 | 2.015 | 120.27 | 223.8 | 1.8609 | 490 | 861.2 | [6 empty] | 2026-08-29T18:30:49
chip4 | chip4_0829_1816 | 6 | rung1_C-0.75 | 1 | CYC | -0.75 | 1 | 1 | 3.3 | 3.3 | 5 | 0.136 | -20.04 | 575 | 1091.2 | 2.366 | 115 | 218.2 | 1.8977 | 422.3 | 886.6 | [6 empty] | 2026-08-29T18:31:15
chip4 | chip4_0829_1816 | 7 | rung1_C-0.75 | 1 | CYC | -0.75 | 2 | 3 | 6.2 | 9.5 | 5 | 0.1327 | -23.35 | 569.7 | 1087.1 | 2.131 | 113.93 | 217.4 | 1.9083 | 398.3 | 914.8 | [6 empty] | 2026-08-29T18:31:43
chip4 | chip4_0829_1816 | 8 | rung1_C-0.75 | 1 | CYC | -0.75 | 7 | 10 | 20.4 | 29.9 | 5 | 0.1311 | -24.96 | 566.7 | 1086.4 | 2.525 | 113.33 | 217.3 | 1.9172 | 396.7 | 957.3 | [6 empty] | 2026-08-29T18:32:25
chip4 | chip4_0829_1816 | 9 | rung1_C-0.75 | 1 | CYC | -0.75 | 20 | 30 | 57.8 | 87.7 | 5 | 0.1255 | -30.58 | 562 | 1083.8 | 2.066 | 112.4 | 216.8 | 1.9284 | 399.7 | 1037.1 | [6 empty] | 2026-08-29T18:33:45
chip4 | chip4_0829_1816 | 10 | rung1_C-0.75 | 1 | CYC | -0.75 | 70 | 100 | 201.6 | 289.3 | 5 | 0.1208 | -35.2 | 557.3 | 1075.9 | 2.525 | 111.47 | 215.2 | 1.9304 | 396.7 | 1260.8 | [6 empty] | 2026-08-29T18:37:29
chip4 | chip4_0829_1816 | 11 | rung1_C-0.75 | 1 | CYC | -0.75 | 200 | 300 | 576.4 | 865.7 | 5 | 0.1189 | -37.15 | 552.3 | 1066.1 | 2.546 | 110.47 | 213.2 | 1.9302 | 391.7 | 1859.3 | [6 empty] | 2026-08-29T18:47:27
chip4 | chip4_0829_1816 | 12 | rung1_C-0.75 | 1 | CYC | -0.75 | 700 | 1000 | 2016.9 | 2882.6 | 5 | 0.1101 | -45.98 | 535.7 | 1076.7 | 1.988 | 107.13 | 215.3 | 2.01 | 400.7 | 3898.3 | [6 empty] | 2026-08-29T19:21:26
chip4 | chip4_0829_1816 | 13 | move_to_2 | 1 | MOVED | 0 |  | 1000 |  | 2882.6 | 2 | 0.0638 |  | 1108 | 290.1 | 1.77 | 554 | 145.1 | 0.2618 | 131.3 | 4099.9 | [6 empty] | 2026-08-29T19:24:48
chip4 | chip4_0829_1816 | 14 | rung2_C-0.75 | 2 | BASE | -0.75 |  | 0 |  | 0 | 5 | 0.1273 |  | 724 | 1215.7 | 2.09 | 144.8 | 243.1 | 1.6792 | 513.3 | 4121.5 | [6 empty] | 2026-08-29T19:25:10
chip4 | chip4_0829_1816 | 15 | rung2_C-0.75 | 2 | BASE2 | -0.75 |  | 0 |  | 0 | 5 | 0.0677 | -59.59 | 656.3 | 1147.3 | 1.727 | 131.27 | 229.5 | 1.748 | 496 | 4143.2 | [6 empty] | 2026-08-29T19:25:31
chip4 | chip4_0829_1816 | 16 | rung2_C-0.75 | 2 | CYC | -0.75 | 1 | 1 | 3.3 | 3.3 | 5 | 0.0361 | -31.6 | 616.7 | 1118.6 | 2.184 | 123.33 | 223.7 | 1.814 | 444 | 4168.6 | [6 empty] | 2026-08-29T19:25:57
chip4 | chip4_0829_1816 | 17 | rung2_C-0.75 | 2 | CYC | -0.75 | 2 | 3 | 6.3 | 9.6 | 5 | 0.0256 | -42.18 | 603.3 | 1087.7 | 4.659 | 120.67 | 217.5 | 1.8029 | 412 | 4196.8 | [6 empty] | 2026-08-29T19:26:25
chip4 | chip4_0829_1816 | 18 | rung2_C-0.75 | 2 | CYC | -0.75 | 7 | 10 | 20.6 | 30.1 | 5 | 0.0176 | -50.1 | 593.3 | 1072.9 | 2.414 | 118.67 | 214.6 | 1.8083 | 403 | 4239.5 | [6 empty] | 2026-08-29T19:27:08
chip4 | chip4_0829_1816 | 19 | rung2_C-0.75 | 2 | CYC | -0.75 | 20 | 30 | 57.9 | 88 | 5 | 0.0158 | -51.97 | 589 | 1082.3 | 2.27 | 117.8 | 216.5 | 1.8376 | 395 | 4319.5 | [6 empty] | 2026-08-29T19:28:28
chip4 | chip4_0829_1816 | 20 | rung2_C-0.75 | 2 | CYC | -0.75 | 70 | 100 | 201.9 | 290 | 5 | 0.0208 | -46.93 | 589 | 1075.1 | 2.636 | 117.8 | 215 | 1.8252 | 385.3 | 4543.5 | [6 empty] | 2026-08-29T19:32:12
chip4 | chip4_0829_1816 | 21 | rung2_C-0.75 | 2 | CYC | -0.75 | 200 | 300 | 576.3 | 866.3 | 5 | 0.0239 | -43.79 | 580.7 | 1068.5 | 2.443 | 116.13 | 213.7 | 1.8402 | 386.3 | 5142 | [6 empty] | 2026-08-29T19:42:10
chip4 | chip4_0829_1816 | 22 | rung2_C-0.75 | 2 | CYC | -0.75 | 700 | 1000 | 2016.6 | 2882.9 | 5 | 0.0273 | -40.41 | 566 | 1071 | 2.744 | 113.2 | 214.2 | 1.8922 | 386.7 | 7180.7 | [6 empty] | 2026-08-29T20:16:09
chip4 | chip4_0829_1816 | 23 | rung2_C+0.00 | 2 | BASE | 0 |  | 0 |  | 0 | 2 | -0.0063 |  | 1029.7 | 246.1 | 2.615 | 514.83 | 123 | 0.239 | 110 | 7202.4 | [6 empty] | 2026-08-29T20:16:30
chip4 | chip4_0829_1816 | 24 | rung2_C+0.00 | 2 | BASE2 | 0 |  | 0 |  | 0 | 2 | 0.1444 | 150.69 | 1102.7 | 303.9 | 1.587 | 551.33 | 152 | 0.2756 | 143.7 | 7224.2 | [6 empty] | 2026-08-29T20:16:52
chip4 | chip4_0829_1816 | 25 | rung2_C+0.00 | 2 | CYC | 0 | 1 | 1 | 3.3 | 3.3 | 2 | 0.1819 | 37.53 | 1120 | 318.6 | 1.517 | 560 | 159.3 | 0.2845 | 121.7 | 7249.6 | [6 empty] | 2026-08-29T20:17:18
chip4 | chip4_0829_1816 | 26 | rung2_C+0.00 | 2 | CYC | 0 | 2 | 3 | 6.2 | 9.5 | 2 | 0.1821 | 37.72 | 1122.3 | 322.9 | 1.9 | 561.17 | 161.5 | 0.2877 | 121.3 | 7277.7 | [6 empty] | 2026-08-29T20:17:46
chip4 | chip4_0829_1816 | 27 | rung2_C+0.00 | 2 | CYC | 0 | 7 | 10 | 20.5 | 30 | 2 | 0.1814 | 37.03 | 1123 | 324.9 | 1.74 | 561.5 | 162.4 | 0.2893 | 123 | 7320.5 | [6 empty] | 2026-08-29T20:18:28
chip4 | chip4_0829_1816 | 28 | rung2_C+0.00 | 2 | CYC | 0 | 20 | 30 | 58.1 | 88.1 | 2 | 0.185 | 40.63 | 1125 | 331.5 | 1.478 | 562.5 | 165.7 | 0.2946 | 122.3 | 7400.7 | [6 empty] | 2026-08-29T20:19:49
chip4 | chip4_0829_1816 | 29 | rung2_C+0.00 | 2 | CYC | 0 | 70 | 100 | 202.1 | 290.2 | 2 | 0.1852 | 40.83 | 1121 | 334.7 | 1.243 | 560.5 | 167.4 | 0.2986 | 123.7 | 7625 | [6 empty] | 2026-08-29T20:23:33
chip4 | chip4_0829_1816 | 30 | rung2_C+0.00 | 2 | CYC | 0 | 200 | 300 | 576.8 | 867 | 2 | 0.1834 | 39.02 | 1119 | 320.1 | 0.993 | 559.5 | 160 | 0.286 | 120.7 | 8223.8 | [6 empty] | 2026-08-29T20:33:32
chip4 | chip4_0829_1816 | 31 | rung2_C+0.00 | 2 | CYC | 0 | 700 | 1000 | 2016.1 | 2883.1 | 2 | 0.1797 | 35.28 | 1103 | 322.7 | 1.09 | 551.5 | 161.4 | 0.2926 | 124.3 | 10262.1 | [6 empty] | 2026-08-29T21:07:30
chip4 | chip4_0829_1816 | 32 | move_to_3 | 2 | MOVED | 0 |  | 1000 |  | 2883.1 | 2 | -0.059 |  | 1112.3 | 276.7 | 1.769 | 556.17 | 138.3 | 0.2487 | 213.3 | 10642.5 | [6 empty] | 2026-08-29T21:13:50
chip4 | chip4_0829_1816 | 33 | rung3_C+0.00 | 3 | BASE | 0 |  | 0 |  | 0 | 2 | 0.0579 |  | 1173.3 | 298.3 | 1.35 | 586.67 | 149.2 | 0.2543 | 130.3 | 10664.2 | [6 empty] | 2026-08-29T21:14:12
chip4 | chip4_0829_1816 | 34 | rung3_C+0.00 | 3 | BASE2 | 0 |  | 0 |  | 0 | 2 | 0.0963 | 38.33 | 1191.3 | 311.6 | 1.503 | 595.67 | 155.8 | 0.2616 | 117 | 10685.8 | [6 empty] | 2026-08-29T21:14:34
chip4 | chip4_0829_1816 | 35 | rung3_C+0.00 | 3 | CYC | 0 | 1 | 1 | 3.3 | 3.3 | 2 | 0.0965 | 0.24 | 1189.3 | 306.6 | 1.82 | 594.67 | 153.3 | 0.2578 | 117.7 | 10711.2 | [6 empty] | 2026-08-29T21:14:59
chip4 | chip4_0829_1816 | 36 | rung3_C+0.00 | 3 | CYC | 0 | 2 | 3 | 6.2 | 9.6 | 2 | 0.0925 | -3.73 | 1187.3 | 310.9 | 0.894 | 593.67 | 155.5 | 0.2619 | 116 | 10739.5 | [6 empty] | 2026-08-29T21:15:28
chip4 | chip4_0829_1816 | 37 | rung3_C+0.00 | 3 | CYC | 0 | 7 | 10 | 20.6 | 30.1 | 2 | 0.0953 | -0.95 | 1183.7 | 315.4 | 1.456 | 591.83 | 157.7 | 0.2665 | 115.7 | 10782.2 | [6 empty] | 2026-08-29T21:16:10
chip4 | chip4_0829_1816 | 38 | rung3_C+0.00 | 3 | CYC | 0 | 20 | 30 | 58 | 88.1 | 2 | 0.0975 | 1.25 | 1183.7 | 300.2 | 1.762 | 591.83 | 150.1 | 0.2536 | 115.3 | 10862.2 | [6 empty] | 2026-08-29T21:17:30
chip4 | chip4_0829_1816 | 39 | rung3_C+0.00 | 3 | CYC | 0 | 70 | 100 | 202 | 290.1 | 2 | 0.0951 | -1.11 | 1177 | 310 | 1.336 | 588.5 | 155 | 0.2634 | 117.7 | 11086.3 | [6 empty] | 2026-08-29T21:21:14
chip4 | chip4_0829_1816 | 40 | rung3_C+0.00 | 3 | CYC | 0 | 200 | 300 | 576.3 | 866.4 | 2 | 0.1045 | 8.29 | 1171 | 318.4 | 1.262 | 585.5 | 159.2 | 0.2719 | 114.3 | 11684.7 | [6 empty] | 2026-08-29T21:31:13
chip4 | chip4_0829_2330 | 1 | 0_locate | 0 | LOC | -0.75 |  | 0 |  | 0 | 5 | -0.0654 |  | 667.3 | 965.4 | 4.369 | 133.47 | 193.1 | 1.4467 | 1107 | 42.2 | [6 empty] | 2026-08-29T23:30:25
chip4 | chip4_0829_2330 | 2 | 1_preset | 0 | PRESET | -0.75 |  | 0 |  | 0 | 5 | 0.2284 |  | 572 | 1162.1 | 1.906 | 114.4 | 232.4 | 2.0316 | 835.3 | 1093.5 | [6 empty] | 2026-08-29T23:48:10
chip4 | chip4_0829_2330 | 3 | rung1_C-0.75 | 1 | BASE | -0.75 |  | 0 |  | 0 | 5 | 0.1964 |  | 542 | 1124 | 1.919 | 108.4 | 224.8 | 2.0739 | 450.3 | 1115.3 | [6 empty] | 2026-08-29T23:48:32
chip4 | chip4_0829_2330 | 4 | rung1_C-0.75 | 1 | BASE2 | -0.75 |  | 0 |  | 0 | 5 | 0.1505 | -45.9 | 500.3 | 1060.5 | 2.905 | 100.07 | 212.1 | 2.1196 | 447.7 | 1137.1 | [6 empty] | 2026-08-29T23:48:53
chip4 | chip4_0829_2330 | 5 | rung1_C-0.75 | 1 | CYC | -0.75 | 1 | 1 | 3.3 | 3.3 | 5 | 0.1424 | -8.1 | 489 | 1061.4 | 2.056 | 97.8 | 212.3 | 2.1706 | 395.3 | 1162.5 | [6 empty] | 2026-08-29T23:49:19
chip4 | chip4_0829_2330 | 6 | rung1_C-0.75 | 1 | CYC | -0.75 | 2 | 3 | 6.2 | 9.5 | 5 | 0.1452 | -5.22 | 491 | 1064.8 | 2.658 | 98.2 | 213 | 2.1686 | 382.3 | 1190.8 | [6 empty] | 2026-08-29T23:49:47
chip4 | chip4_0829_2330 | 7 | rung1_C-0.75 | 1 | CYC | -0.75 | 7 | 10 | 20.8 | 30.3 | 5 | 0.1405 | -9.96 | 489.3 | 1046.8 | 4.427 | 97.87 | 209.4 | 2.1393 | 388 | 1233.7 | [6 empty] | 2026-08-29T23:50:30
chip4 | chip4_0829_2330 | 8 | rung1_C-0.75 | 1 | CYC | -0.75 | 20 | 30 | 58.4 | 88.7 | 5 | 0.1391 | -11.35 | 485.7 | 1049.1 | 2.154 | 97.13 | 209.8 | 2.1602 | 383.3 | 1314.2 | [6 empty] | 2026-08-29T23:51:51
chip4 | chip4_0829_2330 | 9 | rung1_C-0.75 | 1 | CYC | -0.75 | 70 | 100 | 202.7 | 291.4 | 5 | 0.136 | -14.46 | 482.7 | 1049.2 | 2.624 | 96.53 | 209.8 | 2.1737 | 388 | 1539.1 | [6 empty] | 2026-08-29T23:55:35
chip4 | chip4_0829_2330 | 10 | rung1_C-0.75 | 1 | CYC | -0.75 | 200 | 300 | 578 | 869.3 | 5 | 0.1314 | -19.08 | 476.7 | 1058 | 2.348 | 95.33 | 211.6 | 2.2196 | 388.7 | 2139.3 | [6 empty] | 2026-08-30T00:05:36
chip4 | chip4_0829_2330 | 11 | rung1_C-0.75 | 1 | CYC | -0.75 | 700 | 1000 | 2022.5 | 2891.8 | 5 | 0.1268 | -23.7 | 460.7 | 1057 | 4.965 | 92.13 | 211.4 | 2.2945 | 392 | 4183.9 | [6 empty] | 2026-08-30T00:39:40
chip4 | chip4_0829_2330 | 12 | move_to_2 | 1 | MOVED | -0.75 |  | 1000 |  | 2891.8 | 5 | 0.1228 |  | 606.7 | 1159.5 | 2.345 | 121.33 | 231.9 | 1.9113 | 426 | 4685.5 | [6 empty] | 2026-08-30T00:48:02
chip4 | chip4_0829_2330 | 13 | rung2_C-0.75 | 2 | BASE | -0.75 |  | 0 |  | 0 | 5 | 0.0804 |  | 562 | 1104.2 | 2.457 | 112.4 | 220.8 | 1.9648 | 460 | 4707.3 | [6 empty] | 2026-08-30T00:48:24
chip4 | chip4_0829_2330 | 14 | rung2_C-0.75 | 2 | BASE2 | -0.75 |  | 0 |  | 0 | 5 | 0.067 | -13.33 | 549 | 1083.6 | 2.829 | 109.8 | 216.7 | 1.9737 | 412 | 4729.1 | [6 empty] | 2026-08-30T00:48:46
chip4 | chip4_0829_2330 | 15 | rung2_C-0.75 | 2 | CYC | -0.75 | 1 | 1 | 3.3 | 3.3 | 5 | 0.0647 | -2.35 | 547 | 1077.6 | 2.845 | 109.4 | 215.5 | 1.9701 | 396 | 4754.6 | [6 empty] | 2026-08-30T00:49:11
chip4 | chip4_0829_2330 | 16 | rung2_C-0.75 | 2 | CYC | -0.75 | 2 | 3 | 6.2 | 9.5 | 5 | 0.0612 | -5.83 | 543.7 | 1070.7 | 2.534 | 108.73 | 214.1 | 1.9695 | 396 | 4783.1 | [6 empty] | 2026-08-30T00:49:39
chip4 | chip4_0829_2330 | 17 | rung2_C-0.75 | 2 | CYC | -0.75 | 7 | 10 | 20.6 | 30.2 | 5 | 0.0569 | -10.12 | 538.3 | 1071.7 | 2.162 | 107.67 | 214.3 | 1.9908 | 395.7 | 4825.8 | [6 empty] | 2026-08-30T00:50:22
chip4 | chip4_0829_2330 | 18 | rung2_C-0.75 | 2 | CYC | -0.75 | 20 | 30 | 58.2 | 88.4 | 5 | 0.0563 | -10.72 | 537.3 | 1074.5 | 2.781 | 107.47 | 214.9 | 1.9996 | 391.7 | 4906.2 | [6 empty] | 2026-08-30T00:51:43
chip4 | chip4_0829_2330 | 19 | rung2_C-0.75 | 2 | CYC | -0.75 | 70 | 100 | 202.6 | 290.9 | 5 | 0.0563 | -10.77 | 537.7 | 1067.4 | 2.319 | 107.53 | 213.5 | 1.9852 | 389 | 5130.9 | [6 empty] | 2026-08-30T00:55:27
chip4 | chip4_0829_2330 | 20 | rung2_C-0.75 | 2 | CYC | -0.75 | 200 | 300 | 578.3 | 869.2 | 5 | 0.057 | -10.02 | 529 | 1066.6 | 2.443 | 105.8 | 213.3 | 2.0162 | 386 | 5731.4 | [6 empty] | 2026-08-30T01:05:28
chip4 | chip4_0829_2330 | 21 | rung2_C-0.75 | 2 | CYC | -0.75 | 700 | 1000 | 2023.1 | 2892.3 | 5 | 0.0581 | -8.98 | 517 | 1060.3 | 2.713 | 103.4 | 212.1 | 2.0509 | 387 | 7776.7 | [6 empty] | 2026-08-30T01:39:33
chip4 | chip4_0829_2330 | 22 | move_to_3 | 2 | MOVED | -0.75 |  | 1000 |  | 2892.3 | 5 | 0.0583 |  | 672.3 | 1166.7 | 2.205 | 134.47 | 233.3 | 1.7353 | 422 | 8457.3 | [6 empty] | 2026-08-30T01:50:54
chip4 | chip4_0829_2330 | 23 | rung3_C-0.75 | 3 | BASE | -0.75 |  | 0 |  | 0 | 5 | 0.027 |  | 636.7 | 1126.5 | 2.289 | 127.33 | 225.3 | 1.7694 | 450 | 8479.1 | [6 empty] | 2026-08-30T01:51:15
chip4 | chip4_0829_2330 | 24 | rung3_C-0.75 | 3 | BASE2 | -0.75 |  | 0 |  | 0 | 5 | 0.0132 | -13.81 | 624.7 | 1098.4 | 1.995 | 124.93 | 219.7 | 1.7583 | 416 | 8500.9 | [6 empty] | 2026-08-30T01:51:37
chip4 | chip4_0829_2330 | 25 | rung3_C-0.75 | 3 | CYC | -0.75 | 1 | 1 | 3.3 | 3.3 | 5 | 0.0084 | -4.8 | 618.3 | 1092.8 | 3.008 | 123.67 | 218.6 | 1.7673 | 405.3 | 8526.4 | [6 empty] | 2026-08-30T01:52:03
chip4 | chip4_0829_2330 | 26 | rung3_C-0.75 | 3 | CYC | -0.75 | 2 | 3 | 6.2 | 9.5 | 5 | 0.0038 | -9.43 | 610.3 | 1091.4 | 2.501 | 122.07 | 218.3 | 1.7882 | 404.3 | 8554.9 | [6 empty] | 2026-08-30T01:52:31
chip4 | chip4_0829_2330 | 27 | rung3_C-0.75 | 3 | CYC | -0.75 | 7 | 10 | 20.6 | 30.2 | 5 | -0.0062 | -19.38 | 602.7 | 1076.1 | 2.383 | 120.53 | 215.2 | 1.7855 | 404 | 8597.7 | [6 empty] | 2026-08-30T01:53:14
chip4 | chip4_0829_2330 | 28 | rung3_C-0.75 | 3 | CYC | -0.75 | 20 | 30 | 58.4 | 88.6 | 5 | -0.0088 | -22.03 | 599 | 1071.3 | 2.876 | 119.8 | 214.3 | 1.7885 | 394.3 | 8678.4 | [6 empty] | 2026-08-30T01:54:35
chip4 | chip4_0829_2330 | 29 | rung3_C-0.75 | 3 | CYC | -0.75 | 70 | 100 | 202.7 | 291.3 | 5 | -0.002 | -15.19 | 601.3 | 1076.4 | 5.734 | 120.27 | 215.3 | 1.79 | 386 | 8903.2 | [6 empty] | 2026-08-30T01:58:20
chip4 | chip4_0829_2330 | 30 | rung3_C-0.75 | 3 | CYC | -0.75 | 200 | 300 | 577.9 | 869.2 | 5 | -0.0005 | -13.72 | 596.3 | 1078.7 | 2.557 | 119.27 | 215.7 | 1.8089 | 391 | 9503.3 | [6 empty] | 2026-08-30T02:08:20
chip4 | chip4_0829_2330 | 31 | rung3_C-0.75 | 3 | CYC | -0.75 | 700 | 1000 | 2022.8 | 2892 | 5 | 0.0032 | -10.06 | 584.7 | 1065.7 | 2.804 | 116.93 | 213.1 | 1.8227 | 386.7 | 11548.3 | [6 empty] | 2026-08-30T02:42:25
chip4 | chip4_0829_2330 | 32 | move_to_4 | 3 | MOVED | -0.75 |  | 1000 |  | 2892 | 5 | -0.0113 |  | 764.7 | 1178 | 1.877 | 152.93 | 235.6 | 1.5405 | 445 | 12587.4 | [6 empty] | 2026-08-30T02:59:44
chip4 | chip4_0829_2330 | 33 | rung4_C-0.75 | 4 | BASE | -0.75 |  | 0 |  | 0 | 5 | -0.0319 |  | 735 | 1146.6 | 5.561 | 147 | 229.3 | 1.5599 | 442.7 | 12609.1 | [6 empty] | 2026-08-30T03:00:06
chip4 | chip4_0829_2330 | 34 | rung4_C-0.75 | 4 | BASE2 | -0.75 |  | 0 |  | 0 | 5 | -0.0426 | -10.71 | 722.3 | 1120.8 | 2.759 | 144.47 | 224.2 | 1.5516 | 423.3 | 12631 | [6 empty] | 2026-08-30T03:00:27
chip4 | chip4_0829_2330 | 35 | rung4_C-0.75 | 4 | CYC | -0.75 | 1 | 1 | 3.3 | 3.3 | 5 | -0.0513 | -8.75 | 714 | 1110.2 | 2.631 | 142.8 | 222 | 1.5548 | 415 | 12656.5 | [6 empty] | 2026-08-30T03:00:53
chip4 | chip4_0829_2330 | 36 | rung4_C-0.75 | 4 | CYC | -0.75 | 2 | 3 | 6.2 | 9.5 | 5 | -0.0581 | -15.49 | 705 | 1103.9 | 2.328 | 141 | 220.8 | 1.5658 | 411 | 12684.8 | [6 empty] | 2026-08-30T03:01:21
chip4 | chip4_0829_2330 | 37 | rung4_C-0.75 | 4 | CYC | -0.75 | 7 | 10 | 20.6 | 30.2 | 5 | -0.0724 | -29.79 | 688.7 | 1103.9 | 2.363 | 137.73 | 220.8 | 1.603 | 418.7 | 12727.7 | [6 empty] | 2026-08-30T03:02:04
chip4 | chip4_0829_2330 | 38 | rung4_C-0.75 | 4 | CYC | -0.75 | 20 | 30 | 58.1 | 88.3 | 5 | -0.0726 | -30.03 | 683.3 | 1092.3 | 3.116 | 136.67 | 218.5 | 1.5985 | 399.3 | 12808 | [6 empty] | 2026-08-30T03:03:24
chip4 | chip4_0829_2330 | 39 | rung4_C-0.75 | 4 | CYC | -0.75 | 70 | 100 | 202.8 | 291.1 | 5 | -0.0718 | -29.21 | 681 | 1097 | 2.963 | 136.2 | 219.4 | 1.6109 | 399 | 13033 | [6 empty] | 2026-08-30T03:07:09
chip4 | chip4_0829_2330 | 40 | rung4_C-0.75 | 4 | CYC | -0.75 | 200 | 300 | 578 | 869.1 | 5 | -0.0686 | -26 | 679.3 | 1085.3 | 2.812 | 135.87 | 217.1 | 1.5977 | 391.3 | 13633.2 | [6 empty] | 2026-08-30T03:17:10
chip4 | chip4_0829_2330 | 41 | rung4_C-0.75 | 4 | CYC | -0.75 | 700 | 1000 | 2023.2 | 2892.3 | 5 | -0.066 | -23.38 | 663.3 | 1077.8 | 3.145 | 132.67 | 215.6 | 1.6248 | 391.7 | 15678.6 | [6 empty] | 2026-08-30T03:51:15
chip4 | chip4_0829_2330 | 42 | move_to_5 | 4 | MOVED | -0.75 |  | 1000 |  | 2892.3 | 5 | -0.0688 |  | 848.7 | 1175.2 | 2.026 | 169.73 | 235 | 1.3848 | 431 | 17434.3 | [6 empty] | 2026-08-30T04:20:31
chip4 | chip4_0829_2330 | 43 | rung5_C-0.75 | 5 | BASE | -0.75 |  | 0 |  | 0 | 5 | -0.0838 |  | 825.7 | 1168.9 | 2.245 | 165.13 | 233.8 | 1.4157 | 445.7 | 17456.2 | [6 empty] | 2026-08-30T04:20:52
chip4 | chip4_0829_2330 | 44 | rung5_C-0.75 | 5 | BASE2 | -0.75 |  | 0 |  | 0 | 5 | -0.0904 | -6.6 | 817.7 | 1159.7 | 2.362 | 163.53 | 231.9 | 1.4183 | 430 | 17478 | [6 empty] | 2026-08-30T04:21:14
chip4 | chip4_0829_2330 | 45 | rung5_C-0.75 | 5 | CYC | -0.75 | 1 | 1 | 3.3 | 3.3 | 5 | -0.0998 | -9.48 | 806 | 1135.1 | 2.292 | 161.2 | 227 | 1.4083 | 425.3 | 17503.5 | [6 empty] | 2026-08-30T04:21:40
chip4 | chip4_0829_2330 | 46 | rung5_C-0.75 | 5 | CYC | -0.75 | 2 | 3 | 6.2 | 9.5 | 5 | -0.1113 | -20.94 | 788 | 1123.8 | 2.434 | 157.6 | 224.8 | 1.4261 | 421 | 17532 | [6 empty] | 2026-08-30T04:22:08
chip4 | chip4_0829_2330 | 47 | rung5_C-0.75 | 5 | CYC | -0.75 | 7 | 10 | 20.7 | 30.2 | 5 | -0.1279 | -37.56 | 767.7 | 1111.5 | 3.137 | 153.53 | 222.3 | 1.4479 | 425.7 | 17574.9 | [6 empty] | 2026-08-30T04:22:51
chip4 | chip4_0829_2330 | 48 | rung5_C-0.75 | 5 | CYC | -0.75 | 20 | 30 | 58.2 | 88.4 | 5 | -0.1356 | -45.29 | 757.3 | 1094.4 | 2.906 | 151.47 | 218.9 | 1.445 | 408.3 | 17655.3 | [6 empty] | 2026-08-30T04:24:12
chip4 | chip4_0829_2330 | 49 | rung5_C-0.75 | 5 | CYC | -0.75 | 70 | 100 | 202.6 | 291 | 5 | -0.1308 | -40.42 | 759.3 | 1093.4 | 3.523 | 151.87 | 218.7 | 1.4399 | 393.3 | 17880.1 | [6 empty] | 2026-08-30T04:27:56
chip4 | chip4_0829_2330 | 50 | rung5_C-0.75 | 5 | CYC | -0.75 | 200 | 300 | 578.6 | 869.6 | 5 | -0.1265 | -36.16 | 756.7 | 1083.5 | 3.332 | 151.33 | 216.7 | 1.4319 | 393.3 | 18480.8 | [6 empty] | 2026-08-30T04:37:57
chip4 | chip4_0829_2330 | 51 | rung5_C-0.75 | 5 | CYC | -0.75 | 700 | 1000 | 2023.2 | 2892.8 | 5 | -0.1211 | -30.78 | 737 | 1089.4 | 3.071 | 147.4 | 217.9 | 1.4782 | 393 | 20526.3 | [6 empty] | 2026-08-30T05:12:03
chip4 | chip4_0830_1148 | 1 | 0_locate | 0 | LOC | -0.75 |  | 0 |  | 0 | 5 | -0.0219 |  | 744.7 | 1160.2 | 1.499 | 148.93 | 232 | 1.5581 | 1167 | 42 | [6 empty] | 2026-08-30T11:48:22
chip4 | chip4_0830_1148 | 2 | seek_1 | 1 | SEEK | -0.75 |  | 0 |  | 0 | 5 | 0.1776 |  | 525 | 1181.3 | 2.128 | 105 | 236.3 | 2.2501 | 1677.7 | 903.2 | [6 empty] | 2026-08-30T12:02:37
chip4 | chip4_0830_1148 | 3 | seek_1 | 1 | SEEK | -0.75 |  | 0 |  | 0 | 5 | 0.2346 |  | 448.7 | 1162.1 | 2.063 | 89.73 | 232.4 | 2.5901 | 1412.3 | 2505.2 | [6 empty] | 2026-08-30T12:29:19
chip4 | chip4_0830_1148 | 4 | seek_1 | 1 | SEEK | -0.75 |  | 0 |  | 0 | 5 | 0.2567 |  | 416.3 | 1132 | 1.804 | 83.27 | 226.4 | 2.719 | 1379 | 5077.1 | [6 empty] | 2026-08-30T13:12:10
chip4 | chip4_0830_1148 | 5 | rung1_C-0.75 | 1 | BASE | -0.75 |  | 0 |  | 0 | 5 | 0.1982 |  | 365.7 | 1046 | 2.011 | 73.13 | 209.2 | 2.8604 | 450.7 | 5403.1 | [6 empty] | 2026-08-30T13:17:57
chip4 | chip4_0830_1148 | 6 | rung1_C-0.75 | 1 | BASE2 | -0.75 |  | 0 |  | 0 | 5 | 0.1651 | -33.06 | 341 | 988.7 | 2.421 | 68.2 | 197.7 | 2.8995 | 399.7 | 5424.8 | [6 empty] | 2026-08-30T13:18:18
chip4 | chip4_0830_1148 | 7 | rung1_C-0.75 | 1 | CYC | -0.75 | 1 | 1 | 3.3 | 3.3 | 5 | 0.1648 | -0.28 | 341 | 993.7 | 2.211 | 68.2 | 198.7 | 2.9141 | 360.3 | 5450.3 | [6 empty] | 2026-08-30T13:18:44
chip4 | chip4_0830_1148 | 8 | rung1_C-0.75 | 1 | CYC | -0.75 | 2 | 3 | 6.2 | 9.5 | 5 | 0.1678 | 2.72 | 342.3 | 991.7 | 2.274 | 68.47 | 198.3 | 2.8968 | 358.7 | 5478.6 | [6 empty] | 2026-08-30T13:19:12
chip4 | chip4_0830_1148 | 9 | rung1_C-0.75 | 1 | CYC | -0.75 | 7 | 10 | 20.7 | 30.3 | 5 | 0.1715 | 6.43 | 345 | 1003.7 | 2.285 | 69 | 200.7 | 2.9093 | 359.7 | 5521.7 | [6 empty] | 2026-08-30T13:19:55
chip4 | chip4_0830_1148 | 10 | rung1_C-0.75 | 1 | CYC | -0.75 | 20 | 30 | 58.5 | 88.7 | 5 | 0.1689 | 3.78 | 341.7 | 1006.8 | 2.064 | 68.33 | 201.4 | 2.9469 | 367.3 | 5602.3 | [6 empty] | 2026-08-30T13:21:16
chip4 | chip4_0830_1148 | 11 | rung1_C-0.75 | 1 | CYC | -0.75 | 70 | 100 | 203 | 291.7 | 5 | 0.1685 | 3.41 | 340.7 | 999.6 | 2.138 | 68.13 | 199.9 | 2.9342 | 362.7 | 5827.5 | [6 empty] | 2026-08-30T13:25:01
chip4 | chip4_0830_1148 | 12 | rung1_C-0.75 | 1 | CYC | -0.75 | 200 | 300 | 582 | 873.7 | 5 | 0.1623 | -2.82 | 340.3 | 996.2 | 2.14 | 68.07 | 199.2 | 2.9272 | 368 | 6431.7 | [6 empty] | 2026-08-30T13:35:05
chip4 | chip4_0830_1148 | 13 | rung1_C-0.75 | 1 | CYC | -0.75 | 700 | 1000 | 2023.9 | 2897.7 | 5 | 0.1552 | -9.9 | 335.3 | 994.3 | 2.212 | 67.07 | 198.9 | 2.9651 | 370 | 8477.8 | [6 empty] | 2026-08-30T14:09:11
chip4 | chip4_0830_1148 | 14 | seek_2 | 2 | SEEK | -0.75 |  | 1000 |  | 2897.7 | 5 | 0.0524 |  | 680 | 1206.6 | 1.97 | 136 | 241.3 | 1.7744 | 1803.7 | 9327 | [6 empty] | 2026-08-30T14:23:00
chip4 | chip4_0830_1148 | 15 | seek_2 | 2 | SEEK | -0.75 |  | 1000 |  | 2897.7 | 5 | -0.0175 |  | 815 | 1221.1 | 1.679 | 163 | 244.2 | 1.4983 | 1773.7 | 11899 | [6 empty] | 2026-08-30T15:05:52
chip4 | chip4_0830_1148 | 16 | rung2_C-0.75 | 2 | BASE | -0.75 |  | 0 |  | 0 | 5 | -0.0617 |  | 730.3 | 1154.9 | 2.649 | 146.07 | 231 | 1.5813 | 482.7 | 12225.1 | [6 empty] | 2026-08-30T15:11:38
chip4 | chip4_0830_1148 | 17 | rung2_C-0.75 | 2 | BASE2 | -0.75 |  | 0 |  | 0 | 5 | -0.0716 | -9.91 | 717.7 | 1146.7 | 2.347 | 143.53 | 229.3 | 1.5978 | 426.7 | 12247 | [6 empty] | 2026-08-30T15:12:00
chip4 | chip4_0830_1148 | 18 | rung2_C-0.75 | 2 | CYC | -0.75 | 1 | 1 | 3.4 | 3.4 | 5 | -0.081 | -9.37 | 705.7 | 1136.1 | 2.627 | 141.13 | 227.2 | 1.6099 | 423.7 | 12272.6 | [6 empty] | 2026-08-30T15:12:26
chip4 | chip4_0830_1148 | 19 | rung2_C-0.75 | 2 | CYC | -0.75 | 2 | 3 | 6.2 | 9.6 | 5 | -0.0889 | -17.26 | 695.7 | 1125.1 | 3.037 | 139.13 | 225 | 1.6172 | 419 | 12301.1 | [6 empty] | 2026-08-30T15:12:54
chip4 | chip4_0830_1148 | 20 | rung2_C-0.75 | 2 | CYC | -0.75 | 7 | 10 | 20.6 | 30.2 | 5 | -0.1059 | -34.29 | 674.3 | 1100.6 | 2.382 | 134.87 | 220.1 | 1.6321 | 423 | 12343.9 | [6 empty] | 2026-08-30T15:13:37
chip4 | chip4_0830_1148 | 21 | rung2_C-0.75 | 2 | CYC | -0.75 | 20 | 30 | 58.2 | 88.4 | 5 | -0.1092 | -37.54 | 668.7 | 1093 | 2.753 | 133.73 | 218.6 | 1.6346 | 401.3 | 12424.3 | [6 empty] | 2026-08-30T15:14:58
chip4 | chip4_0830_1148 | 22 | rung2_C-0.75 | 2 | CYC | -0.75 | 70 | 100 | 202.7 | 291 | 5 | -0.1081 | -36.46 | 667.3 | 1088.9 | 3.178 | 133.47 | 217.8 | 1.6317 | 397.7 | 12649.1 | [6 empty] | 2026-08-30T15:18:43
chip4 | chip4_0830_1148 | 23 | rung2_C-0.75 | 2 | CYC | -0.75 | 200 | 300 | 578.1 | 869.2 | 5 | -0.1015 | -29.87 | 664.7 | 1089.9 | 3.827 | 132.93 | 218 | 1.6398 | 392 | 13249.5 | [6 empty] | 2026-08-30T15:28:43
chip4 | chip4_0830_1148 | 24 | rung2_C-0.75 | 2 | CYC | -0.75 | 700 | 1000 | 2023.3 | 2892.5 | 5 | -0.0986 | -26.92 | 645.3 | 1076.8 | 3.515 | 129.07 | 215.4 | 1.6685 | 391.7 | 15295 | [6 empty] | 2026-08-30T16:02:48
chip4 | chip4_0830_1148 | 25 | seek_3 | 3 | SEEK | -0.75 |  | 1000 |  | 2892.5 | 5 | 0.1906 |  | 522.3 | 1190.2 | 1.63 | 104.47 | 238 | 2.2787 | 1851.3 | 16144.4 | [6 empty] | 2026-08-30T16:16:38
chip4 | chip4_0830_1148 | 26 | seek_4 | 4 | SEEK | -0.75 |  | 1000 |  | 2892.5 | 5 | 0.0323 |  | 691 | 1194.8 | 1.608 | 138.2 | 239 | 1.729 | 1931.7 | 16993.7 | [6 empty] | 2026-08-30T16:30:47
chip4 | chip4_0830_1148 | 27 | seek_4 | 4 | SEEK | -0.75 |  | 1000 |  | 2892.5 | 5 | -0.0311 |  | 824.7 | 1236.9 | 1.806 | 164.93 | 247.4 | 1.4999 | 1773 | 18487.1 | [6 empty] | 2026-08-30T16:55:40
chip4 | chip4_0830_1148 | 28 | seek_4 | 4 | SEEK | -0.75 |  | 1000 |  | 2892.5 | 5 | -0.062 |  | 885.3 | 1226.6 | 1.903 | 177.07 | 245.3 | 1.3854 | 1698.7 | 20455.3 | [6 empty] | 2026-08-30T17:28:29
chip5 | chip5_0830_1822 | 1 | 0_locate | 0 | LOC | -0.75 |  | 0 |  | 0 | 10 | 0.0047 |  | 272.7 | 3477.5 | 2.074 | 27.27 | 347.8 | 12.7538 | 3568.3 | 42.9 | [6 empty] | 2026-08-30T18:22:32
chip5 | chip5_0830_1822 | 2 | 0_polarity | 0 | POL1 | -0.75 |  | 0 |  | 0 | 10 | 0.0437 |  | 219.7 | 3211.5 | 3.013 | 21.97 | 321.2 | 14.6199 | 3875.3 | 873.8 | [6 empty] | 2026-08-30T18:36:17
chip5 | chip5_0830_1822 | 3 | stair_1 | 1 | STAIR | -0.75 |  | 0 |  | 0 | 10 | 0.0284 |  | 184.7 | 2990.9 | 2.468 | 18.47 | 299.1 | 16.196 | 3910.3 | 1873.1 | [6 empty] | 2026-08-30T18:52:55
chip5 | chip5_0830_1822 | 4 | stair_1 | 1 | STAIR | -0.75 |  | 0 |  | 0 | 10 | 0.0273 |  | 174 | 2948.1 | 2.855 | 17.4 | 294.8 | 16.9431 | 3921 | 2872.4 | [6 empty] | 2026-08-30T19:09:35
chip5 | chip5_0830_1822 | 5 | rung1_C-0.75 | 1 | BASE | -0.75 |  | 0 |  | 0 | 10 | 0.0262 |  | 168 | 2915.5 | 3.14 | 16.8 | 291.6 | 17.3544 | 1065.3 | 3199.3 | [6 empty] | 2026-08-30T19:15:22
chip5 | chip5_0830_1822 | 6 | rung1_C-0.75 | 1 | BASE2 | -0.75 |  | 0 |  | 0 | 10 | 0.0259 | -0.29 | 166 | 2892.6 | 2.545 | 16.6 | 289.3 | 17.425 | 1058.7 | 3221.2 | [6 empty] | 2026-08-30T19:15:44
chip5 | chip5_0830_1822 | 7 | rung1_C-0.75 | 1 | CYC | -0.75 | 1 | 1 | 3.3 | 3.3 | 10 | 0.0253 | -0.62 | 165.3 | 2873.6 | 2.955 | 16.53 | 287.4 | 17.3804 | 1050 | 3246.7 | [6 empty] | 2026-08-30T19:16:09
chip5 | chip5_0830_1822 | 8 | rung1_C-0.75 | 1 | CYC | -0.75 | 2 | 3 | 6.2 | 9.5 | 10 | 0.0254 | -0.49 | 164 | 2881.5 | 2.487 | 16.4 | 288.1 | 17.5701 | 1050.3 | 3275.1 | [6 empty] | 2026-08-30T19:16:38
chip5 | chip5_0830_1822 | 9 | rung1_C-0.75 | 1 | CYC | -0.75 | 7 | 10 | 20.6 | 30.2 | 10 | 0.0256 | -0.29 | 163.7 | 2861.7 | 2.301 | 16.37 | 286.2 | 17.4848 | 1048.3 | 3318 | [6 empty] | 2026-08-30T19:17:21
chip5 | chip5_0830_1822 | 10 | rung1_C-0.75 | 1 | CYC | -0.75 | 20 | 30 | 58.2 | 88.3 | 10 | 0.0239 | -2 | 163.3 | 2851.6 | 2.53 | 16.33 | 285.2 | 17.459 | 1041 | 3398.4 | [6 empty] | 2026-08-30T19:18:41
chip5 | chip5_0830_1822 | 11 | rung1_C-0.75 | 1 | CYC | -0.75 | 70 | 100 | 202.7 | 291 | 10 | 0.0224 | -3.52 | 160.3 | 2843.1 | 2.346 | 16.03 | 284.3 | 17.7326 | 1033.3 | 3623.3 | [6 empty] | 2026-08-30T19:22:26
chip5 | chip5_0830_1822 | 12 | rung1_C-0.75 | 1 | CYC | -0.75 | 200 | 300 | 578.5 | 869.6 | 10 | 0.0205 | -5.38 | 154.7 | 2803.4 | 2.631 | 15.47 | 280.3 | 18.1253 | 1024 | 4224 | [6 empty] | 2026-08-30T19:32:27
chip5 | chip5_0830_1822 | 13 | rung1_C-0.75 | 1 | CYC | -0.75 | 700 | 1000 | 2022.7 | 2892.3 | 10 | 0.0178 | -8.1 | 142.7 | 2719.5 | 1.452 | 14.27 | 271.9 | 19.0617 | 988 | 6268.9 | [6 empty] | 2026-08-30T20:06:32
chip5 | chip5_0830_1822 | 14 | stair_2 | 2 | STAIR | -0.75 |  | 1000 |  | 2892.3 | 10 | 0.0239 |  | 148 | 2772.4 | 2.894 | 14.8 | 277.2 | 18.7324 | 3947 | 7215.8 | [6 empty] | 2026-08-30T20:21:58
chip5 | chip5_0830_1822 | 15 | stair_2 | 2 | STAIR | -0.75 |  | 1000 |  | 2892.3 | 10 | 0.0249 |  | 146 | 2753.7 | 3.023 | 14.6 | 275.4 | 18.8606 | 3949 | 8142.8 | [6 empty] | 2026-08-30T20:37:26
chip5 | chip5_0830_1822 | 16 | stair_3 | 3 | STAIR | -0.75 |  | 1000 |  | 2892.3 | 10 | 0.0772 |  | 133.3 | 2106 | 22.3 | 13.33 | 210.6 | 15.7952 | 3961.7 | 9142 | [6 empty] | 2026-08-30T20:54:04
chip5 | chip5_0830_1822 | 17 | stair_3 | 3 | STAIR | -0.75 |  | 1000 |  | 2892.3 | 10 | 0.1326 |  | 107 | 1665.4 | 23.695 | 10.7 | 166.5 | 15.5647 | 3988 | 10141.2 | [6 empty] | 2026-08-30T21:10:44
chip5 | chip5_0830_1822 | 18 | rung3_C-0.75 | 3 | BASE | -0.75 |  | 0 |  | 0 | 16.67 | 0.1333 |  | 174.7 | 2740.7 | 39.095 | 10.48 | 164.4 | 15.6909 | 1111 | 10468.9 | [6 empty] | 2026-08-30T21:16:31
chip5 | chip5_0830_1822 | 19 | rung3_C-0.75 | 3 | BASE2 | -0.75 |  | 0 |  | 0 | 16.67 | 0.1334 | 0.05 | 173.7 | 2707 | 38.667 | 10.42 | 162.4 | 15.5873 | 1096.3 | 10490.6 | [6 empty] | 2026-08-30T21:16:53
chip5 | chip5_0830_1822 | 20 | rung3_C-0.75 | 3 | CYC | -0.75 | 1 | 1 | 3.3 | 3.3 | 16.67 | 0.1334 | -0.04 | 171 | 2691.8 | 38.559 | 10.26 | 161.5 | 15.7414 | 1091 | 10516.1 | [6 empty] | 2026-08-30T21:17:19
chip5 | chip5_0830_1822 | 21 | rung3_C-0.75 | 3 | CYC | -0.75 | 2 | 3 | 6.2 | 9.5 | 16.67 | 0.1323 | -1.12 | 170.7 | 2691.9 | 38.206 | 10.24 | 161.5 | 15.7728 | 1087 | 10544.5 | [6 empty] | 2026-08-30T21:17:47
chip5 | chip5_0830_1822 | 22 | rung3_C-0.75 | 3 | CYC | -0.75 | 7 | 10 | 20.7 | 30.2 | 16.67 | 0.1311 | -2.31 | 170.3 | 2691.1 | 38.572 | 10.22 | 161.4 | 15.7989 | 1086 | 10587.4 | [6 empty] | 2026-08-30T21:18:30
chip5 | chip5_0830_1822 | 23 | rung3_C-0.75 | 3 | CYC | -0.75 | 20 | 30 | 58.1 | 88.3 | 16.67 | 0.1302 | -3.21 | 169.7 | 2691.3 | 38.087 | 10.18 | 161.4 | 15.8624 | 1087 | 10667.6 | [6 empty] | 2026-08-30T21:19:50
chip5 | chip5_0830_1822 | 24 | rung3_C-0.75 | 3 | CYC | -0.75 | 70 | 100 | 202.8 | 291.1 | 16.67 | 0.1318 | -1.56 | 164.3 | 2656.4 | 37.846 | 9.86 | 159.4 | 16.165 | 1079.3 | 10892.5 | [6 empty] | 2026-08-30T21:23:35
chip5 | chip5_0830_1822 | 25 | rung3_C-0.75 | 3 | CYC | -0.75 | 200 | 300 | 578.2 | 869.3 | 16.67 | 0.1295 | -3.87 | 161 | 2616.8 | 36.665 | 9.66 | 157 | 16.2532 | 1053 | 11492.8 | [6 empty] | 2026-08-30T21:33:35
chip5 | chip5_0830_2342 | 1 | 0_locate | 0 | LOC | -0.75 |  | 0 |  | 0 | 16.67 | 0.1265 |  | 158.4 | 2744 | 37.783 | 9.5 | 164.6 | 17.323 | 3936.6 | 54 | [6 empty] | 2026-08-30T23:42:24
chip5 | chip5_0830_2342 | 2 | 0_timing/시작 | 0 | START | -0.75 |  | 0 |  | 0 | 16.67 | 0.1301 |  | 153.8 | 2587.5 | 37.761 | 9.23 | 155.2 | 16.8241 | 3941.2 | 119.8 | [6 empty] | 2026-08-30T23:43:21
chip5 | chip5_0830_2342 | 3 | corner_1/코너1 | 1 | SHOT | -0.75 |  | 0 |  | 0 | 16.67 | 0.132 |  | 168.8 | 2793.4 | 39.652 | 10.13 | 167.6 | 16.5486 | 3926.2 | 3204.8 | [6 empty] | 2026-08-31T00:34:46
chip5 | chip5_0830_2342 | 4 | rung1_C-0.75 | 1 | BASE | -0.75 |  | 0 |  | 0 | 16.67 | 0.1354 |  | 166 | 2758.8 | 39.772 | 9.96 | 165.5 | 16.619 | 1127.2 | 3238.6 | [6 empty] | 2026-08-31T00:35:46
chip5 | chip5_0830_2342 | 5 | rung1_C-0.75 | 1 | BASE2 | -0.75 |  | 0 |  | 0 | 16.67 | 0.1348 | -0.55 | 165 | 2713.4 | 38.172 | 9.9 | 162.8 | 16.445 | 1096.8 | 3266.7 | [6 empty] | 2026-08-31T00:36:14
chip5 | chip5_0830_2342 | 6 | rung1_C-0.75 | 1 | CYC | -0.75 | 1 | 1 | 3.3 | 3.3 | 16.67 | 0.1352 | 0.35 | 162.6 | 2701.5 | 38.508 | 9.75 | 162.1 | 16.6141 | 1096.2 | 3298.5 | [6 empty] | 2026-08-31T00:36:46
chip5 | chip5_0830_2342 | 7 | rung1_C-0.75 | 1 | CYC | -0.75 | 2 | 3 | 6.2 | 9.5 | 16.67 | 0.1331 | -1.71 | 162 | 2705.9 | 38.787 | 9.72 | 162.3 | 16.7029 | 1086 | 3333.1 | [6 empty] | 2026-08-31T00:37:20
chip5 | chip5_0830_2342 | 8 | rung1_C-0.75 | 1 | CYC | -0.75 | 7 | 10 | 20.7 | 30.2 | 16.67 | 0.1334 | -1.41 | 160.2 | 2684.8 | 38.56 | 9.61 | 161.1 | 16.7591 | 1091 | 3382.3 | [6 empty] | 2026-08-31T00:38:09
chip5 | chip5_0830_2342 | 9 | rung1_C-0.75 | 1 | CYC | -0.75 | 20 | 30 | 58.4 | 88.6 | 16.67 | 0.1328 | -2.03 | 158.8 | 2670.5 | 39.003 | 9.53 | 160.2 | 16.817 | 1083 | 3469 | [6 empty] | 2026-08-31T00:39:36
chip5 | chip5_0830_2342 | 10 | rung1_C-0.75 | 1 | CYC | -0.75 | 70 | 100 | 202.9 | 291.4 | 16.67 | 0.1319 | -2.87 | 154.4 | 2643.3 | 37.289 | 9.26 | 158.6 | 17.1198 | 1066.6 | 3700.3 | [6 empty] | 2026-08-31T00:43:27
chip5 | chip5_0830_2342 | 11 | rung1_C-0.75 | 1 | CYC | -0.75 | 200 | 300 | 578.7 | 870.2 | 16.67 | 0.1255 | -9.27 | 150.8 | 2614.9 | 37.284 | 9.05 | 156.9 | 17.3402 | 1039.8 | 4307.4 | [6 empty] | 2026-08-31T00:53:35
chip5 | chip5_0830_2342 | 12 | rung1_C-0.75 | 1 | CYC | -0.75 | 700 | 1000 | 2024.8 | 2894.9 | 16.67 | 0.1274 | -7.45 | 142 | 2548.5 | 36.191 | 8.52 | 152.9 | 17.9471 | 1039.8 | 6360.7 | [6 empty] | 2026-08-31T01:27:48
chip5 | chip5_0830_2342 | 13 | corner_2/코너2 | 2 | SHOT | -0.75 |  | 1000 |  | 2894.9 | 16.67 | 0.1239 |  | 149.4 | 2505 | 36.153 | 8.96 | 150.3 | 16.767 | 3945.6 | 10162.3 | [6 empty] | 2026-08-31T02:30:43
chip6 | chip6_0831_1150 | 1 | 0_locate | 0 | LOC | -0.75 |  | 0 |  | 0 | 5 | 0.0628 |  | 631.8 | 625.4 | 2.562 | 126.36 | 125.1 | 0.9899 | 672.6 | 52.3 | [6 empty] | 2026-08-31T11:50:17
chip6 | chip6_0831_1150 | 2 | 0_timing/시작 | 0 | START | -0.75 |  | 0 |  | 0 | 5 | 0.062 |  | 624.2 | 635.7 | 0.847 | 124.84 | 127.1 | 1.0185 | 847 | 118.2 | [6 empty] | 2026-08-31T11:51:14
chip6 | chip6_0831_1150 | 3 | corner_1/코너1 | 1 | SHOT | -0.75 |  | 0 |  | 0 | 5 | 0.1677 |  | 2080.2 | 594.1 | 1.823 | 416.04 | 118.8 | 0.2856 | 973.2 | 2576.9 | [6 empty] | 2026-08-31T12:32:12
chip6 | chip6_0831_1150 | 4 | rung1_C-0.75 | 1 | BASE | -0.75 |  | 0 |  | 0 | 2 | 0.1722 |  | 825.6 | 221.3 | 0.553 | 412.8 | 110.6 | 0.268 | 81.8 | 2608.3 | [6 empty] | 2026-08-31T12:33:10
chip6 | chip6_0831_1150 | 5 | rung1_C-0.75 | 1 | BASE2 | -0.75 |  | 0 |  | 0 | 2 | 0.169 | -3.25 | 822.8 | 210.2 | 0.752 | 411.4 | 105.1 | 0.2555 | 80 | 2636.4 | [6 empty] | 2026-08-31T12:33:38
chip6 | chip6_0831_1150 | 6 | rung1_C-0.75 | 1 | CYC | -0.75 | 1 | 1 | 3.3 | 3.3 | 2 | 0.1849 | 15.91 | 807.6 | 230.6 | 1.015 | 403.8 | 115.3 | 0.2855 | 84.8 | 2668.2 | [6 empty] | 2026-08-31T12:34:10
chip6 | chip6_0831_1150 | 7 | rung1_C-0.75 | 1 | CYC | -0.75 | 2 | 3 | 6.2 | 9.5 | 2 | 0.1824 | 13.38 | 804.6 | 226.9 | 0.678 | 402.3 | 113.4 | 0.282 | 83.6 | 2702.9 | [6 empty] | 2026-08-31T12:34:45
chip6 | chip6_0831_1150 | 8 | rung1_C-0.75 | 1 | CYC | -0.75 | 7 | 10 | 20.7 | 30.2 | 2 | 0.1892 | 20.21 | 799 | 224 | 1.939 | 399.5 | 112 | 0.2803 | 85.4 | 2751.9 | [6 empty] | 2026-08-31T12:35:34
chip6 | chip6_0831_1150 | 9 | rung1_C-0.75 | 1 | CYC | -0.75 | 20 | 30 | 58.5 | 88.7 | 2 | 0.1984 | 29.38 | 792.4 | 226.9 | 0.464 | 396.2 | 113.5 | 0.2864 | 83.6 | 2838.8 | [6 empty] | 2026-08-31T12:37:00
chip6 | chip6_0831_1150 | 10 | rung1_C-0.75 | 1 | CYC | -0.75 | 70 | 100 | 202.9 | 291.6 | 2 | 0.2073 | 38.28 | 780.4 | 227.1 | 0.87 | 390.2 | 113.5 | 0.291 | 85.4 | 3070.2 | [6 empty] | 2026-08-31T12:40:52
chip6 | chip6_0831_1150 | 11 | rung1_C-0.75 | 1 | CYC | -0.75 | 200 | 300 | 578.6 | 870.2 | 2 | 0.2097 | 40.68 | 756.4 | 231.1 | 0.572 | 378.2 | 115.6 | 0.3056 | 84.2 | 3677.3 | [6 empty] | 2026-08-31T12:50:59
chip6 | chip6_0831_1150 | 12 | rung1_C-0.75 | 1 | CYC | -0.75 | 700 | 1000 | 2033.4 | 2903.6 | 2 | 0.2163 | 47.33 | 701.6 | 240.8 | 0.571 | 350.8 | 120.4 | 0.3432 | 87.8 | 5739.1 | [6 empty] | 2026-08-31T13:25:21
chip6 | chip6_0831_1337 | 1 | 0_locate | 0 | LOC | -0.75 |  | 0 |  | 0 | 5 | 0.2172 |  | 1714.6 | 610 | 1.595 | 342.92 | 122 | 0.3558 | 855.2 | 52.4 | [6 empty] | 2026-08-31T13:37:39
chip6 | chip6_0831_1337 | 2 | 0_timing/시작 | 0 | START | -0.75 |  | 0 |  | 0 | 5 | 0.2248 |  | 1711 | 599.7 | 1.646 | 342.2 | 119.9 | 0.3505 | 876.6 | 118.4 | [6 empty] | 2026-08-31T13:38:36
chip6 | chip6_0831_1337 | 3 | rung1_C-0.75 | 1 | BASE | -0.75 |  | 0 |  | 0 | 5 | 0.2166 |  | 1703 | 607.9 | 1.434 | 340.6 | 121.6 | 0.3569 | 228.8 | 150.5 | [6 empty] | 2026-08-31T13:39:34
chip6 | chip6_0831_1337 | 4 | rung1_C-0.75 | 1 | BASE2 | -0.75 |  | 0 |  | 0 | 5 | 0.2108 | -5.81 | 1703 | 609.8 | 0.825 | 340.6 | 122 | 0.3581 | 228 | 178.6 | [6 empty] | 2026-08-31T13:40:02
chip6 | chip6_0831_1337 | 5 | rung1_C-0.75 | 1 | CYC | -0.75 | 1 | 1 | 3.4 | 3.4 | 5 | 0.2171 | 6.29 | 1697.2 | 621.9 | 4.122 | 339.44 | 124.4 | 0.3664 | 228.4 | 210.2 | [6 empty] | 2026-08-31T13:40:34
chip6 | chip6_0831_1337 | 6 | rung1_C-0.75 | 1 | CYC | -0.75 | 2 | 3 | 6.4 | 9.8 | 5 | 0.2149 | 4.15 | 1699.6 | 597.5 | 1.262 | 339.92 | 119.5 | 0.3516 | 219.2 | 245.1 | [6 empty] | 2026-08-31T13:41:08
chip6 | chip6_0831_1337 | 7 | rung1_C-0.75 | 1 | CYC | -0.75 | 7 | 10 | 20.6 | 30.4 | 5 | 0.2202 | 9.46 | 1703.8 | 596 | 1.376 | 340.76 | 119.2 | 0.3498 | 219.6 | 294.3 | [6 empty] | 2026-08-31T13:41:58
chip6 | chip6_0831_1337 | 8 | rung1_C-0.75 | 1 | CYC | -0.75 | 20 | 30 | 58.8 | 89.2 | 5 | 0.2158 | 5.02 | 1695.4 | 617.7 | 1.171 | 339.08 | 123.5 | 0.3643 | 224.2 | 381.4 | [6 empty] | 2026-08-31T13:43:25
chip6 | chip6_0831_1337 | 9 | rung1_C-0.75 | 1 | CYC | -0.75 | 70 | 100 | 204.5 | 293.7 | 5 | 0.222 | 11.25 | 1693.2 | 602.7 | 0.966 | 338.64 | 120.5 | 0.356 | 222.8 | 614.4 | [6 empty] | 2026-08-31T13:47:18
chip6 | chip6_0831_1337 | 10 | rung1_C-0.75 | 1 | CYC | -0.75 | 200 | 300 | 584.8 | 878.5 | 5 | 0.218 | 7.21 | 1670 | 598.2 | 1.158 | 334 | 119.6 | 0.3582 | 223.8 | 1227.6 | [6 empty] | 2026-08-31T13:57:31
chip6 | chip6_0831_1337 | 11 | rung1_C-0.75 | 1 | CYC | -0.75 | 700 | 1000 | 2040.8 | 2919.2 | 5 | 0.2182 | 7.4 | 1583.8 | 605.9 | 0.799 | 316.76 | 121.2 | 0.3826 | 221.6 | 3296.9 | [6 empty] | 2026-08-31T14:32:00
chip6 | chip6_0831_1531 | 1 | 0_locate | 0 | LOC | -0.75 |  | 0 |  | 0 | 5 | 0.2192 |  | 1488.4 | 617.2 | 1.577 | 297.68 | 123.4 | 0.4147 | 868.4 | 52.4 | [6 empty] | 2026-08-31T15:31:46
chip6 | chip6_0831_1531 | 2 | 0_timing/시작 | 0 | START | -0.75 |  | 0 |  | 0 | 5 | 0.2213 |  | 1483.2 | 631.2 | 3.733 | 296.64 | 126.2 | 0.4255 | 884.2 | 118.7 | [6 empty] | 2026-08-31T15:32:43
chip6 | chip6_0831_1531 | 3 | seek1_P1_up/P1_up#1 | 1 | SEEK | -0.75 |  | 0 |  | 0 | 5 | 0.2615 |  | 1549 | 628.8 | 1.074 | 309.8 | 125.8 | 0.4059 | 917.2 | 568.5 | [6 empty] | 2026-08-31T15:40:13
chip6 | chip6_0831_1531 | 4 | seek1_P1_up/P1_up#2 | 1 | SEEK | -0.75 |  | 0 |  | 0 | 5 | 0.2842 |  | 1561.6 | 617.9 | 1.181 | 312.32 | 123.6 | 0.3957 | 885.2 | 1018.4 | [6 empty] | 2026-08-31T15:47:43
chip6 | chip6_0831_1531 | 5 | seek1_P1_up/P1_up#3 | 1 | SEEK | -0.75 |  | 0 |  | 0 | 5 | 0.2891 |  | 1554.4 | 635.8 | 1.467 | 310.88 | 127.2 | 0.409 | 883 | 1468.3 | [6 empty] | 2026-08-31T15:55:13
chip6 | chip6_0831_1531 | 6 | seek1_P1_up/P1_up#4 | 1 | SEEK | -0.75 |  | 0 |  | 0 | 5 | 0.3049 |  | 1565.8 | 616.4 | 1.336 | 313.16 | 123.3 | 0.3936 | 881.4 | 1918.2 | [6 empty] | 2026-08-31T16:02:43
chip6 | chip6_0831_1531 | 7 | seek1_P1_up/P1_up#5 | 1 | SEEK | -0.75 |  | 0 |  | 0 | 5 | 0.3082 |  | 1553.6 | 633.2 | 1.457 | 310.72 | 126.6 | 0.4076 | 893.2 | 2368.1 | [6 empty] | 2026-08-31T16:10:13
chip6 | chip6_0831_1531 | 8 | stop1_P1_up_b1_C-0.75 | 1 | BASE | -0.75 |  | 0 |  | 0 | 5 | 0.2959 |  | 1538.2 | 640.2 | 0.787 | 307.64 | 128 | 0.4162 | 238.4 | 2700.3 | [6 empty] | 2026-08-31T16:16:11
chip6 | chip6_0831_1531 | 9 | stop1_P1_up_b1_C-0.75 | 1 | BASE2 | -0.75 |  | 0 |  | 0 | 5 | 0.2881 | -7.84 | 1534.4 | 618.2 | 0.937 | 306.88 | 123.6 | 0.4029 | 229 | 2728.4 | [6 empty] | 2026-08-31T16:16:39
chip6 | chip6_0831_1531 | 10 | stop1_P1_up_b1_C-0.75 | 1 | CYC | -0.75 | 1 | 1 | 3.3 | 3.3 | 5 | 0.2897 | 1.59 | 1535 | 621.8 | 1.896 | 307 | 124.4 | 0.4051 | 226.2 | 2760.2 | [6 empty] | 2026-08-31T16:17:11
chip6 | chip6_0831_1531 | 11 | stop1_P1_up_b1_C-0.75 | 1 | CYC | -0.75 | 2 | 3 | 6.2 | 9.5 | 5 | 0.2871 | -0.97 | 1540 | 620.2 | 1.021 | 308 | 124 | 0.4027 | 225.6 | 2794.7 | [6 empty] | 2026-08-31T16:17:45
chip6 | chip6_0831_1531 | 12 | stop1_P1_up_b1_C-0.75 | 1 | CYC | -0.75 | 7 | 10 | 20.7 | 30.2 | 5 | 0.2912 | 3.12 | 1537 | 616.4 | 0.973 | 307.4 | 123.3 | 0.4011 | 225.2 | 2843.7 | [6 empty] | 2026-08-31T16:18:34
chip6 | chip6_0831_1531 | 13 | stop1_P1_up_b1_C-0.75 | 1 | CYC | -0.75 | 20 | 30 | 58.1 | 88.3 | 5 | 0.2931 | 5.04 | 1537.8 | 628.5 | 1.299 | 307.56 | 125.7 | 0.4087 | 224.2 | 2930.3 | [6 empty] | 2026-08-31T16:20:01
chip6 | chip6_0831_1531 | 14 | stop1_P1_up_b1_C-0.75 | 1 | CYC | -0.75 | 70 | 100 | 202.6 | 290.9 | 5 | 0.2947 | 6.65 | 1541.2 | 614.2 | 1.436 | 308.24 | 122.8 | 0.3985 | 222.8 | 3161.4 | [6 empty] | 2026-08-31T16:23:52
chip6 | chip6_0831_1531 | 15 | stop1_P1_up_b1_C-0.75 | 1 | CYC | -0.75 | 200 | 300 | 578.7 | 869.6 | 5 | 0.2851 | -3 | 1530.2 | 608.1 | 1.134 | 306.04 | 121.6 | 0.3974 | 227.8 | 3768.5 | [6 empty] | 2026-08-31T16:33:59
chip6 | chip6_0831_1531 | 16 | stop1_P1_up_b1_C-0.75 | 1 | CYC | -0.75 | 700 | 1000 | 2028.8 | 2898.4 | 5 | 0.2795 | -8.55 | 1475.4 | 630.1 | 1.464 | 295.08 | 126 | 0.4271 | 232.6 | 5825.7 | [6 empty] | 2026-08-31T17:08:16
chip6 | chip6_0831_1531 | 17 | stop1_P1_up_b2_C-0.75 | 1 | BASE | -0.75 |  | 0 |  | 0 | 5 | 0.2773 |  | 1475.2 | 613 | 1.794 | 295.04 | 122.6 | 0.4155 | 224.2 | 5858 | [6 empty] | 2026-08-31T17:08:48
chip6 | chip6_0831_1531 | 18 | stop1_P1_up_b2_C-0.75 | 1 | BASE2 | -0.75 |  | 0 |  | 0 | 5 | 0.2758 | -1.53 | 1474.8 | 604.8 | 0.954 | 294.96 | 121 | 0.4101 | 221.8 | 5886.1 | [6 empty] | 2026-08-31T17:09:17
chip6 | chip6_0831_1531 | 19 | stop1_P1_up_b2_C-0.75 | 1 | CYC | -0.75 | 1 | 1 | 3.3 | 3.3 | 5 | 0.279 | 3.29 | 1472 | 611 | 1.235 | 294.4 | 122.2 | 0.4151 | 220 | 5917.9 | [6 empty] | 2026-08-31T17:09:48
chip6 | chip6_0831_1531 | 20 | stop1_P1_up_b2_C-0.75 | 1 | CYC | -0.75 | 2 | 3 | 6.2 | 9.5 | 5 | 0.2782 | 2.46 | 1466.4 | 630.5 | 1.457 | 293.28 | 126.1 | 0.43 | 227 | 5952.6 | [6 empty] | 2026-08-31T17:10:23
chip6 | chip6_0831_1531 | 21 | stop1_P1_up_b2_C-0.75 | 1 | CYC | -0.75 | 7 | 10 | 20.6 | 30.2 | 5 | 0.2797 | 3.91 | 1465.2 | 614.5 | 3.443 | 293.04 | 122.9 | 0.4194 | 238.4 | 6001.6 | [6 empty] | 2026-08-31T17:11:12
chip6 | chip6_0831_1531 | 22 | stop1_P1_up_b2_C-0.75 | 1 | CYC | -0.75 | 20 | 30 | 58.4 | 88.5 | 5 | 0.2778 | 2.04 | 1466.4 | 611.2 | 2.322 | 293.28 | 122.2 | 0.4168 | 223.8 | 6088.5 | [6 empty] | 2026-08-31T17:12:39
chip6 | chip6_0831_1531 | 23 | stop1_P1_up_b2_C-0.75 | 1 | CYC | -0.75 | 70 | 100 | 203.4 | 292 | 5 | 0.2738 | -1.97 | 1468.6 | 635.7 | 3.301 | 293.72 | 127.1 | 0.4328 | 225.2 | 6320.3 | [6 empty] | 2026-08-31T17:16:31
chip6 | chip6_0831_1531 | 24 | stop1_P1_up_b2_C-0.75 | 1 | CYC | -0.75 | 200 | 300 | 578.8 | 870.8 | 5 | 0.2765 | 0.77 | 1461.6 | 613.9 | 0.845 | 292.32 | 122.8 | 0.42 | 224.8 | 6927.7 | [6 empty] | 2026-08-31T17:26:38
chip6 | chip6_0831_1531 | 25 | stop1_P1_up_b2_C-0.75 | 1 | CYC | -0.75 | 700 | 1000 | 2026 | 2896.8 | 5 | 0.2765 | 0.75 | 1423.4 | 624.1 | 1.431 | 284.68 | 124.8 | 0.4385 | 224.8 | 8982.1 | [6 empty] | 2026-08-31T18:00:53
chip6 | chip6_0831_1531 | 26 | seek2_P2_dn/P2_dn#1 | 2 | SEEK | -0.75 |  | 1000 |  | 2896.8 | 5 | 0.2396 |  | 1482.2 | 624.8 | 1.252 | 296.44 | 125 | 0.4215 | 941.2 | 9180.7 | [6 empty] | 2026-08-31T18:03:45
chip6 | chip6_0831_1531 | 27 | seek2_P2_dn/P2_dn#2 | 2 | SEEK | -0.75 |  | 1000 |  | 2896.8 | 5 | 0.1646 |  | 1625.8 | 609.3 | 0.891 | 325.16 | 121.9 | 0.3747 | 993 | 9630.7 | [6 empty] | 2026-08-31T18:11:15
chip6 | chip6_0831_1531 | 28 | seek2_P2_dn/P2_dn#3 | 2 | SEEK | -0.75 |  | 1000 |  | 2896.8 | 5 | 0.1382 |  | 1669 | 601.3 | 1.3 | 333.8 | 120.3 | 0.3603 | 922.2 | 10080.7 | [6 empty] | 2026-08-31T18:18:45
chip6 | chip6_0831_1531 | 29 | seek2_P2_dn/P2_dn#4 | 2 | SEEK | -0.75 |  | 1000 |  | 2896.8 | 5 | 0.1195 |  | 1698 | 607.8 | 1.166 | 339.6 | 121.6 | 0.358 | 914.2 | 10530.7 | [6 empty] | 2026-08-31T18:26:15
chip6 | chip6_0831_1531 | 30 | seek2_P2_dn/P2_dn#5 | 2 | SEEK | -0.75 |  | 1000 |  | 2896.8 | 5 | 0.1066 |  | 1716.2 | 595.9 | 1.548 | 343.24 | 119.2 | 0.3472 | 902.2 | 10980.6 | [6 empty] | 2026-08-31T18:33:45
chip6 | chip6_0831_1531 | 31 | seek2_P2_dn/P2_dn#6 | 2 | SEEK | -0.75 |  | 1000 |  | 2896.8 | 5 | 0.1021 |  | 1723.6 | 591.9 | 1.127 | 344.72 | 118.4 | 0.3434 | 884.8 | 11430.7 | [6 empty] | 2026-08-31T18:41:15
chip6 | chip6_0831_1531 | 32 | stop2_P2_dn_b1_C-0.75 | 2 | BASE | -0.75 |  | 0 |  | 0 | 5 | 0.1325 |  | 1689.6 | 601.2 | 1.677 | 337.92 | 120.2 | 0.3558 | 234.8 | 11762.9 | [6 empty] | 2026-08-31T18:47:13
chip6 | chip6_0831_1531 | 33 | stop2_P2_dn_b1_C-0.75 | 2 | BASE2 | -0.75 |  | 0 |  | 0 | 5 | 0.1217 | -10.79 | 1677 | 603.1 | 1.478 | 335.4 | 120.6 | 0.3596 | 226.6 | 11791 | [6 empty] | 2026-08-31T18:47:41
chip6 | chip6_0831_1531 | 34 | stop2_P2_dn_b1_C-0.75 | 2 | CYC | -0.75 | 1 | 1 | 3.3 | 3.3 | 5 | 0.122 | 0.31 | 1681.2 | 593.8 | 0.867 | 336.24 | 118.8 | 0.3532 | 212 | 11822.8 | [6 empty] | 2026-08-31T18:48:13
chip6 | chip6_0831_1531 | 35 | stop2_P2_dn_b1_C-0.75 | 2 | CYC | -0.75 | 2 | 3 | 6.2 | 9.5 | 5 | 0.1252 | 3.48 | 1672.6 | 595.1 | 1.374 | 334.52 | 119 | 0.3558 | 216.8 | 11857.4 | [6 empty] | 2026-08-31T18:48:48
chip6 | chip6_0831_1531 | 36 | stop2_P2_dn_b1_C-0.75 | 2 | CYC | -0.75 | 7 | 10 | 20.8 | 30.3 | 5 | 0.1209 | -0.78 | 1674 | 604.2 | 0.897 | 334.8 | 120.8 | 0.3609 | 220.4 | 11906.6 | [6 empty] | 2026-08-31T18:49:37
chip6 | chip6_0831_1531 | 37 | stop2_P2_dn_b1_C-0.75 | 2 | CYC | -0.75 | 20 | 30 | 58.2 | 88.5 | 5 | 0.1257 | 3.97 | 1676.8 | 589.3 | 1.186 | 335.36 | 117.9 | 0.3514 | 217.8 | 11993.3 | [6 empty] | 2026-08-31T18:51:04
chip6 | chip6_0831_1531 | 38 | stop2_P2_dn_b1_C-0.75 | 2 | CYC | -0.75 | 70 | 100 | 202.8 | 291.3 | 5 | 0.1374 | 15.68 | 1667 | 594.9 | 1.668 | 333.4 | 119 | 0.3569 | 223.2 | 12224.5 | [6 empty] | 2026-08-31T18:54:55
chip6 | chip6_0831_1531 | 39 | stop2_P2_dn_b1_C-0.75 | 2 | CYC | -0.75 | 200 | 300 | 577.9 | 869.2 | 5 | 0.1323 | 10.63 | 1655.6 | 605.9 | 1.624 | 331.12 | 121.2 | 0.366 | 227 | 12830.8 | [6 empty] | 2026-08-31T19:05:01
chip6 | chip6_0831_1531 | 40 | stop2_P2_dn_b1_C-0.75 | 2 | CYC | -0.75 | 700 | 1000 | 2024.7 | 2893.9 | 5 | 0.1412 | 19.53 | 1605.4 | 622.2 | 1.48 | 321.08 | 124.4 | 0.3876 | 227.2 | 14883.9 | [6 empty] | 2026-08-31T19:39:14
chip6 | chip6_0831_1531 | 41 | stop2_P2_dn_b2_C-0.75 | 2 | BASE | -0.75 |  | 0 |  | 0 | 5 | 0.1407 |  | 1599.6 | 604.5 | 1.209 | 319.92 | 120.9 | 0.3779 | 223.8 | 14916.1 | [6 empty] | 2026-08-31T19:39:47
chip6 | chip6_0831_1531 | 42 | stop2_P2_dn_b2_C-0.75 | 2 | BASE2 | -0.75 |  | 0 |  | 0 | 5 | 0.1375 | -3.25 | 1600.8 | 597.2 | 1.299 | 320.16 | 119.4 | 0.3731 | 216.4 | 14944.1 | [6 empty] | 2026-08-31T19:40:15
chip6 | chip6_0831_1531 | 43 | stop2_P2_dn_b2_C-0.75 | 2 | CYC | -0.75 | 1 | 1 | 3.3 | 3.3 | 5 | 0.1375 | 0 | 1596.8 | 603.6 | 1.311 | 319.36 | 120.7 | 0.378 | 216.6 | 14975.8 | [6 empty] | 2026-08-31T19:40:46
chip6 | chip6_0831_1531 | 44 | stop2_P2_dn_b2_C-0.75 | 2 | CYC | -0.75 | 2 | 3 | 6.2 | 9.5 | 5 | 0.1442 | 6.73 | 1593.6 | 600.1 | 1.589 | 318.72 | 120 | 0.3766 | 218 | 15010.4 | [6 empty] | 2026-08-31T19:41:21
chip6 | chip6_0831_1531 | 45 | stop2_P2_dn_b2_C-0.75 | 2 | CYC | -0.75 | 7 | 10 | 20.6 | 30.1 | 5 | 0.1399 | 2.38 | 1588 | 598 | 1.37 | 317.6 | 119.6 | 0.3766 | 230.8 | 15059.5 | [6 empty] | 2026-08-31T19:42:10
chip6 | chip6_0831_1531 | 46 | stop2_P2_dn_b2_C-0.75 | 2 | CYC | -0.75 | 20 | 30 | 58.3 | 88.4 | 5 | 0.1544 | 16.94 | 1615.6 | 605.7 | 0.98 | 323.12 | 121.1 | 0.3749 | 226.4 | 15146.1 | [6 empty] | 2026-08-31T19:43:37
chip6 | chip6_0831_1531 | 47 | stop2_P2_dn_b2_C-0.75 | 2 | CYC | -0.75 | 70 | 100 | 203.7 | 292 | 5 | 0.1621 | 24.65 | 1617.2 | 596.4 | 3.593 | 323.44 | 119.3 | 0.3688 | 220.4 | 15378.3 | [6 empty] | 2026-08-31T19:47:29
chip6 | chip6_0831_1531 | 48 | stop2_P2_dn_b2_C-0.75 | 2 | CYC | -0.75 | 200 | 300 | 579.9 | 872 | 5 | 0.161 | 23.52 | 1611.2 | 579.6 | 0.839 | 322.24 | 115.9 | 0.3597 | 216.2 | 15986.6 | [6 empty] | 2026-08-31T19:57:37
chip6 | chip6_0831_1531 | 49 | stop2_P2_dn_b2_C-0.75 | 2 | CYC | -0.75 | 700 | 1000 | 2028.3 | 2900.3 | 5 | 0.1638 | 26.37 | 1573.4 | 594.8 | 4.247 | 314.68 | 119 | 0.378 | 215.2 | 18043.3 | [6 empty] | 2026-08-31T20:31:54
chip6 | chip6_0831_1531 | 50 | seek3_P3_dn2/P3_dn2#1 | 3 | SEEK | -0.75 |  | 1000 |  | 2900.3 | 5 | 0.1182 |  | 1647.2 | 590.5 | 1.552 | 329.44 | 118.1 | 0.3585 | 928.8 | 18605.3 | [6 empty] | 2026-08-31T20:40:50
chip6 | chip6_0831_1531 | 51 | seek3_P3_dn2/P3_dn2#2 | 3 | SEEK | -0.75 |  | 1000 |  | 2900.3 | 5 | 0.0976 |  | 1683.6 | 580.3 | 2.017 | 336.72 | 116.1 | 0.3447 | 885.2 | 19167.2 | [6 empty] | 2026-08-31T20:50:12
chip6 | chip6_0831_1531 | 52 | seek3_P3_dn2/P3_dn2#3 | 3 | SEEK | -0.75 |  | 1000 |  | 2900.3 | 5 | 0.0854 |  | 1690.4 | 568.7 | 0.98 | 338.08 | 113.7 | 0.3364 | 866.6 | 19728.9 | [6 empty] | 2026-08-31T20:59:33
chip6 | chip6_0831_1531 | 53 | seek3_P3_dn2/P3_dn2#4 | 3 | SEEK | -0.75 |  | 1000 |  | 2900.3 | 5 | 0.0873 |  | 1681 | 569.9 | 1.383 | 336.2 | 114 | 0.339 | 854.4 | 20290.8 | [6 empty] | 2026-08-31T21:08:55
chip6 | chip6_0901_0025 | 1 | 0_locate | 0 | LOC | -0.75 |  | 0 |  | 0 | 5 | 0.1558 |  | 1512.4 | 587.5 | 3.17 | 302.48 | 117.5 | 0.3885 | 753.8 | 52.2 | [6 empty] | 2026-09-01T00:25:15
chip6 | chip6_0901_0025 | 2 | 0_timing/시작 | 0 | START | -0.75 |  | 0 |  | 0 | 5 | 0.1513 |  | 1514 | 600.3 | 1.383 | 302.8 | 120.1 | 0.3965 | 870.8 | 118.6 | [6 empty] | 2026-09-01T00:26:12
chip6 | chip6_0901_0025 | 3 | 1_scan/a/program | 0 | SCAN | -0.75 |  | 0 |  | 0 | 5 | 0.0696 |  | 1710.6 | 576.5 | 1.355 | 342.12 | 115.3 | 0.337 | 970.2 | 317.3 | [6 empty] | 2026-09-01T00:29:30
chip6 | chip6_0901_0025 | 4 | 1_scan/b/program | 0 | SCAN | -0.75 |  | 0 |  | 0 | 5 | 0.1659 |  | 1829.2 | 535.7 | 4.182 | 365.84 | 107.1 | 0.2929 | 910.4 | 516 | [6 empty] | 2026-09-01T00:32:49
chip6 | chip6_0901_0025 | 5 | 2_climb/R1 | 0 | CLIMB | -0.75 |  | 0 |  | 0 | 5 | 0.1805 |  | 1837 | 571.2 | 2.138 | 367.4 | 114.2 | 0.311 | 836.8 | 966 | [6 empty] | 2026-09-01T00:40:19
chip6 | chip6_0901_0025 | 6 | 2_climb/R2 | 0 | CLIMB | -0.75 |  | 0 |  | 0 | 5 | 0.137 |  | 1730 | 586.1 | 1.677 | 346 | 117.2 | 0.3388 | 933.4 | 1416.1 | [6 empty] | 2026-09-01T00:47:49
chip6 | chip6_0901_0025 | 7 | stop1_TOP_b1_C-0.75 | 1 | BASE | -0.75 |  | 0 |  | 0 | 5 | 0.1221 |  | 1713.8 | 585.4 | 1.546 | 342.76 | 117.1 | 0.3416 | 218 | 1748.4 | [6 empty] | 2026-09-01T00:53:48
chip6 | chip6_0901_0025 | 8 | stop1_TOP_b1_C-0.75 | 1 | BASE2 | -0.75 |  | 0 |  | 0 | 5 | 0.1237 | 1.6 | 1705.2 | 558.6 | 1.711 | 341.04 | 111.7 | 0.3276 | 206.6 | 1776.5 | [6 empty] | 2026-09-01T00:54:16
chip6 | chip6_0901_0025 | 9 | stop1_TOP_b1_C-0.75 | 1 | CYC | -0.75 | 1 | 1 | 3.3 | 3.3 | 5 | 0.1156 | -8.05 | 1694 | 592.4 | 1.131 | 338.8 | 118.5 | 0.3497 | 215.6 | 1808.3 | [6 empty] | 2026-09-01T00:54:48
chip6 | chip6_0901_0025 | 10 | stop1_TOP_b1_C-0.75 | 1 | CYC | -0.75 | 2 | 3 | 6.2 | 9.5 | 5 | 0.1247 | 1.05 | 1694.2 | 581.6 | 1.939 | 338.84 | 116.3 | 0.3433 | 214.2 | 1843 | [6 empty] | 2026-09-01T00:55:22
chip6 | chip6_0901_0025 | 11 | stop1_TOP_b1_C-0.75 | 1 | CYC | -0.75 | 7 | 10 | 20.7 | 30.2 | 5 | 0.1228 | -0.86 | 1689.2 | 581.2 | 1.308 | 337.84 | 116.2 | 0.3441 | 213.2 | 1892.2 | [6 empty] | 2026-09-01T00:56:11
chip6 | chip6_0901_0025 | 12 | stop1_TOP_b1_C-0.75 | 1 | CYC | -0.75 | 20 | 30 | 58.3 | 88.5 | 5 | 0.1279 | 4.27 | 1695.8 | 581.7 | 1.463 | 339.16 | 116.3 | 0.343 | 215.2 | 1979 | [6 empty] | 2026-09-01T00:57:38
chip6 | chip6_0901_0025 | 13 | stop1_TOP_b1_C-0.75 | 1 | CYC | -0.75 | 70 | 100 | 203 | 291.5 | 5 | 0.1309 | 7.26 | 1690.2 | 582.2 | 1.552 | 338.04 | 116.4 | 0.3444 | 213.4 | 2210.4 | [6 empty] | 2026-09-01T01:01:30
chip6 | chip6_0901_0025 | 14 | stop1_TOP_b1_C-0.75 | 1 | CYC | -0.75 | 200 | 300 | 578.6 | 870.1 | 5 | 0.1348 | 11.12 | 1675.2 | 589.4 | 1.116 | 335.04 | 117.9 | 0.3518 | 216.8 | 2817.3 | [6 empty] | 2026-09-01T01:11:37
chip6 | chip6_0901_0025 | 15 | stop1_TOP_b1_C-0.75 | 1 | CYC | -0.75 | 700 | 1000 | 2025.2 | 2895.3 | 5 | 0.1418 | 18.16 | 1635.2 | 610.6 | 1.409 | 327.04 | 122.1 | 0.3734 | 221.4 | 4871 | [6 empty] | 2026-09-01T01:45:50
chip6 | chip6_0901_0025 | 16 | stop1_TOP_b2_C-0.75 | 1 | BASE | -0.75 |  | 0 |  | 0 | 5 | 0.1387 |  | 1631.8 | 572.1 | 1.255 | 326.36 | 114.4 | 0.3506 | 214.4 | 4903.2 | [6 empty] | 2026-09-01T01:46:23
chip6 | chip6_0901_0025 | 17 | stop1_TOP_b2_C-0.75 | 1 | BASE2 | -0.75 |  | 0 |  | 0 | 5 | 0.1385 | -0.21 | 1629 | 577.1 | 1.191 | 325.8 | 115.4 | 0.3543 | 211.8 | 4931.4 | [6 empty] | 2026-09-01T01:46:51
chip6 | chip6_0901_0025 | 18 | stop1_TOP_b2_C-0.75 | 1 | CYC | -0.75 | 1 | 1 | 3.3 | 3.3 | 5 | 0.1333 | -5.14 | 1627 | 587.7 | 1.136 | 325.4 | 117.5 | 0.3612 | 216.8 | 4963.1 | [6 empty] | 2026-09-01T01:47:22
chip6 | chip6_0901_0025 | 19 | stop1_TOP_b2_C-0.75 | 1 | CYC | -0.75 | 2 | 3 | 6.3 | 9.6 | 5 | 0.1368 | -1.73 | 1628 | 595.3 | 0.99 | 325.6 | 119.1 | 0.3657 | 215.4 | 4997.7 | [6 empty] | 2026-09-01T01:47:57
chip6 | chip6_0901_0025 | 20 | stop1_TOP_b2_C-0.75 | 1 | CYC | -0.75 | 7 | 10 | 20.7 | 30.3 | 5 | 0.1395 | 1 | 1633.6 | 588.8 | 0.784 | 326.72 | 117.8 | 0.3604 | 214.8 | 5046.8 | [6 empty] | 2026-09-01T01:48:46
chip6 | chip6_0901_0025 | 21 | stop1_TOP_b2_C-0.75 | 1 | CYC | -0.75 | 20 | 30 | 58.2 | 88.5 | 5 | 0.139 | 0.49 | 1630 | 596.1 | 1.227 | 326 | 119.2 | 0.3657 | 219.2 | 5133.4 | [6 empty] | 2026-09-01T01:50:13
chip6 | chip6_0901_0025 | 22 | stop1_TOP_b2_C-0.75 | 1 | CYC | -0.75 | 70 | 100 | 202.9 | 291.4 | 5 | 0.1443 | 5.81 | 1637.4 | 579.3 | 1.635 | 327.48 | 115.9 | 0.3538 | 212.6 | 5364.9 | [6 empty] | 2026-09-01T01:54:04
chip6 | chip6_0901_0025 | 23 | stop1_TOP_b2_C-0.75 | 1 | CYC | -0.75 | 200 | 300 | 579.3 | 870.7 | 5 | 0.1466 | 8.09 | 1629 | 581.5 | 1.356 | 325.8 | 116.3 | 0.357 | 212.4 | 5972.7 | [6 empty] | 2026-09-01T02:04:12
chip6 | chip6_0901_0025 | 24 | stop1_TOP_b2_C-0.75 | 1 | CYC | -0.75 | 700 | 1000 | 2025.1 | 2895.8 | 5 | 0.144 | 5.55 | 1609 | 570.6 | 1.258 | 321.8 | 114.1 | 0.3546 | 211.2 | 8026.3 | [6 empty] | 2026-09-01T02:38:26
chip6 | chip6_0901_0025 | 25 | stop1_TOP_b3_C-0.75 | 1 | BASE | -0.75 |  | 0 |  | 0 | 5 | 0.1457 |  | 1600.8 | 571.9 | 1.932 | 320.16 | 114.4 | 0.3573 | 208 | 8058.4 | [6 empty] | 2026-09-01T02:38:58
chip6 | chip6_0901_0025 | 26 | stop1_TOP_b3_C-0.75 | 1 | BASE2 | -0.75 |  | 0 |  | 0 | 5 | 0.1401 | -5.57 | 1599 | 569.3 | 1.396 | 319.8 | 113.9 | 0.356 | 210 | 8086.5 | [6 empty] | 2026-09-01T02:39:26
chip6 | chip6_0901_0025 | 27 | stop1_TOP_b3_C-0.75 | 1 | CYC | -0.75 | 1 | 1 | 3.3 | 3.3 | 5 | 0.1431 | 2.98 | 1594.8 | 590.3 | 1.878 | 318.96 | 118.1 | 0.3701 | 213.8 | 8118.2 | [6 empty] | 2026-09-01T02:39:58
chip6 | chip6_0901_0025 | 28 | stop1_TOP_b3_C-0.75 | 1 | CYC | -0.75 | 2 | 3 | 6.2 | 9.5 | 5 | 0.1462 | 6.12 | 1594 | 587.7 | 1.081 | 318.8 | 117.5 | 0.3687 | 214.6 | 8152.9 | [6 empty] | 2026-09-01T02:40:32
chip6 | chip6_0901_0025 | 29 | stop1_TOP_b3_C-0.75 | 1 | CYC | -0.75 | 7 | 10 | 20.7 | 30.1 | 5 | 0.147 | 6.83 | 1595.2 | 590.4 | 1.589 | 319.04 | 118.1 | 0.3701 | 212.8 | 8202 | [6 empty] | 2026-09-01T02:41:21
chip6 | chip6_0901_0025 | 30 | stop1_TOP_b3_C-0.75 | 1 | CYC | -0.75 | 20 | 30 | 58.1 | 88.2 | 5 | 0.1535 | 13.39 | 1591.8 | 594.4 | 1.563 | 318.36 | 118.9 | 0.3734 | 216.8 | 8288.6 | [6 empty] | 2026-09-01T02:42:48
chip6 | chip6_0901_0025 | 31 | stop1_TOP_b3_C-0.75 | 1 | CYC | -0.75 | 70 | 100 | 202.9 | 291.2 | 5 | 0.1482 | 8.06 | 1600.6 | 583.1 | 1.746 | 320.12 | 116.6 | 0.3643 | 217.6 | 8520.1 | [6 empty] | 2026-09-01T02:46:39
chip6 | chip6_0901_0025 | 32 | stop1_TOP_b3_C-0.75 | 1 | CYC | -0.75 | 200 | 300 | 578.9 | 870.1 | 5 | 0.1486 | 8.5 | 1594.4 | 599.9 | 1.144 | 318.88 | 120 | 0.3762 | 218 | 9127.5 | [6 empty] | 2026-09-01T02:56:47
chip6 | chip6_0901_0025 | 33 | stop1_TOP_b3_C-0.75 | 1 | CYC | -0.75 | 700 | 1000 | 2026 | 2896.1 | 5 | 0.1549 | 14.77 | 1578.8 | 581.1 | 1.332 | 315.76 | 116.2 | 0.3681 | 214 | 11182 | [6 empty] | 2026-09-01T03:31:01

## 곡선원본
칩 | 런 | seq | phase | rung | center_v | cyc_total | v | v_dac_a | v_dac_b | integ_ms | code | timestamp
chip3 | chip3_0828_1751 | 1 | 0_locate | 0 | 0 | 0 | -1 | -1 | 1 | 2 | 1012.7 | 2026-08-28T17:51:23
chip3 | chip3_0828_1751 | 1 | 0_locate | 0 | 0 | 0 | -0.95 | -0.95 | 0.95 | 2 | 997.3 | 2026-08-28T17:51:23
chip3 | chip3_0828_1751 | 1 | 0_locate | 0 | 0 | 0 | -0.9 | -0.9 | 0.9 | 2 | 980.7 | 2026-08-28T17:51:23
chip3 | chip3_0828_1751 | 1 | 0_locate | 0 | 0 | 0 | -0.85 | -0.85 | 0.85 | 2 | 963.7 | 2026-08-28T17:51:23
chip3 | chip3_0828_1751 | 1 | 0_locate | 0 | 0 | 0 | -0.8 | -0.8 | 0.8 | 2 | 950.3 | 2026-08-28T17:51:23
chip3 | chip3_0828_1751 | 1 | 0_locate | 0 | 0 | 0 | -0.75 | -0.75 | 0.75 | 2 | 935 | 2026-08-28T17:51:23
chip3 | chip3_0828_1751 | 1 | 0_locate | 0 | 0 | 0 | -0.7 | -0.7 | 0.7 | 2 | 920 | 2026-08-28T17:51:23
chip3 | chip3_0828_1751 | 1 | 0_locate | 0 | 0 | 0 | -0.65 | -0.65 | 0.65 | 2 | 907.3 | 2026-08-28T17:51:23
chip3 | chip3_0828_1751 | 1 | 0_locate | 0 | 0 | 0 | -0.6 | -0.6 | 0.6 | 2 | 896 | 2026-08-28T17:51:23
chip3 | chip3_0828_1751 | 1 | 0_locate | 0 | 0 | 0 | -0.55 | -0.55 | 0.55 | 2 | 883.7 | 2026-08-28T17:51:23
chip3 | chip3_0828_1751 | 1 | 0_locate | 0 | 0 | 0 | -0.5 | -0.5 | 0.5 | 2 | 873.7 | 2026-08-28T17:51:23
chip3 | chip3_0828_1751 | 1 | 0_locate | 0 | 0 | 0 | -0.45 | -0.45 | 0.45 | 2 | 864.7 | 2026-08-28T17:51:23
chip3 | chip3_0828_1751 | 1 | 0_locate | 0 | 0 | 0 | -0.4 | -0.4 | 0.4 | 2 | 856.3 | 2026-08-28T17:51:23
chip3 | chip3_0828_1751 | 1 | 0_locate | 0 | 0 | 0 | -0.35 | -0.35 | 0.35 | 2 | 849.7 | 2026-08-28T17:51:23
chip3 | chip3_0828_1751 | 1 | 0_locate | 0 | 0 | 0 | -0.3 | -0.3 | 0.3 | 2 | 843.7 | 2026-08-28T17:51:23
chip3 | chip3_0828_1751 | 1 | 0_locate | 0 | 0 | 0 | -0.25 | -0.25 | 0.25 | 2 | 838.7 | 2026-08-28T17:51:23
chip3 | chip3_0828_1751 | 1 | 0_locate | 0 | 0 | 0 | -0.2 | -0.2 | 0.2 | 2 | 834.3 | 2026-08-28T17:51:23
chip3 | chip3_0828_1751 | 1 | 0_locate | 0 | 0 | 0 | -0.15 | -0.15 | 0.15 | 2 | 832 | 2026-08-28T17:51:23
chip3 | chip3_0828_1751 | 1 | 0_locate | 0 | 0 | 0 | -0.1 | -0.1 | 0.1 | 2 | 830.3 | 2026-08-28T17:51:23
chip3 | chip3_0828_1751 | 1 | 0_locate | 0 | 0 | 0 | -0.05 | -0.05 | 0.05 | 2 | 830 | 2026-08-28T17:51:23
chip3 | chip3_0828_1751 | 1 | 0_locate | 0 | 0 | 0 | 0 | 0 | 0 | 2 | 830 | 2026-08-28T17:51:23
chip3 | chip3_0828_1751 | 1 | 0_locate | 0 | 0 | 0 | 0.05 | 0.05 | -0.05 | 2 | 831 | 2026-08-28T17:51:23
chip3 | chip3_0828_1751 | 1 | 0_locate | 0 | 0 | 0 | 0.1 | 0.1 | -0.1 | 2 | 834.3 | 2026-08-28T17:51:23
chip3 | chip3_0828_1751 | 1 | 0_locate | 0 | 0 | 0 | 0.15 | 0.15 | -0.15 | 2 | 839 | 2026-08-28T17:51:23
chip3 | chip3_0828_1751 | 1 | 0_locate | 0 | 0 | 0 | 0.2 | 0.2 | -0.2 | 2 | 841 | 2026-08-28T17:51:23
chip3 | chip3_0828_1751 | 1 | 0_locate | 0 | 0 | 0 | 0.25 | 0.25 | -0.25 | 2 | 847 | 2026-08-28T17:51:23
chip3 | chip3_0828_1751 | 1 | 0_locate | 0 | 0 | 0 | 0.3 | 0.3 | -0.3 | 2 | 855 | 2026-08-28T17:51:23
chip3 | chip3_0828_1751 | 1 | 0_locate | 0 | 0 | 0 | 0.35 | 0.35 | -0.35 | 2 | 862.7 | 2026-08-28T17:51:23
chip3 | chip3_0828_1751 | 1 | 0_locate | 0 | 0 | 0 | 0.4 | 0.4 | -0.4 | 2 | 871 | 2026-08-28T17:51:23
chip3 | chip3_0828_1751 | 1 | 0_locate | 0 | 0 | 0 | 0.45 | 0.45 | -0.45 | 2 | 880.7 | 2026-08-28T17:51:23
chip3 | chip3_0828_1751 | 1 | 0_locate | 0 | 0 | 0 | 0.5 | 0.5 | -0.5 | 2 | 892 | 2026-08-28T17:51:23
chip3 | chip3_0828_1751 | 1 | 0_locate | 0 | 0 | 0 | 0.55 | 0.55 | -0.55 | 2 | 903.7 | 2026-08-28T17:51:23
chip3 | chip3_0828_1751 | 1 | 0_locate | 0 | 0 | 0 | 0.6 | 0.6 | -0.6 | 2 | 916.7 | 2026-08-28T17:51:23
chip3 | chip3_0828_1751 | 1 | 0_locate | 0 | 0 | 0 | 0.65 | 0.65 | -0.65 | 2 | 931 | 2026-08-28T17:51:23
chip3 | chip3_0828_1751 | 1 | 0_locate | 0 | 0 | 0 | 0.7 | 0.7 | -0.7 | 2 | 945.3 | 2026-08-28T17:51:23
chip3 | chip3_0828_1751 | 1 | 0_locate | 0 | 0 | 0 | 0.75 | 0.75 | -0.75 | 2 | 960 | 2026-08-28T17:51:23
chip3 | chip3_0828_1751 | 1 | 0_locate | 0 | 0 | 0 | 0.8 | 0.8 | -0.8 | 2 | 976.7 | 2026-08-28T17:51:23
chip3 | chip3_0828_1751 | 1 | 0_locate | 0 | 0 | 0 | 0.85 | 0.85 | -0.85 | 2 | 996.3 | 2026-08-28T17:51:23
chip3 | chip3_0828_1751 | 1 | 0_locate | 0 | 0 | 0 | 0.9 | 0.9 | -0.9 | 2 | 1012.7 | 2026-08-28T17:51:23
chip3 | chip3_0828_1751 | 1 | 0_locate | 0 | 0 | 0 | 0.95 | 0.95 | -0.95 | 2 | 1033 | 2026-08-28T17:51:23
chip3 | chip3_0828_1751 | 1 | 0_locate | 0 | 0 | 0 | 1 | 1 | -1 | 2 | 1054 | 2026-08-28T17:51:23
chip3 | chip3_0828_1751 | 2 | 1_preset | 0 | 0 | 0 | -0.6432 | -0.6432 | 0.6432 | 2 | 1255 | 2026-08-28T17:54:57
chip3 | chip3_0828_1751 | 2 | 1_preset | 0 | 0 | 0 | -0.5932 | -0.5932 | 0.5932 | 2 | 1249 | 2026-08-28T17:54:57
chip3 | chip3_0828_1751 | 2 | 1_preset | 0 | 0 | 0 | -0.5432 | -0.5432 | 0.5432 | 2 | 1241.7 | 2026-08-28T17:54:57
chip3 | chip3_0828_1751 | 2 | 1_preset | 0 | 0 | 0 | -0.4932 | -0.4932 | 0.4932 | 2 | 1241 | 2026-08-28T17:54:57
chip3 | chip3_0828_1751 | 2 | 1_preset | 0 | 0 | 0 | -0.4432 | -0.4432 | 0.4432 | 2 | 1239.7 | 2026-08-28T17:54:57
chip3 | chip3_0828_1751 | 2 | 1_preset | 0 | 0 | 0 | -0.3932 | -0.3932 | 0.3932 | 2 | 1240 | 2026-08-28T17:54:57
chip3 | chip3_0828_1751 | 2 | 1_preset | 0 | 0 | 0 | -0.3432 | -0.3432 | 0.3432 | 2 | 1239.7 | 2026-08-28T17:54:57
chip3 | chip3_0828_1751 | 2 | 1_preset | 0 | 0 | 0 | -0.2932 | -0.2932 | 0.2932 | 2 | 1240.7 | 2026-08-28T17:54:57
chip3 | chip3_0828_1751 | 2 | 1_preset | 0 | 0 | 0 | -0.2432 | -0.2432 | 0.2432 | 2 | 1244 | 2026-08-28T17:54:57
chip3 | chip3_0828_1751 | 2 | 1_preset | 0 | 0 | 0 | -0.1932 | -0.1932 | 0.1932 | 2 | 1246.3 | 2026-08-28T17:54:57
chip3 | chip3_0828_1751 | 2 | 1_preset | 0 | 0 | 0 | -0.1432 | -0.1432 | 0.1432 | 2 | 1250.3 | 2026-08-28T17:54:57
chip3 | chip3_0828_1751 | 2 | 1_preset | 0 | 0 | 0 | -0.0932 | -0.0932 | 0.0932 | 2 | 1255.3 | 2026-08-28T17:54:57
chip3 | chip3_0828_1751 | 2 | 1_preset | 0 | 0 | 0 | -0.0432 | -0.0432 | 0.0432 | 2 | 1261 | 2026-08-28T17:54:57
chip3 | chip3_0828_1751 | 2 | 1_preset | 0 | 0 | 0 | 0.0068 | 0.0068 | -0.0068 | 2 | 1269.7 | 2026-08-28T17:54:57
chip3 | chip3_0828_1751 | 2 | 1_preset | 0 | 0 | 0 | 0.0568 | 0.0568 | -0.0568 | 2 | 1277.7 | 2026-08-28T17:54:57
chip3 | chip3_0828_1751 | 2 | 1_preset | 0 | 0 | 0 | 0.1068 | 0.1068 | -0.1068 | 2 | 1284 | 2026-08-28T17:54:57
chip3 | chip3_0828_1751 | 2 | 1_preset | 0 | 0 | 0 | 0.1568 | 0.1568 | -0.1568 | 2 | 1294.7 | 2026-08-28T17:54:57
chip3 | chip3_0828_1751 | 2 | 1_preset | 0 | 0 | 0 | 0.2068 | 0.2068 | -0.2068 | 2 | 1305.7 | 2026-08-28T17:54:57
chip3 | chip3_0828_1751 | 2 | 1_preset | 0 | 0 | 0 | 0.2568 | 0.2568 | -0.2568 | 2 | 1316.7 | 2026-08-28T17:54:57
chip3 | chip3_0828_1751 | 2 | 1_preset | 0 | 0 | 0 | 0.3068 | 0.3068 | -0.3068 | 2 | 1328.3 | 2026-08-28T17:54:57
chip3 | chip3_0828_1751 | 2 | 1_preset | 0 | 0 | 0 | 0.3568 | 0.3568 | -0.3568 | 2 | 1342.3 | 2026-08-28T17:54:57
chip3 | chip3_0828_1751 | 2 | 1_preset | 0 | 0 | 0 | 0.4068 | 0.4068 | -0.4068 | 2 | 1356.7 | 2026-08-28T17:54:57
chip3 | chip3_0828_1751 | 2 | 1_preset | 0 | 0 | 0 | 0.4568 | 0.4568 | -0.4568 | 2 | 1371 | 2026-08-28T17:54:57
chip3 | chip3_0828_1751 | 2 | 1_preset | 0 | 0 | 0 | 0.5068 | 0.5068 | -0.5068 | 2 | 1386.7 | 2026-08-28T17:54:57
chip3 | chip3_0828_1751 | 2 | 1_preset | 0 | 0 | 0 | 0.5568 | 0.5568 | -0.5568 | 2 | 1403.7 | 2026-08-28T17:54:57
chip3 | chip3_0828_1751 | 3 | rung1_C+0.00 | 1 | 0 | 0 | -0.9784 | -0.9784 | 0.9784 | 2 | 1261.3 | 2026-08-28T17:55:19
chip3 | chip3_0828_1751 | 3 | rung1_C+0.00 | 1 | 0 | 0 | -0.9284 | -0.9284 | 0.9284 | 2 | 1252 | 2026-08-28T17:55:19
chip3 | chip3_0828_1751 | 3 | rung1_C+0.00 | 1 | 0 | 0 | -0.8784 | -0.8784 | 0.8784 | 2 | 1243.7 | 2026-08-28T17:55:19
chip3 | chip3_0828_1751 | 3 | rung1_C+0.00 | 1 | 0 | 0 | -0.8284 | -0.8284 | 0.8284 | 2 | 1236.3 | 2026-08-28T17:55:19
chip3 | chip3_0828_1751 | 3 | rung1_C+0.00 | 1 | 0 | 0 | -0.7784 | -0.7784 | 0.7784 | 2 | 1230.7 | 2026-08-28T17:55:19
chip3 | chip3_0828_1751 | 3 | rung1_C+0.00 | 1 | 0 | 0 | -0.7284 | -0.7284 | 0.7284 | 2 | 1225 | 2026-08-28T17:55:19
chip3 | chip3_0828_1751 | 3 | rung1_C+0.00 | 1 | 0 | 0 | -0.6784 | -0.6784 | 0.6784 | 2 | 1220.3 | 2026-08-28T17:55:19
chip3 | chip3_0828_1751 | 3 | rung1_C+0.00 | 1 | 0 | 0 | -0.6284 | -0.6284 | 0.6284 | 2 | 1218 | 2026-08-28T17:55:19
chip3 | chip3_0828_1751 | 3 | rung1_C+0.00 | 1 | 0 | 0 | -0.5784 | -0.5784 | 0.5784 | 2 | 1215.3 | 2026-08-28T17:55:19
chip3 | chip3_0828_1751 | 3 | rung1_C+0.00 | 1 | 0 | 0 | -0.5284 | -0.5284 | 0.5284 | 2 | 1212 | 2026-08-28T17:55:19
chip3 | chip3_0828_1751 | 3 | rung1_C+0.00 | 1 | 0 | 0 | -0.4784 | -0.4784 | 0.4784 | 2 | 1210.7 | 2026-08-28T17:55:19
chip3 | chip3_0828_1751 | 3 | rung1_C+0.00 | 1 | 0 | 0 | -0.4284 | -0.4284 | 0.4284 | 2 | 1208 | 2026-08-28T17:55:19
chip3 | chip3_0828_1751 | 3 | rung1_C+0.00 | 1 | 0 | 0 | -0.3784 | -0.3784 | 0.3784 | 2 | 1207.7 | 2026-08-28T17:55:19
chip3 | chip3_0828_1751 | 3 | rung1_C+0.00 | 1 | 0 | 0 | -0.3284 | -0.3284 | 0.3284 | 2 | 1208.3 | 2026-08-28T17:55:19
chip3 | chip3_0828_1751 | 3 | rung1_C+0.00 | 1 | 0 | 0 | -0.2784 | -0.2784 | 0.2784 | 2 | 1211.7 | 2026-08-28T17:55:19
chip3 | chip3_0828_1751 | 3 | rung1_C+0.00 | 1 | 0 | 0 | -0.2284 | -0.2284 | 0.2284 | 2 | 1215.7 | 2026-08-28T17:55:19
chip3 | chip3_0828_1751 | 3 | rung1_C+0.00 | 1 | 0 | 0 | -0.1784 | -0.1784 | 0.1784 | 2 | 1217.3 | 2026-08-28T17:55:19
chip3 | chip3_0828_1751 | 3 | rung1_C+0.00 | 1 | 0 | 0 | -0.1284 | -0.1284 | 0.1284 | 2 | 1222.7 | 2026-08-28T17:55:19
chip3 | chip3_0828_1751 | 3 | rung1_C+0.00 | 1 | 0 | 0 | -0.0784 | -0.0784 | 0.0784 | 2 | 1229.3 | 2026-08-28T17:55:19
chip3 | chip3_0828_1751 | 3 | rung1_C+0.00 | 1 | 0 | 0 | -0.0284 | -0.0284 | 0.0284 | 2 | 1235 | 2026-08-28T17:55:19
chip3 | chip3_0828_1751 | 3 | rung1_C+0.00 | 1 | 0 | 0 | 0.0216 | 0.0216 | -0.0216 | 2 | 1243 | 2026-08-28T17:55:19
chip3 | chip3_0828_1751 | 3 | rung1_C+0.00 | 1 | 0 | 0 | 0.0716 | 0.0716 | -0.0716 | 2 | 1249.7 | 2026-08-28T17:55:19
chip3 | chip3_0828_1751 | 3 | rung1_C+0.00 | 1 | 0 | 0 | 0.1216 | 0.1216 | -0.1216 | 2 | 1261.3 | 2026-08-28T17:55:19
chip3 | chip3_0828_1751 | 3 | rung1_C+0.00 | 1 | 0 | 0 | 0.1716 | 0.1716 | -0.1716 | 2 | 1270.7 | 2026-08-28T17:55:19
chip3 | chip3_0828_1751 | 3 | rung1_C+0.00 | 1 | 0 | 0 | 0.2216 | 0.2216 | -0.2216 | 2 | 1281.3 | 2026-08-28T17:55:19
chip3 | chip3_0828_1751 | 4 | rung1_C+0.00 | 1 | 0 | 10 | -1.0208 | -1.0208 | 1.0208 | 2 | 1255.7 | 2026-08-28T17:56:11
chip3 | chip3_0828_1751 | 4 | rung1_C+0.00 | 1 | 0 | 10 | -0.9708 | -0.9708 | 0.9708 | 2 | 1245.7 | 2026-08-28T17:56:11
chip3 | chip3_0828_1751 | 4 | rung1_C+0.00 | 1 | 0 | 10 | -0.9208 | -0.9208 | 0.9208 | 2 | 1236 | 2026-08-28T17:56:11
chip3 | chip3_0828_1751 | 4 | rung1_C+0.00 | 1 | 0 | 10 | -0.8708 | -0.8708 | 0.8708 | 2 | 1228 | 2026-08-28T17:56:11
chip3 | chip3_0828_1751 | 4 | rung1_C+0.00 | 1 | 0 | 10 | -0.8208 | -0.8208 | 0.8208 | 2 | 1220 | 2026-08-28T17:56:11
chip3 | chip3_0828_1751 | 4 | rung1_C+0.00 | 1 | 0 | 10 | -0.7708 | -0.7708 | 0.7708 | 2 | 1213.7 | 2026-08-28T17:56:11
chip3 | chip3_0828_1751 | 4 | rung1_C+0.00 | 1 | 0 | 10 | -0.7208 | -0.7208 | 0.7208 | 2 | 1207.7 | 2026-08-28T17:56:11
chip3 | chip3_0828_1751 | 4 | rung1_C+0.00 | 1 | 0 | 10 | -0.6708 | -0.6708 | 0.6708 | 2 | 1203 | 2026-08-28T17:56:11
chip3 | chip3_0828_1751 | 4 | rung1_C+0.00 | 1 | 0 | 10 | -0.6208 | -0.6208 | 0.6208 | 2 | 1199.7 | 2026-08-28T17:56:11
chip3 | chip3_0828_1751 | 4 | rung1_C+0.00 | 1 | 0 | 10 | -0.5708 | -0.5708 | 0.5708 | 2 | 1196 | 2026-08-28T17:56:11
chip3 | chip3_0828_1751 | 4 | rung1_C+0.00 | 1 | 0 | 10 | -0.5208 | -0.5208 | 0.5208 | 2 | 1192.7 | 2026-08-28T17:56:11
chip3 | chip3_0828_1751 | 4 | rung1_C+0.00 | 1 | 0 | 10 | -0.4708 | -0.4708 | 0.4708 | 2 | 1191.3 | 2026-08-28T17:56:11
chip3 | chip3_0828_1751 | 4 | rung1_C+0.00 | 1 | 0 | 10 | -0.4208 | -0.4208 | 0.4208 | 2 | 1191 | 2026-08-28T17:56:11
chip3 | chip3_0828_1751 | 4 | rung1_C+0.00 | 1 | 0 | 10 | -0.3708 | -0.3708 | 0.3708 | 2 | 1192.3 | 2026-08-28T17:56:11
chip3 | chip3_0828_1751 | 4 | rung1_C+0.00 | 1 | 0 | 10 | -0.3208 | -0.3208 | 0.3208 | 2 | 1192.3 | 2026-08-28T17:56:11
chip3 | chip3_0828_1751 | 4 | rung1_C+0.00 | 1 | 0 | 10 | -0.2708 | -0.2708 | 0.2708 | 2 | 1196 | 2026-08-28T17:56:11
chip3 | chip3_0828_1751 | 4 | rung1_C+0.00 | 1 | 0 | 10 | -0.2208 | -0.2208 | 0.2208 | 2 | 1199.3 | 2026-08-28T17:56:11
chip3 | chip3_0828_1751 | 4 | rung1_C+0.00 | 1 | 0 | 10 | -0.1708 | -0.1708 | 0.1708 | 2 | 1202.3 | 2026-08-28T17:56:11
chip3 | chip3_0828_1751 | 4 | rung1_C+0.00 | 1 | 0 | 10 | -0.1208 | -0.1208 | 0.1208 | 2 | 1207.7 | 2026-08-28T17:56:11
chip3 | chip3_0828_1751 | 4 | rung1_C+0.00 | 1 | 0 | 10 | -0.0708 | -0.0708 | 0.0708 | 2 | 1212.7 | 2026-08-28T17:56:11
chip3 | chip3_0828_1751 | 4 | rung1_C+0.00 | 1 | 0 | 10 | -0.0208 | -0.0208 | 0.0208 | 2 | 1219.7 | 2026-08-28T17:56:11
chip3 | chip3_0828_1751 | 4 | rung1_C+0.00 | 1 | 0 | 10 | 0.0292 | 0.0292 | -0.0292 | 2 | 1226.7 | 2026-08-28T17:56:11
chip3 | chip3_0828_1751 | 4 | rung1_C+0.00 | 1 | 0 | 10 | 0.0792 | 0.0792 | -0.0792 | 2 | 1234.3 | 2026-08-28T17:56:11
chip3 | chip3_0828_1751 | 4 | rung1_C+0.00 | 1 | 0 | 10 | 0.1292 | 0.1292 | -0.1292 | 2 | 1244 | 2026-08-28T17:56:11
chip3 | chip3_0828_1751 | 4 | rung1_C+0.00 | 1 | 0 | 10 | 0.1792 | 0.1792 | -0.1792 | 2 | 1254.7 | 2026-08-28T17:56:11
chip3 | chip3_0828_1751 | 5 | rung1_C+0.00 | 1 | 0 | 30 | -1.0177 | -1.0177 | 1.0177 | 2 | 1245 | 2026-08-28T17:57:31
chip3 | chip3_0828_1751 | 5 | rung1_C+0.00 | 1 | 0 | 30 | -0.9677 | -0.9677 | 0.9677 | 2 | 1234 | 2026-08-28T17:57:31
chip3 | chip3_0828_1751 | 5 | rung1_C+0.00 | 1 | 0 | 30 | -0.9177 | -0.9177 | 0.9177 | 2 | 1224.3 | 2026-08-28T17:57:31
chip3 | chip3_0828_1751 | 5 | rung1_C+0.00 | 1 | 0 | 30 | -0.8677 | -0.8677 | 0.8677 | 2 | 1216 | 2026-08-28T17:57:31
chip3 | chip3_0828_1751 | 5 | rung1_C+0.00 | 1 | 0 | 30 | -0.8177 | -0.8177 | 0.8177 | 2 | 1207.7 | 2026-08-28T17:57:31
chip3 | chip3_0828_1751 | 5 | rung1_C+0.00 | 1 | 0 | 30 | -0.7677 | -0.7677 | 0.7677 | 2 | 1200.3 | 2026-08-28T17:57:31
chip3 | chip3_0828_1751 | 5 | rung1_C+0.00 | 1 | 0 | 30 | -0.7177 | -0.7177 | 0.7177 | 2 | 1195 | 2026-08-28T17:57:31
chip3 | chip3_0828_1751 | 5 | rung1_C+0.00 | 1 | 0 | 30 | -0.6677 | -0.6677 | 0.6677 | 2 | 1189 | 2026-08-28T17:57:31
chip3 | chip3_0828_1751 | 5 | rung1_C+0.00 | 1 | 0 | 30 | -0.6177 | -0.6177 | 0.6177 | 2 | 1184.3 | 2026-08-28T17:57:31
chip3 | chip3_0828_1751 | 5 | rung1_C+0.00 | 1 | 0 | 30 | -0.5677 | -0.5677 | 0.5677 | 2 | 1183 | 2026-08-28T17:57:31
chip3 | chip3_0828_1751 | 5 | rung1_C+0.00 | 1 | 0 | 30 | -0.5177 | -0.5177 | 0.5177 | 2 | 1179.3 | 2026-08-28T17:57:31
chip3 | chip3_0828_1751 | 5 | rung1_C+0.00 | 1 | 0 | 30 | -0.4677 | -0.4677 | 0.4677 | 2 | 1177 | 2026-08-28T17:57:31
chip3 | chip3_0828_1751 | 5 | rung1_C+0.00 | 1 | 0 | 30 | -0.4177 | -0.4177 | 0.4177 | 2 | 1176.7 | 2026-08-28T17:57:31
chip3 | chip3_0828_1751 | 5 | rung1_C+0.00 | 1 | 0 | 30 | -0.3677 | -0.3677 | 0.3677 | 2 | 1176.7 | 2026-08-28T17:57:31
chip3 | chip3_0828_1751 | 5 | rung1_C+0.00 | 1 | 0 | 30 | -0.3177 | -0.3177 | 0.3177 | 2 | 1179.3 | 2026-08-28T17:57:31
chip3 | chip3_0828_1751 | 5 | rung1_C+0.00 | 1 | 0 | 30 | -0.2677 | -0.2677 | 0.2677 | 2 | 1180 | 2026-08-28T17:57:31
chip3 | chip3_0828_1751 | 5 | rung1_C+0.00 | 1 | 0 | 30 | -0.2177 | -0.2177 | 0.2177 | 2 | 1184 | 2026-08-28T17:57:31
chip3 | chip3_0828_1751 | 5 | rung1_C+0.00 | 1 | 0 | 30 | -0.1677 | -0.1677 | 0.1677 | 2 | 1186 | 2026-08-28T17:57:31
chip3 | chip3_0828_1751 | 5 | rung1_C+0.00 | 1 | 0 | 30 | -0.1177 | -0.1177 | 0.1177 | 2 | 1191.3 | 2026-08-28T17:57:31
chip3 | chip3_0828_1751 | 5 | rung1_C+0.00 | 1 | 0 | 30 | -0.0677 | -0.0677 | 0.0677 | 2 | 1197 | 2026-08-28T17:57:31
chip3 | chip3_0828_1751 | 5 | rung1_C+0.00 | 1 | 0 | 30 | -0.0177 | -0.0177 | 0.0177 | 2 | 1203 | 2026-08-28T17:57:31
chip3 | chip3_0828_1751 | 5 | rung1_C+0.00 | 1 | 0 | 30 | 0.0323 | 0.0323 | -0.0323 | 2 | 1210.3 | 2026-08-28T17:57:31
chip3 | chip3_0828_1751 | 5 | rung1_C+0.00 | 1 | 0 | 30 | 0.0823 | 0.0823 | -0.0823 | 2 | 1217.3 | 2026-08-28T17:57:31
chip3 | chip3_0828_1751 | 5 | rung1_C+0.00 | 1 | 0 | 30 | 0.1323 | 0.1323 | -0.1323 | 2 | 1227 | 2026-08-28T17:57:31
chip3 | chip3_0828_1751 | 5 | rung1_C+0.00 | 1 | 0 | 30 | 0.1823 | 0.1823 | -0.1823 | 2 | 1236 | 2026-08-28T17:57:31
chip3 | chip3_0828_1751 | 6 | rung1_C+0.00 | 1 | 0 | 100 | -1.0008 | -1.0008 | 1.0008 | 2 | 1224 | 2026-08-28T18:01:15
chip3 | chip3_0828_1751 | 6 | rung1_C+0.00 | 1 | 0 | 100 | -0.9508 | -0.9508 | 0.9508 | 2 | 1214.7 | 2026-08-28T18:01:15
chip3 | chip3_0828_1751 | 6 | rung1_C+0.00 | 1 | 0 | 100 | -0.9008 | -0.9008 | 0.9008 | 2 | 1204.3 | 2026-08-28T18:01:15
chip3 | chip3_0828_1751 | 6 | rung1_C+0.00 | 1 | 0 | 100 | -0.8508 | -0.8508 | 0.8508 | 2 | 1196.3 | 2026-08-28T18:01:15
chip3 | chip3_0828_1751 | 6 | rung1_C+0.00 | 1 | 0 | 100 | -0.8008 | -0.8008 | 0.8008 | 2 | 1187 | 2026-08-28T18:01:15
chip3 | chip3_0828_1751 | 6 | rung1_C+0.00 | 1 | 0 | 100 | -0.7508 | -0.7508 | 0.7508 | 2 | 1180.7 | 2026-08-28T18:01:15
chip3 | chip3_0828_1751 | 6 | rung1_C+0.00 | 1 | 0 | 100 | -0.7008 | -0.7008 | 0.7008 | 2 | 1174.7 | 2026-08-28T18:01:15
chip3 | chip3_0828_1751 | 6 | rung1_C+0.00 | 1 | 0 | 100 | -0.6508 | -0.6508 | 0.6508 | 2 | 1169.3 | 2026-08-28T18:01:15
chip3 | chip3_0828_1751 | 6 | rung1_C+0.00 | 1 | 0 | 100 | -0.6008 | -0.6008 | 0.6008 | 2 | 1164.3 | 2026-08-28T18:01:15
chip3 | chip3_0828_1751 | 6 | rung1_C+0.00 | 1 | 0 | 100 | -0.5508 | -0.5508 | 0.5508 | 2 | 1159.3 | 2026-08-28T18:01:15
chip3 | chip3_0828_1751 | 6 | rung1_C+0.00 | 1 | 0 | 100 | -0.5008 | -0.5008 | 0.5008 | 2 | 1157 | 2026-08-28T18:01:15
chip3 | chip3_0828_1751 | 6 | rung1_C+0.00 | 1 | 0 | 100 | -0.4508 | -0.4508 | 0.4508 | 2 | 1156 | 2026-08-28T18:01:15
chip3 | chip3_0828_1751 | 6 | rung1_C+0.00 | 1 | 0 | 100 | -0.4008 | -0.4008 | 0.4008 | 2 | 1153 | 2026-08-28T18:01:15
chip3 | chip3_0828_1751 | 6 | rung1_C+0.00 | 1 | 0 | 100 | -0.3508 | -0.3508 | 0.3508 | 2 | 1153.3 | 2026-08-28T18:01:15
chip3 | chip3_0828_1751 | 6 | rung1_C+0.00 | 1 | 0 | 100 | -0.3008 | -0.3008 | 0.3008 | 2 | 1152 | 2026-08-28T18:01:15
chip3 | chip3_0828_1751 | 6 | rung1_C+0.00 | 1 | 0 | 100 | -0.2508 | -0.2508 | 0.2508 | 2 | 1152.3 | 2026-08-28T18:01:15
chip3 | chip3_0828_1751 | 6 | rung1_C+0.00 | 1 | 0 | 100 | -0.2008 | -0.2008 | 0.2008 | 2 | 1156.3 | 2026-08-28T18:01:15
chip3 | chip3_0828_1751 | 6 | rung1_C+0.00 | 1 | 0 | 100 | -0.1508 | -0.1508 | 0.1508 | 2 | 1159 | 2026-08-28T18:01:15
chip3 | chip3_0828_1751 | 6 | rung1_C+0.00 | 1 | 0 | 100 | -0.1008 | -0.1008 | 0.1008 | 2 | 1164 | 2026-08-28T18:01:15
chip3 | chip3_0828_1751 | 6 | rung1_C+0.00 | 1 | 0 | 100 | -0.0508 | -0.0508 | 0.0508 | 2 | 1168.3 | 2026-08-28T18:01:15
chip3 | chip3_0828_1751 | 6 | rung1_C+0.00 | 1 | 0 | 100 | -0.0008 | -0.0008 | 0.0008 | 2 | 1175.7 | 2026-08-28T18:01:15
chip3 | chip3_0828_1751 | 6 | rung1_C+0.00 | 1 | 0 | 100 | 0.0492 | 0.0492 | -0.0492 | 2 | 1182.7 | 2026-08-28T18:01:15
chip3 | chip3_0828_1751 | 6 | rung1_C+0.00 | 1 | 0 | 100 | 0.0992 | 0.0992 | -0.0992 | 2 | 1190.3 | 2026-08-28T18:01:15
chip3 | chip3_0828_1751 | 6 | rung1_C+0.00 | 1 | 0 | 100 | 0.1492 | 0.1492 | -0.1492 | 2 | 1198.7 | 2026-08-28T18:01:15
chip3 | chip3_0828_1751 | 6 | rung1_C+0.00 | 1 | 0 | 100 | 0.1992 | 0.1992 | -0.1992 | 2 | 1208 | 2026-08-28T18:01:15
chip3 | chip3_0828_1751 | 7 | rung1_C+0.00 | 1 | 0 | 300 | -0.9543 | -0.9543 | 0.9543 | 2 | 1196 | 2026-08-28T18:11:12
chip3 | chip3_0828_1751 | 7 | rung1_C+0.00 | 1 | 0 | 300 | -0.9043 | -0.9043 | 0.9043 | 2 | 1185 | 2026-08-28T18:11:12
chip3 | chip3_0828_1751 | 7 | rung1_C+0.00 | 1 | 0 | 300 | -0.8543 | -0.8543 | 0.8543 | 2 | 1175.7 | 2026-08-28T18:11:12
chip3 | chip3_0828_1751 | 7 | rung1_C+0.00 | 1 | 0 | 300 | -0.8043 | -0.8043 | 0.8043 | 2 | 1167.7 | 2026-08-28T18:11:12
chip3 | chip3_0828_1751 | 7 | rung1_C+0.00 | 1 | 0 | 300 | -0.7543 | -0.7543 | 0.7543 | 2 | 1159.7 | 2026-08-28T18:11:12
chip3 | chip3_0828_1751 | 7 | rung1_C+0.00 | 1 | 0 | 300 | -0.7043 | -0.7043 | 0.7043 | 2 | 1151.7 | 2026-08-28T18:11:12
chip3 | chip3_0828_1751 | 7 | rung1_C+0.00 | 1 | 0 | 300 | -0.6543 | -0.6543 | 0.6543 | 2 | 1147 | 2026-08-28T18:11:12
chip3 | chip3_0828_1751 | 7 | rung1_C+0.00 | 1 | 0 | 300 | -0.6043 | -0.6043 | 0.6043 | 2 | 1140.7 | 2026-08-28T18:11:12
chip3 | chip3_0828_1751 | 7 | rung1_C+0.00 | 1 | 0 | 300 | -0.5543 | -0.5543 | 0.5543 | 2 | 1137.3 | 2026-08-28T18:11:12
chip3 | chip3_0828_1751 | 7 | rung1_C+0.00 | 1 | 0 | 300 | -0.5043 | -0.5043 | 0.5043 | 2 | 1135 | 2026-08-28T18:11:12
chip3 | chip3_0828_1751 | 7 | rung1_C+0.00 | 1 | 0 | 300 | -0.4543 | -0.4543 | 0.4543 | 2 | 1132 | 2026-08-28T18:11:12
chip3 | chip3_0828_1751 | 7 | rung1_C+0.00 | 1 | 0 | 300 | -0.4043 | -0.4043 | 0.4043 | 2 | 1130 | 2026-08-28T18:11:12
chip3 | chip3_0828_1751 | 7 | rung1_C+0.00 | 1 | 0 | 300 | -0.3543 | -0.3543 | 0.3543 | 2 | 1129.3 | 2026-08-28T18:11:12
chip3 | chip3_0828_1751 | 7 | rung1_C+0.00 | 1 | 0 | 300 | -0.3043 | -0.3043 | 0.3043 | 2 | 1129 | 2026-08-28T18:11:12
chip3 | chip3_0828_1751 | 7 | rung1_C+0.00 | 1 | 0 | 300 | -0.2543 | -0.2543 | 0.2543 | 2 | 1129 | 2026-08-28T18:11:12
chip3 | chip3_0828_1751 | 7 | rung1_C+0.00 | 1 | 0 | 300 | -0.2043 | -0.2043 | 0.2043 | 2 | 1132 | 2026-08-28T18:11:12
chip3 | chip3_0828_1751 | 7 | rung1_C+0.00 | 1 | 0 | 300 | -0.1543 | -0.1543 | 0.1543 | 2 | 1135 | 2026-08-28T18:11:12
chip3 | chip3_0828_1751 | 7 | rung1_C+0.00 | 1 | 0 | 300 | -0.1043 | -0.1043 | 0.1043 | 2 | 1139 | 2026-08-28T18:11:12
chip3 | chip3_0828_1751 | 7 | rung1_C+0.00 | 1 | 0 | 300 | -0.0543 | -0.0543 | 0.0543 | 2 | 1143.7 | 2026-08-28T18:11:12
chip3 | chip3_0828_1751 | 7 | rung1_C+0.00 | 1 | 0 | 300 | -0.0043 | -0.0043 | 0.0043 | 2 | 1149.3 | 2026-08-28T18:11:12
chip3 | chip3_0828_1751 | 7 | rung1_C+0.00 | 1 | 0 | 300 | 0.0457 | 0.0457 | -0.0457 | 2 | 1155.7 | 2026-08-28T18:11:12
chip3 | chip3_0828_1751 | 7 | rung1_C+0.00 | 1 | 0 | 300 | 0.0957 | 0.0957 | -0.0957 | 2 | 1163.7 | 2026-08-28T18:11:12
chip3 | chip3_0828_1751 | 7 | rung1_C+0.00 | 1 | 0 | 300 | 0.1457 | 0.1457 | -0.1457 | 2 | 1170 | 2026-08-28T18:11:12
chip3 | chip3_0828_1751 | 7 | rung1_C+0.00 | 1 | 0 | 300 | 0.1957 | 0.1957 | -0.1957 | 2 | 1180 | 2026-08-28T18:11:12
chip3 | chip3_0828_1751 | 7 | rung1_C+0.00 | 1 | 0 | 300 | 0.2457 | 0.2457 | -0.2457 | 2 | 1191 | 2026-08-28T18:11:12
chip3 | chip3_0828_1751 | 8 | rung1_C+0.00 | 1 | 0 | 1000 | -0.9397 | -0.9397 | 0.9397 | 2 | 1164 | 2026-08-28T18:45:02
chip3 | chip3_0828_1751 | 8 | rung1_C+0.00 | 1 | 0 | 1000 | -0.8897 | -0.8897 | 0.8897 | 2 | 1151.7 | 2026-08-28T18:45:02
chip3 | chip3_0828_1751 | 8 | rung1_C+0.00 | 1 | 0 | 1000 | -0.8397 | -0.8397 | 0.8397 | 2 | 1143 | 2026-08-28T18:45:02
chip3 | chip3_0828_1751 | 8 | rung1_C+0.00 | 1 | 0 | 1000 | -0.7897 | -0.7897 | 0.7897 | 2 | 1132.7 | 2026-08-28T18:45:02
chip3 | chip3_0828_1751 | 8 | rung1_C+0.00 | 1 | 0 | 1000 | -0.7397 | -0.7397 | 0.7397 | 2 | 1123.7 | 2026-08-28T18:45:02
chip3 | chip3_0828_1751 | 8 | rung1_C+0.00 | 1 | 0 | 1000 | -0.6897 | -0.6897 | 0.6897 | 2 | 1116 | 2026-08-28T18:45:02
chip3 | chip3_0828_1751 | 8 | rung1_C+0.00 | 1 | 0 | 1000 | -0.6397 | -0.6397 | 0.6397 | 2 | 1110.3 | 2026-08-28T18:45:02
chip3 | chip3_0828_1751 | 8 | rung1_C+0.00 | 1 | 0 | 1000 | -0.5897 | -0.5897 | 0.5897 | 2 | 1103.3 | 2026-08-28T18:45:02
chip3 | chip3_0828_1751 | 8 | rung1_C+0.00 | 1 | 0 | 1000 | -0.5397 | -0.5397 | 0.5397 | 2 | 1098.7 | 2026-08-28T18:45:02
chip3 | chip3_0828_1751 | 8 | rung1_C+0.00 | 1 | 0 | 1000 | -0.4897 | -0.4897 | 0.4897 | 2 | 1094 | 2026-08-28T18:45:02
chip3 | chip3_0828_1751 | 8 | rung1_C+0.00 | 1 | 0 | 1000 | -0.4397 | -0.4397 | 0.4397 | 2 | 1091.3 | 2026-08-28T18:45:02
chip3 | chip3_0828_1751 | 8 | rung1_C+0.00 | 1 | 0 | 1000 | -0.3897 | -0.3897 | 0.3897 | 2 | 1087.3 | 2026-08-28T18:45:02
chip3 | chip3_0828_1751 | 8 | rung1_C+0.00 | 1 | 0 | 1000 | -0.3397 | -0.3397 | 0.3397 | 2 | 1087 | 2026-08-28T18:45:02
chip3 | chip3_0828_1751 | 8 | rung1_C+0.00 | 1 | 0 | 1000 | -0.2897 | -0.2897 | 0.2897 | 2 | 1086.7 | 2026-08-28T18:45:02
chip3 | chip3_0828_1751 | 8 | rung1_C+0.00 | 1 | 0 | 1000 | -0.2397 | -0.2397 | 0.2397 | 2 | 1087 | 2026-08-28T18:45:02
chip3 | chip3_0828_1751 | 8 | rung1_C+0.00 | 1 | 0 | 1000 | -0.1897 | -0.1897 | 0.1897 | 2 | 1087.3 | 2026-08-28T18:45:02
chip3 | chip3_0828_1751 | 8 | rung1_C+0.00 | 1 | 0 | 1000 | -0.1397 | -0.1397 | 0.1397 | 2 | 1090.3 | 2026-08-28T18:45:02
chip3 | chip3_0828_1751 | 8 | rung1_C+0.00 | 1 | 0 | 1000 | -0.0897 | -0.0897 | 0.0897 | 2 | 1094.7 | 2026-08-28T18:45:02
chip3 | chip3_0828_1751 | 8 | rung1_C+0.00 | 1 | 0 | 1000 | -0.0397 | -0.0397 | 0.0397 | 2 | 1096.3 | 2026-08-28T18:45:02
chip3 | chip3_0828_1751 | 8 | rung1_C+0.00 | 1 | 0 | 1000 | 0.0103 | 0.0103 | -0.0103 | 2 | 1102.3 | 2026-08-28T18:45:02
chip3 | chip3_0828_1751 | 8 | rung1_C+0.00 | 1 | 0 | 1000 | 0.0603 | 0.0603 | -0.0603 | 2 | 1108 | 2026-08-28T18:45:02
chip3 | chip3_0828_1751 | 8 | rung1_C+0.00 | 1 | 0 | 1000 | 0.1103 | 0.1103 | -0.1103 | 2 | 1114.7 | 2026-08-28T18:45:02
chip3 | chip3_0828_1751 | 8 | rung1_C+0.00 | 1 | 0 | 1000 | 0.1603 | 0.1603 | -0.1603 | 2 | 1121.7 | 2026-08-28T18:45:02
chip3 | chip3_0828_1751 | 8 | rung1_C+0.00 | 1 | 0 | 1000 | 0.2103 | 0.2103 | -0.2103 | 2 | 1131.7 | 2026-08-28T18:45:02
chip3 | chip3_0828_1751 | 8 | rung1_C+0.00 | 1 | 0 | 1000 | 0.2603 | 0.2603 | -0.2603 | 2 | 1141.3 | 2026-08-28T18:45:02
chip3 | chip3_0828_1751 | 9 | rung1_C-0.75 | 1 | -0.75 | 0 | -0.8845 | -1.6345 | 0.1345 | 5 | 1361.7 | 2026-08-28T18:45:27
chip3 | chip3_0828_1751 | 9 | rung1_C-0.75 | 1 | -0.75 | 0 | -0.8345 | -1.5845 | 0.0845 | 5 | 1327 | 2026-08-28T18:45:27
chip3 | chip3_0828_1751 | 9 | rung1_C-0.75 | 1 | -0.75 | 0 | -0.7845 | -1.5345 | 0.0345 | 5 | 1296 | 2026-08-28T18:45:27
chip3 | chip3_0828_1751 | 9 | rung1_C-0.75 | 1 | -0.75 | 0 | -0.7345 | -1.4845 | -0.0155 | 5 | 1266.3 | 2026-08-28T18:45:27
chip3 | chip3_0828_1751 | 9 | rung1_C-0.75 | 1 | -0.75 | 0 | -0.6845 | -1.4345 | -0.0655 | 5 | 1240.7 | 2026-08-28T18:45:27
chip3 | chip3_0828_1751 | 9 | rung1_C-0.75 | 1 | -0.75 | 0 | -0.6345 | -1.3845 | -0.1155 | 5 | 1219.7 | 2026-08-28T18:45:27
chip3 | chip3_0828_1751 | 9 | rung1_C-0.75 | 1 | -0.75 | 0 | -0.5845 | -1.3345 | -0.1655 | 5 | 1199 | 2026-08-28T18:45:27
chip3 | chip3_0828_1751 | 9 | rung1_C-0.75 | 1 | -0.75 | 0 | -0.5345 | -1.2845 | -0.2155 | 5 | 1184.3 | 2026-08-28T18:45:27
chip3 | chip3_0828_1751 | 9 | rung1_C-0.75 | 1 | -0.75 | 0 | -0.4845 | -1.2345 | -0.2655 | 5 | 1169 | 2026-08-28T18:45:27
chip3 | chip3_0828_1751 | 9 | rung1_C-0.75 | 1 | -0.75 | 0 | -0.4345 | -1.1845 | -0.3155 | 5 | 1160 | 2026-08-28T18:45:27
chip3 | chip3_0828_1751 | 9 | rung1_C-0.75 | 1 | -0.75 | 0 | -0.3845 | -1.1345 | -0.3655 | 5 | 1151.7 | 2026-08-28T18:45:27
chip3 | chip3_0828_1751 | 9 | rung1_C-0.75 | 1 | -0.75 | 0 | -0.3345 | -1.0845 | -0.4155 | 5 | 1146.7 | 2026-08-28T18:45:27
chip3 | chip3_0828_1751 | 9 | rung1_C-0.75 | 1 | -0.75 | 0 | -0.2845 | -1.0345 | -0.4655 | 5 | 1144.7 | 2026-08-28T18:45:27
chip3 | chip3_0828_1751 | 9 | rung1_C-0.75 | 1 | -0.75 | 0 | -0.2345 | -0.9845 | -0.5155 | 5 | 1146.3 | 2026-08-28T18:45:27
chip3 | chip3_0828_1751 | 9 | rung1_C-0.75 | 1 | -0.75 | 0 | -0.1845 | -0.9345 | -0.5655 | 5 | 1150 | 2026-08-28T18:45:27
chip3 | chip3_0828_1751 | 9 | rung1_C-0.75 | 1 | -0.75 | 0 | -0.1345 | -0.8845 | -0.6155 | 5 | 1156.7 | 2026-08-28T18:45:27
chip3 | chip3_0828_1751 | 9 | rung1_C-0.75 | 1 | -0.75 | 0 | -0.0845 | -0.8345 | -0.6655 | 5 | 1166 | 2026-08-28T18:45:27
chip3 | chip3_0828_1751 | 9 | rung1_C-0.75 | 1 | -0.75 | 0 | -0.0345 | -0.7845 | -0.7155 | 5 | 1180 | 2026-08-28T18:45:27
chip3 | chip3_0828_1751 | 9 | rung1_C-0.75 | 1 | -0.75 | 0 | 0.0155 | -0.7345 | -0.7655 | 5 | 1195.3 | 2026-08-28T18:45:27
chip3 | chip3_0828_1751 | 9 | rung1_C-0.75 | 1 | -0.75 | 0 | 0.0655 | -0.6845 | -0.8155 | 5 | 1217 | 2026-08-28T18:45:27
chip3 | chip3_0828_1751 | 9 | rung1_C-0.75 | 1 | -0.75 | 0 | 0.1155 | -0.6345 | -0.8655 | 5 | 1239 | 2026-08-28T18:45:27
chip3 | chip3_0828_1751 | 9 | rung1_C-0.75 | 1 | -0.75 | 0 | 0.1655 | -0.5845 | -0.9155 | 5 | 1264 | 2026-08-28T18:45:27
chip3 | chip3_0828_1751 | 9 | rung1_C-0.75 | 1 | -0.75 | 0 | 0.2155 | -0.5345 | -0.9655 | 5 | 1293.3 | 2026-08-28T18:45:27
chip3 | chip3_0828_1751 | 9 | rung1_C-0.75 | 1 | -0.75 | 0 | 0.2655 | -0.4845 | -1.0155 | 5 | 1322 | 2026-08-28T18:45:27
chip3 | chip3_0828_1751 | 9 | rung1_C-0.75 | 1 | -0.75 | 0 | 0.3155 | -0.4345 | -1.0655 | 5 | 1357.7 | 2026-08-28T18:45:27
chip3 | chip3_0828_1751 | 10 | rung1_C-0.75 | 1 | -0.75 | 10 | -0.8813 | -1.6313 | 0.1313 | 5 | 1359.3 | 2026-08-28T18:46:19
chip3 | chip3_0828_1751 | 10 | rung1_C-0.75 | 1 | -0.75 | 10 | -0.8313 | -1.5813 | 0.0813 | 5 | 1326.7 | 2026-08-28T18:46:19
chip3 | chip3_0828_1751 | 10 | rung1_C-0.75 | 1 | -0.75 | 10 | -0.7813 | -1.5313 | 0.0313 | 5 | 1294 | 2026-08-28T18:46:19
chip3 | chip3_0828_1751 | 10 | rung1_C-0.75 | 1 | -0.75 | 10 | -0.7313 | -1.4813 | -0.0187 | 5 | 1265 | 2026-08-28T18:46:19
chip3 | chip3_0828_1751 | 10 | rung1_C-0.75 | 1 | -0.75 | 10 | -0.6813 | -1.4313 | -0.0687 | 5 | 1239.3 | 2026-08-28T18:46:19
chip3 | chip3_0828_1751 | 10 | rung1_C-0.75 | 1 | -0.75 | 10 | -0.6313 | -1.3813 | -0.1187 | 5 | 1215.7 | 2026-08-28T18:46:19
chip3 | chip3_0828_1751 | 10 | rung1_C-0.75 | 1 | -0.75 | 10 | -0.5813 | -1.3313 | -0.1687 | 5 | 1197.3 | 2026-08-28T18:46:19
chip3 | chip3_0828_1751 | 10 | rung1_C-0.75 | 1 | -0.75 | 10 | -0.5313 | -1.2813 | -0.2187 | 5 | 1180.7 | 2026-08-28T18:46:19
chip3 | chip3_0828_1751 | 10 | rung1_C-0.75 | 1 | -0.75 | 10 | -0.4813 | -1.2313 | -0.2687 | 5 | 1165.7 | 2026-08-28T18:46:19
chip3 | chip3_0828_1751 | 10 | rung1_C-0.75 | 1 | -0.75 | 10 | -0.4313 | -1.1813 | -0.3187 | 5 | 1155.3 | 2026-08-28T18:46:19
chip3 | chip3_0828_1751 | 10 | rung1_C-0.75 | 1 | -0.75 | 10 | -0.3813 | -1.1313 | -0.3687 | 5 | 1146.7 | 2026-08-28T18:46:19
chip3 | chip3_0828_1751 | 10 | rung1_C-0.75 | 1 | -0.75 | 10 | -0.3313 | -1.0813 | -0.4187 | 5 | 1142 | 2026-08-28T18:46:19
chip3 | chip3_0828_1751 | 10 | rung1_C-0.75 | 1 | -0.75 | 10 | -0.2813 | -1.0313 | -0.4687 | 5 | 1140.7 | 2026-08-28T18:46:19
chip3 | chip3_0828_1751 | 10 | rung1_C-0.75 | 1 | -0.75 | 10 | -0.2313 | -0.9813 | -0.5187 | 5 | 1141.7 | 2026-08-28T18:46:19
chip3 | chip3_0828_1751 | 10 | rung1_C-0.75 | 1 | -0.75 | 10 | -0.1813 | -0.9313 | -0.5687 | 5 | 1147.7 | 2026-08-28T18:46:19
chip3 | chip3_0828_1751 | 10 | rung1_C-0.75 | 1 | -0.75 | 10 | -0.1313 | -0.8813 | -0.6187 | 5 | 1154 | 2026-08-28T18:46:19
chip3 | chip3_0828_1751 | 10 | rung1_C-0.75 | 1 | -0.75 | 10 | -0.0813 | -0.8313 | -0.6687 | 5 | 1165.3 | 2026-08-28T18:46:19
chip3 | chip3_0828_1751 | 10 | rung1_C-0.75 | 1 | -0.75 | 10 | -0.0313 | -0.7813 | -0.7187 | 5 | 1178 | 2026-08-28T18:46:19
chip3 | chip3_0828_1751 | 10 | rung1_C-0.75 | 1 | -0.75 | 10 | 0.0187 | -0.7313 | -0.7687 | 5 | 1196 | 2026-08-28T18:46:19
chip3 | chip3_0828_1751 | 10 | rung1_C-0.75 | 1 | -0.75 | 10 | 0.0687 | -0.6813 | -0.8187 | 5 | 1215.3 | 2026-08-28T18:46:19
chip3 | chip3_0828_1751 | 10 | rung1_C-0.75 | 1 | -0.75 | 10 | 0.1187 | -0.6313 | -0.8687 | 5 | 1240.7 | 2026-08-28T18:46:19
chip3 | chip3_0828_1751 | 10 | rung1_C-0.75 | 1 | -0.75 | 10 | 0.1687 | -0.5813 | -0.9187 | 5 | 1265.7 | 2026-08-28T18:46:19
chip3 | chip3_0828_1751 | 10 | rung1_C-0.75 | 1 | -0.75 | 10 | 0.2187 | -0.5313 | -0.9687 | 5 | 1294 | 2026-08-28T18:46:19
chip3 | chip3_0828_1751 | 10 | rung1_C-0.75 | 1 | -0.75 | 10 | 0.2687 | -0.4813 | -1.0187 | 5 | 1325.3 | 2026-08-28T18:46:19
chip3 | chip3_0828_1751 | 10 | rung1_C-0.75 | 1 | -0.75 | 10 | 0.3187 | -0.4313 | -1.0687 | 5 | 1359.3 | 2026-08-28T18:46:19
chip3 | chip3_0828_1751 | 11 | rung1_C-0.75 | 1 | -0.75 | 30 | -0.8811 | -1.6311 | 0.1311 | 5 | 1349.3 | 2026-08-28T18:47:38
chip3 | chip3_0828_1751 | 11 | rung1_C-0.75 | 1 | -0.75 | 30 | -0.8311 | -1.5811 | 0.0811 | 5 | 1314 | 2026-08-28T18:47:38
chip3 | chip3_0828_1751 | 11 | rung1_C-0.75 | 1 | -0.75 | 30 | -0.7811 | -1.5311 | 0.0311 | 5 | 1282.7 | 2026-08-28T18:47:38
chip3 | chip3_0828_1751 | 11 | rung1_C-0.75 | 1 | -0.75 | 30 | -0.7311 | -1.4811 | -0.0189 | 5 | 1252.7 | 2026-08-28T18:47:38
chip3 | chip3_0828_1751 | 11 | rung1_C-0.75 | 1 | -0.75 | 30 | -0.6811 | -1.4311 | -0.0689 | 5 | 1229 | 2026-08-28T18:47:38
chip3 | chip3_0828_1751 | 11 | rung1_C-0.75 | 1 | -0.75 | 30 | -0.6311 | -1.3811 | -0.1189 | 5 | 1206 | 2026-08-28T18:47:38
chip3 | chip3_0828_1751 | 11 | rung1_C-0.75 | 1 | -0.75 | 30 | -0.5811 | -1.3311 | -0.1689 | 5 | 1187.3 | 2026-08-28T18:47:38
chip3 | chip3_0828_1751 | 11 | rung1_C-0.75 | 1 | -0.75 | 30 | -0.5311 | -1.2811 | -0.2189 | 5 | 1169.7 | 2026-08-28T18:47:38
chip3 | chip3_0828_1751 | 11 | rung1_C-0.75 | 1 | -0.75 | 30 | -0.4811 | -1.2311 | -0.2689 | 5 | 1156.3 | 2026-08-28T18:47:38
chip3 | chip3_0828_1751 | 11 | rung1_C-0.75 | 1 | -0.75 | 30 | -0.4311 | -1.1811 | -0.3189 | 5 | 1145.3 | 2026-08-28T18:47:38
chip3 | chip3_0828_1751 | 11 | rung1_C-0.75 | 1 | -0.75 | 30 | -0.3811 | -1.1311 | -0.3689 | 5 | 1137.3 | 2026-08-28T18:47:38
chip3 | chip3_0828_1751 | 11 | rung1_C-0.75 | 1 | -0.75 | 30 | -0.3311 | -1.0811 | -0.4189 | 5 | 1134 | 2026-08-28T18:47:38
chip3 | chip3_0828_1751 | 11 | rung1_C-0.75 | 1 | -0.75 | 30 | -0.2811 | -1.0311 | -0.4689 | 5 | 1131.7 | 2026-08-28T18:47:38
chip3 | chip3_0828_1751 | 11 | rung1_C-0.75 | 1 | -0.75 | 30 | -0.2311 | -0.9811 | -0.5189 | 5 | 1133.7 | 2026-08-28T18:47:38
chip3 | chip3_0828_1751 | 11 | rung1_C-0.75 | 1 | -0.75 | 30 | -0.1811 | -0.9311 | -0.5689 | 5 | 1135.3 | 2026-08-28T18:47:38
chip3 | chip3_0828_1751 | 11 | rung1_C-0.75 | 1 | -0.75 | 30 | -0.1311 | -0.8811 | -0.6189 | 5 | 1144.7 | 2026-08-28T18:47:38
chip3 | chip3_0828_1751 | 11 | rung1_C-0.75 | 1 | -0.75 | 30 | -0.0811 | -0.8311 | -0.6689 | 5 | 1155.7 | 2026-08-28T18:47:38
chip3 | chip3_0828_1751 | 11 | rung1_C-0.75 | 1 | -0.75 | 30 | -0.0311 | -0.7811 | -0.7189 | 5 | 1168.7 | 2026-08-28T18:47:38
chip3 | chip3_0828_1751 | 11 | rung1_C-0.75 | 1 | -0.75 | 30 | 0.0189 | -0.7311 | -0.7689 | 5 | 1185 | 2026-08-28T18:47:38
chip3 | chip3_0828_1751 | 11 | rung1_C-0.75 | 1 | -0.75 | 30 | 0.0689 | -0.6811 | -0.8189 | 5 | 1205 | 2026-08-28T18:47:38
chip3 | chip3_0828_1751 | 11 | rung1_C-0.75 | 1 | -0.75 | 30 | 0.1189 | -0.6311 | -0.8689 | 5 | 1228 | 2026-08-28T18:47:38
chip3 | chip3_0828_1751 | 11 | rung1_C-0.75 | 1 | -0.75 | 30 | 0.1689 | -0.5811 | -0.9189 | 5 | 1254 | 2026-08-28T18:47:38
chip3 | chip3_0828_1751 | 11 | rung1_C-0.75 | 1 | -0.75 | 30 | 0.2189 | -0.5311 | -0.9689 | 5 | 1281.7 | 2026-08-28T18:47:38
chip3 | chip3_0828_1751 | 11 | rung1_C-0.75 | 1 | -0.75 | 30 | 0.2689 | -0.4811 | -1.0189 | 5 | 1313 | 2026-08-28T18:47:38
chip3 | chip3_0828_1751 | 11 | rung1_C-0.75 | 1 | -0.75 | 30 | 0.3189 | -0.4311 | -1.0689 | 5 | 1348.7 | 2026-08-28T18:47:38
chip3 | chip3_0828_1751 | 12 | rung1_C-0.75 | 1 | -0.75 | 100 | -0.8802 | -1.6302 | 0.1302 | 5 | 1335.3 | 2026-08-28T18:51:21
chip3 | chip3_0828_1751 | 12 | rung1_C-0.75 | 1 | -0.75 | 100 | -0.8302 | -1.5802 | 0.0802 | 5 | 1299.3 | 2026-08-28T18:51:21
chip3 | chip3_0828_1751 | 12 | rung1_C-0.75 | 1 | -0.75 | 100 | -0.7802 | -1.5302 | 0.0302 | 5 | 1267.7 | 2026-08-28T18:51:21
chip3 | chip3_0828_1751 | 12 | rung1_C-0.75 | 1 | -0.75 | 100 | -0.7302 | -1.4802 | -0.0198 | 5 | 1237.7 | 2026-08-28T18:51:21
chip3 | chip3_0828_1751 | 12 | rung1_C-0.75 | 1 | -0.75 | 100 | -0.6802 | -1.4302 | -0.0698 | 5 | 1213 | 2026-08-28T18:51:21
chip3 | chip3_0828_1751 | 12 | rung1_C-0.75 | 1 | -0.75 | 100 | -0.6302 | -1.3802 | -0.1198 | 5 | 1189 | 2026-08-28T18:51:21
chip3 | chip3_0828_1751 | 12 | rung1_C-0.75 | 1 | -0.75 | 100 | -0.5802 | -1.3302 | -0.1698 | 5 | 1169 | 2026-08-28T18:51:21
chip3 | chip3_0828_1751 | 12 | rung1_C-0.75 | 1 | -0.75 | 100 | -0.5302 | -1.2802 | -0.2198 | 5 | 1152.7 | 2026-08-28T18:51:21
chip3 | chip3_0828_1751 | 12 | rung1_C-0.75 | 1 | -0.75 | 100 | -0.4802 | -1.2302 | -0.2698 | 5 | 1138 | 2026-08-28T18:51:21
chip3 | chip3_0828_1751 | 12 | rung1_C-0.75 | 1 | -0.75 | 100 | -0.4302 | -1.1802 | -0.3198 | 5 | 1128 | 2026-08-28T18:51:21
chip3 | chip3_0828_1751 | 12 | rung1_C-0.75 | 1 | -0.75 | 100 | -0.3802 | -1.1302 | -0.3698 | 5 | 1119.3 | 2026-08-28T18:51:21
chip3 | chip3_0828_1751 | 12 | rung1_C-0.75 | 1 | -0.75 | 100 | -0.3302 | -1.0802 | -0.4198 | 5 | 1114.7 | 2026-08-28T18:51:21
chip3 | chip3_0828_1751 | 12 | rung1_C-0.75 | 1 | -0.75 | 100 | -0.2802 | -1.0302 | -0.4698 | 5 | 1113.3 | 2026-08-28T18:51:21
chip3 | chip3_0828_1751 | 12 | rung1_C-0.75 | 1 | -0.75 | 100 | -0.2302 | -0.9802 | -0.5198 | 5 | 1113.3 | 2026-08-28T18:51:21
chip3 | chip3_0828_1751 | 12 | rung1_C-0.75 | 1 | -0.75 | 100 | -0.1802 | -0.9302 | -0.5698 | 5 | 1119.7 | 2026-08-28T18:51:21
chip3 | chip3_0828_1751 | 12 | rung1_C-0.75 | 1 | -0.75 | 100 | -0.1302 | -0.8802 | -0.6198 | 5 | 1126.7 | 2026-08-28T18:51:21
chip3 | chip3_0828_1751 | 12 | rung1_C-0.75 | 1 | -0.75 | 100 | -0.0802 | -0.8302 | -0.6698 | 5 | 1136.3 | 2026-08-28T18:51:21
chip3 | chip3_0828_1751 | 12 | rung1_C-0.75 | 1 | -0.75 | 100 | -0.0302 | -0.7802 | -0.7198 | 5 | 1151.7 | 2026-08-28T18:51:21
chip3 | chip3_0828_1751 | 12 | rung1_C-0.75 | 1 | -0.75 | 100 | 0.0198 | -0.7302 | -0.7698 | 5 | 1168.3 | 2026-08-28T18:51:21
chip3 | chip3_0828_1751 | 12 | rung1_C-0.75 | 1 | -0.75 | 100 | 0.0698 | -0.6802 | -0.8198 | 5 | 1186.7 | 2026-08-28T18:51:21
chip3 | chip3_0828_1751 | 12 | rung1_C-0.75 | 1 | -0.75 | 100 | 0.1198 | -0.6302 | -0.8698 | 5 | 1209.7 | 2026-08-28T18:51:21
chip3 | chip3_0828_1751 | 12 | rung1_C-0.75 | 1 | -0.75 | 100 | 0.1698 | -0.5802 | -0.9198 | 5 | 1236.3 | 2026-08-28T18:51:21
chip3 | chip3_0828_1751 | 12 | rung1_C-0.75 | 1 | -0.75 | 100 | 0.2198 | -0.5302 | -0.9698 | 5 | 1264.7 | 2026-08-28T18:51:21
chip3 | chip3_0828_1751 | 12 | rung1_C-0.75 | 1 | -0.75 | 100 | 0.2698 | -0.4802 | -1.0198 | 5 | 1296 | 2026-08-28T18:51:21
chip3 | chip3_0828_1751 | 12 | rung1_C-0.75 | 1 | -0.75 | 100 | 0.3198 | -0.4302 | -1.0698 | 5 | 1330.7 | 2026-08-28T18:51:21
chip3 | chip3_0828_1751 | 13 | rung1_C-0.75 | 1 | -0.75 | 300 | -0.8779 | -1.6279 | 0.1279 | 5 | 1310.3 | 2026-08-28T19:01:17
chip3 | chip3_0828_1751 | 13 | rung1_C-0.75 | 1 | -0.75 | 300 | -0.8279 | -1.5779 | 0.0779 | 5 | 1275.3 | 2026-08-28T19:01:17
chip3 | chip3_0828_1751 | 13 | rung1_C-0.75 | 1 | -0.75 | 300 | -0.7779 | -1.5279 | 0.0279 | 5 | 1244 | 2026-08-28T19:01:17
chip3 | chip3_0828_1751 | 13 | rung1_C-0.75 | 1 | -0.75 | 300 | -0.7279 | -1.4779 | -0.0221 | 5 | 1215 | 2026-08-28T19:01:17
chip3 | chip3_0828_1751 | 13 | rung1_C-0.75 | 1 | -0.75 | 300 | -0.6779 | -1.4279 | -0.0721 | 5 | 1186.7 | 2026-08-28T19:01:17
chip3 | chip3_0828_1751 | 13 | rung1_C-0.75 | 1 | -0.75 | 300 | -0.6279 | -1.3779 | -0.1221 | 5 | 1165 | 2026-08-28T19:01:17
chip3 | chip3_0828_1751 | 13 | rung1_C-0.75 | 1 | -0.75 | 300 | -0.5779 | -1.3279 | -0.1721 | 5 | 1143.7 | 2026-08-28T19:01:17
chip3 | chip3_0828_1751 | 13 | rung1_C-0.75 | 1 | -0.75 | 300 | -0.5279 | -1.2779 | -0.2221 | 5 | 1127.7 | 2026-08-28T19:01:17
chip3 | chip3_0828_1751 | 13 | rung1_C-0.75 | 1 | -0.75 | 300 | -0.4779 | -1.2279 | -0.2721 | 5 | 1112.3 | 2026-08-28T19:01:17
chip3 | chip3_0828_1751 | 13 | rung1_C-0.75 | 1 | -0.75 | 300 | -0.4279 | -1.1779 | -0.3221 | 5 | 1101.7 | 2026-08-28T19:01:17
chip3 | chip3_0828_1751 | 13 | rung1_C-0.75 | 1 | -0.75 | 300 | -0.3779 | -1.1279 | -0.3721 | 5 | 1095 | 2026-08-28T19:01:17
chip3 | chip3_0828_1751 | 13 | rung1_C-0.75 | 1 | -0.75 | 300 | -0.3279 | -1.0779 | -0.4221 | 5 | 1088.7 | 2026-08-28T19:01:17
chip3 | chip3_0828_1751 | 13 | rung1_C-0.75 | 1 | -0.75 | 300 | -0.2779 | -1.0279 | -0.4721 | 5 | 1086.7 | 2026-08-28T19:01:17
chip3 | chip3_0828_1751 | 13 | rung1_C-0.75 | 1 | -0.75 | 300 | -0.2279 | -0.9779 | -0.5221 | 5 | 1088.3 | 2026-08-28T19:01:17
chip3 | chip3_0828_1751 | 13 | rung1_C-0.75 | 1 | -0.75 | 300 | -0.1779 | -0.9279 | -0.5721 | 5 | 1091.3 | 2026-08-28T19:01:17
chip3 | chip3_0828_1751 | 13 | rung1_C-0.75 | 1 | -0.75 | 300 | -0.1279 | -0.8779 | -0.6221 | 5 | 1101.7 | 2026-08-28T19:01:17
chip3 | chip3_0828_1751 | 13 | rung1_C-0.75 | 1 | -0.75 | 300 | -0.0779 | -0.8279 | -0.6721 | 5 | 1112 | 2026-08-28T19:01:17
chip3 | chip3_0828_1751 | 13 | rung1_C-0.75 | 1 | -0.75 | 300 | -0.0279 | -0.7779 | -0.7221 | 5 | 1125.3 | 2026-08-28T19:01:17
chip3 | chip3_0828_1751 | 13 | rung1_C-0.75 | 1 | -0.75 | 300 | 0.0221 | -0.7279 | -0.7721 | 5 | 1142.3 | 2026-08-28T19:01:17
chip3 | chip3_0828_1751 | 13 | rung1_C-0.75 | 1 | -0.75 | 300 | 0.0721 | -0.6779 | -0.8221 | 5 | 1161 | 2026-08-28T19:01:17
chip3 | chip3_0828_1751 | 13 | rung1_C-0.75 | 1 | -0.75 | 300 | 0.1221 | -0.6279 | -0.8721 | 5 | 1184.3 | 2026-08-28T19:01:17
chip3 | chip3_0828_1751 | 13 | rung1_C-0.75 | 1 | -0.75 | 300 | 0.1721 | -0.5779 | -0.9221 | 5 | 1209.3 | 2026-08-28T19:01:17
chip3 | chip3_0828_1751 | 13 | rung1_C-0.75 | 1 | -0.75 | 300 | 0.2221 | -0.5279 | -0.9721 | 5 | 1240.3 | 2026-08-28T19:01:17
chip3 | chip3_0828_1751 | 13 | rung1_C-0.75 | 1 | -0.75 | 300 | 0.2721 | -0.4779 | -1.0221 | 5 | 1271.3 | 2026-08-28T19:01:17
chip3 | chip3_0828_1751 | 13 | rung1_C-0.75 | 1 | -0.75 | 300 | 0.3221 | -0.4279 | -1.0721 | 5 | 1305 | 2026-08-28T19:01:17
chip3 | chip3_0828_1751 | 14 | rung1_C-0.75 | 1 | -0.75 | 1000 | -0.8745 | -1.6245 | 0.1245 | 5 | 1270.3 | 2026-08-28T19:35:08
chip3 | chip3_0828_1751 | 14 | rung1_C-0.75 | 1 | -0.75 | 1000 | -0.8245 | -1.5745 | 0.0745 | 5 | 1235 | 2026-08-28T19:35:08
chip3 | chip3_0828_1751 | 14 | rung1_C-0.75 | 1 | -0.75 | 1000 | -0.7745 | -1.5245 | 0.0245 | 5 | 1202.3 | 2026-08-28T19:35:08
chip3 | chip3_0828_1751 | 14 | rung1_C-0.75 | 1 | -0.75 | 1000 | -0.7245 | -1.4745 | -0.0255 | 5 | 1172.3 | 2026-08-28T19:35:08
chip3 | chip3_0828_1751 | 14 | rung1_C-0.75 | 1 | -0.75 | 1000 | -0.6745 | -1.4245 | -0.0755 | 5 | 1145.3 | 2026-08-28T19:35:08
chip3 | chip3_0828_1751 | 14 | rung1_C-0.75 | 1 | -0.75 | 1000 | -0.6245 | -1.3745 | -0.1255 | 5 | 1121.3 | 2026-08-28T19:35:08
chip3 | chip3_0828_1751 | 14 | rung1_C-0.75 | 1 | -0.75 | 1000 | -0.5745 | -1.3245 | -0.1755 | 5 | 1100.7 | 2026-08-28T19:35:08
chip3 | chip3_0828_1751 | 14 | rung1_C-0.75 | 1 | -0.75 | 1000 | -0.5245 | -1.2745 | -0.2255 | 5 | 1082.7 | 2026-08-28T19:35:08
chip3 | chip3_0828_1751 | 14 | rung1_C-0.75 | 1 | -0.75 | 1000 | -0.4745 | -1.2245 | -0.2755 | 5 | 1068.3 | 2026-08-28T19:35:08
chip3 | chip3_0828_1751 | 14 | rung1_C-0.75 | 1 | -0.75 | 1000 | -0.4245 | -1.1745 | -0.3255 | 5 | 1055.7 | 2026-08-28T19:35:08
chip3 | chip3_0828_1751 | 14 | rung1_C-0.75 | 1 | -0.75 | 1000 | -0.3745 | -1.1245 | -0.3755 | 5 | 1047 | 2026-08-28T19:35:08
chip3 | chip3_0828_1751 | 14 | rung1_C-0.75 | 1 | -0.75 | 1000 | -0.3245 | -1.0745 | -0.4255 | 5 | 1044 | 2026-08-28T19:35:08
chip3 | chip3_0828_1751 | 14 | rung1_C-0.75 | 1 | -0.75 | 1000 | -0.2745 | -1.0245 | -0.4755 | 5 | 1039.3 | 2026-08-28T19:35:08
chip3 | chip3_0828_1751 | 14 | rung1_C-0.75 | 1 | -0.75 | 1000 | -0.2245 | -0.9745 | -0.5255 | 5 | 1040.7 | 2026-08-28T19:35:08
chip3 | chip3_0828_1751 | 14 | rung1_C-0.75 | 1 | -0.75 | 1000 | -0.1745 | -0.9245 | -0.5755 | 5 | 1045.3 | 2026-08-28T19:35:08
chip3 | chip3_0828_1751 | 14 | rung1_C-0.75 | 1 | -0.75 | 1000 | -0.1245 | -0.8745 | -0.6255 | 5 | 1051.7 | 2026-08-28T19:35:08
chip3 | chip3_0828_1751 | 14 | rung1_C-0.75 | 1 | -0.75 | 1000 | -0.0745 | -0.8245 | -0.6755 | 5 | 1060.7 | 2026-08-28T19:35:08
chip3 | chip3_0828_1751 | 14 | rung1_C-0.75 | 1 | -0.75 | 1000 | -0.0245 | -0.7745 | -0.7255 | 5 | 1073.3 | 2026-08-28T19:35:08
chip3 | chip3_0828_1751 | 14 | rung1_C-0.75 | 1 | -0.75 | 1000 | 0.0255 | -0.7245 | -0.7755 | 5 | 1089.3 | 2026-08-28T19:35:08
chip3 | chip3_0828_1751 | 14 | rung1_C-0.75 | 1 | -0.75 | 1000 | 0.0755 | -0.6745 | -0.8255 | 5 | 1108.7 | 2026-08-28T19:35:08
chip3 | chip3_0828_1751 | 14 | rung1_C-0.75 | 1 | -0.75 | 1000 | 0.1255 | -0.6245 | -0.8755 | 5 | 1131 | 2026-08-28T19:35:08
chip3 | chip3_0828_1751 | 14 | rung1_C-0.75 | 1 | -0.75 | 1000 | 0.1755 | -0.5745 | -0.9255 | 5 | 1153.3 | 2026-08-28T19:35:08
chip3 | chip3_0828_1751 | 14 | rung1_C-0.75 | 1 | -0.75 | 1000 | 0.2255 | -0.5245 | -0.9755 | 5 | 1183 | 2026-08-28T19:35:08
chip3 | chip3_0828_1751 | 14 | rung1_C-0.75 | 1 | -0.75 | 1000 | 0.2755 | -0.4745 | -1.0255 | 5 | 1212.7 | 2026-08-28T19:35:08
chip3 | chip3_0828_1751 | 14 | rung1_C-0.75 | 1 | -0.75 | 1000 | 0.3255 | -0.4245 | -1.0755 | 5 | 1246 | 2026-08-28T19:35:08
chip3 | chip3_0828_1751 | 15 | move_to_2 | 1 | 0 | 1000 | -0.8589 | -0.8589 | 0.8589 | 2 | 1259 | 2026-08-28T19:36:59
chip3 | chip3_0828_1751 | 15 | move_to_2 | 1 | 0 | 1000 | -0.8089 | -0.8089 | 0.8089 | 2 | 1242.7 | 2026-08-28T19:36:59
chip3 | chip3_0828_1751 | 15 | move_to_2 | 1 | 0 | 1000 | -0.7589 | -0.7589 | 0.7589 | 2 | 1225.7 | 2026-08-28T19:36:59
chip3 | chip3_0828_1751 | 15 | move_to_2 | 1 | 0 | 1000 | -0.7089 | -0.7089 | 0.7089 | 2 | 1208 | 2026-08-28T19:36:59
chip3 | chip3_0828_1751 | 15 | move_to_2 | 1 | 0 | 1000 | -0.6589 | -0.6589 | 0.6589 | 2 | 1192.3 | 2026-08-28T19:36:59
chip3 | chip3_0828_1751 | 15 | move_to_2 | 1 | 0 | 1000 | -0.6089 | -0.6089 | 0.6089 | 2 | 1178.3 | 2026-08-28T19:36:59
chip3 | chip3_0828_1751 | 15 | move_to_2 | 1 | 0 | 1000 | -0.5589 | -0.5589 | 0.5589 | 2 | 1163.7 | 2026-08-28T19:36:59
chip3 | chip3_0828_1751 | 15 | move_to_2 | 1 | 0 | 1000 | -0.5089 | -0.5089 | 0.5089 | 2 | 1151 | 2026-08-28T19:36:59
chip3 | chip3_0828_1751 | 15 | move_to_2 | 1 | 0 | 1000 | -0.4589 | -0.4589 | 0.4589 | 2 | 1139 | 2026-08-28T19:36:59
chip3 | chip3_0828_1751 | 15 | move_to_2 | 1 | 0 | 1000 | -0.4089 | -0.4089 | 0.4089 | 2 | 1127 | 2026-08-28T19:36:59
chip3 | chip3_0828_1751 | 15 | move_to_2 | 1 | 0 | 1000 | -0.3589 | -0.3589 | 0.3589 | 2 | 1117.7 | 2026-08-28T19:36:59
chip3 | chip3_0828_1751 | 15 | move_to_2 | 1 | 0 | 1000 | -0.3089 | -0.3089 | 0.3089 | 2 | 1109.3 | 2026-08-28T19:36:59
chip3 | chip3_0828_1751 | 15 | move_to_2 | 1 | 0 | 1000 | -0.2589 | -0.2589 | 0.2589 | 2 | 1099.7 | 2026-08-28T19:36:59
chip3 | chip3_0828_1751 | 15 | move_to_2 | 1 | 0 | 1000 | -0.2089 | -0.2089 | 0.2089 | 2 | 1093.7 | 2026-08-28T19:36:59
chip3 | chip3_0828_1751 | 15 | move_to_2 | 1 | 0 | 1000 | -0.1589 | -0.1589 | 0.1589 | 2 | 1087 | 2026-08-28T19:36:59
chip3 | chip3_0828_1751 | 15 | move_to_2 | 1 | 0 | 1000 | -0.1089 | -0.1089 | 0.1089 | 2 | 1081.3 | 2026-08-28T19:36:59
chip3 | chip3_0828_1751 | 15 | move_to_2 | 1 | 0 | 1000 | -0.0589 | -0.0589 | 0.0589 | 2 | 1078 | 2026-08-28T19:36:59
chip3 | chip3_0828_1751 | 15 | move_to_2 | 1 | 0 | 1000 | -0.0089 | -0.0089 | 0.0089 | 2 | 1074.3 | 2026-08-28T19:36:59
chip3 | chip3_0828_1751 | 15 | move_to_2 | 1 | 0 | 1000 | 0.0411 | 0.0411 | -0.0411 | 2 | 1072 | 2026-08-28T19:36:59
chip3 | chip3_0828_1751 | 15 | move_to_2 | 1 | 0 | 1000 | 0.0911 | 0.0911 | -0.0911 | 2 | 1071.7 | 2026-08-28T19:36:59
chip3 | chip3_0828_1751 | 15 | move_to_2 | 1 | 0 | 1000 | 0.1411 | 0.1411 | -0.1411 | 2 | 1070.7 | 2026-08-28T19:36:59
chip3 | chip3_0828_1751 | 15 | move_to_2 | 1 | 0 | 1000 | 0.1911 | 0.1911 | -0.1911 | 2 | 1072 | 2026-08-28T19:36:59
chip3 | chip3_0828_1751 | 15 | move_to_2 | 1 | 0 | 1000 | 0.2411 | 0.2411 | -0.2411 | 2 | 1073.3 | 2026-08-28T19:36:59
chip3 | chip3_0828_1751 | 15 | move_to_2 | 1 | 0 | 1000 | 0.2911 | 0.2911 | -0.2911 | 2 | 1076.7 | 2026-08-28T19:36:59
chip3 | chip3_0828_1751 | 15 | move_to_2 | 1 | 0 | 1000 | 0.3411 | 0.3411 | -0.3411 | 2 | 1080.3 | 2026-08-28T19:36:59
chip3 | chip3_0828_1751 | 16 | rung2_C-0.75 | 2 | -0.75 | 0 | -0.476 | -1.226 | -0.274 | 5 | 1376.7 | 2026-08-28T19:37:21
chip3 | chip3_0828_1751 | 16 | rung2_C-0.75 | 2 | -0.75 | 0 | -0.426 | -1.176 | -0.324 | 5 | 1338.7 | 2026-08-28T19:37:21
chip3 | chip3_0828_1751 | 16 | rung2_C-0.75 | 2 | -0.75 | 0 | -0.376 | -1.126 | -0.374 | 5 | 1303 | 2026-08-28T19:37:21
chip3 | chip3_0828_1751 | 16 | rung2_C-0.75 | 2 | -0.75 | 0 | -0.326 | -1.076 | -0.424 | 5 | 1271 | 2026-08-28T19:37:21
chip3 | chip3_0828_1751 | 16 | rung2_C-0.75 | 2 | -0.75 | 0 | -0.276 | -1.026 | -0.474 | 5 | 1241.3 | 2026-08-28T19:37:21
chip3 | chip3_0828_1751 | 16 | rung2_C-0.75 | 2 | -0.75 | 0 | -0.226 | -0.976 | -0.524 | 5 | 1216 | 2026-08-28T19:37:21
chip3 | chip3_0828_1751 | 16 | rung2_C-0.75 | 2 | -0.75 | 0 | -0.176 | -0.926 | -0.574 | 5 | 1192.7 | 2026-08-28T19:37:21
chip3 | chip3_0828_1751 | 16 | rung2_C-0.75 | 2 | -0.75 | 0 | -0.126 | -0.876 | -0.624 | 5 | 1172 | 2026-08-28T19:37:21
chip3 | chip3_0828_1751 | 16 | rung2_C-0.75 | 2 | -0.75 | 0 | -0.076 | -0.826 | -0.674 | 5 | 1155 | 2026-08-28T19:37:21
chip3 | chip3_0828_1751 | 16 | rung2_C-0.75 | 2 | -0.75 | 0 | -0.026 | -0.776 | -0.724 | 5 | 1140.3 | 2026-08-28T19:37:21
chip3 | chip3_0828_1751 | 16 | rung2_C-0.75 | 2 | -0.75 | 0 | 0.024 | -0.726 | -0.774 | 5 | 1129 | 2026-08-28T19:37:21
chip3 | chip3_0828_1751 | 16 | rung2_C-0.75 | 2 | -0.75 | 0 | 0.074 | -0.676 | -0.824 | 5 | 1121.3 | 2026-08-28T19:37:21
chip3 | chip3_0828_1751 | 16 | rung2_C-0.75 | 2 | -0.75 | 0 | 0.124 | -0.626 | -0.874 | 5 | 1117.3 | 2026-08-28T19:37:21
chip3 | chip3_0828_1751 | 16 | rung2_C-0.75 | 2 | -0.75 | 0 | 0.174 | -0.576 | -0.924 | 5 | 1113.7 | 2026-08-28T19:37:21
chip3 | chip3_0828_1751 | 16 | rung2_C-0.75 | 2 | -0.75 | 0 | 0.224 | -0.526 | -0.974 | 5 | 1116.3 | 2026-08-28T19:37:21
chip3 | chip3_0828_1751 | 16 | rung2_C-0.75 | 2 | -0.75 | 0 | 0.274 | -0.476 | -1.024 | 5 | 1122 | 2026-08-28T19:37:21
chip3 | chip3_0828_1751 | 16 | rung2_C-0.75 | 2 | -0.75 | 0 | 0.324 | -0.426 | -1.074 | 5 | 1130.3 | 2026-08-28T19:37:21
chip3 | chip3_0828_1751 | 16 | rung2_C-0.75 | 2 | -0.75 | 0 | 0.374 | -0.376 | -1.124 | 5 | 1141.3 | 2026-08-28T19:37:21
chip3 | chip3_0828_1751 | 16 | rung2_C-0.75 | 2 | -0.75 | 0 | 0.424 | -0.326 | -1.174 | 5 | 1154.7 | 2026-08-28T19:37:21
chip3 | chip3_0828_1751 | 16 | rung2_C-0.75 | 2 | -0.75 | 0 | 0.474 | -0.276 | -1.224 | 5 | 1174.7 | 2026-08-28T19:37:21
chip3 | chip3_0828_1751 | 16 | rung2_C-0.75 | 2 | -0.75 | 0 | 0.524 | -0.226 | -1.274 | 5 | 1195.7 | 2026-08-28T19:37:21
chip3 | chip3_0828_1751 | 16 | rung2_C-0.75 | 2 | -0.75 | 0 | 0.574 | -0.176 | -1.324 | 5 | 1218.3 | 2026-08-28T19:37:21
chip3 | chip3_0828_1751 | 16 | rung2_C-0.75 | 2 | -0.75 | 0 | 0.624 | -0.126 | -1.374 | 5 | 1245.7 | 2026-08-28T19:37:21
chip3 | chip3_0828_1751 | 16 | rung2_C-0.75 | 2 | -0.75 | 0 | 0.674 | -0.076 | -1.424 | 5 | 1276.7 | 2026-08-28T19:37:21
chip3 | chip3_0828_1751 | 16 | rung2_C-0.75 | 2 | -0.75 | 0 | 0.724 | -0.026 | -1.474 | 5 | 1309 | 2026-08-28T19:37:21
chip3 | chip3_0828_1751 | 17 | rung2_C-0.75 | 2 | -0.75 | 10 | -0.4292 | -1.1792 | -0.3208 | 5 | 1300.3 | 2026-08-28T19:38:12
chip3 | chip3_0828_1751 | 17 | rung2_C-0.75 | 2 | -0.75 | 10 | -0.3792 | -1.1292 | -0.3708 | 5 | 1267.3 | 2026-08-28T19:38:12
chip3 | chip3_0828_1751 | 17 | rung2_C-0.75 | 2 | -0.75 | 10 | -0.3292 | -1.0792 | -0.4208 | 5 | 1236.3 | 2026-08-28T19:38:12
chip3 | chip3_0828_1751 | 17 | rung2_C-0.75 | 2 | -0.75 | 10 | -0.2792 | -1.0292 | -0.4708 | 5 | 1209.3 | 2026-08-28T19:38:12
chip3 | chip3_0828_1751 | 17 | rung2_C-0.75 | 2 | -0.75 | 10 | -0.2292 | -0.9792 | -0.5208 | 5 | 1185 | 2026-08-28T19:38:12
chip3 | chip3_0828_1751 | 17 | rung2_C-0.75 | 2 | -0.75 | 10 | -0.1792 | -0.9292 | -0.5708 | 5 | 1165.7 | 2026-08-28T19:38:12
chip3 | chip3_0828_1751 | 17 | rung2_C-0.75 | 2 | -0.75 | 10 | -0.1292 | -0.8792 | -0.6208 | 5 | 1147.3 | 2026-08-28T19:38:12
chip3 | chip3_0828_1751 | 17 | rung2_C-0.75 | 2 | -0.75 | 10 | -0.0792 | -0.8292 | -0.6708 | 5 | 1131.3 | 2026-08-28T19:38:12
chip3 | chip3_0828_1751 | 17 | rung2_C-0.75 | 2 | -0.75 | 10 | -0.0292 | -0.7792 | -0.7208 | 5 | 1118.3 | 2026-08-28T19:38:12
chip3 | chip3_0828_1751 | 17 | rung2_C-0.75 | 2 | -0.75 | 10 | 0.0208 | -0.7292 | -0.7708 | 5 | 1108.7 | 2026-08-28T19:38:12
chip3 | chip3_0828_1751 | 17 | rung2_C-0.75 | 2 | -0.75 | 10 | 0.0708 | -0.6792 | -0.8208 | 5 | 1102.3 | 2026-08-28T19:38:12
chip3 | chip3_0828_1751 | 17 | rung2_C-0.75 | 2 | -0.75 | 10 | 0.1208 | -0.6292 | -0.8708 | 5 | 1101 | 2026-08-28T19:38:12
chip3 | chip3_0828_1751 | 17 | rung2_C-0.75 | 2 | -0.75 | 10 | 0.1708 | -0.5792 | -0.9208 | 5 | 1100 | 2026-08-28T19:38:12
chip3 | chip3_0828_1751 | 17 | rung2_C-0.75 | 2 | -0.75 | 10 | 0.2208 | -0.5292 | -0.9708 | 5 | 1103.7 | 2026-08-28T19:38:12
chip3 | chip3_0828_1751 | 17 | rung2_C-0.75 | 2 | -0.75 | 10 | 0.2708 | -0.4792 | -1.0208 | 5 | 1110.3 | 2026-08-28T19:38:12
chip3 | chip3_0828_1751 | 17 | rung2_C-0.75 | 2 | -0.75 | 10 | 0.3208 | -0.4292 | -1.0708 | 5 | 1119.7 | 2026-08-28T19:38:12
chip3 | chip3_0828_1751 | 17 | rung2_C-0.75 | 2 | -0.75 | 10 | 0.3708 | -0.3792 | -1.1208 | 5 | 1133.3 | 2026-08-28T19:38:12
chip3 | chip3_0828_1751 | 17 | rung2_C-0.75 | 2 | -0.75 | 10 | 0.4208 | -0.3292 | -1.1708 | 5 | 1149 | 2026-08-28T19:38:12
chip3 | chip3_0828_1751 | 17 | rung2_C-0.75 | 2 | -0.75 | 10 | 0.4708 | -0.2792 | -1.2208 | 5 | 1168.3 | 2026-08-28T19:38:12
chip3 | chip3_0828_1751 | 17 | rung2_C-0.75 | 2 | -0.75 | 10 | 0.5208 | -0.2292 | -1.2708 | 5 | 1191.3 | 2026-08-28T19:38:12
chip3 | chip3_0828_1751 | 17 | rung2_C-0.75 | 2 | -0.75 | 10 | 0.5708 | -0.1792 | -1.3208 | 5 | 1216.7 | 2026-08-28T19:38:12
chip3 | chip3_0828_1751 | 17 | rung2_C-0.75 | 2 | -0.75 | 10 | 0.6208 | -0.1292 | -1.3708 | 5 | 1244.3 | 2026-08-28T19:38:12
chip3 | chip3_0828_1751 | 17 | rung2_C-0.75 | 2 | -0.75 | 10 | 0.6708 | -0.0792 | -1.4208 | 5 | 1277.3 | 2026-08-28T19:38:12
chip3 | chip3_0828_1751 | 17 | rung2_C-0.75 | 2 | -0.75 | 10 | 0.7208 | -0.0292 | -1.4708 | 5 | 1311.7 | 2026-08-28T19:38:12
chip3 | chip3_0828_1751 | 17 | rung2_C-0.75 | 2 | -0.75 | 10 | 0.7708 | 0.0208 | -1.5208 | 5 | 1348.7 | 2026-08-28T19:38:12
chip3 | chip3_0828_1751 | 18 | rung2_C-0.75 | 2 | -0.75 | 30 | -0.46 | -1.21 | -0.29 | 5 | 1300.3 | 2026-08-28T19:39:32
chip3 | chip3_0828_1751 | 18 | rung2_C-0.75 | 2 | -0.75 | 30 | -0.41 | -1.16 | -0.34 | 5 | 1269 | 2026-08-28T19:39:32
chip3 | chip3_0828_1751 | 18 | rung2_C-0.75 | 2 | -0.75 | 30 | -0.36 | -1.11 | -0.39 | 5 | 1239 | 2026-08-28T19:39:32
chip3 | chip3_0828_1751 | 18 | rung2_C-0.75 | 2 | -0.75 | 30 | -0.31 | -1.06 | -0.44 | 5 | 1209.3 | 2026-08-28T19:39:32
chip3 | chip3_0828_1751 | 18 | rung2_C-0.75 | 2 | -0.75 | 30 | -0.26 | -1.01 | -0.49 | 5 | 1183.3 | 2026-08-28T19:39:32
chip3 | chip3_0828_1751 | 18 | rung2_C-0.75 | 2 | -0.75 | 30 | -0.21 | -0.96 | -0.54 | 5 | 1162.3 | 2026-08-28T19:39:32
chip3 | chip3_0828_1751 | 18 | rung2_C-0.75 | 2 | -0.75 | 30 | -0.16 | -0.91 | -0.59 | 5 | 1141.3 | 2026-08-28T19:39:32
chip3 | chip3_0828_1751 | 18 | rung2_C-0.75 | 2 | -0.75 | 30 | -0.11 | -0.86 | -0.64 | 5 | 1125 | 2026-08-28T19:39:32
chip3 | chip3_0828_1751 | 18 | rung2_C-0.75 | 2 | -0.75 | 30 | -0.06 | -0.81 | -0.69 | 5 | 1113.3 | 2026-08-28T19:39:32
chip3 | chip3_0828_1751 | 18 | rung2_C-0.75 | 2 | -0.75 | 30 | -0.01 | -0.76 | -0.74 | 5 | 1103.3 | 2026-08-28T19:39:32
chip3 | chip3_0828_1751 | 18 | rung2_C-0.75 | 2 | -0.75 | 30 | 0.04 | -0.71 | -0.79 | 5 | 1096.3 | 2026-08-28T19:39:32
chip3 | chip3_0828_1751 | 18 | rung2_C-0.75 | 2 | -0.75 | 30 | 0.09 | -0.66 | -0.84 | 5 | 1091.7 | 2026-08-28T19:39:32
chip3 | chip3_0828_1751 | 18 | rung2_C-0.75 | 2 | -0.75 | 30 | 0.14 | -0.61 | -0.89 | 5 | 1091 | 2026-08-28T19:39:32
chip3 | chip3_0828_1751 | 18 | rung2_C-0.75 | 2 | -0.75 | 30 | 0.19 | -0.56 | -0.94 | 5 | 1093.3 | 2026-08-28T19:39:32
chip3 | chip3_0828_1751 | 18 | rung2_C-0.75 | 2 | -0.75 | 30 | 0.24 | -0.51 | -0.99 | 5 | 1100 | 2026-08-28T19:39:32
chip3 | chip3_0828_1751 | 18 | rung2_C-0.75 | 2 | -0.75 | 30 | 0.29 | -0.46 | -1.04 | 5 | 1108.3 | 2026-08-28T19:39:32
chip3 | chip3_0828_1751 | 18 | rung2_C-0.75 | 2 | -0.75 | 30 | 0.34 | -0.41 | -1.09 | 5 | 1121 | 2026-08-28T19:39:32
chip3 | chip3_0828_1751 | 18 | rung2_C-0.75 | 2 | -0.75 | 30 | 0.39 | -0.36 | -1.14 | 5 | 1137 | 2026-08-28T19:39:32
chip3 | chip3_0828_1751 | 18 | rung2_C-0.75 | 2 | -0.75 | 30 | 0.44 | -0.31 | -1.19 | 5 | 1154.3 | 2026-08-28T19:39:32
chip3 | chip3_0828_1751 | 18 | rung2_C-0.75 | 2 | -0.75 | 30 | 0.49 | -0.26 | -1.24 | 5 | 1176.3 | 2026-08-28T19:39:32
chip3 | chip3_0828_1751 | 18 | rung2_C-0.75 | 2 | -0.75 | 30 | 0.54 | -0.21 | -1.29 | 5 | 1200.3 | 2026-08-28T19:39:32
chip3 | chip3_0828_1751 | 18 | rung2_C-0.75 | 2 | -0.75 | 30 | 0.59 | -0.16 | -1.34 | 5 | 1229.3 | 2026-08-28T19:39:32
chip3 | chip3_0828_1751 | 18 | rung2_C-0.75 | 2 | -0.75 | 30 | 0.64 | -0.11 | -1.39 | 5 | 1259.7 | 2026-08-28T19:39:32
chip3 | chip3_0828_1751 | 18 | rung2_C-0.75 | 2 | -0.75 | 30 | 0.69 | -0.06 | -1.44 | 5 | 1294 | 2026-08-28T19:39:32
chip3 | chip3_0828_1751 | 18 | rung2_C-0.75 | 2 | -0.75 | 30 | 0.74 | -0.01 | -1.49 | 5 | 1329.7 | 2026-08-28T19:39:32
chip3 | chip3_0828_1751 | 19 | rung2_C-0.75 | 2 | -0.75 | 100 | -0.4767 | -1.2267 | -0.2733 | 5 | 1283.3 | 2026-08-28T19:43:15
chip3 | chip3_0828_1751 | 19 | rung2_C-0.75 | 2 | -0.75 | 100 | -0.4267 | -1.1767 | -0.3233 | 5 | 1249 | 2026-08-28T19:43:15
chip3 | chip3_0828_1751 | 19 | rung2_C-0.75 | 2 | -0.75 | 100 | -0.3767 | -1.1267 | -0.3733 | 5 | 1217.3 | 2026-08-28T19:43:15
chip3 | chip3_0828_1751 | 19 | rung2_C-0.75 | 2 | -0.75 | 100 | -0.3267 | -1.0767 | -0.4233 | 5 | 1190.7 | 2026-08-28T19:43:15
chip3 | chip3_0828_1751 | 19 | rung2_C-0.75 | 2 | -0.75 | 100 | -0.2767 | -1.0267 | -0.4733 | 5 | 1166.3 | 2026-08-28T19:43:15
chip3 | chip3_0828_1751 | 19 | rung2_C-0.75 | 2 | -0.75 | 100 | -0.2267 | -0.9767 | -0.5233 | 5 | 1145.3 | 2026-08-28T19:43:15
chip3 | chip3_0828_1751 | 19 | rung2_C-0.75 | 2 | -0.75 | 100 | -0.1767 | -0.9267 | -0.5733 | 5 | 1127 | 2026-08-28T19:43:15
chip3 | chip3_0828_1751 | 19 | rung2_C-0.75 | 2 | -0.75 | 100 | -0.1267 | -0.8767 | -0.6233 | 5 | 1112 | 2026-08-28T19:43:15
chip3 | chip3_0828_1751 | 19 | rung2_C-0.75 | 2 | -0.75 | 100 | -0.0767 | -0.8267 | -0.6733 | 5 | 1099.7 | 2026-08-28T19:43:15
chip3 | chip3_0828_1751 | 19 | rung2_C-0.75 | 2 | -0.75 | 100 | -0.0267 | -0.7767 | -0.7233 | 5 | 1090 | 2026-08-28T19:43:15
chip3 | chip3_0828_1751 | 19 | rung2_C-0.75 | 2 | -0.75 | 100 | 0.0233 | -0.7267 | -0.7733 | 5 | 1084 | 2026-08-28T19:43:15
chip3 | chip3_0828_1751 | 19 | rung2_C-0.75 | 2 | -0.75 | 100 | 0.0733 | -0.6767 | -0.8233 | 5 | 1081.3 | 2026-08-28T19:43:15
chip3 | chip3_0828_1751 | 19 | rung2_C-0.75 | 2 | -0.75 | 100 | 0.1233 | -0.6267 | -0.8733 | 5 | 1081.7 | 2026-08-28T19:43:15
chip3 | chip3_0828_1751 | 19 | rung2_C-0.75 | 2 | -0.75 | 100 | 0.1733 | -0.5767 | -0.9233 | 5 | 1084 | 2026-08-28T19:43:15
chip3 | chip3_0828_1751 | 19 | rung2_C-0.75 | 2 | -0.75 | 100 | 0.2233 | -0.5267 | -0.9733 | 5 | 1089 | 2026-08-28T19:43:15
chip3 | chip3_0828_1751 | 19 | rung2_C-0.75 | 2 | -0.75 | 100 | 0.2733 | -0.4767 | -1.0233 | 5 | 1099.7 | 2026-08-28T19:43:15
chip3 | chip3_0828_1751 | 19 | rung2_C-0.75 | 2 | -0.75 | 100 | 0.3233 | -0.4267 | -1.0733 | 5 | 1113 | 2026-08-28T19:43:15
chip3 | chip3_0828_1751 | 19 | rung2_C-0.75 | 2 | -0.75 | 100 | 0.3733 | -0.3767 | -1.1233 | 5 | 1126.3 | 2026-08-28T19:43:15
chip3 | chip3_0828_1751 | 19 | rung2_C-0.75 | 2 | -0.75 | 100 | 0.4233 | -0.3267 | -1.1733 | 5 | 1144.7 | 2026-08-28T19:43:15
chip3 | chip3_0828_1751 | 19 | rung2_C-0.75 | 2 | -0.75 | 100 | 0.4733 | -0.2767 | -1.2233 | 5 | 1166.3 | 2026-08-28T19:43:15
chip3 | chip3_0828_1751 | 19 | rung2_C-0.75 | 2 | -0.75 | 100 | 0.5233 | -0.2267 | -1.2733 | 5 | 1191.3 | 2026-08-28T19:43:15
chip3 | chip3_0828_1751 | 19 | rung2_C-0.75 | 2 | -0.75 | 100 | 0.5733 | -0.1767 | -1.3233 | 5 | 1218.3 | 2026-08-28T19:43:15
chip3 | chip3_0828_1751 | 19 | rung2_C-0.75 | 2 | -0.75 | 100 | 0.6233 | -0.1267 | -1.3733 | 5 | 1250 | 2026-08-28T19:43:15
chip3 | chip3_0828_1751 | 19 | rung2_C-0.75 | 2 | -0.75 | 100 | 0.6733 | -0.0767 | -1.4233 | 5 | 1283.3 | 2026-08-28T19:43:15
chip3 | chip3_0828_1751 | 19 | rung2_C-0.75 | 2 | -0.75 | 100 | 0.7233 | -0.0267 | -1.4733 | 5 | 1321 | 2026-08-28T19:43:15
chip3 | chip3_0828_1751 | 20 | rung2_C-0.75 | 2 | -0.75 | 300 | -0.5019 | -1.2519 | -0.2481 | 5 | 1262.3 | 2026-08-28T19:53:11
chip3 | chip3_0828_1751 | 20 | rung2_C-0.75 | 2 | -0.75 | 300 | -0.4519 | -1.2019 | -0.2981 | 5 | 1229.3 | 2026-08-28T19:53:11
chip3 | chip3_0828_1751 | 20 | rung2_C-0.75 | 2 | -0.75 | 300 | -0.4019 | -1.1519 | -0.3481 | 5 | 1199.7 | 2026-08-28T19:53:11
chip3 | chip3_0828_1751 | 20 | rung2_C-0.75 | 2 | -0.75 | 300 | -0.3519 | -1.1019 | -0.3981 | 5 | 1171.7 | 2026-08-28T19:53:11
chip3 | chip3_0828_1751 | 20 | rung2_C-0.75 | 2 | -0.75 | 300 | -0.3019 | -1.0519 | -0.4481 | 5 | 1147.7 | 2026-08-28T19:53:11
chip3 | chip3_0828_1751 | 20 | rung2_C-0.75 | 2 | -0.75 | 300 | -0.2519 | -1.0019 | -0.4981 | 5 | 1127.3 | 2026-08-28T19:53:11
chip3 | chip3_0828_1751 | 20 | rung2_C-0.75 | 2 | -0.75 | 300 | -0.2019 | -0.9519 | -0.5481 | 5 | 1110 | 2026-08-28T19:53:11
chip3 | chip3_0828_1751 | 20 | rung2_C-0.75 | 2 | -0.75 | 300 | -0.1519 | -0.9019 | -0.5981 | 5 | 1094.7 | 2026-08-28T19:53:11
chip3 | chip3_0828_1751 | 20 | rung2_C-0.75 | 2 | -0.75 | 300 | -0.1019 | -0.8519 | -0.6481 | 5 | 1082.3 | 2026-08-28T19:53:11
chip3 | chip3_0828_1751 | 20 | rung2_C-0.75 | 2 | -0.75 | 300 | -0.0519 | -0.8019 | -0.6981 | 5 | 1073.7 | 2026-08-28T19:53:11
chip3 | chip3_0828_1751 | 20 | rung2_C-0.75 | 2 | -0.75 | 300 | -0.0019 | -0.7519 | -0.7481 | 5 | 1069 | 2026-08-28T19:53:11
chip3 | chip3_0828_1751 | 20 | rung2_C-0.75 | 2 | -0.75 | 300 | 0.0481 | -0.7019 | -0.7981 | 5 | 1065.7 | 2026-08-28T19:53:11
chip3 | chip3_0828_1751 | 20 | rung2_C-0.75 | 2 | -0.75 | 300 | 0.0981 | -0.6519 | -0.8481 | 5 | 1066 | 2026-08-28T19:53:11
chip3 | chip3_0828_1751 | 20 | rung2_C-0.75 | 2 | -0.75 | 300 | 0.1481 | -0.6019 | -0.8981 | 5 | 1071.3 | 2026-08-28T19:53:11
chip3 | chip3_0828_1751 | 20 | rung2_C-0.75 | 2 | -0.75 | 300 | 0.1981 | -0.5519 | -0.9481 | 5 | 1076.7 | 2026-08-28T19:53:11
chip3 | chip3_0828_1751 | 20 | rung2_C-0.75 | 2 | -0.75 | 300 | 0.2481 | -0.5019 | -0.9981 | 5 | 1087.3 | 2026-08-28T19:53:11
chip3 | chip3_0828_1751 | 20 | rung2_C-0.75 | 2 | -0.75 | 300 | 0.2981 | -0.4519 | -1.0481 | 5 | 1100.7 | 2026-08-28T19:53:11
chip3 | chip3_0828_1751 | 20 | rung2_C-0.75 | 2 | -0.75 | 300 | 0.3481 | -0.4019 | -1.0981 | 5 | 1116.7 | 2026-08-28T19:53:11
chip3 | chip3_0828_1751 | 20 | rung2_C-0.75 | 2 | -0.75 | 300 | 0.3981 | -0.3519 | -1.1481 | 5 | 1136 | 2026-08-28T19:53:11
chip3 | chip3_0828_1751 | 20 | rung2_C-0.75 | 2 | -0.75 | 300 | 0.4481 | -0.3019 | -1.1981 | 5 | 1157.7 | 2026-08-28T19:53:11
chip3 | chip3_0828_1751 | 20 | rung2_C-0.75 | 2 | -0.75 | 300 | 0.4981 | -0.2519 | -1.2481 | 5 | 1181.7 | 2026-08-28T19:53:11
chip3 | chip3_0828_1751 | 20 | rung2_C-0.75 | 2 | -0.75 | 300 | 0.5481 | -0.2019 | -1.2981 | 5 | 1210.3 | 2026-08-28T19:53:11
chip3 | chip3_0828_1751 | 20 | rung2_C-0.75 | 2 | -0.75 | 300 | 0.5981 | -0.1519 | -1.3481 | 5 | 1242 | 2026-08-28T19:53:11
chip3 | chip3_0828_1751 | 20 | rung2_C-0.75 | 2 | -0.75 | 300 | 0.6481 | -0.1019 | -1.3981 | 5 | 1276.7 | 2026-08-28T19:53:11
chip3 | chip3_0828_1751 | 20 | rung2_C-0.75 | 2 | -0.75 | 300 | 0.6981 | -0.0519 | -1.4481 | 5 | 1312.7 | 2026-08-28T19:53:11
chip3 | chip3_0828_1751 | 21 | rung2_C-0.75 | 2 | -0.75 | 1000 | -0.5369 | -1.2869 | -0.2131 | 5 | 1248.7 | 2026-08-28T20:27:01
chip3 | chip3_0828_1751 | 21 | rung2_C-0.75 | 2 | -0.75 | 1000 | -0.4869 | -1.2369 | -0.2631 | 5 | 1215 | 2026-08-28T20:27:01
chip3 | chip3_0828_1751 | 21 | rung2_C-0.75 | 2 | -0.75 | 1000 | -0.4369 | -1.1869 | -0.3131 | 5 | 1186.3 | 2026-08-28T20:27:01
chip3 | chip3_0828_1751 | 21 | rung2_C-0.75 | 2 | -0.75 | 1000 | -0.3869 | -1.1369 | -0.3631 | 5 | 1158.3 | 2026-08-28T20:27:01
chip3 | chip3_0828_1751 | 21 | rung2_C-0.75 | 2 | -0.75 | 1000 | -0.3369 | -1.0869 | -0.4131 | 5 | 1134 | 2026-08-28T20:27:01
chip3 | chip3_0828_1751 | 21 | rung2_C-0.75 | 2 | -0.75 | 1000 | -0.2869 | -1.0369 | -0.4631 | 5 | 1113.7 | 2026-08-28T20:27:01
chip3 | chip3_0828_1751 | 21 | rung2_C-0.75 | 2 | -0.75 | 1000 | -0.2369 | -0.9869 | -0.5131 | 5 | 1094 | 2026-08-28T20:27:01
chip3 | chip3_0828_1751 | 21 | rung2_C-0.75 | 2 | -0.75 | 1000 | -0.1869 | -0.9369 | -0.5631 | 5 | 1080.3 | 2026-08-28T20:27:01
chip3 | chip3_0828_1751 | 21 | rung2_C-0.75 | 2 | -0.75 | 1000 | -0.1369 | -0.8869 | -0.6131 | 5 | 1068.3 | 2026-08-28T20:27:01
chip3 | chip3_0828_1751 | 21 | rung2_C-0.75 | 2 | -0.75 | 1000 | -0.0869 | -0.8369 | -0.6631 | 5 | 1058.7 | 2026-08-28T20:27:01
chip3 | chip3_0828_1751 | 21 | rung2_C-0.75 | 2 | -0.75 | 1000 | -0.0369 | -0.7869 | -0.7131 | 5 | 1052.7 | 2026-08-28T20:27:01
chip3 | chip3_0828_1751 | 21 | rung2_C-0.75 | 2 | -0.75 | 1000 | 0.0131 | -0.7369 | -0.7631 | 5 | 1049.7 | 2026-08-28T20:27:01
chip3 | chip3_0828_1751 | 21 | rung2_C-0.75 | 2 | -0.75 | 1000 | 0.0631 | -0.6869 | -0.8131 | 5 | 1049.3 | 2026-08-28T20:27:01
chip3 | chip3_0828_1751 | 21 | rung2_C-0.75 | 2 | -0.75 | 1000 | 0.1131 | -0.6369 | -0.8631 | 5 | 1052 | 2026-08-28T20:27:01
chip3 | chip3_0828_1751 | 21 | rung2_C-0.75 | 2 | -0.75 | 1000 | 0.1631 | -0.5869 | -0.9131 | 5 | 1059.3 | 2026-08-28T20:27:01
chip3 | chip3_0828_1751 | 21 | rung2_C-0.75 | 2 | -0.75 | 1000 | 0.2131 | -0.5369 | -0.9631 | 5 | 1070.3 | 2026-08-28T20:27:01
chip3 | chip3_0828_1751 | 21 | rung2_C-0.75 | 2 | -0.75 | 1000 | 0.2631 | -0.4869 | -1.0131 | 5 | 1082.7 | 2026-08-28T20:27:01
chip3 | chip3_0828_1751 | 21 | rung2_C-0.75 | 2 | -0.75 | 1000 | 0.3131 | -0.4369 | -1.0631 | 5 | 1097.3 | 2026-08-28T20:27:01
chip3 | chip3_0828_1751 | 21 | rung2_C-0.75 | 2 | -0.75 | 1000 | 0.3631 | -0.3869 | -1.1131 | 5 | 1116.7 | 2026-08-28T20:27:01
chip3 | chip3_0828_1751 | 21 | rung2_C-0.75 | 2 | -0.75 | 1000 | 0.4131 | -0.3369 | -1.1631 | 5 | 1140 | 2026-08-28T20:27:01
chip3 | chip3_0828_1751 | 21 | rung2_C-0.75 | 2 | -0.75 | 1000 | 0.4631 | -0.2869 | -1.2131 | 5 | 1164 | 2026-08-28T20:27:01
chip3 | chip3_0828_1751 | 21 | rung2_C-0.75 | 2 | -0.75 | 1000 | 0.5131 | -0.2369 | -1.2631 | 5 | 1191.3 | 2026-08-28T20:27:01
chip3 | chip3_0828_1751 | 21 | rung2_C-0.75 | 2 | -0.75 | 1000 | 0.5631 | -0.1869 | -1.3131 | 5 | 1223.7 | 2026-08-28T20:27:01
chip3 | chip3_0828_1751 | 21 | rung2_C-0.75 | 2 | -0.75 | 1000 | 0.6131 | -0.1369 | -1.3631 | 5 | 1279.7 | 2026-08-28T20:27:01
chip3 | chip3_0828_1751 | 21 | rung2_C-0.75 | 2 | -0.75 | 1000 | 0.6631 | -0.0869 | -1.4131 | 5 | 1296.3 | 2026-08-28T20:27:01
chip3 | chip3_0828_1751 | 22 | rung2_C+0.00 | 2 | 0 | 0 | -0.5667 | -0.5667 | 0.5667 | 2 | 1091 | 2026-08-28T20:27:22
chip3 | chip3_0828_1751 | 22 | rung2_C+0.00 | 2 | 0 | 0 | -0.5167 | -0.5167 | 0.5167 | 2 | 1083.3 | 2026-08-28T20:27:22
chip3 | chip3_0828_1751 | 22 | rung2_C+0.00 | 2 | 0 | 0 | -0.4667 | -0.4667 | 0.4667 | 2 | 1073.3 | 2026-08-28T20:27:22
chip3 | chip3_0828_1751 | 22 | rung2_C+0.00 | 2 | 0 | 0 | -0.4167 | -0.4167 | 0.4167 | 2 | 1066.3 | 2026-08-28T20:27:22
chip3 | chip3_0828_1751 | 22 | rung2_C+0.00 | 2 | 0 | 0 | -0.3667 | -0.3667 | 0.3667 | 2 | 1057.7 | 2026-08-28T20:27:22
chip3 | chip3_0828_1751 | 22 | rung2_C+0.00 | 2 | 0 | 0 | -0.3167 | -0.3167 | 0.3167 | 2 | 1052 | 2026-08-28T20:27:22
chip3 | chip3_0828_1751 | 22 | rung2_C+0.00 | 2 | 0 | 0 | -0.2667 | -0.2667 | 0.2667 | 2 | 1046.3 | 2026-08-28T20:27:22
chip3 | chip3_0828_1751 | 22 | rung2_C+0.00 | 2 | 0 | 0 | -0.2167 | -0.2167 | 0.2167 | 2 | 1039.7 | 2026-08-28T20:27:22
chip3 | chip3_0828_1751 | 22 | rung2_C+0.00 | 2 | 0 | 0 | -0.1667 | -0.1667 | 0.1667 | 2 | 1036.7 | 2026-08-28T20:27:22
chip3 | chip3_0828_1751 | 22 | rung2_C+0.00 | 2 | 0 | 0 | -0.1167 | -0.1167 | 0.1167 | 2 | 1033.3 | 2026-08-28T20:27:22
chip3 | chip3_0828_1751 | 22 | rung2_C+0.00 | 2 | 0 | 0 | -0.0667 | -0.0667 | 0.0667 | 2 | 1031 | 2026-08-28T20:27:22
chip3 | chip3_0828_1751 | 22 | rung2_C+0.00 | 2 | 0 | 0 | -0.0167 | -0.0167 | 0.0167 | 2 | 1030.7 | 2026-08-28T20:27:22
chip3 | chip3_0828_1751 | 22 | rung2_C+0.00 | 2 | 0 | 0 | 0.0333 | 0.0333 | -0.0333 | 2 | 1030.7 | 2026-08-28T20:27:22
chip3 | chip3_0828_1751 | 22 | rung2_C+0.00 | 2 | 0 | 0 | 0.0833 | 0.0833 | -0.0833 | 2 | 1030.3 | 2026-08-28T20:27:22
chip3 | chip3_0828_1751 | 22 | rung2_C+0.00 | 2 | 0 | 0 | 0.1333 | 0.1333 | -0.1333 | 2 | 1031.3 | 2026-08-28T20:27:22
chip3 | chip3_0828_1751 | 22 | rung2_C+0.00 | 2 | 0 | 0 | 0.1833 | 0.1833 | -0.1833 | 2 | 1035.7 | 2026-08-28T20:27:22
chip3 | chip3_0828_1751 | 22 | rung2_C+0.00 | 2 | 0 | 0 | 0.2333 | 0.2333 | -0.2333 | 2 | 1039 | 2026-08-28T20:27:22
chip3 | chip3_0828_1751 | 22 | rung2_C+0.00 | 2 | 0 | 0 | 0.2833 | 0.2833 | -0.2833 | 2 | 1043 | 2026-08-28T20:27:22
chip3 | chip3_0828_1751 | 22 | rung2_C+0.00 | 2 | 0 | 0 | 0.3333 | 0.3333 | -0.3333 | 2 | 1048.3 | 2026-08-28T20:27:22
chip3 | chip3_0828_1751 | 22 | rung2_C+0.00 | 2 | 0 | 0 | 0.3833 | 0.3833 | -0.3833 | 2 | 1055.3 | 2026-08-28T20:27:22
chip3 | chip3_0828_1751 | 22 | rung2_C+0.00 | 2 | 0 | 0 | 0.4333 | 0.4333 | -0.4333 | 2 | 1062.7 | 2026-08-28T20:27:22
chip3 | chip3_0828_1751 | 22 | rung2_C+0.00 | 2 | 0 | 0 | 0.4833 | 0.4833 | -0.4833 | 2 | 1072 | 2026-08-28T20:27:22
chip3 | chip3_0828_1751 | 22 | rung2_C+0.00 | 2 | 0 | 0 | 0.5333 | 0.5333 | -0.5333 | 2 | 1081.7 | 2026-08-28T20:27:22
chip3 | chip3_0828_1751 | 22 | rung2_C+0.00 | 2 | 0 | 0 | 0.5833 | 0.5833 | -0.5833 | 2 | 1092.3 | 2026-08-28T20:27:22
chip3 | chip3_0828_1751 | 22 | rung2_C+0.00 | 2 | 0 | 0 | 0.6333 | 0.6333 | -0.6333 | 2 | 1104 | 2026-08-28T20:27:22
chip3 | chip3_0828_1751 | 23 | rung2_C+0.00 | 2 | 0 | 10 | -0.5819 | -0.5819 | 0.5819 | 2 | 1105.3 | 2026-08-28T20:28:13
chip3 | chip3_0828_1751 | 23 | rung2_C+0.00 | 2 | 0 | 10 | -0.5319 | -0.5319 | 0.5319 | 2 | 1095.3 | 2026-08-28T20:28:13
chip3 | chip3_0828_1751 | 23 | rung2_C+0.00 | 2 | 0 | 10 | -0.4819 | -0.4819 | 0.4819 | 2 | 1086.7 | 2026-08-28T20:28:13
chip3 | chip3_0828_1751 | 23 | rung2_C+0.00 | 2 | 0 | 10 | -0.4319 | -0.4319 | 0.4319 | 2 | 1075.7 | 2026-08-28T20:28:13
chip3 | chip3_0828_1751 | 23 | rung2_C+0.00 | 2 | 0 | 10 | -0.3819 | -0.3819 | 0.3819 | 2 | 1068 | 2026-08-28T20:28:13
chip3 | chip3_0828_1751 | 23 | rung2_C+0.00 | 2 | 0 | 10 | -0.3319 | -0.3319 | 0.3319 | 2 | 1060.7 | 2026-08-28T20:28:13
chip3 | chip3_0828_1751 | 23 | rung2_C+0.00 | 2 | 0 | 10 | -0.2819 | -0.2819 | 0.2819 | 2 | 1055 | 2026-08-28T20:28:13
chip3 | chip3_0828_1751 | 23 | rung2_C+0.00 | 2 | 0 | 10 | -0.2319 | -0.2319 | 0.2319 | 2 | 1049.3 | 2026-08-28T20:28:13
chip3 | chip3_0828_1751 | 23 | rung2_C+0.00 | 2 | 0 | 10 | -0.1819 | -0.1819 | 0.1819 | 2 | 1044.7 | 2026-08-28T20:28:13
chip3 | chip3_0828_1751 | 23 | rung2_C+0.00 | 2 | 0 | 10 | -0.1319 | -0.1319 | 0.1319 | 2 | 1040.7 | 2026-08-28T20:28:13
chip3 | chip3_0828_1751 | 23 | rung2_C+0.00 | 2 | 0 | 10 | -0.0819 | -0.0819 | 0.0819 | 2 | 1038.7 | 2026-08-28T20:28:13
chip3 | chip3_0828_1751 | 23 | rung2_C+0.00 | 2 | 0 | 10 | -0.0319 | -0.0319 | 0.0319 | 2 | 1037 | 2026-08-28T20:28:13
chip3 | chip3_0828_1751 | 23 | rung2_C+0.00 | 2 | 0 | 10 | 0.0181 | 0.0181 | -0.0181 | 2 | 1037.3 | 2026-08-28T20:28:13
chip3 | chip3_0828_1751 | 23 | rung2_C+0.00 | 2 | 0 | 10 | 0.0681 | 0.0681 | -0.0681 | 2 | 1037.3 | 2026-08-28T20:28:13
chip3 | chip3_0828_1751 | 23 | rung2_C+0.00 | 2 | 0 | 10 | 0.1181 | 0.1181 | -0.1181 | 2 | 1038.3 | 2026-08-28T20:28:13
chip3 | chip3_0828_1751 | 23 | rung2_C+0.00 | 2 | 0 | 10 | 0.1681 | 0.1681 | -0.1681 | 2 | 1039.3 | 2026-08-28T20:28:13
chip3 | chip3_0828_1751 | 23 | rung2_C+0.00 | 2 | 0 | 10 | 0.2181 | 0.2181 | -0.2181 | 2 | 1044.3 | 2026-08-28T20:28:13
chip3 | chip3_0828_1751 | 23 | rung2_C+0.00 | 2 | 0 | 10 | 0.2681 | 0.2681 | -0.2681 | 2 | 1048 | 2026-08-28T20:28:13
chip3 | chip3_0828_1751 | 23 | rung2_C+0.00 | 2 | 0 | 10 | 0.3181 | 0.3181 | -0.3181 | 2 | 1052 | 2026-08-28T20:28:13
chip3 | chip3_0828_1751 | 23 | rung2_C+0.00 | 2 | 0 | 10 | 0.3681 | 0.3681 | -0.3681 | 2 | 1058.3 | 2026-08-28T20:28:13
chip3 | chip3_0828_1751 | 23 | rung2_C+0.00 | 2 | 0 | 10 | 0.4181 | 0.4181 | -0.4181 | 2 | 1066.3 | 2026-08-28T20:28:13
chip3 | chip3_0828_1751 | 23 | rung2_C+0.00 | 2 | 0 | 10 | 0.4681 | 0.4681 | -0.4681 | 2 | 1073.3 | 2026-08-28T20:28:13
chip3 | chip3_0828_1751 | 23 | rung2_C+0.00 | 2 | 0 | 10 | 0.5181 | 0.5181 | -0.5181 | 2 | 1082.7 | 2026-08-28T20:28:13
chip3 | chip3_0828_1751 | 23 | rung2_C+0.00 | 2 | 0 | 10 | 0.5681 | 0.5681 | -0.5681 | 2 | 1092.3 | 2026-08-28T20:28:13
chip3 | chip3_0828_1751 | 23 | rung2_C+0.00 | 2 | 0 | 10 | 0.6181 | 0.6181 | -0.6181 | 2 | 1103.3 | 2026-08-28T20:28:13
chip4 | chip4_0829_1756 | 1 | 0_locate | 0 | 0 | 0 | -1 | -1 | 1 | 2 | 1646.3 | 2026-08-29T17:56:23
chip4 | chip4_0829_1756 | 1 | 0_locate | 0 | 0 | 0 | -0.95 | -0.95 | 0.95 | 2 | 1636 | 2026-08-29T17:56:23
chip4 | chip4_0829_1756 | 1 | 0_locate | 0 | 0 | 0 | -0.9 | -0.9 | 0.9 | 2 | 1623.7 | 2026-08-29T17:56:23
chip4 | chip4_0829_1756 | 1 | 0_locate | 0 | 0 | 0 | -0.85 | -0.85 | 0.85 | 2 | 1610 | 2026-08-29T17:56:23
chip4 | chip4_0829_1756 | 1 | 0_locate | 0 | 0 | 0 | -0.8 | -0.8 | 0.8 | 2 | 1594.3 | 2026-08-29T17:56:23
chip4 | chip4_0829_1756 | 1 | 0_locate | 0 | 0 | 0 | -0.75 | -0.75 | 0.75 | 2 | 1579.7 | 2026-08-29T17:56:23
chip4 | chip4_0829_1756 | 1 | 0_locate | 0 | 0 | 0 | -0.7 | -0.7 | 0.7 | 2 | 1564.7 | 2026-08-29T17:56:23
chip4 | chip4_0829_1756 | 1 | 0_locate | 0 | 0 | 0 | -0.65 | -0.65 | 0.65 | 2 | 1546.7 | 2026-08-29T17:56:23
chip4 | chip4_0829_1756 | 1 | 0_locate | 0 | 0 | 0 | -0.6 | -0.6 | 0.6 | 2 | 1530.3 | 2026-08-29T17:56:23
chip4 | chip4_0829_1756 | 1 | 0_locate | 0 | 0 | 0 | -0.55 | -0.55 | 0.55 | 2 | 1513.7 | 2026-08-29T17:56:23
chip4 | chip4_0829_1756 | 1 | 0_locate | 0 | 0 | 0 | -0.5 | -0.5 | 0.5 | 2 | 1499.7 | 2026-08-29T17:56:23
chip4 | chip4_0829_1756 | 1 | 0_locate | 0 | 0 | 0 | -0.45 | -0.45 | 0.45 | 2 | 1483.7 | 2026-08-29T17:56:23
chip4 | chip4_0829_1756 | 1 | 0_locate | 0 | 0 | 0 | -0.4 | -0.4 | 0.4 | 2 | 1470 | 2026-08-29T17:56:23
chip4 | chip4_0829_1756 | 1 | 0_locate | 0 | 0 | 0 | -0.35 | -0.35 | 0.35 | 2 | 1456 | 2026-08-29T17:56:23
chip4 | chip4_0829_1756 | 1 | 0_locate | 0 | 0 | 0 | -0.3 | -0.3 | 0.3 | 2 | 1441.7 | 2026-08-29T17:56:23
chip4 | chip4_0829_1756 | 1 | 0_locate | 0 | 0 | 0 | -0.25 | -0.25 | 0.25 | 2 | 1431.7 | 2026-08-29T17:56:23
chip4 | chip4_0829_1756 | 1 | 0_locate | 0 | 0 | 0 | -0.2 | -0.2 | 0.2 | 2 | 1420 | 2026-08-29T17:56:23
chip4 | chip4_0829_1756 | 1 | 0_locate | 0 | 0 | 0 | -0.15 | -0.15 | 0.15 | 2 | 1409.7 | 2026-08-29T17:56:23
chip4 | chip4_0829_1756 | 1 | 0_locate | 0 | 0 | 0 | -0.1 | -0.1 | 0.1 | 2 | 1401.3 | 2026-08-29T17:56:23
chip4 | chip4_0829_1756 | 1 | 0_locate | 0 | 0 | 0 | -0.05 | -0.05 | 0.05 | 2 | 1393.7 | 2026-08-29T17:56:23
chip4 | chip4_0829_1756 | 1 | 0_locate | 0 | 0 | 0 | 0 | 0 | 0 | 2 | 1389.3 | 2026-08-29T17:56:23
chip4 | chip4_0829_1756 | 1 | 0_locate | 0 | 0 | 0 | 0.05 | 0.05 | -0.05 | 2 | 1383 | 2026-08-29T17:56:23
chip4 | chip4_0829_1756 | 1 | 0_locate | 0 | 0 | 0 | 0.1 | 0.1 | -0.1 | 2 | 1379 | 2026-08-29T17:56:23
chip4 | chip4_0829_1756 | 1 | 0_locate | 0 | 0 | 0 | 0.15 | 0.15 | -0.15 | 2 | 1376.7 | 2026-08-29T17:56:23
chip4 | chip4_0829_1756 | 1 | 0_locate | 0 | 0 | 0 | 0.2 | 0.2 | -0.2 | 2 | 1376.3 | 2026-08-29T17:56:23
chip4 | chip4_0829_1756 | 1 | 0_locate | 0 | 0 | 0 | 0.25 | 0.25 | -0.25 | 2 | 1377.3 | 2026-08-29T17:56:23
chip4 | chip4_0829_1756 | 1 | 0_locate | 0 | 0 | 0 | 0.3 | 0.3 | -0.3 | 2 | 1379 | 2026-08-29T17:56:23
chip4 | chip4_0829_1756 | 1 | 0_locate | 0 | 0 | 0 | 0.35 | 0.35 | -0.35 | 2 | 1383 | 2026-08-29T17:56:23
chip4 | chip4_0829_1756 | 1 | 0_locate | 0 | 0 | 0 | 0.4 | 0.4 | -0.4 | 2 | 1389 | 2026-08-29T17:56:23
chip4 | chip4_0829_1756 | 1 | 0_locate | 0 | 0 | 0 | 0.45 | 0.45 | -0.45 | 2 | 1393.3 | 2026-08-29T17:56:23
chip4 | chip4_0829_1756 | 1 | 0_locate | 0 | 0 | 0 | 0.5 | 0.5 | -0.5 | 2 | 1402.7 | 2026-08-29T17:56:23
chip4 | chip4_0829_1756 | 1 | 0_locate | 0 | 0 | 0 | 0.55 | 0.55 | -0.55 | 2 | 1413.3 | 2026-08-29T17:56:23
chip4 | chip4_0829_1756 | 1 | 0_locate | 0 | 0 | 0 | 0.6 | 0.6 | -0.6 | 2 | 1423.7 | 2026-08-29T17:56:23
chip4 | chip4_0829_1756 | 1 | 0_locate | 0 | 0 | 0 | 0.65 | 0.65 | -0.65 | 2 | 1437.7 | 2026-08-29T17:56:23
chip4 | chip4_0829_1756 | 1 | 0_locate | 0 | 0 | 0 | 0.7 | 0.7 | -0.7 | 2 | 1451.3 | 2026-08-29T17:56:23
chip4 | chip4_0829_1756 | 1 | 0_locate | 0 | 0 | 0 | 0.75 | 0.75 | -0.75 | 2 | 1468 | 2026-08-29T17:56:23
chip4 | chip4_0829_1756 | 1 | 0_locate | 0 | 0 | 0 | 0.8 | 0.8 | -0.8 | 2 | 1485.3 | 2026-08-29T17:56:23
chip4 | chip4_0829_1756 | 1 | 0_locate | 0 | 0 | 0 | 0.85 | 0.85 | -0.85 | 2 | 1505 | 2026-08-29T17:56:23
chip4 | chip4_0829_1756 | 1 | 0_locate | 0 | 0 | 0 | 0.9 | 0.9 | -0.9 | 2 | 1526.3 | 2026-08-29T17:56:23
chip4 | chip4_0829_1756 | 1 | 0_locate | 0 | 0 | 0 | 0.95 | 0.95 | -0.95 | 2 | 1548 | 2026-08-29T17:56:23
chip4 | chip4_0829_1756 | 1 | 0_locate | 0 | 0 | 0 | 1 | 1 | -1 | 2 | 1573.7 | 2026-08-29T17:56:23
chip4 | chip4_0829_1756 | 2 | rung1_C+0.00 | 1 | 0 | 0 | -0.4097 | -0.4097 | 0.4097 | 2 | 1408.3 | 2026-08-29T17:57:10
chip4 | chip4_0829_1756 | 2 | rung1_C+0.00 | 1 | 0 | 0 | -0.3597 | -0.3597 | 0.3597 | 2 | 1399 | 2026-08-29T17:57:10
chip4 | chip4_0829_1756 | 2 | rung1_C+0.00 | 1 | 0 | 0 | -0.3097 | -0.3097 | 0.3097 | 2 | 1387.7 | 2026-08-29T17:57:10
chip4 | chip4_0829_1756 | 2 | rung1_C+0.00 | 1 | 0 | 0 | -0.2597 | -0.2597 | 0.2597 | 2 | 1376 | 2026-08-29T17:57:10
chip4 | chip4_0829_1756 | 2 | rung1_C+0.00 | 1 | 0 | 0 | -0.2097 | -0.2097 | 0.2097 | 2 | 1368.7 | 2026-08-29T17:57:10
chip4 | chip4_0829_1756 | 2 | rung1_C+0.00 | 1 | 0 | 0 | -0.1597 | -0.1597 | 0.1597 | 2 | 1359.3 | 2026-08-29T17:57:10
chip4 | chip4_0829_1756 | 2 | rung1_C+0.00 | 1 | 0 | 0 | -0.1097 | -0.1097 | 0.1097 | 2 | 1352.7 | 2026-08-29T17:57:10
chip4 | chip4_0829_1756 | 2 | rung1_C+0.00 | 1 | 0 | 0 | -0.0597 | -0.0597 | 0.0597 | 2 | 1349 | 2026-08-29T17:57:10
chip4 | chip4_0829_1756 | 2 | rung1_C+0.00 | 1 | 0 | 0 | -0.0097 | -0.0097 | 0.0097 | 2 | 1343.3 | 2026-08-29T17:57:10
chip4 | chip4_0829_1756 | 2 | rung1_C+0.00 | 1 | 0 | 0 | 0.0403 | 0.0403 | -0.0403 | 2 | 1340 | 2026-08-29T17:57:10
chip4 | chip4_0829_1756 | 2 | rung1_C+0.00 | 1 | 0 | 0 | 0.0903 | 0.0903 | -0.0903 | 2 | 1339.7 | 2026-08-29T17:57:10
chip4 | chip4_0829_1756 | 2 | rung1_C+0.00 | 1 | 0 | 0 | 0.1403 | 0.1403 | -0.1403 | 2 | 1337 | 2026-08-29T17:57:10
chip4 | chip4_0829_1756 | 2 | rung1_C+0.00 | 1 | 0 | 0 | 0.1903 | 0.1903 | -0.1903 | 2 | 1339.7 | 2026-08-29T17:57:10
chip4 | chip4_0829_1756 | 2 | rung1_C+0.00 | 1 | 0 | 0 | 0.2403 | 0.2403 | -0.2403 | 2 | 1343 | 2026-08-29T17:57:10
chip4 | chip4_0829_1756 | 2 | rung1_C+0.00 | 1 | 0 | 0 | 0.2903 | 0.2903 | -0.2903 | 2 | 1344.7 | 2026-08-29T17:57:10
chip4 | chip4_0829_1756 | 2 | rung1_C+0.00 | 1 | 0 | 0 | 0.3403 | 0.3403 | -0.3403 | 2 | 1351 | 2026-08-29T17:57:10
chip4 | chip4_0829_1756 | 2 | rung1_C+0.00 | 1 | 0 | 0 | 0.3903 | 0.3903 | -0.3903 | 2 | 1357.7 | 2026-08-29T17:57:10
chip4 | chip4_0829_1756 | 2 | rung1_C+0.00 | 1 | 0 | 0 | 0.4403 | 0.4403 | -0.4403 | 2 | 1367 | 2026-08-29T17:57:10
chip4 | chip4_0829_1756 | 2 | rung1_C+0.00 | 1 | 0 | 0 | 0.4903 | 0.4903 | -0.4903 | 2 | 1375.7 | 2026-08-29T17:57:10
chip4 | chip4_0829_1756 | 2 | rung1_C+0.00 | 1 | 0 | 0 | 0.5403 | 0.5403 | -0.5403 | 2 | 1385.3 | 2026-08-29T17:57:10
chip4 | chip4_0829_1756 | 2 | rung1_C+0.00 | 1 | 0 | 0 | 0.5903 | 0.5903 | -0.5903 | 2 | 1399.7 | 2026-08-29T17:57:10
chip4 | chip4_0829_1756 | 2 | rung1_C+0.00 | 1 | 0 | 0 | 0.6403 | 0.6403 | -0.6403 | 2 | 1412.3 | 2026-08-29T17:57:10
chip4 | chip4_0829_1756 | 2 | rung1_C+0.00 | 1 | 0 | 0 | 0.6903 | 0.6903 | -0.6903 | 2 | 1429 | 2026-08-29T17:57:10
chip4 | chip4_0829_1756 | 2 | rung1_C+0.00 | 1 | 0 | 0 | 0.7403 | 0.7403 | -0.7403 | 2 | 1446.3 | 2026-08-29T17:57:10
chip4 | chip4_0829_1756 | 2 | rung1_C+0.00 | 1 | 0 | 0 | 0.7903 | 0.7903 | -0.7903 | 2 | 1466.3 | 2026-08-29T17:57:10
chip4 | chip4_0829_1756 | 3 | rung1_C+0.00 | 1 | 0 | 0 | -0.4816 | -0.4816 | 0.4816 | 2 | 1445.3 | 2026-08-29T17:57:32
chip4 | chip4_0829_1756 | 3 | rung1_C+0.00 | 1 | 0 | 0 | -0.4316 | -0.4316 | 0.4316 | 2 | 1433.3 | 2026-08-29T17:57:32
chip4 | chip4_0829_1756 | 3 | rung1_C+0.00 | 1 | 0 | 0 | -0.3816 | -0.3816 | 0.3816 | 2 | 1422 | 2026-08-29T17:57:32
chip4 | chip4_0829_1756 | 3 | rung1_C+0.00 | 1 | 0 | 0 | -0.3316 | -0.3316 | 0.3316 | 2 | 1410.3 | 2026-08-29T17:57:32
chip4 | chip4_0829_1756 | 3 | rung1_C+0.00 | 1 | 0 | 0 | -0.2816 | -0.2816 | 0.2816 | 2 | 1399.3 | 2026-08-29T17:57:32
chip4 | chip4_0829_1756 | 3 | rung1_C+0.00 | 1 | 0 | 0 | -0.2316 | -0.2316 | 0.2316 | 2 | 1391 | 2026-08-29T17:57:32
chip4 | chip4_0829_1756 | 3 | rung1_C+0.00 | 1 | 0 | 0 | -0.1816 | -0.1816 | 0.1816 | 2 | 1381.3 | 2026-08-29T17:57:32
chip4 | chip4_0829_1756 | 3 | rung1_C+0.00 | 1 | 0 | 0 | -0.1316 | -0.1316 | 0.1316 | 2 | 1390.7 | 2026-08-29T17:57:32
chip4 | chip4_0829_1756 | 3 | rung1_C+0.00 | 1 | 0 | 0 | -0.0816 | -0.0816 | 0.0816 | 2 | 1368 | 2026-08-29T17:57:32
chip4 | chip4_0829_1756 | 3 | rung1_C+0.00 | 1 | 0 | 0 | -0.0316 | -0.0316 | 0.0316 | 2 | 1359.3 | 2026-08-29T17:57:32
chip4 | chip4_0829_1756 | 3 | rung1_C+0.00 | 1 | 0 | 0 | 0.0184 | 0.0184 | -0.0184 | 2 | 1356.7 | 2026-08-29T17:57:32
chip4 | chip4_0829_1756 | 3 | rung1_C+0.00 | 1 | 0 | 0 | 0.0684 | 0.0684 | -0.0684 | 2 | 1351.3 | 2026-08-29T17:57:32
chip4 | chip4_0829_1756 | 3 | rung1_C+0.00 | 1 | 0 | 0 | 0.1184 | 0.1184 | -0.1184 | 2 | 1350.7 | 2026-08-29T17:57:32
chip4 | chip4_0829_1756 | 3 | rung1_C+0.00 | 1 | 0 | 0 | 0.1684 | 0.1684 | -0.1684 | 2 | 1351 | 2026-08-29T17:57:32
chip4 | chip4_0829_1756 | 3 | rung1_C+0.00 | 1 | 0 | 0 | 0.2184 | 0.2184 | -0.2184 | 2 | 1351.3 | 2026-08-29T17:57:32
chip4 | chip4_0829_1756 | 3 | rung1_C+0.00 | 1 | 0 | 0 | 0.2684 | 0.2684 | -0.2684 | 2 | 1353.3 | 2026-08-29T17:57:32
chip4 | chip4_0829_1756 | 3 | rung1_C+0.00 | 1 | 0 | 0 | 0.3184 | 0.3184 | -0.3184 | 2 | 1358.7 | 2026-08-29T17:57:32
chip4 | chip4_0829_1756 | 3 | rung1_C+0.00 | 1 | 0 | 0 | 0.3684 | 0.3684 | -0.3684 | 2 | 1364 | 2026-08-29T17:57:32
chip4 | chip4_0829_1756 | 3 | rung1_C+0.00 | 1 | 0 | 0 | 0.4184 | 0.4184 | -0.4184 | 2 | 1369 | 2026-08-29T17:57:32
chip4 | chip4_0829_1756 | 3 | rung1_C+0.00 | 1 | 0 | 0 | 0.4684 | 0.4684 | -0.4684 | 2 | 1379 | 2026-08-29T17:57:32
chip4 | chip4_0829_1756 | 3 | rung1_C+0.00 | 1 | 0 | 0 | 0.5184 | 0.5184 | -0.5184 | 2 | 1389.3 | 2026-08-29T17:57:32
chip4 | chip4_0829_1756 | 3 | rung1_C+0.00 | 1 | 0 | 0 | 0.5684 | 0.5684 | -0.5684 | 2 | 1400 | 2026-08-29T17:57:32
chip4 | chip4_0829_1756 | 3 | rung1_C+0.00 | 1 | 0 | 0 | 0.6184 | 0.6184 | -0.6184 | 2 | 1412.3 | 2026-08-29T17:57:32
chip4 | chip4_0829_1756 | 3 | rung1_C+0.00 | 1 | 0 | 0 | 0.6684 | 0.6684 | -0.6684 | 2 | 1427.3 | 2026-08-29T17:57:32
chip4 | chip4_0829_1756 | 3 | rung1_C+0.00 | 1 | 0 | 0 | 0.7184 | 0.7184 | -0.7184 | 2 | 1444.3 | 2026-08-29T17:57:32
chip4 | chip4_0829_1756 | 4 | rung1_C+0.00 | 1 | 0 | 1 | -0.4506 | -0.4506 | 0.4506 | 2 | 1448.7 | 2026-08-29T17:57:57
chip4 | chip4_0829_1756 | 4 | rung1_C+0.00 | 1 | 0 | 1 | -0.4006 | -0.4006 | 0.4006 | 2 | 1432.7 | 2026-08-29T17:57:57
chip4 | chip4_0829_1756 | 4 | rung1_C+0.00 | 1 | 0 | 1 | -0.3506 | -0.3506 | 0.3506 | 2 | 1422.3 | 2026-08-29T17:57:57
chip4 | chip4_0829_1756 | 4 | rung1_C+0.00 | 1 | 0 | 1 | -0.3006 | -0.3006 | 0.3006 | 2 | 1409.7 | 2026-08-29T17:57:57
chip4 | chip4_0829_1756 | 4 | rung1_C+0.00 | 1 | 0 | 1 | -0.2506 | -0.2506 | 0.2506 | 2 | 1399.3 | 2026-08-29T17:57:57
chip4 | chip4_0829_1756 | 4 | rung1_C+0.00 | 1 | 0 | 1 | -0.2006 | -0.2006 | 0.2006 | 2 | 1391 | 2026-08-29T17:57:57
chip4 | chip4_0829_1756 | 4 | rung1_C+0.00 | 1 | 0 | 1 | -0.1506 | -0.1506 | 0.1506 | 2 | 1381.3 | 2026-08-29T17:57:57
chip4 | chip4_0829_1756 | 4 | rung1_C+0.00 | 1 | 0 | 1 | -0.1006 | -0.1006 | 0.1006 | 2 | 1374.3 | 2026-08-29T17:57:57
chip4 | chip4_0829_1756 | 4 | rung1_C+0.00 | 1 | 0 | 1 | -0.0506 | -0.0506 | 0.0506 | 2 | 1368 | 2026-08-29T17:57:57
chip4 | chip4_0829_1756 | 4 | rung1_C+0.00 | 1 | 0 | 1 | -0.0006 | -0.0006 | 0.0006 | 2 | 1361.3 | 2026-08-29T17:57:57
chip4 | chip4_0829_1756 | 4 | rung1_C+0.00 | 1 | 0 | 1 | 0.0494 | 0.0494 | -0.0494 | 2 | 1357.7 | 2026-08-29T17:57:57
chip4 | chip4_0829_1756 | 4 | rung1_C+0.00 | 1 | 0 | 1 | 0.0994 | 0.0994 | -0.0994 | 2 | 1356 | 2026-08-29T17:57:57
chip4 | chip4_0829_1756 | 4 | rung1_C+0.00 | 1 | 0 | 1 | 0.1494 | 0.1494 | -0.1494 | 2 | 1353.3 | 2026-08-29T17:57:57
chip4 | chip4_0829_1756 | 4 | rung1_C+0.00 | 1 | 0 | 1 | 0.1994 | 0.1994 | -0.1994 | 2 | 1354.7 | 2026-08-29T17:57:57
chip4 | chip4_0829_1756 | 4 | rung1_C+0.00 | 1 | 0 | 1 | 0.2494 | 0.2494 | -0.2494 | 2 | 1356.7 | 2026-08-29T17:57:57
chip4 | chip4_0829_1756 | 4 | rung1_C+0.00 | 1 | 0 | 1 | 0.2994 | 0.2994 | -0.2994 | 2 | 1359 | 2026-08-29T17:57:57
chip4 | chip4_0829_1756 | 4 | rung1_C+0.00 | 1 | 0 | 1 | 0.3494 | 0.3494 | -0.3494 | 2 | 1362.3 | 2026-08-29T17:57:57
chip4 | chip4_0829_1756 | 4 | rung1_C+0.00 | 1 | 0 | 1 | 0.3994 | 0.3994 | -0.3994 | 2 | 1369.7 | 2026-08-29T17:57:57
chip4 | chip4_0829_1756 | 4 | rung1_C+0.00 | 1 | 0 | 1 | 0.4494 | 0.4494 | -0.4494 | 2 | 1376.3 | 2026-08-29T17:57:57
chip4 | chip4_0829_1756 | 4 | rung1_C+0.00 | 1 | 0 | 1 | 0.4994 | 0.4994 | -0.4994 | 2 | 1385.3 | 2026-08-29T17:57:57
chip4 | chip4_0829_1756 | 4 | rung1_C+0.00 | 1 | 0 | 1 | 0.5494 | 0.5494 | -0.5494 | 2 | 1396.7 | 2026-08-29T17:57:57
chip4 | chip4_0829_1756 | 4 | rung1_C+0.00 | 1 | 0 | 1 | 0.5994 | 0.5994 | -0.5994 | 2 | 1407.7 | 2026-08-29T17:57:57
chip4 | chip4_0829_1756 | 4 | rung1_C+0.00 | 1 | 0 | 1 | 0.6494 | 0.6494 | -0.6494 | 2 | 1423 | 2026-08-29T17:57:57
chip4 | chip4_0829_1756 | 4 | rung1_C+0.00 | 1 | 0 | 1 | 0.6994 | 0.6994 | -0.6994 | 2 | 1437.7 | 2026-08-29T17:57:57
chip4 | chip4_0829_1756 | 4 | rung1_C+0.00 | 1 | 0 | 1 | 0.7494 | 0.7494 | -0.7494 | 2 | 1454 | 2026-08-29T17:57:57
chip4 | chip4_0829_1756 | 5 | rung1_C+0.00 | 1 | 0 | 2 | -0.443 | -0.443 | 0.443 | 2 | 1441 | 2026-08-29T17:58:23
chip4 | chip4_0829_1756 | 5 | rung1_C+0.00 | 1 | 0 | 2 | -0.393 | -0.393 | 0.393 | 2 | 1430.3 | 2026-08-29T17:58:23
chip4 | chip4_0829_1756 | 5 | rung1_C+0.00 | 1 | 0 | 2 | -0.343 | -0.343 | 0.343 | 2 | 1415.7 | 2026-08-29T17:58:23
chip4 | chip4_0829_1756 | 5 | rung1_C+0.00 | 1 | 0 | 2 | -0.293 | -0.293 | 0.293 | 2 | 1407.3 | 2026-08-29T17:58:23
chip4 | chip4_0829_1756 | 5 | rung1_C+0.00 | 1 | 0 | 2 | -0.243 | -0.243 | 0.243 | 2 | 1394.3 | 2026-08-29T17:58:23
chip4 | chip4_0829_1756 | 5 | rung1_C+0.00 | 1 | 0 | 2 | -0.193 | -0.193 | 0.193 | 2 | 1384.3 | 2026-08-29T17:58:23
chip4 | chip4_0829_1756 | 5 | rung1_C+0.00 | 1 | 0 | 2 | -0.143 | -0.143 | 0.143 | 2 | 1377 | 2026-08-29T17:58:23
chip4 | chip4_0829_1756 | 5 | rung1_C+0.00 | 1 | 0 | 2 | -0.093 | -0.093 | 0.093 | 2 | 1368.3 | 2026-08-29T17:58:23
chip4 | chip4_0829_1756 | 5 | rung1_C+0.00 | 1 | 0 | 2 | -0.043 | -0.043 | 0.043 | 2 | 1361.7 | 2026-08-29T17:58:23
chip4 | chip4_0829_1756 | 5 | rung1_C+0.00 | 1 | 0 | 2 | 0.007 | 0.007 | -0.007 | 2 | 1359 | 2026-08-29T17:58:23
chip4 | chip4_0829_1756 | 5 | rung1_C+0.00 | 1 | 0 | 2 | 0.057 | 0.057 | -0.057 | 2 | 1355 | 2026-08-29T17:58:23
chip4 | chip4_0829_1756 | 5 | rung1_C+0.00 | 1 | 0 | 2 | 0.107 | 0.107 | -0.107 | 2 | 1352 | 2026-08-29T17:58:23
chip4 | chip4_0829_1756 | 5 | rung1_C+0.00 | 1 | 0 | 2 | 0.157 | 0.157 | -0.157 | 2 | 1351 | 2026-08-29T17:58:23
chip4 | chip4_0829_1756 | 5 | rung1_C+0.00 | 1 | 0 | 2 | 0.207 | 0.207 | -0.207 | 2 | 1351 | 2026-08-29T17:58:23
chip4 | chip4_0829_1756 | 5 | rung1_C+0.00 | 1 | 0 | 2 | 0.257 | 0.257 | -0.257 | 2 | 1352.7 | 2026-08-29T17:58:23
chip4 | chip4_0829_1756 | 5 | rung1_C+0.00 | 1 | 0 | 2 | 0.307 | 0.307 | -0.307 | 2 | 1357 | 2026-08-29T17:58:23
chip4 | chip4_0829_1756 | 5 | rung1_C+0.00 | 1 | 0 | 2 | 0.357 | 0.357 | -0.357 | 2 | 1361.3 | 2026-08-29T17:58:23
chip4 | chip4_0829_1756 | 5 | rung1_C+0.00 | 1 | 0 | 2 | 0.407 | 0.407 | -0.407 | 2 | 1367.7 | 2026-08-29T17:58:23
chip4 | chip4_0829_1756 | 5 | rung1_C+0.00 | 1 | 0 | 2 | 0.457 | 0.457 | -0.457 | 2 | 1375.7 | 2026-08-29T17:58:23
chip4 | chip4_0829_1756 | 5 | rung1_C+0.00 | 1 | 0 | 2 | 0.507 | 0.507 | -0.507 | 2 | 1383.7 | 2026-08-29T17:58:23
chip4 | chip4_0829_1756 | 5 | rung1_C+0.00 | 1 | 0 | 2 | 0.557 | 0.557 | -0.557 | 2 | 1393.3 | 2026-08-29T17:58:23
chip4 | chip4_0829_1756 | 5 | rung1_C+0.00 | 1 | 0 | 2 | 0.607 | 0.607 | -0.607 | 2 | 1407.3 | 2026-08-29T17:58:23
chip4 | chip4_0829_1756 | 5 | rung1_C+0.00 | 1 | 0 | 2 | 0.657 | 0.657 | -0.657 | 2 | 1420.7 | 2026-08-29T17:58:23
chip4 | chip4_0829_1756 | 5 | rung1_C+0.00 | 1 | 0 | 2 | 0.707 | 0.707 | -0.707 | 2 | 1435.7 | 2026-08-29T17:58:23
chip4 | chip4_0829_1756 | 5 | rung1_C+0.00 | 1 | 0 | 2 | 0.757 | 0.757 | -0.757 | 2 | 1453 | 2026-08-29T17:58:23
chip4 | chip4_0829_1756 | 6 | rung1_C+0.00 | 1 | 0 | 3 | -0.4437 | -0.4437 | 0.4437 | 2 | 1438.3 | 2026-08-29T17:58:48
chip4 | chip4_0829_1756 | 6 | rung1_C+0.00 | 1 | 0 | 3 | -0.3937 | -0.3937 | 0.3937 | 2 | 1425.7 | 2026-08-29T17:58:48
chip4 | chip4_0829_1756 | 6 | rung1_C+0.00 | 1 | 0 | 3 | -0.3437 | -0.3437 | 0.3437 | 2 | 1413.3 | 2026-08-29T17:58:48
chip4 | chip4_0829_1756 | 6 | rung1_C+0.00 | 1 | 0 | 3 | -0.2937 | -0.2937 | 0.2937 | 2 | 1404 | 2026-08-29T17:58:48
chip4 | chip4_0829_1756 | 6 | rung1_C+0.00 | 1 | 0 | 3 | -0.2437 | -0.2437 | 0.2437 | 2 | 1392.3 | 2026-08-29T17:58:48
chip4 | chip4_0829_1756 | 6 | rung1_C+0.00 | 1 | 0 | 3 | -0.1937 | -0.1937 | 0.1937 | 2 | 1383 | 2026-08-29T17:58:48
chip4 | chip4_0829_1756 | 6 | rung1_C+0.00 | 1 | 0 | 3 | -0.1437 | -0.1437 | 0.1437 | 2 | 1375.3 | 2026-08-29T17:58:48
chip4 | chip4_0829_1756 | 6 | rung1_C+0.00 | 1 | 0 | 3 | -0.0937 | -0.0937 | 0.0937 | 2 | 1367.3 | 2026-08-29T17:58:48
chip4 | chip4_0829_1756 | 6 | rung1_C+0.00 | 1 | 0 | 3 | -0.0437 | -0.0437 | 0.0437 | 2 | 1360 | 2026-08-29T17:58:48
chip4 | chip4_0829_1756 | 6 | rung1_C+0.00 | 1 | 0 | 3 | 0.0063 | 0.0063 | -0.0063 | 2 | 1356 | 2026-08-29T17:58:48
chip4 | chip4_0829_1756 | 6 | rung1_C+0.00 | 1 | 0 | 3 | 0.0563 | 0.0563 | -0.0563 | 2 | 1351.7 | 2026-08-29T17:58:48
chip4 | chip4_0829_1756 | 6 | rung1_C+0.00 | 1 | 0 | 3 | 0.1063 | 0.1063 | -0.1063 | 2 | 1349.7 | 2026-08-29T17:58:48
chip4 | chip4_0829_1756 | 6 | rung1_C+0.00 | 1 | 0 | 3 | 0.1563 | 0.1563 | -0.1563 | 2 | 1348.3 | 2026-08-29T17:58:48
chip4 | chip4_0829_1756 | 6 | rung1_C+0.00 | 1 | 0 | 3 | 0.2063 | 0.2063 | -0.2063 | 2 | 1351 | 2026-08-29T17:58:48
chip4 | chip4_0829_1756 | 6 | rung1_C+0.00 | 1 | 0 | 3 | 0.2563 | 0.2563 | -0.2563 | 2 | 1351 | 2026-08-29T17:58:48
chip4 | chip4_0829_1756 | 6 | rung1_C+0.00 | 1 | 0 | 3 | 0.3063 | 0.3063 | -0.3063 | 2 | 1356 | 2026-08-29T17:58:48
chip4 | chip4_0829_1756 | 6 | rung1_C+0.00 | 1 | 0 | 3 | 0.3563 | 0.3563 | -0.3563 | 2 | 1359.3 | 2026-08-29T17:58:48
chip4 | chip4_0829_1756 | 6 | rung1_C+0.00 | 1 | 0 | 3 | 0.4063 | 0.4063 | -0.4063 | 2 | 1366.3 | 2026-08-29T17:58:48
chip4 | chip4_0829_1756 | 6 | rung1_C+0.00 | 1 | 0 | 3 | 0.4563 | 0.4563 | -0.4563 | 2 | 1375.7 | 2026-08-29T17:58:48
chip4 | chip4_0829_1756 | 6 | rung1_C+0.00 | 1 | 0 | 3 | 0.5063 | 0.5063 | -0.5063 | 2 | 1383 | 2026-08-29T17:58:48
chip4 | chip4_0829_1756 | 6 | rung1_C+0.00 | 1 | 0 | 3 | 0.5563 | 0.5563 | -0.5563 | 2 | 1395.3 | 2026-08-29T17:58:48
chip4 | chip4_0829_1756 | 6 | rung1_C+0.00 | 1 | 0 | 3 | 0.6063 | 0.6063 | -0.6063 | 2 | 1408 | 2026-08-29T17:58:48
chip4 | chip4_0829_1756 | 6 | rung1_C+0.00 | 1 | 0 | 3 | 0.6563 | 0.6563 | -0.6563 | 2 | 1421 | 2026-08-29T17:58:48
chip4 | chip4_0829_1756 | 6 | rung1_C+0.00 | 1 | 0 | 3 | 0.7063 | 0.7063 | -0.7063 | 2 | 1437.7 | 2026-08-29T17:58:48
chip4 | chip4_0829_1756 | 6 | rung1_C+0.00 | 1 | 0 | 3 | 0.7563 | 0.7563 | -0.7563 | 2 | 1455 | 2026-08-29T17:58:48
chip4 | chip4_0829_1756 | 7 | rung1_C+0.00 | 1 | 0 | 5 | -0.4498 | -0.4498 | 0.4498 | 2 | 1442.7 | 2026-08-29T17:59:16
chip4 | chip4_0829_1756 | 7 | rung1_C+0.00 | 1 | 0 | 5 | -0.3998 | -0.3998 | 0.3998 | 2 | 1430 | 2026-08-29T17:59:16
chip4 | chip4_0829_1756 | 7 | rung1_C+0.00 | 1 | 0 | 5 | -0.3498 | -0.3498 | 0.3498 | 2 | 1420 | 2026-08-29T17:59:16
chip4 | chip4_0829_1756 | 7 | rung1_C+0.00 | 1 | 0 | 5 | -0.2998 | -0.2998 | 0.2998 | 2 | 1407.7 | 2026-08-29T17:59:16
chip4 | chip4_0829_1756 | 7 | rung1_C+0.00 | 1 | 0 | 5 | -0.2498 | -0.2498 | 0.2498 | 2 | 1396 | 2026-08-29T17:59:16
chip4 | chip4_0829_1756 | 7 | rung1_C+0.00 | 1 | 0 | 5 | -0.1998 | -0.1998 | 0.1998 | 2 | 1387.7 | 2026-08-29T17:59:16
chip4 | chip4_0829_1756 | 7 | rung1_C+0.00 | 1 | 0 | 5 | -0.1498 | -0.1498 | 0.1498 | 2 | 1377.7 | 2026-08-29T17:59:16
chip4 | chip4_0829_1756 | 7 | rung1_C+0.00 | 1 | 0 | 5 | -0.0998 | -0.0998 | 0.0998 | 2 | 1370 | 2026-08-29T17:59:16
chip4 | chip4_0829_1756 | 7 | rung1_C+0.00 | 1 | 0 | 5 | -0.0498 | -0.0498 | 0.0498 | 2 | 1364.3 | 2026-08-29T17:59:16
chip4 | chip4_0829_1756 | 7 | rung1_C+0.00 | 1 | 0 | 5 | 0.0002 | 0.0002 | -0.0002 | 2 | 1359.3 | 2026-08-29T17:59:16
chip4 | chip4_0829_1756 | 7 | rung1_C+0.00 | 1 | 0 | 5 | 0.0502 | 0.0502 | -0.0502 | 2 | 1356 | 2026-08-29T17:59:16
chip4 | chip4_0829_1756 | 7 | rung1_C+0.00 | 1 | 0 | 5 | 0.1002 | 0.1002 | -0.1002 | 2 | 1353.3 | 2026-08-29T17:59:16
chip4 | chip4_0829_1756 | 7 | rung1_C+0.00 | 1 | 0 | 5 | 0.1502 | 0.1502 | -0.1502 | 2 | 1352 | 2026-08-29T17:59:16
chip4 | chip4_0829_1756 | 7 | rung1_C+0.00 | 1 | 0 | 5 | 0.2002 | 0.2002 | -0.2002 | 2 | 1352.3 | 2026-08-29T17:59:16
chip4 | chip4_0829_1756 | 7 | rung1_C+0.00 | 1 | 0 | 5 | 0.2502 | 0.2502 | -0.2502 | 2 | 1353 | 2026-08-29T17:59:16
chip4 | chip4_0829_1756 | 7 | rung1_C+0.00 | 1 | 0 | 5 | 0.3002 | 0.3002 | -0.3002 | 2 | 1357.7 | 2026-08-29T17:59:16
chip4 | chip4_0829_1756 | 7 | rung1_C+0.00 | 1 | 0 | 5 | 0.3502 | 0.3502 | -0.3502 | 2 | 1361.7 | 2026-08-29T17:59:16
chip4 | chip4_0829_1756 | 7 | rung1_C+0.00 | 1 | 0 | 5 | 0.4002 | 0.4002 | -0.4002 | 2 | 1369 | 2026-08-29T17:59:16
chip4 | chip4_0829_1756 | 7 | rung1_C+0.00 | 1 | 0 | 5 | 0.4502 | 0.4502 | -0.4502 | 2 | 1375.7 | 2026-08-29T17:59:16
chip4 | chip4_0829_1756 | 7 | rung1_C+0.00 | 1 | 0 | 5 | 0.5002 | 0.5002 | -0.5002 | 2 | 1384.7 | 2026-08-29T17:59:16
chip4 | chip4_0829_1756 | 7 | rung1_C+0.00 | 1 | 0 | 5 | 0.5502 | 0.5502 | -0.5502 | 2 | 1395.3 | 2026-08-29T17:59:16
chip4 | chip4_0829_1756 | 7 | rung1_C+0.00 | 1 | 0 | 5 | 0.6002 | 0.6002 | -0.6002 | 2 | 1409.3 | 2026-08-29T17:59:16
chip4 | chip4_0829_1756 | 7 | rung1_C+0.00 | 1 | 0 | 5 | 0.6502 | 0.6502 | -0.6502 | 2 | 1421.3 | 2026-08-29T17:59:16
chip4 | chip4_0829_1756 | 7 | rung1_C+0.00 | 1 | 0 | 5 | 0.7002 | 0.7002 | -0.7002 | 2 | 1437.7 | 2026-08-29T17:59:16
chip4 | chip4_0829_1756 | 7 | rung1_C+0.00 | 1 | 0 | 5 | 0.7502 | 0.7502 | -0.7502 | 2 | 1454.7 | 2026-08-29T17:59:16
chip4 | chip4_0829_1756 | 8 | rung1_C+0.00 | 1 | 0 | 10 | -0.448 | -0.448 | 0.448 | 2 | 1439 | 2026-08-29T17:59:53
chip4 | chip4_0829_1756 | 8 | rung1_C+0.00 | 1 | 0 | 10 | -0.398 | -0.398 | 0.398 | 2 | 1424.7 | 2026-08-29T17:59:53
chip4 | chip4_0829_1756 | 8 | rung1_C+0.00 | 1 | 0 | 10 | -0.348 | -0.348 | 0.348 | 2 | 1414.7 | 2026-08-29T17:59:53
chip4 | chip4_0829_1756 | 8 | rung1_C+0.00 | 1 | 0 | 10 | -0.298 | -0.298 | 0.298 | 2 | 1402 | 2026-08-29T17:59:53
chip4 | chip4_0829_1756 | 8 | rung1_C+0.00 | 1 | 0 | 10 | -0.248 | -0.248 | 0.248 | 2 | 1392 | 2026-08-29T17:59:53
chip4 | chip4_0829_1756 | 8 | rung1_C+0.00 | 1 | 0 | 10 | -0.198 | -0.198 | 0.198 | 2 | 1382.7 | 2026-08-29T17:59:53
chip4 | chip4_0829_1756 | 8 | rung1_C+0.00 | 1 | 0 | 10 | -0.148 | -0.148 | 0.148 | 2 | 1374.7 | 2026-08-29T17:59:53
chip4 | chip4_0829_1756 | 8 | rung1_C+0.00 | 1 | 0 | 10 | -0.098 | -0.098 | 0.098 | 2 | 1368 | 2026-08-29T17:59:53
chip4 | chip4_0829_1756 | 8 | rung1_C+0.00 | 1 | 0 | 10 | -0.048 | -0.048 | 0.048 | 2 | 1360.3 | 2026-08-29T17:59:53
chip4 | chip4_0829_1756 | 8 | rung1_C+0.00 | 1 | 0 | 10 | 0.002 | 0.002 | -0.002 | 2 | 1356.7 | 2026-08-29T17:59:53
chip4 | chip4_0829_1756 | 8 | rung1_C+0.00 | 1 | 0 | 10 | 0.052 | 0.052 | -0.052 | 2 | 1351.3 | 2026-08-29T17:59:53
chip4 | chip4_0829_1756 | 8 | rung1_C+0.00 | 1 | 0 | 10 | 0.102 | 0.102 | -0.102 | 2 | 1350.3 | 2026-08-29T17:59:53
chip4 | chip4_0829_1756 | 8 | rung1_C+0.00 | 1 | 0 | 10 | 0.152 | 0.152 | -0.152 | 2 | 1348 | 2026-08-29T17:59:53
chip4 | chip4_0829_1756 | 8 | rung1_C+0.00 | 1 | 0 | 10 | 0.202 | 0.202 | -0.202 | 2 | 1348 | 2026-08-29T17:59:53
chip4 | chip4_0829_1756 | 8 | rung1_C+0.00 | 1 | 0 | 10 | 0.252 | 0.252 | -0.252 | 2 | 1351 | 2026-08-29T17:59:53
chip4 | chip4_0829_1756 | 8 | rung1_C+0.00 | 1 | 0 | 10 | 0.302 | 0.302 | -0.302 | 2 | 1353.3 | 2026-08-29T17:59:53
chip4 | chip4_0829_1756 | 8 | rung1_C+0.00 | 1 | 0 | 10 | 0.352 | 0.352 | -0.352 | 2 | 1358.7 | 2026-08-29T17:59:53
chip4 | chip4_0829_1756 | 8 | rung1_C+0.00 | 1 | 0 | 10 | 0.402 | 0.402 | -0.402 | 2 | 1365 | 2026-08-29T17:59:53
chip4 | chip4_0829_1756 | 8 | rung1_C+0.00 | 1 | 0 | 10 | 0.452 | 0.452 | -0.452 | 2 | 1373 | 2026-08-29T17:59:53
chip4 | chip4_0829_1756 | 8 | rung1_C+0.00 | 1 | 0 | 10 | 0.502 | 0.502 | -0.502 | 2 | 1381.7 | 2026-08-29T17:59:53
chip4 | chip4_0829_1756 | 8 | rung1_C+0.00 | 1 | 0 | 10 | 0.552 | 0.552 | -0.552 | 2 | 1393 | 2026-08-29T17:59:53
chip4 | chip4_0829_1756 | 8 | rung1_C+0.00 | 1 | 0 | 10 | 0.602 | 0.602 | -0.602 | 2 | 1406.3 | 2026-08-29T17:59:53
chip4 | chip4_0829_1756 | 8 | rung1_C+0.00 | 1 | 0 | 10 | 0.652 | 0.652 | -0.652 | 2 | 1419 | 2026-08-29T17:59:53
chip4 | chip4_0829_1756 | 8 | rung1_C+0.00 | 1 | 0 | 10 | 0.702 | 0.702 | -0.702 | 2 | 1436.3 | 2026-08-29T17:59:53
chip4 | chip4_0829_1756 | 8 | rung1_C+0.00 | 1 | 0 | 10 | 0.752 | 0.752 | -0.752 | 2 | 1453.3 | 2026-08-29T17:59:53
chip4 | chip4_0829_1756 | 9 | rung1_C+0.00 | 1 | 0 | 20 | -0.4499 | -0.4499 | 0.4499 | 2 | 1436.7 | 2026-08-29T18:00:44
chip4 | chip4_0829_1756 | 9 | rung1_C+0.00 | 1 | 0 | 20 | -0.3999 | -0.3999 | 0.3999 | 2 | 1423 | 2026-08-29T18:00:44
chip4 | chip4_0829_1756 | 9 | rung1_C+0.00 | 1 | 0 | 20 | -0.3499 | -0.3499 | 0.3499 | 2 | 1409.7 | 2026-08-29T18:00:44
chip4 | chip4_0829_1756 | 9 | rung1_C+0.00 | 1 | 0 | 20 | -0.2999 | -0.2999 | 0.2999 | 2 | 1400 | 2026-08-29T18:00:44
chip4 | chip4_0829_1756 | 9 | rung1_C+0.00 | 1 | 0 | 20 | -0.2499 | -0.2499 | 0.2499 | 2 | 1389.7 | 2026-08-29T18:00:44
chip4 | chip4_0829_1756 | 9 | rung1_C+0.00 | 1 | 0 | 20 | -0.1999 | -0.1999 | 0.1999 | 2 | 1379 | 2026-08-29T18:00:44
chip4 | chip4_0829_1756 | 9 | rung1_C+0.00 | 1 | 0 | 20 | -0.1499 | -0.1499 | 0.1499 | 2 | 1371 | 2026-08-29T18:00:44
chip4 | chip4_0829_1756 | 9 | rung1_C+0.00 | 1 | 0 | 20 | -0.0999 | -0.0999 | 0.0999 | 2 | 1363 | 2026-08-29T18:00:44
chip4 | chip4_0829_1756 | 9 | rung1_C+0.00 | 1 | 0 | 20 | -0.0499 | -0.0499 | 0.0499 | 2 | 1358 | 2026-08-29T18:00:44
chip4 | chip4_0829_1756 | 9 | rung1_C+0.00 | 1 | 0 | 20 | 0.0001 | 0.0001 | -0.0001 | 2 | 1352.7 | 2026-08-29T18:00:44
chip4 | chip4_0829_1756 | 9 | rung1_C+0.00 | 1 | 0 | 20 | 0.0501 | 0.0501 | -0.0501 | 2 | 1349 | 2026-08-29T18:00:44
chip4 | chip4_0829_1756 | 9 | rung1_C+0.00 | 1 | 0 | 20 | 0.1001 | 0.1001 | -0.1001 | 2 | 1345.7 | 2026-08-29T18:00:44
chip4 | chip4_0829_1756 | 9 | rung1_C+0.00 | 1 | 0 | 20 | 0.1501 | 0.1501 | -0.1501 | 2 | 1344.7 | 2026-08-29T18:00:44
chip4 | chip4_0829_1756 | 9 | rung1_C+0.00 | 1 | 0 | 20 | 0.2001 | 0.2001 | -0.2001 | 2 | 1346 | 2026-08-29T18:00:44
chip4 | chip4_0829_1756 | 9 | rung1_C+0.00 | 1 | 0 | 20 | 0.2501 | 0.2501 | -0.2501 | 2 | 1347 | 2026-08-29T18:00:44
chip4 | chip4_0829_1756 | 9 | rung1_C+0.00 | 1 | 0 | 20 | 0.3001 | 0.3001 | -0.3001 | 2 | 1350.7 | 2026-08-29T18:00:44
chip4 | chip4_0829_1756 | 9 | rung1_C+0.00 | 1 | 0 | 20 | 0.3501 | 0.3501 | -0.3501 | 2 | 1356 | 2026-08-29T18:00:44
chip4 | chip4_0829_1756 | 9 | rung1_C+0.00 | 1 | 0 | 20 | 0.4001 | 0.4001 | -0.4001 | 2 | 1360.7 | 2026-08-29T18:00:44
chip4 | chip4_0829_1756 | 9 | rung1_C+0.00 | 1 | 0 | 20 | 0.4501 | 0.4501 | -0.4501 | 2 | 1368.3 | 2026-08-29T18:00:44
chip4 | chip4_0829_1756 | 9 | rung1_C+0.00 | 1 | 0 | 20 | 0.5001 | 0.5001 | -0.5001 | 2 | 1378.3 | 2026-08-29T18:00:44
chip4 | chip4_0829_1756 | 9 | rung1_C+0.00 | 1 | 0 | 20 | 0.5501 | 0.5501 | -0.5501 | 2 | 1389.7 | 2026-08-29T18:00:44
chip4 | chip4_0829_1756 | 9 | rung1_C+0.00 | 1 | 0 | 20 | 0.6001 | 0.6001 | -0.6001 | 2 | 1402.7 | 2026-08-29T18:00:44
chip4 | chip4_0829_1756 | 9 | rung1_C+0.00 | 1 | 0 | 20 | 0.6501 | 0.6501 | -0.6501 | 2 | 1415.7 | 2026-08-29T18:00:44
chip4 | chip4_0829_1756 | 9 | rung1_C+0.00 | 1 | 0 | 20 | 0.7001 | 0.7001 | -0.7001 | 2 | 1431.7 | 2026-08-29T18:00:44
chip4 | chip4_0829_1756 | 9 | rung1_C+0.00 | 1 | 0 | 20 | 0.7501 | 0.7501 | -0.7501 | 2 | 1447.7 | 2026-08-29T18:00:44
chip4 | chip4_0829_1756 | 10 | rung1_C+0.00 | 1 | 0 | 30 | -0.4515 | -0.4515 | 0.4515 | 2 | 1438.7 | 2026-08-29T18:01:35
chip4 | chip4_0829_1756 | 10 | rung1_C+0.00 | 1 | 0 | 30 | -0.4015 | -0.4015 | 0.4015 | 2 | 1425 | 2026-08-29T18:01:35
chip4 | chip4_0829_1756 | 10 | rung1_C+0.00 | 1 | 0 | 30 | -0.3515 | -0.3515 | 0.3515 | 2 | 1414.3 | 2026-08-29T18:01:35
chip4 | chip4_0829_1756 | 10 | rung1_C+0.00 | 1 | 0 | 30 | -0.3015 | -0.3015 | 0.3015 | 2 | 1400.3 | 2026-08-29T18:01:35
chip4 | chip4_0829_1756 | 10 | rung1_C+0.00 | 1 | 0 | 30 | -0.2515 | -0.2515 | 0.2515 | 2 | 1391.7 | 2026-08-29T18:01:35
chip4 | chip4_0829_1756 | 10 | rung1_C+0.00 | 1 | 0 | 30 | -0.2015 | -0.2015 | 0.2015 | 2 | 1382.7 | 2026-08-29T18:01:35
chip4 | chip4_0829_1756 | 10 | rung1_C+0.00 | 1 | 0 | 30 | -0.1515 | -0.1515 | 0.1515 | 2 | 1372 | 2026-08-29T18:01:35
chip4 | chip4_0829_1756 | 10 | rung1_C+0.00 | 1 | 0 | 30 | -0.1015 | -0.1015 | 0.1015 | 2 | 1365 | 2026-08-29T18:01:35
chip4 | chip4_0829_1756 | 10 | rung1_C+0.00 | 1 | 0 | 30 | -0.0515 | -0.0515 | 0.0515 | 2 | 1358.7 | 2026-08-29T18:01:35
chip4 | chip4_0829_1756 | 10 | rung1_C+0.00 | 1 | 0 | 30 | -0.0015 | -0.0015 | 0.0015 | 2 | 1352 | 2026-08-29T18:01:35
chip4 | chip4_0829_1756 | 10 | rung1_C+0.00 | 1 | 0 | 30 | 0.0485 | 0.0485 | -0.0485 | 2 | 1349.3 | 2026-08-29T18:01:35
chip4 | chip4_0829_1756 | 10 | rung1_C+0.00 | 1 | 0 | 30 | 0.0985 | 0.0985 | -0.0985 | 2 | 1347.3 | 2026-08-29T18:01:35
chip4 | chip4_0829_1756 | 10 | rung1_C+0.00 | 1 | 0 | 30 | 0.1485 | 0.1485 | -0.1485 | 2 | 1344.7 | 2026-08-29T18:01:35
chip4 | chip4_0829_1756 | 10 | rung1_C+0.00 | 1 | 0 | 30 | 0.1985 | 0.1985 | -0.1985 | 2 | 1345.3 | 2026-08-29T18:01:35
chip4 | chip4_0829_1756 | 10 | rung1_C+0.00 | 1 | 0 | 30 | 0.2485 | 0.2485 | -0.2485 | 2 | 1348 | 2026-08-29T18:01:35
chip4 | chip4_0829_1756 | 10 | rung1_C+0.00 | 1 | 0 | 30 | 0.2985 | 0.2985 | -0.2985 | 2 | 1350.3 | 2026-08-29T18:01:35
chip4 | chip4_0829_1756 | 10 | rung1_C+0.00 | 1 | 0 | 30 | 0.3485 | 0.3485 | -0.3485 | 2 | 1353.7 | 2026-08-29T18:01:35
chip4 | chip4_0829_1756 | 10 | rung1_C+0.00 | 1 | 0 | 30 | 0.3985 | 0.3985 | -0.3985 | 2 | 1360 | 2026-08-29T18:01:35
chip4 | chip4_0829_1756 | 10 | rung1_C+0.00 | 1 | 0 | 30 | 0.4485 | 0.4485 | -0.4485 | 2 | 1368 | 2026-08-29T18:01:35
chip4 | chip4_0829_1756 | 10 | rung1_C+0.00 | 1 | 0 | 30 | 0.4985 | 0.4985 | -0.4985 | 2 | 1378 | 2026-08-29T18:01:35
chip4 | chip4_0829_1756 | 10 | rung1_C+0.00 | 1 | 0 | 30 | 0.5485 | 0.5485 | -0.5485 | 2 | 1388.7 | 2026-08-29T18:01:35
chip4 | chip4_0829_1756 | 10 | rung1_C+0.00 | 1 | 0 | 30 | 0.5985 | 0.5985 | -0.5985 | 2 | 1417 | 2026-08-29T18:01:35
chip4 | chip4_0829_1756 | 10 | rung1_C+0.00 | 1 | 0 | 30 | 0.6485 | 0.6485 | -0.6485 | 2 | 1415 | 2026-08-29T18:01:35
chip4 | chip4_0829_1756 | 10 | rung1_C+0.00 | 1 | 0 | 30 | 0.6985 | 0.6985 | -0.6985 | 2 | 1431.7 | 2026-08-29T18:01:35
chip4 | chip4_0829_1756 | 10 | rung1_C+0.00 | 1 | 0 | 30 | 0.7485 | 0.7485 | -0.7485 | 2 | 1447 | 2026-08-29T18:01:35
chip4 | chip4_0829_1756 | 11 | rung1_C-0.75 | 1 | -0.75 | 0 | -0.4525 | -1.2025 | -0.2975 | 5 | 1274.3 | 2026-08-29T18:02:01
chip4 | chip4_0829_1756 | 11 | rung1_C-0.75 | 1 | -0.75 | 0 | -0.4025 | -1.1525 | -0.3475 | 5 | 1216 | 2026-08-29T18:02:01
chip4 | chip4_0829_1756 | 11 | rung1_C-0.75 | 1 | -0.75 | 0 | -0.3525 | -1.1025 | -0.3975 | 5 | 1162.7 | 2026-08-29T18:02:01
chip4 | chip4_0829_1756 | 11 | rung1_C-0.75 | 1 | -0.75 | 0 | -0.3025 | -1.0525 | -0.4475 | 5 | 1117.3 | 2026-08-29T18:02:01
chip4 | chip4_0829_1756 | 11 | rung1_C-0.75 | 1 | -0.75 | 0 | -0.2525 | -1.0025 | -0.4975 | 5 | 1073.7 | 2026-08-29T18:02:01
chip4 | chip4_0829_1756 | 11 | rung1_C-0.75 | 1 | -0.75 | 0 | -0.2025 | -0.9525 | -0.5475 | 5 | 1038 | 2026-08-29T18:02:01
chip4 | chip4_0829_1756 | 11 | rung1_C-0.75 | 1 | -0.75 | 0 | -0.1525 | -0.9025 | -0.5975 | 5 | 1006.3 | 2026-08-29T18:02:01
chip4 | chip4_0829_1756 | 11 | rung1_C-0.75 | 1 | -0.75 | 0 | -0.1025 | -0.8525 | -0.6475 | 5 | 980.3 | 2026-08-29T18:02:01
chip4 | chip4_0829_1756 | 11 | rung1_C-0.75 | 1 | -0.75 | 0 | -0.0525 | -0.8025 | -0.6975 | 5 | 958.7 | 2026-08-29T18:02:01
chip4 | chip4_0829_1756 | 11 | rung1_C-0.75 | 1 | -0.75 | 0 | -0.0025 | -0.7525 | -0.7475 | 5 | 944.3 | 2026-08-29T18:02:01
chip4 | chip4_0829_1756 | 11 | rung1_C-0.75 | 1 | -0.75 | 0 | 0.0475 | -0.7025 | -0.7975 | 5 | 934 | 2026-08-29T18:02:01
chip4 | chip4_0829_1756 | 11 | rung1_C-0.75 | 1 | -0.75 | 0 | 0.0975 | -0.6525 | -0.8475 | 5 | 930.7 | 2026-08-29T18:02:01
chip4 | chip4_0829_1756 | 11 | rung1_C-0.75 | 1 | -0.75 | 0 | 0.1475 | -0.6025 | -0.8975 | 5 | 933.7 | 2026-08-29T18:02:01
chip4 | chip4_0829_1756 | 11 | rung1_C-0.75 | 1 | -0.75 | 0 | 0.1975 | -0.5525 | -0.9475 | 5 | 944.3 | 2026-08-29T18:02:01
chip4 | chip4_0829_1756 | 11 | rung1_C-0.75 | 1 | -0.75 | 0 | 0.2475 | -0.5025 | -0.9975 | 5 | 958.3 | 2026-08-29T18:02:01
chip4 | chip4_0829_1756 | 11 | rung1_C-0.75 | 1 | -0.75 | 0 | 0.2975 | -0.4525 | -1.0475 | 5 | 979.3 | 2026-08-29T18:02:01
chip4 | chip4_0829_1756 | 11 | rung1_C-0.75 | 1 | -0.75 | 0 | 0.3475 | -0.4025 | -1.0975 | 5 | 1007 | 2026-08-29T18:02:01
chip4 | chip4_0829_1756 | 11 | rung1_C-0.75 | 1 | -0.75 | 0 | 0.3975 | -0.3525 | -1.1475 | 5 | 1060.7 | 2026-08-29T18:02:01
chip4 | chip4_0829_1756 | 11 | rung1_C-0.75 | 1 | -0.75 | 0 | 0.4475 | -0.3025 | -1.1975 | 5 | 1083.3 | 2026-08-29T18:02:01
chip4 | chip4_0829_1756 | 11 | rung1_C-0.75 | 1 | -0.75 | 0 | 0.4975 | -0.2525 | -1.2475 | 5 | 1128.3 | 2026-08-29T18:02:01
chip4 | chip4_0829_1756 | 11 | rung1_C-0.75 | 1 | -0.75 | 0 | 0.5475 | -0.2025 | -1.2975 | 5 | 1178.7 | 2026-08-29T18:02:01
chip4 | chip4_0829_1756 | 11 | rung1_C-0.75 | 1 | -0.75 | 0 | 0.5975 | -0.1525 | -1.3475 | 5 | 1236.7 | 2026-08-29T18:02:01
chip4 | chip4_0829_1756 | 11 | rung1_C-0.75 | 1 | -0.75 | 0 | 0.6475 | -0.1025 | -1.3975 | 5 | 1299.7 | 2026-08-29T18:02:01
chip4 | chip4_0829_1756 | 11 | rung1_C-0.75 | 1 | -0.75 | 0 | 0.6975 | -0.0525 | -1.4475 | 5 | 1369 | 2026-08-29T18:02:01
chip4 | chip4_0829_1756 | 11 | rung1_C-0.75 | 1 | -0.75 | 0 | 0.7475 | -0.0025 | -1.4975 | 5 | 1441.7 | 2026-08-29T18:02:01
chip4 | chip4_0829_1756 | 12 | rung1_C-0.75 | 1 | -0.75 | 0 | -0.5095 | -1.2595 | -0.2405 | 5 | 1185.3 | 2026-08-29T18:02:23
chip4 | chip4_0829_1756 | 12 | rung1_C-0.75 | 1 | -0.75 | 0 | -0.4595 | -1.2095 | -0.2905 | 5 | 1131.7 | 2026-08-29T18:02:23
chip4 | chip4_0829_1756 | 12 | rung1_C-0.75 | 1 | -0.75 | 0 | -0.4095 | -1.1595 | -0.3405 | 5 | 1082.7 | 2026-08-29T18:02:23
chip4 | chip4_0829_1756 | 12 | rung1_C-0.75 | 1 | -0.75 | 0 | -0.3595 | -1.1095 | -0.3905 | 5 | 1036.7 | 2026-08-29T18:02:23
chip4 | chip4_0829_1756 | 12 | rung1_C-0.75 | 1 | -0.75 | 0 | -0.3095 | -1.0595 | -0.4405 | 5 | 996.3 | 2026-08-29T18:02:23
chip4 | chip4_0829_1756 | 12 | rung1_C-0.75 | 1 | -0.75 | 0 | -0.2595 | -1.0095 | -0.4905 | 5 | 960 | 2026-08-29T18:02:23
chip4 | chip4_0829_1756 | 12 | rung1_C-0.75 | 1 | -0.75 | 0 | -0.2095 | -0.9595 | -0.5405 | 5 | 929 | 2026-08-29T18:02:23
chip4 | chip4_0829_1756 | 12 | rung1_C-0.75 | 1 | -0.75 | 0 | -0.1595 | -0.9095 | -0.5905 | 5 | 903.3 | 2026-08-29T18:02:23
chip4 | chip4_0829_1756 | 12 | rung1_C-0.75 | 1 | -0.75 | 0 | -0.1095 | -0.8595 | -0.6405 | 5 | 884.3 | 2026-08-29T18:02:23
chip4 | chip4_0829_1756 | 12 | rung1_C-0.75 | 1 | -0.75 | 0 | -0.0595 | -0.8095 | -0.6905 | 5 | 869.7 | 2026-08-29T18:02:23
chip4 | chip4_0829_1756 | 12 | rung1_C-0.75 | 1 | -0.75 | 0 | -0.0095 | -0.7595 | -0.7405 | 5 | 862.3 | 2026-08-29T18:02:23
chip4 | chip4_0829_1756 | 12 | rung1_C-0.75 | 1 | -0.75 | 0 | 0.0405 | -0.7095 | -0.7905 | 5 | 858.7 | 2026-08-29T18:02:23
chip4 | chip4_0829_1756 | 12 | rung1_C-0.75 | 1 | -0.75 | 0 | 0.0905 | -0.6595 | -0.8405 | 5 | 861 | 2026-08-29T18:02:23
chip4 | chip4_0829_1756 | 12 | rung1_C-0.75 | 1 | -0.75 | 0 | 0.1405 | -0.6095 | -0.8905 | 5 | 869.3 | 2026-08-29T18:02:23
chip4 | chip4_0829_1756 | 12 | rung1_C-0.75 | 1 | -0.75 | 0 | 0.1905 | -0.5595 | -0.9405 | 5 | 885 | 2026-08-29T18:02:23
chip4 | chip4_0829_1756 | 12 | rung1_C-0.75 | 1 | -0.75 | 0 | 0.2405 | -0.5095 | -0.9905 | 5 | 905.7 | 2026-08-29T18:02:23
chip4 | chip4_0829_1756 | 12 | rung1_C-0.75 | 1 | -0.75 | 0 | 0.2905 | -0.4595 | -1.0405 | 5 | 931.7 | 2026-08-29T18:02:23
chip4 | chip4_0829_1756 | 12 | rung1_C-0.75 | 1 | -0.75 | 0 | 0.3405 | -0.4095 | -1.0905 | 5 | 964.3 | 2026-08-29T18:02:23
chip4 | chip4_0829_1756 | 12 | rung1_C-0.75 | 1 | -0.75 | 0 | 0.3905 | -0.3595 | -1.1405 | 5 | 1003 | 2026-08-29T18:02:23
chip4 | chip4_0829_1756 | 12 | rung1_C-0.75 | 1 | -0.75 | 0 | 0.4405 | -0.3095 | -1.1905 | 5 | 1046.3 | 2026-08-29T18:02:23
chip4 | chip4_0829_1756 | 12 | rung1_C-0.75 | 1 | -0.75 | 0 | 0.4905 | -0.2595 | -1.2405 | 5 | 1093 | 2026-08-29T18:02:23
chip4 | chip4_0829_1756 | 12 | rung1_C-0.75 | 1 | -0.75 | 0 | 0.5405 | -0.2095 | -1.2905 | 5 | 1149.7 | 2026-08-29T18:02:23
chip4 | chip4_0829_1756 | 12 | rung1_C-0.75 | 1 | -0.75 | 0 | 0.5905 | -0.1595 | -1.3405 | 5 | 1209.3 | 2026-08-29T18:02:23
chip4 | chip4_0829_1756 | 12 | rung1_C-0.75 | 1 | -0.75 | 0 | 0.6405 | -0.1095 | -1.3905 | 5 | 1275 | 2026-08-29T18:02:23
chip4 | chip4_0829_1756 | 12 | rung1_C-0.75 | 1 | -0.75 | 0 | 0.6905 | -0.0595 | -1.4405 | 5 | 1345.3 | 2026-08-29T18:02:23
chip4 | chip4_0829_1756 | 13 | rung1_C-0.75 | 1 | -0.75 | 1 | -0.5646 | -1.3146 | -0.1854 | 5 | 1183.7 | 2026-08-29T18:02:48
chip4 | chip4_0829_1756 | 13 | rung1_C-0.75 | 1 | -0.75 | 1 | -0.5146 | -1.2646 | -0.2354 | 5 | 1130.7 | 2026-08-29T18:02:48
chip4 | chip4_0829_1756 | 13 | rung1_C-0.75 | 1 | -0.75 | 1 | -0.4646 | -1.2146 | -0.2854 | 5 | 1079.3 | 2026-08-29T18:02:48
chip4 | chip4_0829_1756 | 13 | rung1_C-0.75 | 1 | -0.75 | 1 | -0.4146 | -1.1646 | -0.3354 | 5 | 1031.3 | 2026-08-29T18:02:48
chip4 | chip4_0829_1756 | 13 | rung1_C-0.75 | 1 | -0.75 | 1 | -0.3646 | -1.1146 | -0.3854 | 5 | 989.7 | 2026-08-29T18:02:48
chip4 | chip4_0829_1756 | 13 | rung1_C-0.75 | 1 | -0.75 | 1 | -0.3146 | -1.0646 | -0.4354 | 5 | 951 | 2026-08-29T18:02:48
chip4 | chip4_0829_1756 | 13 | rung1_C-0.75 | 1 | -0.75 | 1 | -0.2646 | -1.0146 | -0.4854 | 5 | 916.7 | 2026-08-29T18:02:48
chip4 | chip4_0829_1756 | 13 | rung1_C-0.75 | 1 | -0.75 | 1 | -0.2146 | -0.9646 | -0.5354 | 5 | 889 | 2026-08-29T18:02:48
chip4 | chip4_0829_1756 | 13 | rung1_C-0.75 | 1 | -0.75 | 1 | -0.1646 | -0.9146 | -0.5854 | 5 | 865.3 | 2026-08-29T18:02:48
chip4 | chip4_0829_1756 | 13 | rung1_C-0.75 | 1 | -0.75 | 1 | -0.1146 | -0.8646 | -0.6354 | 5 | 848.3 | 2026-08-29T18:02:48
chip4 | chip4_0829_1756 | 13 | rung1_C-0.75 | 1 | -0.75 | 1 | -0.0646 | -0.8146 | -0.6854 | 5 | 835.3 | 2026-08-29T18:02:48
chip4 | chip4_0829_1756 | 13 | rung1_C-0.75 | 1 | -0.75 | 1 | -0.0146 | -0.7646 | -0.7354 | 5 | 828.3 | 2026-08-29T18:02:48
chip4 | chip4_0829_1756 | 13 | rung1_C-0.75 | 1 | -0.75 | 1 | 0.0354 | -0.7146 | -0.7854 | 5 | 827 | 2026-08-29T18:02:48
chip4 | chip4_0829_1756 | 13 | rung1_C-0.75 | 1 | -0.75 | 1 | 0.0854 | -0.6646 | -0.8354 | 5 | 831 | 2026-08-29T18:02:48
chip4 | chip4_0829_1756 | 13 | rung1_C-0.75 | 1 | -0.75 | 1 | 0.1354 | -0.6146 | -0.8854 | 5 | 841 | 2026-08-29T18:02:48
chip4 | chip4_0829_1756 | 13 | rung1_C-0.75 | 1 | -0.75 | 1 | 0.1854 | -0.5646 | -0.9354 | 5 | 857.3 | 2026-08-29T18:02:48
chip4 | chip4_0829_1756 | 13 | rung1_C-0.75 | 1 | -0.75 | 1 | 0.2354 | -0.5146 | -0.9854 | 5 | 879 | 2026-08-29T18:02:48
chip4 | chip4_0829_1756 | 13 | rung1_C-0.75 | 1 | -0.75 | 1 | 0.2854 | -0.4646 | -1.0354 | 5 | 905.3 | 2026-08-29T18:02:48
chip4 | chip4_0829_1756 | 13 | rung1_C-0.75 | 1 | -0.75 | 1 | 0.3354 | -0.4146 | -1.0854 | 5 | 938.3 | 2026-08-29T18:02:48
chip4 | chip4_0829_1756 | 13 | rung1_C-0.75 | 1 | -0.75 | 1 | 0.3854 | -0.3646 | -1.1354 | 5 | 978 | 2026-08-29T18:02:48
chip4 | chip4_0829_1756 | 13 | rung1_C-0.75 | 1 | -0.75 | 1 | 0.4354 | -0.3146 | -1.1854 | 5 | 1023.3 | 2026-08-29T18:02:48
chip4 | chip4_0829_1756 | 13 | rung1_C-0.75 | 1 | -0.75 | 1 | 0.4854 | -0.2646 | -1.2354 | 5 | 1074.3 | 2026-08-29T18:02:48
chip4 | chip4_0829_1756 | 13 | rung1_C-0.75 | 1 | -0.75 | 1 | 0.5354 | -0.2146 | -1.2854 | 5 | 1130 | 2026-08-29T18:02:48
chip4 | chip4_0829_1756 | 13 | rung1_C-0.75 | 1 | -0.75 | 1 | 0.5854 | -0.1646 | -1.3354 | 5 | 1190.3 | 2026-08-29T18:02:48
chip4 | chip4_0829_1756 | 13 | rung1_C-0.75 | 1 | -0.75 | 1 | 0.6354 | -0.1146 | -1.3854 | 5 | 1257 | 2026-08-29T18:02:48
chip4 | chip4_0829_1756 | 14 | rung1_C-0.75 | 1 | -0.75 | 2 | -0.584 | -1.334 | -0.166 | 5 | 1194.7 | 2026-08-29T18:03:14
chip4 | chip4_0829_1756 | 14 | rung1_C-0.75 | 1 | -0.75 | 2 | -0.534 | -1.284 | -0.216 | 5 | 1139 | 2026-08-29T18:03:14
chip4 | chip4_0829_1756 | 14 | rung1_C-0.75 | 1 | -0.75 | 2 | -0.484 | -1.234 | -0.266 | 5 | 1088 | 2026-08-29T18:03:14
chip4 | chip4_0829_1756 | 14 | rung1_C-0.75 | 1 | -0.75 | 2 | -0.434 | -1.184 | -0.316 | 5 | 1039.7 | 2026-08-29T18:03:14
chip4 | chip4_0829_1756 | 14 | rung1_C-0.75 | 1 | -0.75 | 2 | -0.384 | -1.134 | -0.366 | 5 | 996.3 | 2026-08-29T18:03:14
chip4 | chip4_0829_1756 | 14 | rung1_C-0.75 | 1 | -0.75 | 2 | -0.334 | -1.084 | -0.416 | 5 | 957 | 2026-08-29T18:03:14
chip4 | chip4_0829_1756 | 14 | rung1_C-0.75 | 1 | -0.75 | 2 | -0.284 | -1.034 | -0.466 | 5 | 921.3 | 2026-08-29T18:03:14
chip4 | chip4_0829_1756 | 14 | rung1_C-0.75 | 1 | -0.75 | 2 | -0.234 | -0.984 | -0.516 | 5 | 892.3 | 2026-08-29T18:03:14
chip4 | chip4_0829_1756 | 14 | rung1_C-0.75 | 1 | -0.75 | 2 | -0.184 | -0.934 | -0.566 | 5 | 865.3 | 2026-08-29T18:03:14
chip4 | chip4_0829_1756 | 14 | rung1_C-0.75 | 1 | -0.75 | 2 | -0.134 | -0.884 | -0.616 | 5 | 846 | 2026-08-29T18:03:14
chip4 | chip4_0829_1756 | 14 | rung1_C-0.75 | 1 | -0.75 | 2 | -0.084 | -0.834 | -0.666 | 5 | 833 | 2026-08-29T18:03:14
chip4 | chip4_0829_1756 | 14 | rung1_C-0.75 | 1 | -0.75 | 2 | -0.034 | -0.784 | -0.716 | 5 | 825.3 | 2026-08-29T18:03:14
chip4 | chip4_0829_1756 | 14 | rung1_C-0.75 | 1 | -0.75 | 2 | 0.016 | -0.734 | -0.766 | 5 | 821.3 | 2026-08-29T18:03:14
chip4 | chip4_0829_1756 | 14 | rung1_C-0.75 | 1 | -0.75 | 2 | 0.066 | -0.684 | -0.816 | 5 | 825 | 2026-08-29T18:03:14
chip4 | chip4_0829_1756 | 14 | rung1_C-0.75 | 1 | -0.75 | 2 | 0.116 | -0.634 | -0.866 | 5 | 832.7 | 2026-08-29T18:03:14
chip4 | chip4_0829_1756 | 14 | rung1_C-0.75 | 1 | -0.75 | 2 | 0.166 | -0.584 | -0.916 | 5 | 847.3 | 2026-08-29T18:03:14
chip4 | chip4_0829_1756 | 14 | rung1_C-0.75 | 1 | -0.75 | 2 | 0.216 | -0.534 | -0.966 | 5 | 868 | 2026-08-29T18:03:14
chip4 | chip4_0829_1756 | 14 | rung1_C-0.75 | 1 | -0.75 | 2 | 0.266 | -0.484 | -1.016 | 5 | 894 | 2026-08-29T18:03:14
chip4 | chip4_0829_1756 | 14 | rung1_C-0.75 | 1 | -0.75 | 2 | 0.316 | -0.434 | -1.066 | 5 | 925.7 | 2026-08-29T18:03:14
chip4 | chip4_0829_1756 | 14 | rung1_C-0.75 | 1 | -0.75 | 2 | 0.366 | -0.384 | -1.116 | 5 | 963 | 2026-08-29T18:03:14
chip4 | chip4_0829_1756 | 14 | rung1_C-0.75 | 1 | -0.75 | 2 | 0.416 | -0.334 | -1.166 | 5 | 1004.3 | 2026-08-29T18:03:14
chip4 | chip4_0829_1756 | 14 | rung1_C-0.75 | 1 | -0.75 | 2 | 0.466 | -0.284 | -1.216 | 5 | 1052 | 2026-08-29T18:03:14
chip4 | chip4_0829_1756 | 14 | rung1_C-0.75 | 1 | -0.75 | 2 | 0.516 | -0.234 | -1.266 | 5 | 1105.3 | 2026-08-29T18:03:14
chip4 | chip4_0829_1756 | 14 | rung1_C-0.75 | 1 | -0.75 | 2 | 0.566 | -0.184 | -1.316 | 5 | 1165.7 | 2026-08-29T18:03:14
chip4 | chip4_0829_1756 | 14 | rung1_C-0.75 | 1 | -0.75 | 2 | 0.616 | -0.134 | -1.366 | 5 | 1230 | 2026-08-29T18:03:14
chip4 | chip4_0829_1756 | 15 | rung1_C-0.75 | 1 | -0.75 | 3 | -0.5891 | -1.3391 | -0.1609 | 5 | 1201.7 | 2026-08-29T18:03:39
chip4 | chip4_0829_1756 | 15 | rung1_C-0.75 | 1 | -0.75 | 3 | -0.5391 | -1.2891 | -0.2109 | 5 | 1145.7 | 2026-08-29T18:03:39
chip4 | chip4_0829_1756 | 15 | rung1_C-0.75 | 1 | -0.75 | 3 | -0.4891 | -1.2391 | -0.2609 | 5 | 1094.7 | 2026-08-29T18:03:39
chip4 | chip4_0829_1756 | 15 | rung1_C-0.75 | 1 | -0.75 | 3 | -0.4391 | -1.1891 | -0.3109 | 5 | 1043.7 | 2026-08-29T18:03:39
chip4 | chip4_0829_1756 | 15 | rung1_C-0.75 | 1 | -0.75 | 3 | -0.3891 | -1.1391 | -0.3609 | 5 | 1000.7 | 2026-08-29T18:03:39
chip4 | chip4_0829_1756 | 15 | rung1_C-0.75 | 1 | -0.75 | 3 | -0.3391 | -1.0891 | -0.4109 | 5 | 960.3 | 2026-08-29T18:03:39
chip4 | chip4_0829_1756 | 15 | rung1_C-0.75 | 1 | -0.75 | 3 | -0.2891 | -1.0391 | -0.4609 | 5 | 927 | 2026-08-29T18:03:39
chip4 | chip4_0829_1756 | 15 | rung1_C-0.75 | 1 | -0.75 | 3 | -0.2391 | -0.9891 | -0.5109 | 5 | 895.7 | 2026-08-29T18:03:39
chip4 | chip4_0829_1756 | 15 | rung1_C-0.75 | 1 | -0.75 | 3 | -0.1891 | -0.9391 | -0.5609 | 5 | 870.3 | 2026-08-29T18:03:39
chip4 | chip4_0829_1756 | 15 | rung1_C-0.75 | 1 | -0.75 | 3 | -0.1391 | -0.8891 | -0.6109 | 5 | 849.3 | 2026-08-29T18:03:39
chip4 | chip4_0829_1756 | 15 | rung1_C-0.75 | 1 | -0.75 | 3 | -0.0891 | -0.8391 | -0.6609 | 5 | 835 | 2026-08-29T18:03:39
chip4 | chip4_0829_1756 | 15 | rung1_C-0.75 | 1 | -0.75 | 3 | -0.0391 | -0.7891 | -0.7109 | 5 | 825.3 | 2026-08-29T18:03:39
chip4 | chip4_0829_1756 | 15 | rung1_C-0.75 | 1 | -0.75 | 3 | 0.0109 | -0.7391 | -0.7609 | 5 | 822 | 2026-08-29T18:03:39
chip4 | chip4_0829_1756 | 15 | rung1_C-0.75 | 1 | -0.75 | 3 | 0.0609 | -0.6891 | -0.8109 | 5 | 824 | 2026-08-29T18:03:39
chip4 | chip4_0829_1756 | 15 | rung1_C-0.75 | 1 | -0.75 | 3 | 0.1109 | -0.6391 | -0.8609 | 5 | 831.7 | 2026-08-29T18:03:39
chip4 | chip4_0829_1756 | 15 | rung1_C-0.75 | 1 | -0.75 | 3 | 0.1609 | -0.5891 | -0.9109 | 5 | 845.7 | 2026-08-29T18:03:39
chip4 | chip4_0829_1756 | 15 | rung1_C-0.75 | 1 | -0.75 | 3 | 0.2109 | -0.5391 | -0.9609 | 5 | 863.3 | 2026-08-29T18:03:39
chip4 | chip4_0829_1756 | 15 | rung1_C-0.75 | 1 | -0.75 | 3 | 0.2609 | -0.4891 | -1.0109 | 5 | 889.7 | 2026-08-29T18:03:39
chip4 | chip4_0829_1756 | 15 | rung1_C-0.75 | 1 | -0.75 | 3 | 0.3109 | -0.4391 | -1.0609 | 5 | 921.3 | 2026-08-29T18:03:39
chip4 | chip4_0829_1756 | 15 | rung1_C-0.75 | 1 | -0.75 | 3 | 0.3609 | -0.3891 | -1.1109 | 5 | 958 | 2026-08-29T18:03:39
chip4 | chip4_0829_1756 | 15 | rung1_C-0.75 | 1 | -0.75 | 3 | 0.4109 | -0.3391 | -1.1609 | 5 | 999.3 | 2026-08-29T18:03:39
chip4 | chip4_0829_1756 | 15 | rung1_C-0.75 | 1 | -0.75 | 3 | 0.4609 | -0.2891 | -1.2109 | 5 | 1048 | 2026-08-29T18:03:39
chip4 | chip4_0829_1756 | 15 | rung1_C-0.75 | 1 | -0.75 | 3 | 0.5109 | -0.2391 | -1.2609 | 5 | 1101.3 | 2026-08-29T18:03:39
chip4 | chip4_0829_1756 | 15 | rung1_C-0.75 | 1 | -0.75 | 3 | 0.5609 | -0.1891 | -1.3109 | 5 | 1160 | 2026-08-29T18:03:39
chip4 | chip4_0829_1756 | 15 | rung1_C-0.75 | 1 | -0.75 | 3 | 0.6109 | -0.1391 | -1.3609 | 5 | 1223 | 2026-08-29T18:03:39
chip4 | chip4_0829_1756 | 16 | rung1_C-0.75 | 1 | -0.75 | 5 | -0.5888 | -1.3388 | -0.1612 | 5 | 1187 | 2026-08-29T18:04:07
chip4 | chip4_0829_1756 | 16 | rung1_C-0.75 | 1 | -0.75 | 5 | -0.5388 | -1.2888 | -0.2112 | 5 | 1132.7 | 2026-08-29T18:04:07
chip4 | chip4_0829_1756 | 16 | rung1_C-0.75 | 1 | -0.75 | 5 | -0.4888 | -1.2388 | -0.2612 | 5 | 1080.3 | 2026-08-29T18:04:07
chip4 | chip4_0829_1756 | 16 | rung1_C-0.75 | 1 | -0.75 | 5 | -0.4388 | -1.1888 | -0.3112 | 5 | 1031.7 | 2026-08-29T18:04:07
chip4 | chip4_0829_1756 | 16 | rung1_C-0.75 | 1 | -0.75 | 5 | -0.3888 | -1.1388 | -0.3612 | 5 | 989 | 2026-08-29T18:04:07
chip4 | chip4_0829_1756 | 16 | rung1_C-0.75 | 1 | -0.75 | 5 | -0.3388 | -1.0888 | -0.4112 | 5 | 949 | 2026-08-29T18:04:07
chip4 | chip4_0829_1756 | 16 | rung1_C-0.75 | 1 | -0.75 | 5 | -0.2888 | -1.0388 | -0.4612 | 5 | 913.7 | 2026-08-29T18:04:07
chip4 | chip4_0829_1756 | 16 | rung1_C-0.75 | 1 | -0.75 | 5 | -0.2388 | -0.9888 | -0.5112 | 5 | 884 | 2026-08-29T18:04:07
chip4 | chip4_0829_1756 | 16 | rung1_C-0.75 | 1 | -0.75 | 5 | -0.1888 | -0.9388 | -0.5612 | 5 | 860 | 2026-08-29T18:04:07
chip4 | chip4_0829_1756 | 16 | rung1_C-0.75 | 1 | -0.75 | 5 | -0.1388 | -0.8888 | -0.6112 | 5 | 839.7 | 2026-08-29T18:04:07
chip4 | chip4_0829_1756 | 16 | rung1_C-0.75 | 1 | -0.75 | 5 | -0.0888 | -0.8388 | -0.6612 | 5 | 825.3 | 2026-08-29T18:04:07
chip4 | chip4_0829_1756 | 16 | rung1_C-0.75 | 1 | -0.75 | 5 | -0.0388 | -0.7888 | -0.7112 | 5 | 816.7 | 2026-08-29T18:04:07
chip4 | chip4_0829_1756 | 16 | rung1_C-0.75 | 1 | -0.75 | 5 | 0.0112 | -0.7388 | -0.7612 | 5 | 815.3 | 2026-08-29T18:04:07
chip4 | chip4_0829_1756 | 16 | rung1_C-0.75 | 1 | -0.75 | 5 | 0.0612 | -0.6888 | -0.8112 | 5 | 817.3 | 2026-08-29T18:04:07
chip4 | chip4_0829_1756 | 16 | rung1_C-0.75 | 1 | -0.75 | 5 | 0.1112 | -0.6388 | -0.8612 | 5 | 826.7 | 2026-08-29T18:04:07
chip4 | chip4_0829_1756 | 16 | rung1_C-0.75 | 1 | -0.75 | 5 | 0.1612 | -0.5888 | -0.9112 | 5 | 840 | 2026-08-29T18:04:07
chip4 | chip4_0829_1756 | 16 | rung1_C-0.75 | 1 | -0.75 | 5 | 0.2112 | -0.5388 | -0.9612 | 5 | 861 | 2026-08-29T18:04:07
chip4 | chip4_0829_1756 | 16 | rung1_C-0.75 | 1 | -0.75 | 5 | 0.2612 | -0.4888 | -1.0112 | 5 | 885.7 | 2026-08-29T18:04:07
chip4 | chip4_0829_1756 | 16 | rung1_C-0.75 | 1 | -0.75 | 5 | 0.3112 | -0.4388 | -1.0612 | 5 | 917.7 | 2026-08-29T18:04:07
chip4 | chip4_0829_1756 | 16 | rung1_C-0.75 | 1 | -0.75 | 5 | 0.3612 | -0.3888 | -1.1112 | 5 | 953.7 | 2026-08-29T18:04:07
chip4 | chip4_0829_1756 | 16 | rung1_C-0.75 | 1 | -0.75 | 5 | 0.4112 | -0.3388 | -1.1612 | 5 | 998 | 2026-08-29T18:04:07
chip4 | chip4_0829_1756 | 16 | rung1_C-0.75 | 1 | -0.75 | 5 | 0.4612 | -0.2888 | -1.2112 | 5 | 1046 | 2026-08-29T18:04:07
chip4 | chip4_0829_1756 | 16 | rung1_C-0.75 | 1 | -0.75 | 5 | 0.5112 | -0.2388 | -1.2612 | 5 | 1097 | 2026-08-29T18:04:07
chip4 | chip4_0829_1756 | 16 | rung1_C-0.75 | 1 | -0.75 | 5 | 0.5612 | -0.1888 | -1.3112 | 5 | 1155.7 | 2026-08-29T18:04:07
chip4 | chip4_0829_1756 | 16 | rung1_C-0.75 | 1 | -0.75 | 5 | 0.6112 | -0.1388 | -1.3612 | 5 | 1220.3 | 2026-08-29T18:04:07
chip4 | chip4_0829_1756 | 17 | rung1_C-0.75 | 1 | -0.75 | 10 | -0.594 | -1.344 | -0.156 | 5 | 1159 | 2026-08-29T18:04:44
chip4 | chip4_0829_1756 | 17 | rung1_C-0.75 | 1 | -0.75 | 10 | -0.544 | -1.294 | -0.206 | 5 | 1103.7 | 2026-08-29T18:04:44
chip4 | chip4_0829_1756 | 17 | rung1_C-0.75 | 1 | -0.75 | 10 | -0.494 | -1.244 | -0.256 | 5 | 1054.3 | 2026-08-29T18:04:44
chip4 | chip4_0829_1756 | 17 | rung1_C-0.75 | 1 | -0.75 | 10 | -0.444 | -1.194 | -0.306 | 5 | 1006 | 2026-08-29T18:04:44
chip4 | chip4_0829_1756 | 17 | rung1_C-0.75 | 1 | -0.75 | 10 | -0.394 | -1.144 | -0.356 | 5 | 964 | 2026-08-29T18:04:44
chip4 | chip4_0829_1756 | 17 | rung1_C-0.75 | 1 | -0.75 | 10 | -0.344 | -1.094 | -0.406 | 5 | 925.3 | 2026-08-29T18:04:44
chip4 | chip4_0829_1756 | 17 | rung1_C-0.75 | 1 | -0.75 | 10 | -0.294 | -1.044 | -0.456 | 5 | 891.7 | 2026-08-29T18:04:44
chip4 | chip4_0829_1756 | 17 | rung1_C-0.75 | 1 | -0.75 | 10 | -0.244 | -0.994 | -0.506 | 5 | 864 | 2026-08-29T18:04:44
chip4 | chip4_0829_1756 | 17 | rung1_C-0.75 | 1 | -0.75 | 10 | -0.194 | -0.944 | -0.556 | 5 | 839.3 | 2026-08-29T18:04:44
chip4 | chip4_0829_1756 | 17 | rung1_C-0.75 | 1 | -0.75 | 10 | -0.144 | -0.894 | -0.606 | 5 | 820.3 | 2026-08-29T18:04:44
chip4 | chip4_0829_1756 | 17 | rung1_C-0.75 | 1 | -0.75 | 10 | -0.094 | -0.844 | -0.656 | 5 | 808.3 | 2026-08-29T18:04:44
chip4 | chip4_0829_1756 | 17 | rung1_C-0.75 | 1 | -0.75 | 10 | -0.044 | -0.794 | -0.706 | 5 | 799.3 | 2026-08-29T18:04:44
chip4 | chip4_0829_1756 | 17 | rung1_C-0.75 | 1 | -0.75 | 10 | 0.006 | -0.744 | -0.756 | 5 | 797 | 2026-08-29T18:04:44
chip4 | chip4_0829_1756 | 17 | rung1_C-0.75 | 1 | -0.75 | 10 | 0.056 | -0.694 | -0.806 | 5 | 801 | 2026-08-29T18:04:44
chip4 | chip4_0829_1756 | 17 | rung1_C-0.75 | 1 | -0.75 | 10 | 0.106 | -0.644 | -0.856 | 5 | 810.7 | 2026-08-29T18:04:44
chip4 | chip4_0829_1756 | 17 | rung1_C-0.75 | 1 | -0.75 | 10 | 0.156 | -0.594 | -0.906 | 5 | 825 | 2026-08-29T18:04:44
chip4 | chip4_0829_1756 | 17 | rung1_C-0.75 | 1 | -0.75 | 10 | 0.206 | -0.544 | -0.956 | 5 | 845 | 2026-08-29T18:04:44
chip4 | chip4_0829_1756 | 17 | rung1_C-0.75 | 1 | -0.75 | 10 | 0.256 | -0.494 | -1.006 | 5 | 870 | 2026-08-29T18:04:44
chip4 | chip4_0829_1756 | 17 | rung1_C-0.75 | 1 | -0.75 | 10 | 0.306 | -0.444 | -1.056 | 5 | 902.7 | 2026-08-29T18:04:44
chip4 | chip4_0829_1756 | 17 | rung1_C-0.75 | 1 | -0.75 | 10 | 0.356 | -0.394 | -1.106 | 5 | 941 | 2026-08-29T18:04:44
chip4 | chip4_0829_1756 | 17 | rung1_C-0.75 | 1 | -0.75 | 10 | 0.406 | -0.344 | -1.156 | 5 | 983.3 | 2026-08-29T18:04:44
chip4 | chip4_0829_1756 | 17 | rung1_C-0.75 | 1 | -0.75 | 10 | 0.456 | -0.294 | -1.206 | 5 | 1031.3 | 2026-08-29T18:04:44
chip4 | chip4_0829_1756 | 17 | rung1_C-0.75 | 1 | -0.75 | 10 | 0.506 | -0.244 | -1.256 | 5 | 1085.7 | 2026-08-29T18:04:44
chip4 | chip4_0829_1756 | 17 | rung1_C-0.75 | 1 | -0.75 | 10 | 0.556 | -0.194 | -1.306 | 5 | 1146 | 2026-08-29T18:04:44
chip4 | chip4_0829_1756 | 17 | rung1_C-0.75 | 1 | -0.75 | 10 | 0.606 | -0.144 | -1.356 | 5 | 1210.3 | 2026-08-29T18:04:44
chip4 | chip4_0829_1756 | 18 | rung1_C-0.75 | 1 | -0.75 | 20 | -0.6052 | -1.3552 | -0.1448 | 5 | 1152.3 | 2026-08-29T18:05:35
chip4 | chip4_0829_1756 | 18 | rung1_C-0.75 | 1 | -0.75 | 20 | -0.5552 | -1.3052 | -0.1948 | 5 | 1100.7 | 2026-08-29T18:05:35
chip4 | chip4_0829_1756 | 18 | rung1_C-0.75 | 1 | -0.75 | 20 | -0.5052 | -1.2552 | -0.2448 | 5 | 1052.7 | 2026-08-29T18:05:35
chip4 | chip4_0829_1756 | 18 | rung1_C-0.75 | 1 | -0.75 | 20 | -0.4552 | -1.2052 | -0.2948 | 5 | 1005.7 | 2026-08-29T18:05:35
chip4 | chip4_0829_1756 | 18 | rung1_C-0.75 | 1 | -0.75 | 20 | -0.4052 | -1.1552 | -0.3448 | 5 | 961.7 | 2026-08-29T18:05:35
chip4 | chip4_0829_1756 | 18 | rung1_C-0.75 | 1 | -0.75 | 20 | -0.3552 | -1.1052 | -0.3948 | 5 | 925 | 2026-08-29T18:05:35
chip4 | chip4_0829_1756 | 18 | rung1_C-0.75 | 1 | -0.75 | 20 | -0.3052 | -1.0552 | -0.4448 | 5 | 889.3 | 2026-08-29T18:05:35
chip4 | chip4_0829_1756 | 18 | rung1_C-0.75 | 1 | -0.75 | 20 | -0.2552 | -1.0052 | -0.4948 | 5 | 861 | 2026-08-29T18:05:35
chip4 | chip4_0829_1756 | 18 | rung1_C-0.75 | 1 | -0.75 | 20 | -0.2052 | -0.9552 | -0.5448 | 5 | 835.3 | 2026-08-29T18:05:35
chip4 | chip4_0829_1756 | 18 | rung1_C-0.75 | 1 | -0.75 | 20 | -0.1552 | -0.9052 | -0.5948 | 5 | 816.7 | 2026-08-29T18:05:35
chip4 | chip4_0829_1756 | 18 | rung1_C-0.75 | 1 | -0.75 | 20 | -0.1052 | -0.8552 | -0.6448 | 5 | 801.7 | 2026-08-29T18:05:35
chip4 | chip4_0829_1756 | 18 | rung1_C-0.75 | 1 | -0.75 | 20 | -0.0552 | -0.8052 | -0.6948 | 5 | 793.7 | 2026-08-29T18:05:35
chip4 | chip4_0829_1756 | 18 | rung1_C-0.75 | 1 | -0.75 | 20 | -0.0052 | -0.7552 | -0.7448 | 5 | 788.7 | 2026-08-29T18:05:35
chip4 | chip4_0829_1756 | 18 | rung1_C-0.75 | 1 | -0.75 | 20 | 0.0448 | -0.7052 | -0.7948 | 5 | 792.3 | 2026-08-29T18:05:35
chip4 | chip4_0829_1756 | 18 | rung1_C-0.75 | 1 | -0.75 | 20 | 0.0948 | -0.6552 | -0.8448 | 5 | 799.7 | 2026-08-29T18:05:35
chip4 | chip4_0829_1756 | 18 | rung1_C-0.75 | 1 | -0.75 | 20 | 0.1448 | -0.6052 | -0.8948 | 5 | 814.3 | 2026-08-29T18:05:35
chip4 | chip4_0829_1756 | 18 | rung1_C-0.75 | 1 | -0.75 | 20 | 0.1948 | -0.5552 | -0.9448 | 5 | 833.3 | 2026-08-29T18:05:35
chip4 | chip4_0829_1756 | 18 | rung1_C-0.75 | 1 | -0.75 | 20 | 0.2448 | -0.5052 | -0.9948 | 5 | 859 | 2026-08-29T18:05:35
chip4 | chip4_0829_1756 | 18 | rung1_C-0.75 | 1 | -0.75 | 20 | 0.2948 | -0.4552 | -1.0448 | 5 | 890.7 | 2026-08-29T18:05:35
chip4 | chip4_0829_1756 | 18 | rung1_C-0.75 | 1 | -0.75 | 20 | 0.3448 | -0.4052 | -1.0948 | 5 | 928.3 | 2026-08-29T18:05:35
chip4 | chip4_0829_1756 | 18 | rung1_C-0.75 | 1 | -0.75 | 20 | 0.3948 | -0.3552 | -1.1448 | 5 | 969 | 2026-08-29T18:05:35
chip4 | chip4_0829_1756 | 18 | rung1_C-0.75 | 1 | -0.75 | 20 | 0.4448 | -0.3052 | -1.1948 | 5 | 1018.7 | 2026-08-29T18:05:35
chip4 | chip4_0829_1756 | 18 | rung1_C-0.75 | 1 | -0.75 | 20 | 0.4948 | -0.2552 | -1.2448 | 5 | 1072.7 | 2026-08-29T18:05:35
chip4 | chip4_0829_1756 | 18 | rung1_C-0.75 | 1 | -0.75 | 20 | 0.5448 | -0.2052 | -1.2948 | 5 | 1130.7 | 2026-08-29T18:05:35
chip4 | chip4_0829_1756 | 18 | rung1_C-0.75 | 1 | -0.75 | 20 | 0.5948 | -0.1552 | -1.3448 | 5 | 1193.3 | 2026-08-29T18:05:35
chip4 | chip4_0829_1756 | 19 | rung1_C-0.75 | 1 | -0.75 | 30 | -0.6097 | -1.3597 | -0.1403 | 5 | 1158 | 2026-08-29T18:06:27
chip4 | chip4_0829_1756 | 19 | rung1_C-0.75 | 1 | -0.75 | 30 | -0.5597 | -1.3097 | -0.1903 | 5 | 1104.3 | 2026-08-29T18:06:27
chip4 | chip4_0829_1756 | 19 | rung1_C-0.75 | 1 | -0.75 | 30 | -0.5097 | -1.2597 | -0.2403 | 5 | 1053.3 | 2026-08-29T18:06:27
chip4 | chip4_0829_1756 | 19 | rung1_C-0.75 | 1 | -0.75 | 30 | -0.4597 | -1.2097 | -0.2903 | 5 | 1006.3 | 2026-08-29T18:06:27
chip4 | chip4_0829_1756 | 19 | rung1_C-0.75 | 1 | -0.75 | 30 | -0.4097 | -1.1597 | -0.3403 | 5 | 963 | 2026-08-29T18:06:27
chip4 | chip4_0829_1756 | 19 | rung1_C-0.75 | 1 | -0.75 | 30 | -0.3597 | -1.1097 | -0.3903 | 5 | 925.3 | 2026-08-29T18:06:27
chip4 | chip4_0829_1756 | 19 | rung1_C-0.75 | 1 | -0.75 | 30 | -0.3097 | -1.0597 | -0.4403 | 5 | 890 | 2026-08-29T18:06:27
chip4 | chip4_0829_1756 | 19 | rung1_C-0.75 | 1 | -0.75 | 30 | -0.2597 | -1.0097 | -0.4903 | 5 | 860.7 | 2026-08-29T18:06:27
chip4 | chip4_0829_1756 | 19 | rung1_C-0.75 | 1 | -0.75 | 30 | -0.2097 | -0.9597 | -0.5403 | 5 | 834.3 | 2026-08-29T18:06:27
chip4 | chip4_0829_1756 | 19 | rung1_C-0.75 | 1 | -0.75 | 30 | -0.1597 | -0.9097 | -0.5903 | 5 | 816.7 | 2026-08-29T18:06:27
chip4 | chip4_0829_1756 | 19 | rung1_C-0.75 | 1 | -0.75 | 30 | -0.1097 | -0.8597 | -0.6403 | 5 | 801.3 | 2026-08-29T18:06:27
chip4 | chip4_0829_1756 | 19 | rung1_C-0.75 | 1 | -0.75 | 30 | -0.0597 | -0.8097 | -0.6903 | 5 | 792.3 | 2026-08-29T18:06:27
chip4 | chip4_0829_1756 | 19 | rung1_C-0.75 | 1 | -0.75 | 30 | -0.0097 | -0.7597 | -0.7403 | 5 | 788.7 | 2026-08-29T18:06:27
chip4 | chip4_0829_1756 | 19 | rung1_C-0.75 | 1 | -0.75 | 30 | 0.0403 | -0.7097 | -0.7903 | 5 | 790.7 | 2026-08-29T18:06:27
chip4 | chip4_0829_1756 | 19 | rung1_C-0.75 | 1 | -0.75 | 30 | 0.0903 | -0.6597 | -0.8403 | 5 | 798 | 2026-08-29T18:06:27
chip4 | chip4_0829_1756 | 19 | rung1_C-0.75 | 1 | -0.75 | 30 | 0.1403 | -0.6097 | -0.8903 | 5 | 812.3 | 2026-08-29T18:06:27
chip4 | chip4_0829_1756 | 19 | rung1_C-0.75 | 1 | -0.75 | 30 | 0.1903 | -0.5597 | -0.9403 | 5 | 832 | 2026-08-29T18:06:27
chip4 | chip4_0829_1756 | 19 | rung1_C-0.75 | 1 | -0.75 | 30 | 0.2403 | -0.5097 | -0.9903 | 5 | 856 | 2026-08-29T18:06:27
chip4 | chip4_0829_1756 | 19 | rung1_C-0.75 | 1 | -0.75 | 30 | 0.2903 | -0.4597 | -1.0403 | 5 | 888.7 | 2026-08-29T18:06:27
chip4 | chip4_0829_1756 | 19 | rung1_C-0.75 | 1 | -0.75 | 30 | 0.3403 | -0.4097 | -1.0903 | 5 | 923.7 | 2026-08-29T18:06:27
chip4 | chip4_0829_1756 | 19 | rung1_C-0.75 | 1 | -0.75 | 30 | 0.3903 | -0.3597 | -1.1403 | 5 | 963.7 | 2026-08-29T18:06:27
chip4 | chip4_0829_1756 | 19 | rung1_C-0.75 | 1 | -0.75 | 30 | 0.4403 | -0.3097 | -1.1903 | 5 | 1012.7 | 2026-08-29T18:06:27
chip4 | chip4_0829_1756 | 19 | rung1_C-0.75 | 1 | -0.75 | 30 | 0.4903 | -0.2597 | -1.2403 | 5 | 1064 | 2026-08-29T18:06:27
chip4 | chip4_0829_1756 | 19 | rung1_C-0.75 | 1 | -0.75 | 30 | 0.5403 | -0.2097 | -1.2903 | 5 | 1123 | 2026-08-29T18:06:27
chip4 | chip4_0829_1756 | 19 | rung1_C-0.75 | 1 | -0.75 | 30 | 0.5903 | -0.1597 | -1.3403 | 5 | 1184.7 | 2026-08-29T18:06:27
chip4 | chip4_0829_1816 | 1 | 0_locate | 0 | 0 | 0 | -1 | -1 | 1 | 2 | 1606.7 | 2026-08-29T18:16:56
chip4 | chip4_0829_1816 | 1 | 0_locate | 0 | 0 | 0 | -0.95 | -0.95 | 0.95 | 2 | 1597 | 2026-08-29T18:16:56
chip4 | chip4_0829_1816 | 1 | 0_locate | 0 | 0 | 0 | -0.9 | -0.9 | 0.9 | 2 | 1585.7 | 2026-08-29T18:16:56
chip4 | chip4_0829_1816 | 1 | 0_locate | 0 | 0 | 0 | -0.85 | -0.85 | 0.85 | 2 | 1570.3 | 2026-08-29T18:16:56
chip4 | chip4_0829_1816 | 1 | 0_locate | 0 | 0 | 0 | -0.8 | -0.8 | 0.8 | 2 | 1554.7 | 2026-08-29T18:16:56
chip4 | chip4_0829_1816 | 1 | 0_locate | 0 | 0 | 0 | -0.75 | -0.75 | 0.75 | 2 | 1537.3 | 2026-08-29T18:16:56
chip4 | chip4_0829_1816 | 1 | 0_locate | 0 | 0 | 0 | -0.7 | -0.7 | 0.7 | 2 | 1520.7 | 2026-08-29T18:16:56
chip4 | chip4_0829_1816 | 1 | 0_locate | 0 | 0 | 0 | -0.65 | -0.65 | 0.65 | 2 | 1504.3 | 2026-08-29T18:16:56
chip4 | chip4_0829_1816 | 1 | 0_locate | 0 | 0 | 0 | -0.6 | -0.6 | 0.6 | 2 | 1487 | 2026-08-29T18:16:56
chip4 | chip4_0829_1816 | 1 | 0_locate | 0 | 0 | 0 | -0.55 | -0.55 | 0.55 | 2 | 1471.7 | 2026-08-29T18:16:56
chip4 | chip4_0829_1816 | 1 | 0_locate | 0 | 0 | 0 | -0.5 | -0.5 | 0.5 | 2 | 1456.3 | 2026-08-29T18:16:56
chip4 | chip4_0829_1816 | 1 | 0_locate | 0 | 0 | 0 | -0.45 | -0.45 | 0.45 | 2 | 1440.7 | 2026-08-29T18:16:56
chip4 | chip4_0829_1816 | 1 | 0_locate | 0 | 0 | 0 | -0.4 | -0.4 | 0.4 | 2 | 1425.3 | 2026-08-29T18:16:56
chip4 | chip4_0829_1816 | 1 | 0_locate | 0 | 0 | 0 | -0.35 | -0.35 | 0.35 | 2 | 1411.3 | 2026-08-29T18:16:56
chip4 | chip4_0829_1816 | 1 | 0_locate | 0 | 0 | 0 | -0.3 | -0.3 | 0.3 | 2 | 1416.3 | 2026-08-29T18:16:56
chip4 | chip4_0829_1816 | 1 | 0_locate | 0 | 0 | 0 | -0.25 | -0.25 | 0.25 | 2 | 1387 | 2026-08-29T18:16:56
chip4 | chip4_0829_1816 | 1 | 0_locate | 0 | 0 | 0 | -0.2 | -0.2 | 0.2 | 2 | 1375.3 | 2026-08-29T18:16:56
chip4 | chip4_0829_1816 | 1 | 0_locate | 0 | 0 | 0 | -0.15 | -0.15 | 0.15 | 2 | 1364.3 | 2026-08-29T18:16:56
chip4 | chip4_0829_1816 | 1 | 0_locate | 0 | 0 | 0 | -0.1 | -0.1 | 0.1 | 2 | 1356.7 | 2026-08-29T18:16:56
chip4 | chip4_0829_1816 | 1 | 0_locate | 0 | 0 | 0 | -0.05 | -0.05 | 0.05 | 2 | 1349 | 2026-08-29T18:16:56
chip4 | chip4_0829_1816 | 1 | 0_locate | 0 | 0 | 0 | 0 | 0 | 0 | 2 | 1343.3 | 2026-08-29T18:16:56
chip4 | chip4_0829_1816 | 1 | 0_locate | 0 | 0 | 0 | 0.05 | 0.05 | -0.05 | 2 | 1337.3 | 2026-08-29T18:16:56
chip4 | chip4_0829_1816 | 1 | 0_locate | 0 | 0 | 0 | 0.1 | 0.1 | -0.1 | 2 | 1333.7 | 2026-08-29T18:16:56
chip4 | chip4_0829_1816 | 1 | 0_locate | 0 | 0 | 0 | 0.15 | 0.15 | -0.15 | 2 | 1331.3 | 2026-08-29T18:16:56
chip4 | chip4_0829_1816 | 1 | 0_locate | 0 | 0 | 0 | 0.2 | 0.2 | -0.2 | 2 | 1331 | 2026-08-29T18:16:56
chip4 | chip4_0829_1816 | 1 | 0_locate | 0 | 0 | 0 | 0.25 | 0.25 | -0.25 | 2 | 1332.7 | 2026-08-29T18:16:56
chip4 | chip4_0829_1816 | 1 | 0_locate | 0 | 0 | 0 | 0.3 | 0.3 | -0.3 | 2 | 1335.3 | 2026-08-29T18:16:56
chip4 | chip4_0829_1816 | 1 | 0_locate | 0 | 0 | 0 | 0.35 | 0.35 | -0.35 | 2 | 1338 | 2026-08-29T18:16:56
chip4 | chip4_0829_1816 | 1 | 0_locate | 0 | 0 | 0 | 0.4 | 0.4 | -0.4 | 2 | 1343.3 | 2026-08-29T18:16:56
chip4 | chip4_0829_1816 | 1 | 0_locate | 0 | 0 | 0 | 0.45 | 0.45 | -0.45 | 2 | 1351 | 2026-08-29T18:16:56
chip4 | chip4_0829_1816 | 1 | 0_locate | 0 | 0 | 0 | 0.5 | 0.5 | -0.5 | 2 | 1359 | 2026-08-29T18:16:56
chip4 | chip4_0829_1816 | 1 | 0_locate | 0 | 0 | 0 | 0.55 | 0.55 | -0.55 | 2 | 1368 | 2026-08-29T18:16:56
chip4 | chip4_0829_1816 | 1 | 0_locate | 0 | 0 | 0 | 0.6 | 0.6 | -0.6 | 2 | 1380.3 | 2026-08-29T18:16:56
chip4 | chip4_0829_1816 | 1 | 0_locate | 0 | 0 | 0 | 0.65 | 0.65 | -0.65 | 2 | 1393 | 2026-08-29T18:16:56
chip4 | chip4_0829_1816 | 1 | 0_locate | 0 | 0 | 0 | 0.7 | 0.7 | -0.7 | 2 | 1409 | 2026-08-29T18:16:56
chip4 | chip4_0829_1816 | 1 | 0_locate | 0 | 0 | 0 | 0.75 | 0.75 | -0.75 | 2 | 1424.3 | 2026-08-29T18:16:56
chip4 | chip4_0829_1816 | 1 | 0_locate | 0 | 0 | 0 | 0.8 | 0.8 | -0.8 | 2 | 1441.3 | 2026-08-29T18:16:56
chip4 | chip4_0829_1816 | 1 | 0_locate | 0 | 0 | 0 | 0.85 | 0.85 | -0.85 | 2 | 1463.7 | 2026-08-29T18:16:56
chip4 | chip4_0829_1816 | 1 | 0_locate | 0 | 0 | 0 | 0.9 | 0.9 | -0.9 | 2 | 1483.3 | 2026-08-29T18:16:56
chip4 | chip4_0829_1816 | 1 | 0_locate | 0 | 0 | 0 | 0.95 | 0.95 | -0.95 | 2 | 1508.3 | 2026-08-29T18:16:56
chip4 | chip4_0829_1816 | 1 | 0_locate | 0 | 0 | 0 | 1 | 1 | -1 | 2 | 1534.3 | 2026-08-29T18:16:56
chip4 | chip4_0829_1816 | 2 | 1_preset | 0 | 0 | 0 | -0.4032 | -0.4032 | 0.4032 | 2 | 566.3 | 2026-08-29T18:29:40
chip4 | chip4_0829_1816 | 2 | 1_preset | 0 | 0 | 0 | -0.3532 | -0.3532 | 0.3532 | 2 | 606.7 | 2026-08-29T18:29:40
chip4 | chip4_0829_1816 | 2 | 1_preset | 0 | 0 | 0 | -0.3032 | -0.3032 | 0.3032 | 2 | 639.3 | 2026-08-29T18:29:40
chip4 | chip4_0829_1816 | 2 | 1_preset | 0 | 0 | 0 | -0.2532 | -0.2532 | 0.2532 | 2 | 666.3 | 2026-08-29T18:29:40
chip4 | chip4_0829_1816 | 2 | 1_preset | 0 | 0 | 0 | -0.2032 | -0.2032 | 0.2032 | 2 | 691.3 | 2026-08-29T18:29:40
chip4 | chip4_0829_1816 | 2 | 1_preset | 0 | 0 | 0 | -0.1532 | -0.1532 | 0.1532 | 2 | 711.3 | 2026-08-29T18:29:40
chip4 | chip4_0829_1816 | 2 | 1_preset | 0 | 0 | 0 | -0.1032 | -0.1032 | 0.1032 | 2 | 728.7 | 2026-08-29T18:29:40
chip4 | chip4_0829_1816 | 2 | 1_preset | 0 | 0 | 0 | -0.0532 | -0.0532 | 0.0532 | 2 | 745.7 | 2026-08-29T18:29:40
chip4 | chip4_0829_1816 | 2 | 1_preset | 0 | 0 | 0 | -0.0032 | -0.0032 | 0.0032 | 2 | 762.3 | 2026-08-29T18:29:40
chip4 | chip4_0829_1816 | 2 | 1_preset | 0 | 0 | 0 | 0.0468 | 0.0468 | -0.0468 | 2 | 777.3 | 2026-08-29T18:29:40
chip4 | chip4_0829_1816 | 2 | 1_preset | 0 | 0 | 0 | 0.0968 | 0.0968 | -0.0968 | 2 | 792 | 2026-08-29T18:29:40
chip4 | chip4_0829_1816 | 2 | 1_preset | 0 | 0 | 0 | 0.1468 | 0.1468 | -0.1468 | 2 | 807.3 | 2026-08-29T18:29:40
chip4 | chip4_0829_1816 | 2 | 1_preset | 0 | 0 | 0 | 0.1968 | 0.1968 | -0.1968 | 2 | 823.3 | 2026-08-29T18:29:40
chip4 | chip4_0829_1816 | 2 | 1_preset | 0 | 0 | 0 | 0.2468 | 0.2468 | -0.2468 | 2 | 839.3 | 2026-08-29T18:29:40
chip4 | chip4_0829_1816 | 2 | 1_preset | 0 | 0 | 0 | 0.2968 | 0.2968 | -0.2968 | 2 | 856.3 | 2026-08-29T18:29:40
chip4 | chip4_0829_1816 | 2 | 1_preset | 0 | 0 | 0 | 0.3468 | 0.3468 | -0.3468 | 2 | 873 | 2026-08-29T18:29:40
chip4 | chip4_0829_1816 | 2 | 1_preset | 0 | 0 | 0 | 0.3968 | 0.3968 | -0.3968 | 2 | 892.7 | 2026-08-29T18:29:40
chip4 | chip4_0829_1816 | 2 | 1_preset | 0 | 0 | 0 | 0.4468 | 0.4468 | -0.4468 | 2 | 913.3 | 2026-08-29T18:29:40
chip4 | chip4_0829_1816 | 2 | 1_preset | 0 | 0 | 0 | 0.4968 | 0.4968 | -0.4968 | 2 | 934.7 | 2026-08-29T18:29:40
chip4 | chip4_0829_1816 | 2 | 1_preset | 0 | 0 | 0 | 0.5468 | 0.5468 | -0.5468 | 2 | 957 | 2026-08-29T18:29:40
chip4 | chip4_0829_1816 | 2 | 1_preset | 0 | 0 | 0 | 0.5968 | 0.5968 | -0.5968 | 2 | 981 | 2026-08-29T18:29:40
chip4 | chip4_0829_1816 | 2 | 1_preset | 0 | 0 | 0 | 0.6468 | 0.6468 | -0.6468 | 2 | 1007.3 | 2026-08-29T18:29:40
chip4 | chip4_0829_1816 | 2 | 1_preset | 0 | 0 | 0 | 0.6968 | 0.6968 | -0.6968 | 2 | 1032.3 | 2026-08-29T18:29:40
chip4 | chip4_0829_1816 | 2 | 1_preset | 0 | 0 | 0 | 0.7468 | 0.7468 | -0.7468 | 2 | 1062.3 | 2026-08-29T18:29:40
chip4 | chip4_0829_1816 | 2 | 1_preset | 0 | 0 | 0 | 0.7968 | 0.7968 | -0.7968 | 2 | 1092 | 2026-08-29T18:29:40
chip4 | chip4_0829_1816 | 3 | rung1_C+0.00 | 1 | 0 | 0 | -1.0032 | -1.0032 | 1.0032 | 2 | 1384 | 2026-08-29T18:30:02
chip4 | chip4_0829_1816 | 3 | rung1_C+0.00 | 1 | 0 | 0 | -0.9532 | -0.9532 | 0.9532 | 2 | 1387.3 | 2026-08-29T18:30:02
chip4 | chip4_0829_1816 | 3 | rung1_C+0.00 | 1 | 0 | 0 | -0.9032 | -0.9032 | 0.9032 | 2 | 1385.3 | 2026-08-29T18:30:02
chip4 | chip4_0829_1816 | 3 | rung1_C+0.00 | 1 | 0 | 0 | -0.8532 | -0.8532 | 0.8532 | 2 | 1379.7 | 2026-08-29T18:30:02
chip4 | chip4_0829_1816 | 3 | rung1_C+0.00 | 1 | 0 | 0 | -0.8032 | -0.8032 | 0.8032 | 2 | 1373 | 2026-08-29T18:30:02
chip4 | chip4_0829_1816 | 3 | rung1_C+0.00 | 1 | 0 | 0 | -0.7532 | -0.7532 | 0.7532 | 2 | 1360.3 | 2026-08-29T18:30:02
chip4 | chip4_0829_1816 | 3 | rung1_C+0.00 | 1 | 0 | 0 | -0.7032 | -0.7032 | 0.7032 | 2 | 1346.7 | 2026-08-29T18:30:02
chip4 | chip4_0829_1816 | 3 | rung1_C+0.00 | 1 | 0 | 0 | -0.6532 | -0.6532 | 0.6532 | 2 | 1333 | 2026-08-29T18:30:02
chip4 | chip4_0829_1816 | 3 | rung1_C+0.00 | 1 | 0 | 0 | -0.6032 | -0.6032 | 0.6032 | 2 | 1317.3 | 2026-08-29T18:30:02
chip4 | chip4_0829_1816 | 3 | rung1_C+0.00 | 1 | 0 | 0 | -0.5532 | -0.5532 | 0.5532 | 2 | 1301.3 | 2026-08-29T18:30:02
chip4 | chip4_0829_1816 | 3 | rung1_C+0.00 | 1 | 0 | 0 | -0.5032 | -0.5032 | 0.5032 | 2 | 1283.3 | 2026-08-29T18:30:02
chip4 | chip4_0829_1816 | 3 | rung1_C+0.00 | 1 | 0 | 0 | -0.4532 | -0.4532 | 0.4532 | 2 | 1265.7 | 2026-08-29T18:30:02
chip4 | chip4_0829_1816 | 3 | rung1_C+0.00 | 1 | 0 | 0 | -0.4032 | -0.4032 | 0.4032 | 2 | 1250.3 | 2026-08-29T18:30:02
chip4 | chip4_0829_1816 | 3 | rung1_C+0.00 | 1 | 0 | 0 | -0.3532 | -0.3532 | 0.3532 | 2 | 1234 | 2026-08-29T18:30:02
chip4 | chip4_0829_1816 | 3 | rung1_C+0.00 | 1 | 0 | 0 | -0.3032 | -0.3032 | 0.3032 | 2 | 1218.3 | 2026-08-29T18:30:02
chip4 | chip4_0829_1816 | 3 | rung1_C+0.00 | 1 | 0 | 0 | -0.2532 | -0.2532 | 0.2532 | 2 | 1204.3 | 2026-08-29T18:30:02
chip4 | chip4_0829_1816 | 3 | rung1_C+0.00 | 1 | 0 | 0 | -0.2032 | -0.2032 | 0.2032 | 2 | 1190.7 | 2026-08-29T18:30:02
chip4 | chip4_0829_1816 | 3 | rung1_C+0.00 | 1 | 0 | 0 | -0.1532 | -0.1532 | 0.1532 | 2 | 1176 | 2026-08-29T18:30:02
chip4 | chip4_0829_1816 | 3 | rung1_C+0.00 | 1 | 0 | 0 | -0.1032 | -0.1032 | 0.1032 | 2 | 1166.7 | 2026-08-29T18:30:02
chip4 | chip4_0829_1816 | 3 | rung1_C+0.00 | 1 | 0 | 0 | -0.0532 | -0.0532 | 0.0532 | 2 | 1153.7 | 2026-08-29T18:30:02
chip4 | chip4_0829_1816 | 3 | rung1_C+0.00 | 1 | 0 | 0 | -0.0032 | -0.0032 | 0.0032 | 2 | 1145 | 2026-08-29T18:30:02
chip4 | chip4_0829_1816 | 3 | rung1_C+0.00 | 1 | 0 | 0 | 0.0468 | 0.0468 | -0.0468 | 2 | 1136.7 | 2026-08-29T18:30:02
chip4 | chip4_0829_1816 | 3 | rung1_C+0.00 | 1 | 0 | 0 | 0.0968 | 0.0968 | -0.0968 | 2 | 1131.7 | 2026-08-29T18:30:02
chip4 | chip4_0829_1816 | 3 | rung1_C+0.00 | 1 | 0 | 0 | 0.1468 | 0.1468 | -0.1468 | 2 | 1125.7 | 2026-08-29T18:30:02
chip4 | chip4_0829_1816 | 3 | rung1_C+0.00 | 1 | 0 | 0 | 0.1968 | 0.1968 | -0.1968 | 2 | 1122.3 | 2026-08-29T18:30:02
chip4 | chip4_0829_1816 | 4 | rung1_C-0.75 | 1 | -0.75 | 0 | -0.4032 | -1.1532 | -0.3468 | 5 | 1103.3 | 2026-08-29T18:30:28
chip4 | chip4_0829_1816 | 4 | rung1_C-0.75 | 1 | -0.75 | 0 | -0.3532 | -1.1032 | -0.3968 | 5 | 1039.3 | 2026-08-29T18:30:28
chip4 | chip4_0829_1816 | 4 | rung1_C-0.75 | 1 | -0.75 | 0 | -0.3032 | -1.0532 | -0.4468 | 5 | 980.3 | 2026-08-29T18:30:28
chip4 | chip4_0829_1816 | 4 | rung1_C-0.75 | 1 | -0.75 | 0 | -0.2532 | -1.0032 | -0.4968 | 5 | 926.3 | 2026-08-29T18:30:28
chip4 | chip4_0829_1816 | 4 | rung1_C-0.75 | 1 | -0.75 | 0 | -0.2032 | -0.9532 | -0.5468 | 5 | 876.3 | 2026-08-29T18:30:28
chip4 | chip4_0829_1816 | 4 | rung1_C-0.75 | 1 | -0.75 | 0 | -0.1532 | -0.9032 | -0.5968 | 5 | 830.3 | 2026-08-29T18:30:28
chip4 | chip4_0829_1816 | 4 | rung1_C-0.75 | 1 | -0.75 | 0 | -0.1032 | -0.8532 | -0.6468 | 5 | 789 | 2026-08-29T18:30:28
chip4 | chip4_0829_1816 | 4 | rung1_C-0.75 | 1 | -0.75 | 0 | -0.0532 | -0.8032 | -0.6968 | 5 | 753.7 | 2026-08-29T18:30:28
chip4 | chip4_0829_1816 | 4 | rung1_C-0.75 | 1 | -0.75 | 0 | -0.0032 | -0.7532 | -0.7468 | 5 | 724.3 | 2026-08-29T18:30:28
chip4 | chip4_0829_1816 | 4 | rung1_C-0.75 | 1 | -0.75 | 0 | 0.0468 | -0.7032 | -0.7968 | 5 | 699.7 | 2026-08-29T18:30:28
chip4 | chip4_0829_1816 | 4 | rung1_C-0.75 | 1 | -0.75 | 0 | 0.0968 | -0.6532 | -0.8468 | 5 | 682.7 | 2026-08-29T18:30:28
chip4 | chip4_0829_1816 | 4 | rung1_C-0.75 | 1 | -0.75 | 0 | 0.1468 | -0.6032 | -0.8968 | 5 | 670.7 | 2026-08-29T18:30:28
chip4 | chip4_0829_1816 | 4 | rung1_C-0.75 | 1 | -0.75 | 0 | 0.1968 | -0.5532 | -0.9468 | 5 | 665.3 | 2026-08-29T18:30:28
chip4 | chip4_0829_1816 | 4 | rung1_C-0.75 | 1 | -0.75 | 0 | 0.2468 | -0.5032 | -0.9968 | 5 | 665 | 2026-08-29T18:30:28
chip4 | chip4_0829_1816 | 4 | rung1_C-0.75 | 1 | -0.75 | 0 | 0.2968 | -0.4532 | -1.0468 | 5 | 670.7 | 2026-08-29T18:30:28
chip4 | chip4_0829_1816 | 4 | rung1_C-0.75 | 1 | -0.75 | 0 | 0.3468 | -0.4032 | -1.0968 | 5 | 683.3 | 2026-08-29T18:30:28
chip4 | chip4_0829_1816 | 4 | rung1_C-0.75 | 1 | -0.75 | 0 | 0.3968 | -0.3532 | -1.1468 | 5 | 702.3 | 2026-08-29T18:30:28
chip4 | chip4_0829_1816 | 4 | rung1_C-0.75 | 1 | -0.75 | 0 | 0.4468 | -0.3032 | -1.1968 | 5 | 726.7 | 2026-08-29T18:30:28
chip4 | chip4_0829_1816 | 4 | rung1_C-0.75 | 1 | -0.75 | 0 | 0.4968 | -0.2532 | -1.2468 | 5 | 757.3 | 2026-08-29T18:30:28
chip4 | chip4_0829_1816 | 4 | rung1_C-0.75 | 1 | -0.75 | 0 | 0.5468 | -0.2032 | -1.2968 | 5 | 794.3 | 2026-08-29T18:30:28
chip4 | chip4_0829_1816 | 4 | rung1_C-0.75 | 1 | -0.75 | 0 | 0.5968 | -0.1532 | -1.3468 | 5 | 837.7 | 2026-08-29T18:30:28
chip4 | chip4_0829_1816 | 4 | rung1_C-0.75 | 1 | -0.75 | 0 | 0.6468 | -0.1032 | -1.3968 | 5 | 884.7 | 2026-08-29T18:30:28
chip4 | chip4_0829_1816 | 4 | rung1_C-0.75 | 1 | -0.75 | 0 | 0.6968 | -0.0532 | -1.4468 | 5 | 939.3 | 2026-08-29T18:30:28
chip4 | chip4_0829_1816 | 4 | rung1_C-0.75 | 1 | -0.75 | 0 | 0.7468 | -0.0032 | -1.4968 | 5 | 999.7 | 2026-08-29T18:30:28
chip4 | chip4_0829_1816 | 4 | rung1_C-0.75 | 1 | -0.75 | 0 | 0.7968 | 0.0468 | -1.5468 | 5 | 1065.7 | 2026-08-29T18:30:28
chip4 | chip4_0829_1816 | 5 | rung1_C-0.75 | 1 | -0.75 | 0 | -0.3824 | -1.1324 | -0.3676 | 5 | 918.7 | 2026-08-29T18:30:49
chip4 | chip4_0829_1816 | 5 | rung1_C-0.75 | 1 | -0.75 | 0 | -0.3324 | -1.0824 | -0.4176 | 5 | 865.3 | 2026-08-29T18:30:49
chip4 | chip4_0829_1816 | 5 | rung1_C-0.75 | 1 | -0.75 | 0 | -0.2824 | -1.0324 | -0.4676 | 5 | 816.3 | 2026-08-29T18:30:49
chip4 | chip4_0829_1816 | 5 | rung1_C-0.75 | 1 | -0.75 | 0 | -0.2324 | -0.9824 | -0.5176 | 5 | 773.3 | 2026-08-29T18:30:49
chip4 | chip4_0829_1816 | 5 | rung1_C-0.75 | 1 | -0.75 | 0 | -0.1824 | -0.9324 | -0.5676 | 5 | 734.3 | 2026-08-29T18:30:49
chip4 | chip4_0829_1816 | 5 | rung1_C-0.75 | 1 | -0.75 | 0 | -0.1324 | -0.8824 | -0.6176 | 5 | 698.3 | 2026-08-29T18:30:49
chip4 | chip4_0829_1816 | 5 | rung1_C-0.75 | 1 | -0.75 | 0 | -0.0824 | -0.8324 | -0.6676 | 5 | 669 | 2026-08-29T18:30:49
chip4 | chip4_0829_1816 | 5 | rung1_C-0.75 | 1 | -0.75 | 0 | -0.0324 | -0.7824 | -0.7176 | 5 | 645 | 2026-08-29T18:30:49
chip4 | chip4_0829_1816 | 5 | rung1_C-0.75 | 1 | -0.75 | 0 | 0.0176 | -0.7324 | -0.7676 | 5 | 625 | 2026-08-29T18:30:49
chip4 | chip4_0829_1816 | 5 | rung1_C-0.75 | 1 | -0.75 | 0 | 0.0676 | -0.6824 | -0.8176 | 5 | 612.7 | 2026-08-29T18:30:49
chip4 | chip4_0829_1816 | 5 | rung1_C-0.75 | 1 | -0.75 | 0 | 0.1176 | -0.6324 | -0.8676 | 5 | 603.3 | 2026-08-29T18:30:49
chip4 | chip4_0829_1816 | 5 | rung1_C-0.75 | 1 | -0.75 | 0 | 0.1676 | -0.5824 | -0.9176 | 5 | 601.3 | 2026-08-29T18:30:49
chip4 | chip4_0829_1816 | 5 | rung1_C-0.75 | 1 | -0.75 | 0 | 0.2176 | -0.5324 | -0.9676 | 5 | 606.3 | 2026-08-29T18:30:49
chip4 | chip4_0829_1816 | 5 | rung1_C-0.75 | 1 | -0.75 | 0 | 0.2676 | -0.4824 | -1.0176 | 5 | 616 | 2026-08-29T18:30:49
chip4 | chip4_0829_1816 | 5 | rung1_C-0.75 | 1 | -0.75 | 0 | 0.3176 | -0.4324 | -1.0676 | 5 | 631.3 | 2026-08-29T18:30:49
chip4 | chip4_0829_1816 | 5 | rung1_C-0.75 | 1 | -0.75 | 0 | 0.3676 | -0.3824 | -1.1176 | 5 | 651.3 | 2026-08-29T18:30:49
chip4 | chip4_0829_1816 | 5 | rung1_C-0.75 | 1 | -0.75 | 0 | 0.4176 | -0.3324 | -1.1676 | 5 | 677.3 | 2026-08-29T18:30:49
chip4 | chip4_0829_1816 | 5 | rung1_C-0.75 | 1 | -0.75 | 0 | 0.4676 | -0.2824 | -1.2176 | 5 | 712 | 2026-08-29T18:30:49
chip4 | chip4_0829_1816 | 5 | rung1_C-0.75 | 1 | -0.75 | 0 | 0.5176 | -0.2324 | -1.2676 | 5 | 750 | 2026-08-29T18:30:49
chip4 | chip4_0829_1816 | 5 | rung1_C-0.75 | 1 | -0.75 | 0 | 0.5676 | -0.1824 | -1.3176 | 5 | 793.3 | 2026-08-29T18:30:49
chip4 | chip4_0829_1816 | 5 | rung1_C-0.75 | 1 | -0.75 | 0 | 0.6176 | -0.1324 | -1.3676 | 5 | 842 | 2026-08-29T18:30:49
chip4 | chip4_0829_1816 | 5 | rung1_C-0.75 | 1 | -0.75 | 0 | 0.6676 | -0.0824 | -1.4176 | 5 | 897.3 | 2026-08-29T18:30:49
chip4 | chip4_0829_1816 | 5 | rung1_C-0.75 | 1 | -0.75 | 0 | 0.7176 | -0.0324 | -1.4676 | 5 | 955 | 2026-08-29T18:30:49
chip4 | chip4_0829_1816 | 5 | rung1_C-0.75 | 1 | -0.75 | 0 | 0.7676 | 0.0176 | -1.5176 | 5 | 1020 | 2026-08-29T18:30:49
chip4 | chip4_0829_1816 | 5 | rung1_C-0.75 | 1 | -0.75 | 0 | 0.8176 | 0.0676 | -1.5676 | 5 | 1091.3 | 2026-08-29T18:30:49
chip4 | chip4_0829_1816 | 6 | rung1_C-0.75 | 1 | -0.75 | 1 | -0.444 | -1.194 | -0.306 | 5 | 924.3 | 2026-08-29T18:31:15
chip4 | chip4_0829_1816 | 6 | rung1_C-0.75 | 1 | -0.75 | 1 | -0.394 | -1.144 | -0.356 | 5 | 871 | 2026-08-29T18:31:15
chip4 | chip4_0829_1816 | 6 | rung1_C-0.75 | 1 | -0.75 | 1 | -0.344 | -1.094 | -0.406 | 5 | 821.3 | 2026-08-29T18:31:15
chip4 | chip4_0829_1816 | 6 | rung1_C-0.75 | 1 | -0.75 | 1 | -0.294 | -1.044 | -0.456 | 5 | 775.3 | 2026-08-29T18:31:15
chip4 | chip4_0829_1816 | 6 | rung1_C-0.75 | 1 | -0.75 | 1 | -0.244 | -0.994 | -0.506 | 5 | 735 | 2026-08-29T18:31:15
chip4 | chip4_0829_1816 | 6 | rung1_C-0.75 | 1 | -0.75 | 1 | -0.194 | -0.944 | -0.556 | 5 | 697.3 | 2026-08-29T18:31:15
chip4 | chip4_0829_1816 | 6 | rung1_C-0.75 | 1 | -0.75 | 1 | -0.144 | -0.894 | -0.606 | 5 | 664 | 2026-08-29T18:31:15
chip4 | chip4_0829_1816 | 6 | rung1_C-0.75 | 1 | -0.75 | 1 | -0.094 | -0.844 | -0.656 | 5 | 635.3 | 2026-08-29T18:31:15
chip4 | chip4_0829_1816 | 6 | rung1_C-0.75 | 1 | -0.75 | 1 | -0.044 | -0.794 | -0.706 | 5 | 613 | 2026-08-29T18:31:15
chip4 | chip4_0829_1816 | 6 | rung1_C-0.75 | 1 | -0.75 | 1 | 0.006 | -0.744 | -0.756 | 5 | 595.3 | 2026-08-29T18:31:15
chip4 | chip4_0829_1816 | 6 | rung1_C-0.75 | 1 | -0.75 | 1 | 0.056 | -0.694 | -0.806 | 5 | 584 | 2026-08-29T18:31:15
chip4 | chip4_0829_1816 | 6 | rung1_C-0.75 | 1 | -0.75 | 1 | 0.106 | -0.644 | -0.856 | 5 | 576.7 | 2026-08-29T18:31:15
chip4 | chip4_0829_1816 | 6 | rung1_C-0.75 | 1 | -0.75 | 1 | 0.156 | -0.594 | -0.906 | 5 | 575 | 2026-08-29T18:31:15
chip4 | chip4_0829_1816 | 6 | rung1_C-0.75 | 1 | -0.75 | 1 | 0.206 | -0.544 | -0.956 | 5 | 579.3 | 2026-08-29T18:31:15
chip4 | chip4_0829_1816 | 6 | rung1_C-0.75 | 1 | -0.75 | 1 | 0.256 | -0.494 | -1.006 | 5 | 588.7 | 2026-08-29T18:31:15
chip4 | chip4_0829_1816 | 6 | rung1_C-0.75 | 1 | -0.75 | 1 | 0.306 | -0.444 | -1.056 | 5 | 604.3 | 2026-08-29T18:31:15
chip4 | chip4_0829_1816 | 6 | rung1_C-0.75 | 1 | -0.75 | 1 | 0.356 | -0.394 | -1.106 | 5 | 626 | 2026-08-29T18:31:15
chip4 | chip4_0829_1816 | 6 | rung1_C-0.75 | 1 | -0.75 | 1 | 0.406 | -0.344 | -1.156 | 5 | 653.7 | 2026-08-29T18:31:15
chip4 | chip4_0829_1816 | 6 | rung1_C-0.75 | 1 | -0.75 | 1 | 0.456 | -0.294 | -1.206 | 5 | 688 | 2026-08-29T18:31:15
chip4 | chip4_0829_1816 | 6 | rung1_C-0.75 | 1 | -0.75 | 1 | 0.506 | -0.244 | -1.256 | 5 | 725 | 2026-08-29T18:31:15
chip4 | chip4_0829_1816 | 6 | rung1_C-0.75 | 1 | -0.75 | 1 | 0.556 | -0.194 | -1.306 | 5 | 768.3 | 2026-08-29T18:31:15
chip4 | chip4_0829_1816 | 6 | rung1_C-0.75 | 1 | -0.75 | 1 | 0.606 | -0.144 | -1.356 | 5 | 818.3 | 2026-08-29T18:31:15
chip4 | chip4_0829_1816 | 6 | rung1_C-0.75 | 1 | -0.75 | 1 | 0.656 | -0.094 | -1.406 | 5 | 872.3 | 2026-08-29T18:31:15
chip4 | chip4_0829_1816 | 6 | rung1_C-0.75 | 1 | -0.75 | 1 | 0.706 | -0.044 | -1.456 | 5 | 932.7 | 2026-08-29T18:31:15
chip4 | chip4_0829_1816 | 6 | rung1_C-0.75 | 1 | -0.75 | 1 | 0.756 | 0.006 | -1.506 | 5 | 997.3 | 2026-08-29T18:31:15
chip4 | chip4_0829_1816 | 7 | rung1_C-0.75 | 1 | -0.75 | 3 | -0.464 | -1.214 | -0.286 | 5 | 939.7 | 2026-08-29T18:31:43
chip4 | chip4_0829_1816 | 7 | rung1_C-0.75 | 1 | -0.75 | 3 | -0.414 | -1.164 | -0.336 | 5 | 884.3 | 2026-08-29T18:31:43
chip4 | chip4_0829_1816 | 7 | rung1_C-0.75 | 1 | -0.75 | 3 | -0.364 | -1.114 | -0.386 | 5 | 833.3 | 2026-08-29T18:31:43
chip4 | chip4_0829_1816 | 7 | rung1_C-0.75 | 1 | -0.75 | 3 | -0.314 | -1.064 | -0.436 | 5 | 787.3 | 2026-08-29T18:31:43
chip4 | chip4_0829_1816 | 7 | rung1_C-0.75 | 1 | -0.75 | 3 | -0.264 | -1.014 | -0.486 | 5 | 743 | 2026-08-29T18:31:43
chip4 | chip4_0829_1816 | 7 | rung1_C-0.75 | 1 | -0.75 | 3 | -0.214 | -0.964 | -0.536 | 5 | 703.7 | 2026-08-29T18:31:43
chip4 | chip4_0829_1816 | 7 | rung1_C-0.75 | 1 | -0.75 | 3 | -0.164 | -0.914 | -0.586 | 5 | 669 | 2026-08-29T18:31:43
chip4 | chip4_0829_1816 | 7 | rung1_C-0.75 | 1 | -0.75 | 3 | -0.114 | -0.864 | -0.636 | 5 | 639.7 | 2026-08-29T18:31:43
chip4 | chip4_0829_1816 | 7 | rung1_C-0.75 | 1 | -0.75 | 3 | -0.064 | -0.814 | -0.686 | 5 | 615.3 | 2026-08-29T18:31:43
chip4 | chip4_0829_1816 | 7 | rung1_C-0.75 | 1 | -0.75 | 3 | -0.014 | -0.764 | -0.736 | 5 | 595.7 | 2026-08-29T18:31:43
chip4 | chip4_0829_1816 | 7 | rung1_C-0.75 | 1 | -0.75 | 3 | 0.036 | -0.714 | -0.786 | 5 | 581.3 | 2026-08-29T18:31:43
chip4 | chip4_0829_1816 | 7 | rung1_C-0.75 | 1 | -0.75 | 3 | 0.086 | -0.664 | -0.836 | 5 | 572.7 | 2026-08-29T18:31:43
chip4 | chip4_0829_1816 | 7 | rung1_C-0.75 | 1 | -0.75 | 3 | 0.136 | -0.614 | -0.886 | 5 | 569.7 | 2026-08-29T18:31:43
chip4 | chip4_0829_1816 | 7 | rung1_C-0.75 | 1 | -0.75 | 3 | 0.186 | -0.564 | -0.936 | 5 | 572.7 | 2026-08-29T18:31:43
chip4 | chip4_0829_1816 | 7 | rung1_C-0.75 | 1 | -0.75 | 3 | 0.236 | -0.514 | -0.986 | 5 | 580 | 2026-08-29T18:31:43
chip4 | chip4_0829_1816 | 7 | rung1_C-0.75 | 1 | -0.75 | 3 | 0.286 | -0.464 | -1.036 | 5 | 594.7 | 2026-08-29T18:31:43
chip4 | chip4_0829_1816 | 7 | rung1_C-0.75 | 1 | -0.75 | 3 | 0.336 | -0.414 | -1.086 | 5 | 614.7 | 2026-08-29T18:31:43
chip4 | chip4_0829_1816 | 7 | rung1_C-0.75 | 1 | -0.75 | 3 | 0.386 | -0.364 | -1.136 | 5 | 639 | 2026-08-29T18:31:43
chip4 | chip4_0829_1816 | 7 | rung1_C-0.75 | 1 | -0.75 | 3 | 0.436 | -0.314 | -1.186 | 5 | 670 | 2026-08-29T18:31:43
chip4 | chip4_0829_1816 | 7 | rung1_C-0.75 | 1 | -0.75 | 3 | 0.486 | -0.264 | -1.236 | 5 | 706.3 | 2026-08-29T18:31:43
chip4 | chip4_0829_1816 | 7 | rung1_C-0.75 | 1 | -0.75 | 3 | 0.536 | -0.214 | -1.286 | 5 | 748.7 | 2026-08-29T18:31:43
chip4 | chip4_0829_1816 | 7 | rung1_C-0.75 | 1 | -0.75 | 3 | 0.586 | -0.164 | -1.336 | 5 | 795.7 | 2026-08-29T18:31:43
chip4 | chip4_0829_1816 | 7 | rung1_C-0.75 | 1 | -0.75 | 3 | 0.636 | -0.114 | -1.386 | 5 | 847.7 | 2026-08-29T18:31:43
chip4 | chip4_0829_1816 | 7 | rung1_C-0.75 | 1 | -0.75 | 3 | 0.686 | -0.064 | -1.436 | 5 | 905.3 | 2026-08-29T18:31:43
chip4 | chip4_0829_1816 | 7 | rung1_C-0.75 | 1 | -0.75 | 3 | 0.736 | -0.014 | -1.486 | 5 | 968 | 2026-08-29T18:31:43
chip4 | chip4_0829_1816 | 8 | rung1_C-0.75 | 1 | -0.75 | 10 | -0.4673 | -1.2173 | -0.2827 | 5 | 935 | 2026-08-29T18:32:25
chip4 | chip4_0829_1816 | 8 | rung1_C-0.75 | 1 | -0.75 | 10 | -0.4173 | -1.1673 | -0.3327 | 5 | 881.7 | 2026-08-29T18:32:25
chip4 | chip4_0829_1816 | 8 | rung1_C-0.75 | 1 | -0.75 | 10 | -0.3673 | -1.1173 | -0.3827 | 5 | 832 | 2026-08-29T18:32:25
chip4 | chip4_0829_1816 | 8 | rung1_C-0.75 | 1 | -0.75 | 10 | -0.3173 | -1.0673 | -0.4327 | 5 | 783.7 | 2026-08-29T18:32:25
chip4 | chip4_0829_1816 | 8 | rung1_C-0.75 | 1 | -0.75 | 10 | -0.2673 | -1.0173 | -0.4827 | 5 | 741 | 2026-08-29T18:32:25
chip4 | chip4_0829_1816 | 8 | rung1_C-0.75 | 1 | -0.75 | 10 | -0.2173 | -0.9673 | -0.5327 | 5 | 703 | 2026-08-29T18:32:25
chip4 | chip4_0829_1816 | 8 | rung1_C-0.75 | 1 | -0.75 | 10 | -0.1673 | -0.9173 | -0.5827 | 5 | 667 | 2026-08-29T18:32:25
chip4 | chip4_0829_1816 | 8 | rung1_C-0.75 | 1 | -0.75 | 10 | -0.1173 | -0.8673 | -0.6327 | 5 | 638 | 2026-08-29T18:32:25
chip4 | chip4_0829_1816 | 8 | rung1_C-0.75 | 1 | -0.75 | 10 | -0.0673 | -0.8173 | -0.6827 | 5 | 613 | 2026-08-29T18:32:25
chip4 | chip4_0829_1816 | 8 | rung1_C-0.75 | 1 | -0.75 | 10 | -0.0173 | -0.7673 | -0.7327 | 5 | 593.7 | 2026-08-29T18:32:25
chip4 | chip4_0829_1816 | 8 | rung1_C-0.75 | 1 | -0.75 | 10 | 0.0327 | -0.7173 | -0.7827 | 5 | 579 | 2026-08-29T18:32:25
chip4 | chip4_0829_1816 | 8 | rung1_C-0.75 | 1 | -0.75 | 10 | 0.0827 | -0.6673 | -0.8327 | 5 | 569.7 | 2026-08-29T18:32:25
chip4 | chip4_0829_1816 | 8 | rung1_C-0.75 | 1 | -0.75 | 10 | 0.1327 | -0.6173 | -0.8827 | 5 | 566.7 | 2026-08-29T18:32:25
chip4 | chip4_0829_1816 | 8 | rung1_C-0.75 | 1 | -0.75 | 10 | 0.1827 | -0.5673 | -0.9327 | 5 | 569 | 2026-08-29T18:32:25
chip4 | chip4_0829_1816 | 8 | rung1_C-0.75 | 1 | -0.75 | 10 | 0.2327 | -0.5173 | -0.9827 | 5 | 577 | 2026-08-29T18:32:25
chip4 | chip4_0829_1816 | 8 | rung1_C-0.75 | 1 | -0.75 | 10 | 0.2827 | -0.4673 | -1.0327 | 5 | 590 | 2026-08-29T18:32:25
chip4 | chip4_0829_1816 | 8 | rung1_C-0.75 | 1 | -0.75 | 10 | 0.3327 | -0.4173 | -1.0827 | 5 | 609.3 | 2026-08-29T18:32:25
chip4 | chip4_0829_1816 | 8 | rung1_C-0.75 | 1 | -0.75 | 10 | 0.3827 | -0.3673 | -1.1327 | 5 | 634.7 | 2026-08-29T18:32:25
chip4 | chip4_0829_1816 | 8 | rung1_C-0.75 | 1 | -0.75 | 10 | 0.4327 | -0.3173 | -1.1827 | 5 | 665.3 | 2026-08-29T18:32:25
chip4 | chip4_0829_1816 | 8 | rung1_C-0.75 | 1 | -0.75 | 10 | 0.4827 | -0.2673 | -1.2327 | 5 | 702 | 2026-08-29T18:32:25
chip4 | chip4_0829_1816 | 8 | rung1_C-0.75 | 1 | -0.75 | 10 | 0.5327 | -0.2173 | -1.2827 | 5 | 742.7 | 2026-08-29T18:32:25
chip4 | chip4_0829_1816 | 8 | rung1_C-0.75 | 1 | -0.75 | 10 | 0.5827 | -0.1673 | -1.3327 | 5 | 791.7 | 2026-08-29T18:32:25
chip4 | chip4_0829_1816 | 8 | rung1_C-0.75 | 1 | -0.75 | 10 | 0.6327 | -0.1173 | -1.3827 | 5 | 843.3 | 2026-08-29T18:32:25
chip4 | chip4_0829_1816 | 8 | rung1_C-0.75 | 1 | -0.75 | 10 | 0.6827 | -0.0673 | -1.4327 | 5 | 900.7 | 2026-08-29T18:32:25
chip4 | chip4_0829_1816 | 8 | rung1_C-0.75 | 1 | -0.75 | 10 | 0.7327 | -0.0173 | -1.4827 | 5 | 963.3 | 2026-08-29T18:32:25
chip4 | chip4_0829_1816 | 9 | rung1_C-0.75 | 1 | -0.75 | 30 | -0.4689 | -1.2189 | -0.2811 | 5 | 927 | 2026-08-29T18:33:45
chip4 | chip4_0829_1816 | 9 | rung1_C-0.75 | 1 | -0.75 | 30 | -0.4189 | -1.1689 | -0.3311 | 5 | 872.7 | 2026-08-29T18:33:45
chip4 | chip4_0829_1816 | 9 | rung1_C-0.75 | 1 | -0.75 | 30 | -0.3689 | -1.1189 | -0.3811 | 5 | 823 | 2026-08-29T18:33:45
chip4 | chip4_0829_1816 | 9 | rung1_C-0.75 | 1 | -0.75 | 30 | -0.3189 | -1.0689 | -0.4311 | 5 | 775.3 | 2026-08-29T18:33:45
chip4 | chip4_0829_1816 | 9 | rung1_C-0.75 | 1 | -0.75 | 30 | -0.2689 | -1.0189 | -0.4811 | 5 | 732.3 | 2026-08-29T18:33:45
chip4 | chip4_0829_1816 | 9 | rung1_C-0.75 | 1 | -0.75 | 30 | -0.2189 | -0.9689 | -0.5311 | 5 | 692.7 | 2026-08-29T18:33:45
chip4 | chip4_0829_1816 | 9 | rung1_C-0.75 | 1 | -0.75 | 30 | -0.1689 | -0.9189 | -0.5811 | 5 | 660.3 | 2026-08-29T18:33:45
chip4 | chip4_0829_1816 | 9 | rung1_C-0.75 | 1 | -0.75 | 30 | -0.1189 | -0.8689 | -0.6311 | 5 | 630.3 | 2026-08-29T18:33:45
chip4 | chip4_0829_1816 | 9 | rung1_C-0.75 | 1 | -0.75 | 30 | -0.0689 | -0.8189 | -0.6811 | 5 | 605 | 2026-08-29T18:33:45
chip4 | chip4_0829_1816 | 9 | rung1_C-0.75 | 1 | -0.75 | 30 | -0.0189 | -0.7689 | -0.7311 | 5 | 587 | 2026-08-29T18:33:45
chip4 | chip4_0829_1816 | 9 | rung1_C-0.75 | 1 | -0.75 | 30 | 0.0311 | -0.7189 | -0.7811 | 5 | 573.3 | 2026-08-29T18:33:45
chip4 | chip4_0829_1816 | 9 | rung1_C-0.75 | 1 | -0.75 | 30 | 0.0811 | -0.6689 | -0.8311 | 5 | 565 | 2026-08-29T18:33:45
chip4 | chip4_0829_1816 | 9 | rung1_C-0.75 | 1 | -0.75 | 30 | 0.1311 | -0.6189 | -0.8811 | 5 | 562 | 2026-08-29T18:33:45
chip4 | chip4_0829_1816 | 9 | rung1_C-0.75 | 1 | -0.75 | 30 | 0.1811 | -0.5689 | -0.9311 | 5 | 563.3 | 2026-08-29T18:33:45
chip4 | chip4_0829_1816 | 9 | rung1_C-0.75 | 1 | -0.75 | 30 | 0.2311 | -0.5189 | -0.9811 | 5 | 573 | 2026-08-29T18:33:45
chip4 | chip4_0829_1816 | 9 | rung1_C-0.75 | 1 | -0.75 | 30 | 0.2811 | -0.4689 | -1.0311 | 5 | 587.3 | 2026-08-29T18:33:45
chip4 | chip4_0829_1816 | 9 | rung1_C-0.75 | 1 | -0.75 | 30 | 0.3311 | -0.4189 | -1.0811 | 5 | 607 | 2026-08-29T18:33:45
chip4 | chip4_0829_1816 | 9 | rung1_C-0.75 | 1 | -0.75 | 30 | 0.3811 | -0.3689 | -1.1311 | 5 | 632.7 | 2026-08-29T18:33:45
chip4 | chip4_0829_1816 | 9 | rung1_C-0.75 | 1 | -0.75 | 30 | 0.4311 | -0.3189 | -1.1811 | 5 | 663.3 | 2026-08-29T18:33:45
chip4 | chip4_0829_1816 | 9 | rung1_C-0.75 | 1 | -0.75 | 30 | 0.4811 | -0.2689 | -1.2311 | 5 | 700.3 | 2026-08-29T18:33:45
chip4 | chip4_0829_1816 | 9 | rung1_C-0.75 | 1 | -0.75 | 30 | 0.5311 | -0.2189 | -1.2811 | 5 | 741 | 2026-08-29T18:33:45
chip4 | chip4_0829_1816 | 9 | rung1_C-0.75 | 1 | -0.75 | 30 | 0.5811 | -0.1689 | -1.3311 | 5 | 789 | 2026-08-29T18:33:45
chip4 | chip4_0829_1816 | 9 | rung1_C-0.75 | 1 | -0.75 | 30 | 0.6311 | -0.1189 | -1.3811 | 5 | 841.7 | 2026-08-29T18:33:45
chip4 | chip4_0829_1816 | 9 | rung1_C-0.75 | 1 | -0.75 | 30 | 0.6811 | -0.0689 | -1.4311 | 5 | 899.3 | 2026-08-29T18:33:45
chip4 | chip4_0829_1816 | 9 | rung1_C-0.75 | 1 | -0.75 | 30 | 0.7311 | -0.0189 | -1.4811 | 5 | 961.7 | 2026-08-29T18:33:45
chip4 | chip4_0829_1816 | 10 | rung1_C-0.75 | 1 | -0.75 | 100 | -0.4745 | -1.2245 | -0.2755 | 5 | 919.3 | 2026-08-29T18:37:29
chip4 | chip4_0829_1816 | 10 | rung1_C-0.75 | 1 | -0.75 | 100 | -0.4245 | -1.1745 | -0.3255 | 5 | 864.7 | 2026-08-29T18:37:29
chip4 | chip4_0829_1816 | 10 | rung1_C-0.75 | 1 | -0.75 | 100 | -0.3745 | -1.1245 | -0.3755 | 5 | 815 | 2026-08-29T18:37:29
chip4 | chip4_0829_1816 | 10 | rung1_C-0.75 | 1 | -0.75 | 100 | -0.3245 | -1.0745 | -0.4255 | 5 | 770 | 2026-08-29T18:37:29
chip4 | chip4_0829_1816 | 10 | rung1_C-0.75 | 1 | -0.75 | 100 | -0.2745 | -1.0245 | -0.4755 | 5 | 727 | 2026-08-29T18:37:29
chip4 | chip4_0829_1816 | 10 | rung1_C-0.75 | 1 | -0.75 | 100 | -0.2245 | -0.9745 | -0.5255 | 5 | 688.3 | 2026-08-29T18:37:29
chip4 | chip4_0829_1816 | 10 | rung1_C-0.75 | 1 | -0.75 | 100 | -0.1745 | -0.9245 | -0.5755 | 5 | 654.7 | 2026-08-29T18:37:29
chip4 | chip4_0829_1816 | 10 | rung1_C-0.75 | 1 | -0.75 | 100 | -0.1245 | -0.8745 | -0.6255 | 5 | 625 | 2026-08-29T18:37:29
chip4 | chip4_0829_1816 | 10 | rung1_C-0.75 | 1 | -0.75 | 100 | -0.0745 | -0.8245 | -0.6755 | 5 | 600.7 | 2026-08-29T18:37:29
chip4 | chip4_0829_1816 | 10 | rung1_C-0.75 | 1 | -0.75 | 100 | -0.0245 | -0.7745 | -0.7255 | 5 | 582 | 2026-08-29T18:37:29
chip4 | chip4_0829_1816 | 10 | rung1_C-0.75 | 1 | -0.75 | 100 | 0.0255 | -0.7245 | -0.7755 | 5 | 568.7 | 2026-08-29T18:37:29
chip4 | chip4_0829_1816 | 10 | rung1_C-0.75 | 1 | -0.75 | 100 | 0.0755 | -0.6745 | -0.8255 | 5 | 558.3 | 2026-08-29T18:37:29
chip4 | chip4_0829_1816 | 10 | rung1_C-0.75 | 1 | -0.75 | 100 | 0.1255 | -0.6245 | -0.8755 | 5 | 557.3 | 2026-08-29T18:37:29
chip4 | chip4_0829_1816 | 10 | rung1_C-0.75 | 1 | -0.75 | 100 | 0.1755 | -0.5745 | -0.9255 | 5 | 559 | 2026-08-29T18:37:29
chip4 | chip4_0829_1816 | 10 | rung1_C-0.75 | 1 | -0.75 | 100 | 0.2255 | -0.5245 | -0.9755 | 5 | 566.7 | 2026-08-29T18:37:29
chip4 | chip4_0829_1816 | 10 | rung1_C-0.75 | 1 | -0.75 | 100 | 0.2755 | -0.4745 | -1.0255 | 5 | 580.7 | 2026-08-29T18:37:29
chip4 | chip4_0829_1816 | 10 | rung1_C-0.75 | 1 | -0.75 | 100 | 0.3255 | -0.4245 | -1.0755 | 5 | 600 | 2026-08-29T18:37:29
chip4 | chip4_0829_1816 | 10 | rung1_C-0.75 | 1 | -0.75 | 100 | 0.3755 | -0.3745 | -1.1255 | 5 | 625.7 | 2026-08-29T18:37:29
chip4 | chip4_0829_1816 | 10 | rung1_C-0.75 | 1 | -0.75 | 100 | 0.4255 | -0.3245 | -1.1755 | 5 | 656.3 | 2026-08-29T18:37:29
chip4 | chip4_0829_1816 | 10 | rung1_C-0.75 | 1 | -0.75 | 100 | 0.4755 | -0.2745 | -1.2255 | 5 | 692.7 | 2026-08-29T18:37:29
chip4 | chip4_0829_1816 | 10 | rung1_C-0.75 | 1 | -0.75 | 100 | 0.5255 | -0.2245 | -1.2755 | 5 | 735.3 | 2026-08-29T18:37:29
chip4 | chip4_0829_1816 | 10 | rung1_C-0.75 | 1 | -0.75 | 100 | 0.5755 | -0.1745 | -1.3255 | 5 | 781 | 2026-08-29T18:37:29
chip4 | chip4_0829_1816 | 10 | rung1_C-0.75 | 1 | -0.75 | 100 | 0.6255 | -0.1245 | -1.3755 | 5 | 833.3 | 2026-08-29T18:37:29
chip4 | chip4_0829_1816 | 10 | rung1_C-0.75 | 1 | -0.75 | 100 | 0.6755 | -0.0745 | -1.4255 | 5 | 893 | 2026-08-29T18:37:29
chip4 | chip4_0829_1816 | 10 | rung1_C-0.75 | 1 | -0.75 | 100 | 0.7255 | -0.0245 | -1.4755 | 5 | 954 | 2026-08-29T18:37:29
chip4 | chip4_0829_1816 | 11 | rung1_C-0.75 | 1 | -0.75 | 300 | -0.4792 | -1.2292 | -0.2708 | 5 | 915.7 | 2026-08-29T18:47:27
chip4 | chip4_0829_1816 | 11 | rung1_C-0.75 | 1 | -0.75 | 300 | -0.4292 | -1.1792 | -0.3208 | 5 | 863.3 | 2026-08-29T18:47:27
chip4 | chip4_0829_1816 | 11 | rung1_C-0.75 | 1 | -0.75 | 300 | -0.3792 | -1.1292 | -0.3708 | 5 | 812.7 | 2026-08-29T18:47:27
chip4 | chip4_0829_1816 | 11 | rung1_C-0.75 | 1 | -0.75 | 300 | -0.3292 | -1.0792 | -0.4208 | 5 | 765.3 | 2026-08-29T18:47:27
chip4 | chip4_0829_1816 | 11 | rung1_C-0.75 | 1 | -0.75 | 300 | -0.2792 | -1.0292 | -0.4708 | 5 | 722 | 2026-08-29T18:47:27
chip4 | chip4_0829_1816 | 11 | rung1_C-0.75 | 1 | -0.75 | 300 | -0.2292 | -0.9792 | -0.5208 | 5 | 684.3 | 2026-08-29T18:47:27
chip4 | chip4_0829_1816 | 11 | rung1_C-0.75 | 1 | -0.75 | 300 | -0.1792 | -0.9292 | -0.5708 | 5 | 649.7 | 2026-08-29T18:47:27
chip4 | chip4_0829_1816 | 11 | rung1_C-0.75 | 1 | -0.75 | 300 | -0.1292 | -0.8792 | -0.6208 | 5 | 622.7 | 2026-08-29T18:47:27
chip4 | chip4_0829_1816 | 11 | rung1_C-0.75 | 1 | -0.75 | 300 | -0.0792 | -0.8292 | -0.6708 | 5 | 598 | 2026-08-29T18:47:27
chip4 | chip4_0829_1816 | 11 | rung1_C-0.75 | 1 | -0.75 | 300 | -0.0292 | -0.7792 | -0.7208 | 5 | 579 | 2026-08-29T18:47:27
chip4 | chip4_0829_1816 | 11 | rung1_C-0.75 | 1 | -0.75 | 300 | 0.0208 | -0.7292 | -0.7708 | 5 | 564.3 | 2026-08-29T18:47:27
chip4 | chip4_0829_1816 | 11 | rung1_C-0.75 | 1 | -0.75 | 300 | 0.0708 | -0.6792 | -0.8208 | 5 | 556.3 | 2026-08-29T18:47:27
chip4 | chip4_0829_1816 | 11 | rung1_C-0.75 | 1 | -0.75 | 300 | 0.1208 | -0.6292 | -0.8708 | 5 | 552.3 | 2026-08-29T18:47:27
chip4 | chip4_0829_1816 | 11 | rung1_C-0.75 | 1 | -0.75 | 300 | 0.1708 | -0.5792 | -0.9208 | 5 | 554.7 | 2026-08-29T18:47:27
chip4 | chip4_0829_1816 | 11 | rung1_C-0.75 | 1 | -0.75 | 300 | 0.2208 | -0.5292 | -0.9708 | 5 | 562.3 | 2026-08-29T18:47:27
chip4 | chip4_0829_1816 | 11 | rung1_C-0.75 | 1 | -0.75 | 300 | 0.2708 | -0.4792 | -1.0208 | 5 | 575.7 | 2026-08-29T18:47:27
chip4 | chip4_0829_1816 | 11 | rung1_C-0.75 | 1 | -0.75 | 300 | 0.3208 | -0.4292 | -1.0708 | 5 | 594 | 2026-08-29T18:47:27
chip4 | chip4_0829_1816 | 11 | rung1_C-0.75 | 1 | -0.75 | 300 | 0.3708 | -0.3792 | -1.1208 | 5 | 617.7 | 2026-08-29T18:47:27
chip4 | chip4_0829_1816 | 11 | rung1_C-0.75 | 1 | -0.75 | 300 | 0.4208 | -0.3292 | -1.1708 | 5 | 648 | 2026-08-29T18:47:27
chip4 | chip4_0829_1816 | 11 | rung1_C-0.75 | 1 | -0.75 | 300 | 0.4708 | -0.2792 | -1.2208 | 5 | 684.7 | 2026-08-29T18:47:27
chip4 | chip4_0829_1816 | 11 | rung1_C-0.75 | 1 | -0.75 | 300 | 0.5208 | -0.2292 | -1.2708 | 5 | 726 | 2026-08-29T18:47:27
chip4 | chip4_0829_1816 | 11 | rung1_C-0.75 | 1 | -0.75 | 300 | 0.5708 | -0.1792 | -1.3208 | 5 | 772.7 | 2026-08-29T18:47:27
chip4 | chip4_0829_1816 | 11 | rung1_C-0.75 | 1 | -0.75 | 300 | 0.6208 | -0.1292 | -1.3708 | 5 | 825.3 | 2026-08-29T18:47:27
chip4 | chip4_0829_1816 | 11 | rung1_C-0.75 | 1 | -0.75 | 300 | 0.6708 | -0.0792 | -1.4208 | 5 | 881.3 | 2026-08-29T18:47:27
chip4 | chip4_0829_1816 | 11 | rung1_C-0.75 | 1 | -0.75 | 300 | 0.7208 | -0.0292 | -1.4708 | 5 | 944 | 2026-08-29T18:47:27
chip4 | chip4_0829_1816 | 12 | rung1_C-0.75 | 1 | -0.75 | 1000 | -0.4811 | -1.2311 | -0.2689 | 5 | 895.7 | 2026-08-29T19:21:26
chip4 | chip4_0829_1816 | 12 | rung1_C-0.75 | 1 | -0.75 | 1000 | -0.4311 | -1.1811 | -0.3189 | 5 | 840.7 | 2026-08-29T19:21:26
chip4 | chip4_0829_1816 | 12 | rung1_C-0.75 | 1 | -0.75 | 1000 | -0.3811 | -1.1311 | -0.3689 | 5 | 791.7 | 2026-08-29T19:21:26
chip4 | chip4_0829_1816 | 12 | rung1_C-0.75 | 1 | -0.75 | 1000 | -0.3311 | -1.0811 | -0.4189 | 5 | 745.3 | 2026-08-29T19:21:26
chip4 | chip4_0829_1816 | 12 | rung1_C-0.75 | 1 | -0.75 | 1000 | -0.2811 | -1.0311 | -0.4689 | 5 | 702.7 | 2026-08-29T19:21:26
chip4 | chip4_0829_1816 | 12 | rung1_C-0.75 | 1 | -0.75 | 1000 | -0.2311 | -0.9811 | -0.5189 | 5 | 664 | 2026-08-29T19:21:26
chip4 | chip4_0829_1816 | 12 | rung1_C-0.75 | 1 | -0.75 | 1000 | -0.1811 | -0.9311 | -0.5689 | 5 | 631.3 | 2026-08-29T19:21:26
chip4 | chip4_0829_1816 | 12 | rung1_C-0.75 | 1 | -0.75 | 1000 | -0.1311 | -0.8811 | -0.6189 | 5 | 601.7 | 2026-08-29T19:21:26
chip4 | chip4_0829_1816 | 12 | rung1_C-0.75 | 1 | -0.75 | 1000 | -0.0811 | -0.8311 | -0.6689 | 5 | 578.3 | 2026-08-29T19:21:26
chip4 | chip4_0829_1816 | 12 | rung1_C-0.75 | 1 | -0.75 | 1000 | -0.0311 | -0.7811 | -0.7189 | 5 | 560 | 2026-08-29T19:21:26
chip4 | chip4_0829_1816 | 12 | rung1_C-0.75 | 1 | -0.75 | 1000 | 0.0189 | -0.7311 | -0.7689 | 5 | 545.3 | 2026-08-29T19:21:26
chip4 | chip4_0829_1816 | 12 | rung1_C-0.75 | 1 | -0.75 | 1000 | 0.0689 | -0.6811 | -0.8189 | 5 | 538.3 | 2026-08-29T19:21:26
chip4 | chip4_0829_1816 | 12 | rung1_C-0.75 | 1 | -0.75 | 1000 | 0.1189 | -0.6311 | -0.8689 | 5 | 535.7 | 2026-08-29T19:21:26
chip4 | chip4_0829_1816 | 12 | rung1_C-0.75 | 1 | -0.75 | 1000 | 0.1689 | -0.5811 | -0.9189 | 5 | 539.3 | 2026-08-29T19:21:26
chip4 | chip4_0829_1816 | 12 | rung1_C-0.75 | 1 | -0.75 | 1000 | 0.2189 | -0.5311 | -0.9689 | 5 | 547.7 | 2026-08-29T19:21:26
chip4 | chip4_0829_1816 | 12 | rung1_C-0.75 | 1 | -0.75 | 1000 | 0.2689 | -0.4811 | -1.0189 | 5 | 563 | 2026-08-29T19:21:26
chip4 | chip4_0829_1816 | 12 | rung1_C-0.75 | 1 | -0.75 | 1000 | 0.3189 | -0.4311 | -1.0689 | 5 | 581.7 | 2026-08-29T19:21:26
chip4 | chip4_0829_1816 | 12 | rung1_C-0.75 | 1 | -0.75 | 1000 | 0.3689 | -0.3811 | -1.1189 | 5 | 608.3 | 2026-08-29T19:21:26
chip4 | chip4_0829_1816 | 12 | rung1_C-0.75 | 1 | -0.75 | 1000 | 0.4189 | -0.3311 | -1.1689 | 5 | 638.3 | 2026-08-29T19:21:26
chip4 | chip4_0829_1816 | 12 | rung1_C-0.75 | 1 | -0.75 | 1000 | 0.4689 | -0.2811 | -1.2189 | 5 | 675.7 | 2026-08-29T19:21:26
chip4 | chip4_0829_1816 | 12 | rung1_C-0.75 | 1 | -0.75 | 1000 | 0.5189 | -0.2311 | -1.2689 | 5 | 717.7 | 2026-08-29T19:21:26
chip4 | chip4_0829_1816 | 12 | rung1_C-0.75 | 1 | -0.75 | 1000 | 0.5689 | -0.1811 | -1.3189 | 5 | 764.7 | 2026-08-29T19:21:26
chip4 | chip4_0829_1816 | 12 | rung1_C-0.75 | 1 | -0.75 | 1000 | 0.6189 | -0.1311 | -1.3689 | 5 | 817 | 2026-08-29T19:21:26
chip4 | chip4_0829_1816 | 12 | rung1_C-0.75 | 1 | -0.75 | 1000 | 0.6689 | -0.0811 | -1.4189 | 5 | 874 | 2026-08-29T19:21:26
chip4 | chip4_0829_1816 | 12 | rung1_C-0.75 | 1 | -0.75 | 1000 | 0.7189 | -0.0311 | -1.4689 | 5 | 936.3 | 2026-08-29T19:21:26
chip4 | chip4_0829_1816 | 13 | move_to_2 | 1 | 0 | 1000 | -0.4899 | -0.4899 | 0.4899 | 2 | 1190.7 | 2026-08-29T19:24:48
chip4 | chip4_0829_1816 | 13 | move_to_2 | 1 | 0 | 1000 | -0.4399 | -0.4399 | 0.4399 | 2 | 1179.7 | 2026-08-29T19:24:48
chip4 | chip4_0829_1816 | 13 | move_to_2 | 1 | 0 | 1000 | -0.3899 | -0.3899 | 0.3899 | 2 | 1166.7 | 2026-08-29T19:24:48
chip4 | chip4_0829_1816 | 13 | move_to_2 | 1 | 0 | 1000 | -0.3399 | -0.3399 | 0.3399 | 2 | 1156 | 2026-08-29T19:24:48
chip4 | chip4_0829_1816 | 13 | move_to_2 | 1 | 0 | 1000 | -0.2899 | -0.2899 | 0.2899 | 2 | 1146.3 | 2026-08-29T19:24:48
chip4 | chip4_0829_1816 | 13 | move_to_2 | 1 | 0 | 1000 | -0.2399 | -0.2399 | 0.2399 | 2 | 1137 | 2026-08-29T19:24:48
chip4 | chip4_0829_1816 | 13 | move_to_2 | 1 | 0 | 1000 | -0.1899 | -0.1899 | 0.1899 | 2 | 1130.3 | 2026-08-29T19:24:48
chip4 | chip4_0829_1816 | 13 | move_to_2 | 1 | 0 | 1000 | -0.1399 | -0.1399 | 0.1399 | 2 | 1122.3 | 2026-08-29T19:24:48
chip4 | chip4_0829_1816 | 13 | move_to_2 | 1 | 0 | 1000 | -0.0899 | -0.0899 | 0.0899 | 2 | 1118.3 | 2026-08-29T19:24:48
chip4 | chip4_0829_1816 | 13 | move_to_2 | 1 | 0 | 1000 | -0.0399 | -0.0399 | 0.0399 | 2 | 1112 | 2026-08-29T19:24:48
chip4 | chip4_0829_1816 | 13 | move_to_2 | 1 | 0 | 1000 | 0.0101 | 0.0101 | -0.0101 | 2 | 1110.7 | 2026-08-29T19:24:48
chip4 | chip4_0829_1816 | 13 | move_to_2 | 1 | 0 | 1000 | 0.0601 | 0.0601 | -0.0601 | 2 | 1108 | 2026-08-29T19:24:48
chip4 | chip4_0829_1816 | 13 | move_to_2 | 1 | 0 | 1000 | 0.1101 | 0.1101 | -0.1101 | 2 | 1108.3 | 2026-08-29T19:24:48
chip4 | chip4_0829_1816 | 13 | move_to_2 | 1 | 0 | 1000 | 0.1601 | 0.1601 | -0.1601 | 2 | 1110.3 | 2026-08-29T19:24:48
chip4 | chip4_0829_1816 | 13 | move_to_2 | 1 | 0 | 1000 | 0.2101 | 0.2101 | -0.2101 | 2 | 1112.7 | 2026-08-29T19:24:48
chip4 | chip4_0829_1816 | 13 | move_to_2 | 1 | 0 | 1000 | 0.2601 | 0.2601 | -0.2601 | 2 | 1118.3 | 2026-08-29T19:24:48
chip4 | chip4_0829_1816 | 13 | move_to_2 | 1 | 0 | 1000 | 0.3101 | 0.3101 | -0.3101 | 2 | 1125.3 | 2026-08-29T19:24:48
chip4 | chip4_0829_1816 | 13 | move_to_2 | 1 | 0 | 1000 | 0.3601 | 0.3601 | -0.3601 | 2 | 1132.7 | 2026-08-29T19:24:48
chip4 | chip4_0829_1816 | 13 | move_to_2 | 1 | 0 | 1000 | 0.4101 | 0.4101 | -0.4101 | 2 | 1143.3 | 2026-08-29T19:24:48
chip4 | chip4_0829_1816 | 13 | move_to_2 | 1 | 0 | 1000 | 0.4601 | 0.4601 | -0.4601 | 2 | 1154.3 | 2026-08-29T19:24:48
chip4 | chip4_0829_1816 | 13 | move_to_2 | 1 | 0 | 1000 | 0.5101 | 0.5101 | -0.5101 | 2 | 1167.3 | 2026-08-29T19:24:48
chip4 | chip4_0829_1816 | 13 | move_to_2 | 1 | 0 | 1000 | 0.5601 | 0.5601 | -0.5601 | 2 | 1183 | 2026-08-29T19:24:48
chip4 | chip4_0829_1816 | 13 | move_to_2 | 1 | 0 | 1000 | 0.6101 | 0.6101 | -0.6101 | 2 | 1199.7 | 2026-08-29T19:24:48
chip4 | chip4_0829_1816 | 13 | move_to_2 | 1 | 0 | 1000 | 0.6601 | 0.6601 | -0.6601 | 2 | 1217.7 | 2026-08-29T19:24:48
chip4 | chip4_0829_1816 | 13 | move_to_2 | 1 | 0 | 1000 | 0.7101 | 0.7101 | -0.7101 | 2 | 1239.3 | 2026-08-29T19:24:48
chip4 | chip4_0829_1816 | 14 | rung2_C-0.75 | 2 | -0.75 | 0 | -0.5362 | -1.2862 | -0.2138 | 5 | 1237.3 | 2026-08-29T19:25:10
chip4 | chip4_0829_1816 | 14 | rung2_C-0.75 | 2 | -0.75 | 0 | -0.4862 | -1.2362 | -0.2638 | 5 | 1167.3 | 2026-08-29T19:25:10
chip4 | chip4_0829_1816 | 14 | rung2_C-0.75 | 2 | -0.75 | 0 | -0.4362 | -1.1862 | -0.3138 | 5 | 1102.7 | 2026-08-29T19:25:10
chip4 | chip4_0829_1816 | 14 | rung2_C-0.75 | 2 | -0.75 | 0 | -0.3862 | -1.1362 | -0.3638 | 5 | 1041 | 2026-08-29T19:25:10
chip4 | chip4_0829_1816 | 14 | rung2_C-0.75 | 2 | -0.75 | 0 | -0.3362 | -1.0862 | -0.4138 | 5 | 985.3 | 2026-08-29T19:25:10
chip4 | chip4_0829_1816 | 14 | rung2_C-0.75 | 2 | -0.75 | 0 | -0.2862 | -1.0362 | -0.4638 | 5 | 934.3 | 2026-08-29T19:25:10
chip4 | chip4_0829_1816 | 14 | rung2_C-0.75 | 2 | -0.75 | 0 | -0.2362 | -0.9862 | -0.5138 | 5 | 888.7 | 2026-08-29T19:25:10
chip4 | chip4_0829_1816 | 14 | rung2_C-0.75 | 2 | -0.75 | 0 | -0.1862 | -0.9362 | -0.5638 | 5 | 848.3 | 2026-08-29T19:25:10
chip4 | chip4_0829_1816 | 14 | rung2_C-0.75 | 2 | -0.75 | 0 | -0.1362 | -0.8862 | -0.6138 | 5 | 811.7 | 2026-08-29T19:25:10
chip4 | chip4_0829_1816 | 14 | rung2_C-0.75 | 2 | -0.75 | 0 | -0.0862 | -0.8362 | -0.6638 | 5 | 782.3 | 2026-08-29T19:25:10
chip4 | chip4_0829_1816 | 14 | rung2_C-0.75 | 2 | -0.75 | 0 | -0.0362 | -0.7862 | -0.7138 | 5 | 758.7 | 2026-08-29T19:25:10
chip4 | chip4_0829_1816 | 14 | rung2_C-0.75 | 2 | -0.75 | 0 | 0.0138 | -0.7362 | -0.7638 | 5 | 740.7 | 2026-08-29T19:25:10
chip4 | chip4_0829_1816 | 14 | rung2_C-0.75 | 2 | -0.75 | 0 | 0.0638 | -0.6862 | -0.8138 | 5 | 729.7 | 2026-08-29T19:25:10
chip4 | chip4_0829_1816 | 14 | rung2_C-0.75 | 2 | -0.75 | 0 | 0.1138 | -0.6362 | -0.8638 | 5 | 724 | 2026-08-29T19:25:10
chip4 | chip4_0829_1816 | 14 | rung2_C-0.75 | 2 | -0.75 | 0 | 0.1638 | -0.5862 | -0.9138 | 5 | 725.7 | 2026-08-29T19:25:10
chip4 | chip4_0829_1816 | 14 | rung2_C-0.75 | 2 | -0.75 | 0 | 0.2138 | -0.5362 | -0.9638 | 5 | 733 | 2026-08-29T19:25:10
chip4 | chip4_0829_1816 | 14 | rung2_C-0.75 | 2 | -0.75 | 0 | 0.2638 | -0.4862 | -1.0138 | 5 | 745.7 | 2026-08-29T19:25:10
chip4 | chip4_0829_1816 | 14 | rung2_C-0.75 | 2 | -0.75 | 0 | 0.3138 | -0.4362 | -1.0638 | 5 | 766.3 | 2026-08-29T19:25:10
chip4 | chip4_0829_1816 | 14 | rung2_C-0.75 | 2 | -0.75 | 0 | 0.3638 | -0.3862 | -1.1138 | 5 | 793 | 2026-08-29T19:25:10
chip4 | chip4_0829_1816 | 14 | rung2_C-0.75 | 2 | -0.75 | 0 | 0.4138 | -0.3362 | -1.1638 | 5 | 824.7 | 2026-08-29T19:25:10
chip4 | chip4_0829_1816 | 14 | rung2_C-0.75 | 2 | -0.75 | 0 | 0.4638 | -0.2862 | -1.2138 | 5 | 863.3 | 2026-08-29T19:25:10
chip4 | chip4_0829_1816 | 14 | rung2_C-0.75 | 2 | -0.75 | 0 | 0.5138 | -0.2362 | -1.2638 | 5 | 908.7 | 2026-08-29T19:25:10
chip4 | chip4_0829_1816 | 14 | rung2_C-0.75 | 2 | -0.75 | 0 | 0.5638 | -0.1862 | -1.3138 | 5 | 959.7 | 2026-08-29T19:25:10
chip4 | chip4_0829_1816 | 14 | rung2_C-0.75 | 2 | -0.75 | 0 | 0.6138 | -0.1362 | -1.3638 | 5 | 1012 | 2026-08-29T19:25:10
chip4 | chip4_0829_1816 | 14 | rung2_C-0.75 | 2 | -0.75 | 0 | 0.6638 | -0.0862 | -1.4138 | 5 | 1075.7 | 2026-08-29T19:25:10
chip4 | chip4_0829_1816 | 15 | rung2_C-0.75 | 2 | -0.75 | 0 | -0.4727 | -1.2227 | -0.2773 | 5 | 982.3 | 2026-08-29T19:25:31
chip4 | chip4_0829_1816 | 15 | rung2_C-0.75 | 2 | -0.75 | 0 | -0.4227 | -1.1727 | -0.3273 | 5 | 928.7 | 2026-08-29T19:25:31
chip4 | chip4_0829_1816 | 15 | rung2_C-0.75 | 2 | -0.75 | 0 | -0.3727 | -1.1227 | -0.3773 | 5 | 879.3 | 2026-08-29T19:25:31
chip4 | chip4_0829_1816 | 15 | rung2_C-0.75 | 2 | -0.75 | 0 | -0.3227 | -1.0727 | -0.4273 | 5 | 832.7 | 2026-08-29T19:25:31
chip4 | chip4_0829_1816 | 15 | rung2_C-0.75 | 2 | -0.75 | 0 | -0.2727 | -1.0227 | -0.4773 | 5 | 793.3 | 2026-08-29T19:25:31
chip4 | chip4_0829_1816 | 15 | rung2_C-0.75 | 2 | -0.75 | 0 | -0.2227 | -0.9727 | -0.5273 | 5 | 755.3 | 2026-08-29T19:25:31
chip4 | chip4_0829_1816 | 15 | rung2_C-0.75 | 2 | -0.75 | 0 | -0.1727 | -0.9227 | -0.5773 | 5 | 726 | 2026-08-29T19:25:31
chip4 | chip4_0829_1816 | 15 | rung2_C-0.75 | 2 | -0.75 | 0 | -0.1227 | -0.8727 | -0.6273 | 5 | 701 | 2026-08-29T19:25:31
chip4 | chip4_0829_1816 | 15 | rung2_C-0.75 | 2 | -0.75 | 0 | -0.0727 | -0.8227 | -0.6773 | 5 | 679.7 | 2026-08-29T19:25:31
chip4 | chip4_0829_1816 | 15 | rung2_C-0.75 | 2 | -0.75 | 0 | -0.0227 | -0.7727 | -0.7273 | 5 | 666.3 | 2026-08-29T19:25:31
chip4 | chip4_0829_1816 | 15 | rung2_C-0.75 | 2 | -0.75 | 0 | 0.0273 | -0.7227 | -0.7773 | 5 | 658.3 | 2026-08-29T19:25:31
chip4 | chip4_0829_1816 | 15 | rung2_C-0.75 | 2 | -0.75 | 0 | 0.0773 | -0.6727 | -0.8273 | 5 | 656.3 | 2026-08-29T19:25:31
chip4 | chip4_0829_1816 | 15 | rung2_C-0.75 | 2 | -0.75 | 0 | 0.1273 | -0.6227 | -0.8773 | 5 | 660.7 | 2026-08-29T19:25:31
chip4 | chip4_0829_1816 | 15 | rung2_C-0.75 | 2 | -0.75 | 0 | 0.1773 | -0.5727 | -0.9273 | 5 | 669.7 | 2026-08-29T19:25:31
chip4 | chip4_0829_1816 | 15 | rung2_C-0.75 | 2 | -0.75 | 0 | 0.2273 | -0.5227 | -0.9773 | 5 | 685.7 | 2026-08-29T19:25:31
chip4 | chip4_0829_1816 | 15 | rung2_C-0.75 | 2 | -0.75 | 0 | 0.2773 | -0.4727 | -1.0273 | 5 | 706.3 | 2026-08-29T19:25:31
chip4 | chip4_0829_1816 | 15 | rung2_C-0.75 | 2 | -0.75 | 0 | 0.3273 | -0.4227 | -1.0773 | 5 | 734.3 | 2026-08-29T19:25:31
chip4 | chip4_0829_1816 | 15 | rung2_C-0.75 | 2 | -0.75 | 0 | 0.3773 | -0.3727 | -1.1273 | 5 | 766.7 | 2026-08-29T19:25:31
chip4 | chip4_0829_1816 | 15 | rung2_C-0.75 | 2 | -0.75 | 0 | 0.4273 | -0.3227 | -1.1773 | 5 | 805.7 | 2026-08-29T19:25:31
chip4 | chip4_0829_1816 | 15 | rung2_C-0.75 | 2 | -0.75 | 0 | 0.4773 | -0.2727 | -1.2273 | 5 | 849 | 2026-08-29T19:25:31
chip4 | chip4_0829_1816 | 15 | rung2_C-0.75 | 2 | -0.75 | 0 | 0.5273 | -0.2227 | -1.2773 | 5 | 900.7 | 2026-08-29T19:25:31
chip4 | chip4_0829_1816 | 15 | rung2_C-0.75 | 2 | -0.75 | 0 | 0.5773 | -0.1727 | -1.3273 | 5 | 956.7 | 2026-08-29T19:25:31
chip4 | chip4_0829_1816 | 15 | rung2_C-0.75 | 2 | -0.75 | 0 | 0.6273 | -0.1227 | -1.3773 | 5 | 1017.3 | 2026-08-29T19:25:31
chip4 | chip4_0829_1816 | 15 | rung2_C-0.75 | 2 | -0.75 | 0 | 0.6773 | -0.0727 | -1.4273 | 5 | 1080.7 | 2026-08-29T19:25:31
chip4 | chip4_0829_1816 | 15 | rung2_C-0.75 | 2 | -0.75 | 0 | 0.7273 | -0.0227 | -1.4773 | 5 | 1152.3 | 2026-08-29T19:25:31
chip4 | chip4_0829_1816 | 16 | rung2_C-0.75 | 2 | -0.75 | 1 | -0.5323 | -1.2823 | -0.2177 | 5 | 962 | 2026-08-29T19:25:57
chip4 | chip4_0829_1816 | 16 | rung2_C-0.75 | 2 | -0.75 | 1 | -0.4823 | -1.2323 | -0.2677 | 5 | 906.7 | 2026-08-29T19:25:57
chip4 | chip4_0829_1816 | 16 | rung2_C-0.75 | 2 | -0.75 | 1 | -0.4323 | -1.1823 | -0.3177 | 5 | 857 | 2026-08-29T19:25:57
chip4 | chip4_0829_1816 | 16 | rung2_C-0.75 | 2 | -0.75 | 1 | -0.3823 | -1.1323 | -0.3677 | 5 | 812.7 | 2026-08-29T19:25:57
chip4 | chip4_0829_1816 | 16 | rung2_C-0.75 | 2 | -0.75 | 1 | -0.3323 | -1.0823 | -0.4177 | 5 | 771 | 2026-08-29T19:25:57
chip4 | chip4_0829_1816 | 16 | rung2_C-0.75 | 2 | -0.75 | 1 | -0.2823 | -1.0323 | -0.4677 | 5 | 733.7 | 2026-08-29T19:25:57
chip4 | chip4_0829_1816 | 16 | rung2_C-0.75 | 2 | -0.75 | 1 | -0.2323 | -0.9823 | -0.5177 | 5 | 701 | 2026-08-29T19:25:57
chip4 | chip4_0829_1816 | 16 | rung2_C-0.75 | 2 | -0.75 | 1 | -0.1823 | -0.9323 | -0.5677 | 5 | 672.3 | 2026-08-29T19:25:57
chip4 | chip4_0829_1816 | 16 | rung2_C-0.75 | 2 | -0.75 | 1 | -0.1323 | -0.8823 | -0.6177 | 5 | 651.3 | 2026-08-29T19:25:57
chip4 | chip4_0829_1816 | 16 | rung2_C-0.75 | 2 | -0.75 | 1 | -0.0823 | -0.8323 | -0.6677 | 5 | 634 | 2026-08-29T19:25:57
chip4 | chip4_0829_1816 | 16 | rung2_C-0.75 | 2 | -0.75 | 1 | -0.0323 | -0.7823 | -0.7177 | 5 | 623 | 2026-08-29T19:25:57
chip4 | chip4_0829_1816 | 16 | rung2_C-0.75 | 2 | -0.75 | 1 | 0.0177 | -0.7323 | -0.7677 | 5 | 617 | 2026-08-29T19:25:57
chip4 | chip4_0829_1816 | 16 | rung2_C-0.75 | 2 | -0.75 | 1 | 0.0677 | -0.6823 | -0.8177 | 5 | 616.7 | 2026-08-29T19:25:57
chip4 | chip4_0829_1816 | 16 | rung2_C-0.75 | 2 | -0.75 | 1 | 0.1177 | -0.6323 | -0.8677 | 5 | 623.7 | 2026-08-29T19:25:57
chip4 | chip4_0829_1816 | 16 | rung2_C-0.75 | 2 | -0.75 | 1 | 0.1677 | -0.5823 | -0.9177 | 5 | 634.3 | 2026-08-29T19:25:57
chip4 | chip4_0829_1816 | 16 | rung2_C-0.75 | 2 | -0.75 | 1 | 0.2177 | -0.5323 | -0.9677 | 5 | 652.7 | 2026-08-29T19:25:57
chip4 | chip4_0829_1816 | 16 | rung2_C-0.75 | 2 | -0.75 | 1 | 0.2677 | -0.4823 | -1.0177 | 5 | 675.3 | 2026-08-29T19:25:57
chip4 | chip4_0829_1816 | 16 | rung2_C-0.75 | 2 | -0.75 | 1 | 0.3177 | -0.4323 | -1.0677 | 5 | 706.3 | 2026-08-29T19:25:57
chip4 | chip4_0829_1816 | 16 | rung2_C-0.75 | 2 | -0.75 | 1 | 0.3677 | -0.3823 | -1.1177 | 5 | 740 | 2026-08-29T19:25:57
chip4 | chip4_0829_1816 | 16 | rung2_C-0.75 | 2 | -0.75 | 1 | 0.4177 | -0.3323 | -1.1677 | 5 | 781 | 2026-08-29T19:25:57
chip4 | chip4_0829_1816 | 16 | rung2_C-0.75 | 2 | -0.75 | 1 | 0.4677 | -0.2823 | -1.2177 | 5 | 827.3 | 2026-08-29T19:25:57
chip4 | chip4_0829_1816 | 16 | rung2_C-0.75 | 2 | -0.75 | 1 | 0.5177 | -0.2323 | -1.2677 | 5 | 878 | 2026-08-29T19:25:57
chip4 | chip4_0829_1816 | 16 | rung2_C-0.75 | 2 | -0.75 | 1 | 0.5677 | -0.1823 | -1.3177 | 5 | 933.7 | 2026-08-29T19:25:57
chip4 | chip4_0829_1816 | 16 | rung2_C-0.75 | 2 | -0.75 | 1 | 0.6177 | -0.1323 | -1.3677 | 5 | 996.3 | 2026-08-29T19:25:57
chip4 | chip4_0829_1816 | 16 | rung2_C-0.75 | 2 | -0.75 | 1 | 0.6677 | -0.0823 | -1.4177 | 5 | 1060.7 | 2026-08-29T19:25:57
chip4 | chip4_0829_1816 | 17 | rung2_C-0.75 | 2 | -0.75 | 3 | -0.5639 | -1.3139 | -0.1861 | 5 | 967.7 | 2026-08-29T19:26:25
chip4 | chip4_0829_1816 | 17 | rung2_C-0.75 | 2 | -0.75 | 3 | -0.5139 | -1.2639 | -0.2361 | 5 | 912.7 | 2026-08-29T19:26:25
chip4 | chip4_0829_1816 | 17 | rung2_C-0.75 | 2 | -0.75 | 3 | -0.4639 | -1.2139 | -0.2861 | 5 | 863.7 | 2026-08-29T19:26:25
chip4 | chip4_0829_1816 | 17 | rung2_C-0.75 | 2 | -0.75 | 3 | -0.4139 | -1.1639 | -0.3361 | 5 | 816 | 2026-08-29T19:26:25
chip4 | chip4_0829_1816 | 17 | rung2_C-0.75 | 2 | -0.75 | 3 | -0.3639 | -1.1139 | -0.3861 | 5 | 773.3 | 2026-08-29T19:26:25
chip4 | chip4_0829_1816 | 17 | rung2_C-0.75 | 2 | -0.75 | 3 | -0.3139 | -1.0639 | -0.4361 | 5 | 735 | 2026-08-29T19:26:25
chip4 | chip4_0829_1816 | 17 | rung2_C-0.75 | 2 | -0.75 | 3 | -0.2639 | -1.0139 | -0.4861 | 5 | 700 | 2026-08-29T19:26:25
chip4 | chip4_0829_1816 | 17 | rung2_C-0.75 | 2 | -0.75 | 3 | -0.2139 | -0.9639 | -0.5361 | 5 | 671.7 | 2026-08-29T19:26:25
chip4 | chip4_0829_1816 | 17 | rung2_C-0.75 | 2 | -0.75 | 3 | -0.1639 | -0.9139 | -0.5861 | 5 | 647.7 | 2026-08-29T19:26:25
chip4 | chip4_0829_1816 | 17 | rung2_C-0.75 | 2 | -0.75 | 3 | -0.1139 | -0.8639 | -0.6361 | 5 | 628 | 2026-08-29T19:26:25
chip4 | chip4_0829_1816 | 17 | rung2_C-0.75 | 2 | -0.75 | 3 | -0.0639 | -0.8139 | -0.6861 | 5 | 613.7 | 2026-08-29T19:26:25
chip4 | chip4_0829_1816 | 17 | rung2_C-0.75 | 2 | -0.75 | 3 | -0.0139 | -0.7639 | -0.7361 | 5 | 606.3 | 2026-08-29T19:26:25
chip4 | chip4_0829_1816 | 17 | rung2_C-0.75 | 2 | -0.75 | 3 | 0.0361 | -0.7139 | -0.7861 | 5 | 603.3 | 2026-08-29T19:26:25
chip4 | chip4_0829_1816 | 17 | rung2_C-0.75 | 2 | -0.75 | 3 | 0.0861 | -0.6639 | -0.8361 | 5 | 607.3 | 2026-08-29T19:26:25
chip4 | chip4_0829_1816 | 17 | rung2_C-0.75 | 2 | -0.75 | 3 | 0.1361 | -0.6139 | -0.8861 | 5 | 636.7 | 2026-08-29T19:26:25
chip4 | chip4_0829_1816 | 17 | rung2_C-0.75 | 2 | -0.75 | 3 | 0.1861 | -0.5639 | -0.9361 | 5 | 632 | 2026-08-29T19:26:25
chip4 | chip4_0829_1816 | 17 | rung2_C-0.75 | 2 | -0.75 | 3 | 0.2361 | -0.5139 | -0.9861 | 5 | 651.3 | 2026-08-29T19:26:25
chip4 | chip4_0829_1816 | 17 | rung2_C-0.75 | 2 | -0.75 | 3 | 0.2861 | -0.4639 | -1.0361 | 5 | 677.3 | 2026-08-29T19:26:25
chip4 | chip4_0829_1816 | 17 | rung2_C-0.75 | 2 | -0.75 | 3 | 0.3361 | -0.4139 | -1.0861 | 5 | 710.7 | 2026-08-29T19:26:25
chip4 | chip4_0829_1816 | 17 | rung2_C-0.75 | 2 | -0.75 | 3 | 0.3861 | -0.3639 | -1.1361 | 5 | 747.7 | 2026-08-29T19:26:25
chip4 | chip4_0829_1816 | 17 | rung2_C-0.75 | 2 | -0.75 | 3 | 0.4361 | -0.3139 | -1.1861 | 5 | 789.3 | 2026-08-29T19:26:25
chip4 | chip4_0829_1816 | 17 | rung2_C-0.75 | 2 | -0.75 | 3 | 0.4861 | -0.2639 | -1.2361 | 5 | 839.3 | 2026-08-29T19:26:25
chip4 | chip4_0829_1816 | 17 | rung2_C-0.75 | 2 | -0.75 | 3 | 0.5361 | -0.2139 | -1.2861 | 5 | 893 | 2026-08-29T19:26:25
chip4 | chip4_0829_1816 | 17 | rung2_C-0.75 | 2 | -0.75 | 3 | 0.5861 | -0.1639 | -1.3361 | 5 | 951.7 | 2026-08-29T19:26:25
chip4 | chip4_0829_1816 | 17 | rung2_C-0.75 | 2 | -0.75 | 3 | 0.6361 | -0.1139 | -1.3861 | 5 | 1015.3 | 2026-08-29T19:26:25
chip4 | chip4_0829_1816 | 18 | rung2_C-0.75 | 2 | -0.75 | 10 | -0.5744 | -1.3244 | -0.1756 | 5 | 953.7 | 2026-08-29T19:27:08
chip4 | chip4_0829_1816 | 18 | rung2_C-0.75 | 2 | -0.75 | 10 | -0.5244 | -1.2744 | -0.2256 | 5 | 900.3 | 2026-08-29T19:27:08
chip4 | chip4_0829_1816 | 18 | rung2_C-0.75 | 2 | -0.75 | 10 | -0.4744 | -1.2244 | -0.2756 | 5 | 850.3 | 2026-08-29T19:27:08
chip4 | chip4_0829_1816 | 18 | rung2_C-0.75 | 2 | -0.75 | 10 | -0.4244 | -1.1744 | -0.3256 | 5 | 803.3 | 2026-08-29T19:27:08
chip4 | chip4_0829_1816 | 18 | rung2_C-0.75 | 2 | -0.75 | 10 | -0.3744 | -1.1244 | -0.3756 | 5 | 760 | 2026-08-29T19:27:08
chip4 | chip4_0829_1816 | 18 | rung2_C-0.75 | 2 | -0.75 | 10 | -0.3244 | -1.0744 | -0.4256 | 5 | 722.3 | 2026-08-29T19:27:08
chip4 | chip4_0829_1816 | 18 | rung2_C-0.75 | 2 | -0.75 | 10 | -0.2744 | -1.0244 | -0.4756 | 5 | 690.3 | 2026-08-29T19:27:08
chip4 | chip4_0829_1816 | 18 | rung2_C-0.75 | 2 | -0.75 | 10 | -0.2244 | -0.9744 | -0.5256 | 5 | 662 | 2026-08-29T19:27:08
chip4 | chip4_0829_1816 | 18 | rung2_C-0.75 | 2 | -0.75 | 10 | -0.1744 | -0.9244 | -0.5756 | 5 | 638 | 2026-08-29T19:27:08
chip4 | chip4_0829_1816 | 18 | rung2_C-0.75 | 2 | -0.75 | 10 | -0.1244 | -0.8744 | -0.6256 | 5 | 618.7 | 2026-08-29T19:27:08
chip4 | chip4_0829_1816 | 18 | rung2_C-0.75 | 2 | -0.75 | 10 | -0.0744 | -0.8244 | -0.6756 | 5 | 605.3 | 2026-08-29T19:27:08
chip4 | chip4_0829_1816 | 18 | rung2_C-0.75 | 2 | -0.75 | 10 | -0.0244 | -0.7744 | -0.7256 | 5 | 597 | 2026-08-29T19:27:08
chip4 | chip4_0829_1816 | 18 | rung2_C-0.75 | 2 | -0.75 | 10 | 0.0256 | -0.7244 | -0.7756 | 5 | 593.3 | 2026-08-29T19:27:08
chip4 | chip4_0829_1816 | 18 | rung2_C-0.75 | 2 | -0.75 | 10 | 0.0756 | -0.6744 | -0.8256 | 5 | 597 | 2026-08-29T19:27:08
chip4 | chip4_0829_1816 | 18 | rung2_C-0.75 | 2 | -0.75 | 10 | 0.1256 | -0.6244 | -0.8756 | 5 | 606.3 | 2026-08-29T19:27:08
chip4 | chip4_0829_1816 | 18 | rung2_C-0.75 | 2 | -0.75 | 10 | 0.1756 | -0.5744 | -0.9256 | 5 | 621 | 2026-08-29T19:27:08
chip4 | chip4_0829_1816 | 18 | rung2_C-0.75 | 2 | -0.75 | 10 | 0.2256 | -0.5244 | -0.9756 | 5 | 638.7 | 2026-08-29T19:27:08
chip4 | chip4_0829_1816 | 18 | rung2_C-0.75 | 2 | -0.75 | 10 | 0.2756 | -0.4744 | -1.0256 | 5 | 665.3 | 2026-08-29T19:27:08
chip4 | chip4_0829_1816 | 18 | rung2_C-0.75 | 2 | -0.75 | 10 | 0.3256 | -0.4244 | -1.0756 | 5 | 695.7 | 2026-08-29T19:27:08
chip4 | chip4_0829_1816 | 18 | rung2_C-0.75 | 2 | -0.75 | 10 | 0.3756 | -0.3744 | -1.1256 | 5 | 732 | 2026-08-29T19:27:08
chip4 | chip4_0829_1816 | 18 | rung2_C-0.75 | 2 | -0.75 | 10 | 0.4256 | -0.3244 | -1.1756 | 5 | 773.7 | 2026-08-29T19:27:08
chip4 | chip4_0829_1816 | 18 | rung2_C-0.75 | 2 | -0.75 | 10 | 0.4756 | -0.2744 | -1.2256 | 5 | 823 | 2026-08-29T19:27:08
chip4 | chip4_0829_1816 | 18 | rung2_C-0.75 | 2 | -0.75 | 10 | 0.5256 | -0.2244 | -1.2756 | 5 | 874.3 | 2026-08-29T19:27:08
chip4 | chip4_0829_1816 | 18 | rung2_C-0.75 | 2 | -0.75 | 10 | 0.5756 | -0.1744 | -1.3256 | 5 | 933.3 | 2026-08-29T19:27:08
chip4 | chip4_0829_1816 | 18 | rung2_C-0.75 | 2 | -0.75 | 10 | 0.6256 | -0.1244 | -1.3756 | 5 | 996.3 | 2026-08-29T19:27:08
chip4 | chip4_0829_1816 | 19 | rung2_C-0.75 | 2 | -0.75 | 30 | -0.5824 | -1.3324 | -0.1676 | 5 | 957 | 2026-08-29T19:28:28
chip4 | chip4_0829_1816 | 19 | rung2_C-0.75 | 2 | -0.75 | 30 | -0.5324 | -1.2824 | -0.2176 | 5 | 903.7 | 2026-08-29T19:28:28
chip4 | chip4_0829_1816 | 19 | rung2_C-0.75 | 2 | -0.75 | 30 | -0.4824 | -1.2324 | -0.2676 | 5 | 852.7 | 2026-08-29T19:28:28
chip4 | chip4_0829_1816 | 19 | rung2_C-0.75 | 2 | -0.75 | 30 | -0.4324 | -1.1824 | -0.3176 | 5 | 806.7 | 2026-08-29T19:28:28
chip4 | chip4_0829_1816 | 19 | rung2_C-0.75 | 2 | -0.75 | 30 | -0.3824 | -1.1324 | -0.3676 | 5 | 763 | 2026-08-29T19:28:28
chip4 | chip4_0829_1816 | 19 | rung2_C-0.75 | 2 | -0.75 | 30 | -0.3324 | -1.0824 | -0.4176 | 5 | 724 | 2026-08-29T19:28:28
chip4 | chip4_0829_1816 | 19 | rung2_C-0.75 | 2 | -0.75 | 30 | -0.2824 | -1.0324 | -0.4676 | 5 | 688.7 | 2026-08-29T19:28:28
chip4 | chip4_0829_1816 | 19 | rung2_C-0.75 | 2 | -0.75 | 30 | -0.2324 | -0.9824 | -0.5176 | 5 | 660 | 2026-08-29T19:28:28
chip4 | chip4_0829_1816 | 19 | rung2_C-0.75 | 2 | -0.75 | 30 | -0.1824 | -0.9324 | -0.5676 | 5 | 634.7 | 2026-08-29T19:28:28
chip4 | chip4_0829_1816 | 19 | rung2_C-0.75 | 2 | -0.75 | 30 | -0.1324 | -0.8824 | -0.6176 | 5 | 614 | 2026-08-29T19:28:28
chip4 | chip4_0829_1816 | 19 | rung2_C-0.75 | 2 | -0.75 | 30 | -0.0824 | -0.8324 | -0.6676 | 5 | 600.7 | 2026-08-29T19:28:28
chip4 | chip4_0829_1816 | 19 | rung2_C-0.75 | 2 | -0.75 | 30 | -0.0324 | -0.7824 | -0.7176 | 5 | 592.3 | 2026-08-29T19:28:28
chip4 | chip4_0829_1816 | 19 | rung2_C-0.75 | 2 | -0.75 | 30 | 0.0176 | -0.7324 | -0.7676 | 5 | 589 | 2026-08-29T19:28:28
chip4 | chip4_0829_1816 | 19 | rung2_C-0.75 | 2 | -0.75 | 30 | 0.0676 | -0.6824 | -0.8176 | 5 | 591.3 | 2026-08-29T19:28:28
chip4 | chip4_0829_1816 | 19 | rung2_C-0.75 | 2 | -0.75 | 30 | 0.1176 | -0.6324 | -0.8676 | 5 | 598.7 | 2026-08-29T19:28:28
chip4 | chip4_0829_1816 | 19 | rung2_C-0.75 | 2 | -0.75 | 30 | 0.1676 | -0.5824 | -0.9176 | 5 | 612.3 | 2026-08-29T19:28:28
chip4 | chip4_0829_1816 | 19 | rung2_C-0.75 | 2 | -0.75 | 30 | 0.2176 | -0.5324 | -0.9676 | 5 | 633.3 | 2026-08-29T19:28:28
chip4 | chip4_0829_1816 | 19 | rung2_C-0.75 | 2 | -0.75 | 30 | 0.2676 | -0.4824 | -1.0176 | 5 | 657 | 2026-08-29T19:28:28
chip4 | chip4_0829_1816 | 19 | rung2_C-0.75 | 2 | -0.75 | 30 | 0.3176 | -0.4324 | -1.0676 | 5 | 688.7 | 2026-08-29T19:28:28
chip4 | chip4_0829_1816 | 19 | rung2_C-0.75 | 2 | -0.75 | 30 | 0.3676 | -0.3824 | -1.1176 | 5 | 724.7 | 2026-08-29T19:28:28
chip4 | chip4_0829_1816 | 19 | rung2_C-0.75 | 2 | -0.75 | 30 | 0.4176 | -0.3324 | -1.1676 | 5 | 766 | 2026-08-29T19:28:28
chip4 | chip4_0829_1816 | 19 | rung2_C-0.75 | 2 | -0.75 | 30 | 0.4676 | -0.2824 | -1.2176 | 5 | 812.7 | 2026-08-29T19:28:28
chip4 | chip4_0829_1816 | 19 | rung2_C-0.75 | 2 | -0.75 | 30 | 0.5176 | -0.2324 | -1.2676 | 5 | 863 | 2026-08-29T19:28:28
chip4 | chip4_0829_1816 | 19 | rung2_C-0.75 | 2 | -0.75 | 30 | 0.5676 | -0.1824 | -1.3176 | 5 | 921.3 | 2026-08-29T19:28:28
chip4 | chip4_0829_1816 | 19 | rung2_C-0.75 | 2 | -0.75 | 30 | 0.6176 | -0.1324 | -1.3676 | 5 | 984 | 2026-08-29T19:28:28
chip4 | chip4_0829_1816 | 20 | rung2_C-0.75 | 2 | -0.75 | 100 | -0.5842 | -1.3342 | -0.1658 | 5 | 963 | 2026-08-29T19:32:12
chip4 | chip4_0829_1816 | 20 | rung2_C-0.75 | 2 | -0.75 | 100 | -0.5342 | -1.2842 | -0.2158 | 5 | 908 | 2026-08-29T19:32:12
chip4 | chip4_0829_1816 | 20 | rung2_C-0.75 | 2 | -0.75 | 100 | -0.4842 | -1.2342 | -0.2658 | 5 | 857.3 | 2026-08-29T19:32:12
chip4 | chip4_0829_1816 | 20 | rung2_C-0.75 | 2 | -0.75 | 100 | -0.4342 | -1.1842 | -0.3158 | 5 | 811.7 | 2026-08-29T19:32:12
chip4 | chip4_0829_1816 | 20 | rung2_C-0.75 | 2 | -0.75 | 100 | -0.3842 | -1.1342 | -0.3658 | 5 | 767.3 | 2026-08-29T19:32:12
chip4 | chip4_0829_1816 | 20 | rung2_C-0.75 | 2 | -0.75 | 100 | -0.3342 | -1.0842 | -0.4158 | 5 | 727.7 | 2026-08-29T19:32:12
chip4 | chip4_0829_1816 | 20 | rung2_C-0.75 | 2 | -0.75 | 100 | -0.2842 | -1.0342 | -0.4658 | 5 | 693.7 | 2026-08-29T19:32:12
chip4 | chip4_0829_1816 | 20 | rung2_C-0.75 | 2 | -0.75 | 100 | -0.2342 | -0.9842 | -0.5158 | 5 | 663.3 | 2026-08-29T19:32:12
chip4 | chip4_0829_1816 | 20 | rung2_C-0.75 | 2 | -0.75 | 100 | -0.1842 | -0.9342 | -0.5658 | 5 | 637.7 | 2026-08-29T19:32:12
chip4 | chip4_0829_1816 | 20 | rung2_C-0.75 | 2 | -0.75 | 100 | -0.1342 | -0.8842 | -0.6158 | 5 | 617.7 | 2026-08-29T19:32:12
chip4 | chip4_0829_1816 | 20 | rung2_C-0.75 | 2 | -0.75 | 100 | -0.0842 | -0.8342 | -0.6658 | 5 | 601.7 | 2026-08-29T19:32:12
chip4 | chip4_0829_1816 | 20 | rung2_C-0.75 | 2 | -0.75 | 100 | -0.0342 | -0.7842 | -0.7158 | 5 | 592.7 | 2026-08-29T19:32:12
chip4 | chip4_0829_1816 | 20 | rung2_C-0.75 | 2 | -0.75 | 100 | 0.0158 | -0.7342 | -0.7658 | 5 | 589 | 2026-08-29T19:32:12
chip4 | chip4_0829_1816 | 20 | rung2_C-0.75 | 2 | -0.75 | 100 | 0.0658 | -0.6842 | -0.8158 | 5 | 590.3 | 2026-08-29T19:32:12
chip4 | chip4_0829_1816 | 20 | rung2_C-0.75 | 2 | -0.75 | 100 | 0.1158 | -0.6342 | -0.8658 | 5 | 598.3 | 2026-08-29T19:32:12
chip4 | chip4_0829_1816 | 20 | rung2_C-0.75 | 2 | -0.75 | 100 | 0.1658 | -0.5842 | -0.9158 | 5 | 610.7 | 2026-08-29T19:32:12
chip4 | chip4_0829_1816 | 20 | rung2_C-0.75 | 2 | -0.75 | 100 | 0.2158 | -0.5342 | -0.9658 | 5 | 628.3 | 2026-08-29T19:32:12
chip4 | chip4_0829_1816 | 20 | rung2_C-0.75 | 2 | -0.75 | 100 | 0.2658 | -0.4842 | -1.0158 | 5 | 652 | 2026-08-29T19:32:12
chip4 | chip4_0829_1816 | 20 | rung2_C-0.75 | 2 | -0.75 | 100 | 0.3158 | -0.4342 | -1.0658 | 5 | 681.7 | 2026-08-29T19:32:12
chip4 | chip4_0829_1816 | 20 | rung2_C-0.75 | 2 | -0.75 | 100 | 0.3658 | -0.3842 | -1.1158 | 5 | 717.3 | 2026-08-29T19:32:12
chip4 | chip4_0829_1816 | 20 | rung2_C-0.75 | 2 | -0.75 | 100 | 0.4158 | -0.3342 | -1.1658 | 5 | 758.3 | 2026-08-29T19:32:12
chip4 | chip4_0829_1816 | 20 | rung2_C-0.75 | 2 | -0.75 | 100 | 0.4658 | -0.2842 | -1.2158 | 5 | 804.7 | 2026-08-29T19:32:12
chip4 | chip4_0829_1816 | 20 | rung2_C-0.75 | 2 | -0.75 | 100 | 0.5158 | -0.2342 | -1.2658 | 5 | 856 | 2026-08-29T19:32:12
chip4 | chip4_0829_1816 | 20 | rung2_C-0.75 | 2 | -0.75 | 100 | 0.5658 | -0.1842 | -1.3158 | 5 | 912.3 | 2026-08-29T19:32:12
chip4 | chip4_0829_1816 | 20 | rung2_C-0.75 | 2 | -0.75 | 100 | 0.6158 | -0.1342 | -1.3658 | 5 | 974.3 | 2026-08-29T19:32:12
chip4 | chip4_0829_1816 | 21 | rung2_C-0.75 | 2 | -0.75 | 300 | -0.5792 | -1.3292 | -0.1708 | 5 | 951.3 | 2026-08-29T19:42:10
chip4 | chip4_0829_1816 | 21 | rung2_C-0.75 | 2 | -0.75 | 300 | -0.5292 | -1.2792 | -0.2208 | 5 | 896.7 | 2026-08-29T19:42:10
chip4 | chip4_0829_1816 | 21 | rung2_C-0.75 | 2 | -0.75 | 300 | -0.4792 | -1.2292 | -0.2708 | 5 | 847.3 | 2026-08-29T19:42:10
chip4 | chip4_0829_1816 | 21 | rung2_C-0.75 | 2 | -0.75 | 300 | -0.4292 | -1.1792 | -0.3208 | 5 | 800 | 2026-08-29T19:42:10
chip4 | chip4_0829_1816 | 21 | rung2_C-0.75 | 2 | -0.75 | 300 | -0.3792 | -1.1292 | -0.3708 | 5 | 758 | 2026-08-29T19:42:10
chip4 | chip4_0829_1816 | 21 | rung2_C-0.75 | 2 | -0.75 | 300 | -0.3292 | -1.0792 | -0.4208 | 5 | 719 | 2026-08-29T19:42:10
chip4 | chip4_0829_1816 | 21 | rung2_C-0.75 | 2 | -0.75 | 300 | -0.2792 | -1.0292 | -0.4708 | 5 | 683.7 | 2026-08-29T19:42:10
chip4 | chip4_0829_1816 | 21 | rung2_C-0.75 | 2 | -0.75 | 300 | -0.2292 | -0.9792 | -0.5208 | 5 | 653.7 | 2026-08-29T19:42:10
chip4 | chip4_0829_1816 | 21 | rung2_C-0.75 | 2 | -0.75 | 300 | -0.1792 | -0.9292 | -0.5708 | 5 | 630 | 2026-08-29T19:42:10
chip4 | chip4_0829_1816 | 21 | rung2_C-0.75 | 2 | -0.75 | 300 | -0.1292 | -0.8792 | -0.6208 | 5 | 609.7 | 2026-08-29T19:42:10
chip4 | chip4_0829_1816 | 21 | rung2_C-0.75 | 2 | -0.75 | 300 | -0.0792 | -0.8292 | -0.6708 | 5 | 594 | 2026-08-29T19:42:10
chip4 | chip4_0829_1816 | 21 | rung2_C-0.75 | 2 | -0.75 | 300 | -0.0292 | -0.7792 | -0.7208 | 5 | 585 | 2026-08-29T19:42:10
chip4 | chip4_0829_1816 | 21 | rung2_C-0.75 | 2 | -0.75 | 300 | 0.0208 | -0.7292 | -0.7708 | 5 | 580.7 | 2026-08-29T19:42:10
chip4 | chip4_0829_1816 | 21 | rung2_C-0.75 | 2 | -0.75 | 300 | 0.0708 | -0.6792 | -0.8208 | 5 | 583.3 | 2026-08-29T19:42:10
chip4 | chip4_0829_1816 | 21 | rung2_C-0.75 | 2 | -0.75 | 300 | 0.1208 | -0.6292 | -0.8708 | 5 | 590.3 | 2026-08-29T19:42:10
chip4 | chip4_0829_1816 | 21 | rung2_C-0.75 | 2 | -0.75 | 300 | 0.1708 | -0.5792 | -0.9208 | 5 | 604 | 2026-08-29T19:42:10
chip4 | chip4_0829_1816 | 21 | rung2_C-0.75 | 2 | -0.75 | 300 | 0.2208 | -0.5292 | -0.9708 | 5 | 622.3 | 2026-08-29T19:42:10
chip4 | chip4_0829_1816 | 21 | rung2_C-0.75 | 2 | -0.75 | 300 | 0.2708 | -0.4792 | -1.0208 | 5 | 647.3 | 2026-08-29T19:42:10
chip4 | chip4_0829_1816 | 21 | rung2_C-0.75 | 2 | -0.75 | 300 | 0.3208 | -0.4292 | -1.0708 | 5 | 675.3 | 2026-08-29T19:42:10
chip4 | chip4_0829_1816 | 21 | rung2_C-0.75 | 2 | -0.75 | 300 | 0.3708 | -0.3792 | -1.1208 | 5 | 710.7 | 2026-08-29T19:42:10
chip4 | chip4_0829_1816 | 21 | rung2_C-0.75 | 2 | -0.75 | 300 | 0.4208 | -0.3292 | -1.1708 | 5 | 751.7 | 2026-08-29T19:42:10
chip4 | chip4_0829_1816 | 21 | rung2_C-0.75 | 2 | -0.75 | 300 | 0.4708 | -0.2792 | -1.2208 | 5 | 797.7 | 2026-08-29T19:42:10
chip4 | chip4_0829_1816 | 21 | rung2_C-0.75 | 2 | -0.75 | 300 | 0.5208 | -0.2292 | -1.2708 | 5 | 848.3 | 2026-08-29T19:42:10
chip4 | chip4_0829_1816 | 21 | rung2_C-0.75 | 2 | -0.75 | 300 | 0.5708 | -0.1792 | -1.3208 | 5 | 905 | 2026-08-29T19:42:10
chip4 | chip4_0829_1816 | 21 | rung2_C-0.75 | 2 | -0.75 | 300 | 0.6208 | -0.1292 | -1.3708 | 5 | 967 | 2026-08-29T19:42:10
chip4 | chip4_0829_1816 | 22 | rung2_C-0.75 | 2 | -0.75 | 1000 | -0.5761 | -1.3261 | -0.1739 | 5 | 937 | 2026-08-29T20:16:09
chip4 | chip4_0829_1816 | 22 | rung2_C-0.75 | 2 | -0.75 | 1000 | -0.5261 | -1.2761 | -0.2239 | 5 | 882.3 | 2026-08-29T20:16:09
chip4 | chip4_0829_1816 | 22 | rung2_C-0.75 | 2 | -0.75 | 1000 | -0.4761 | -1.2261 | -0.2739 | 5 | 832.3 | 2026-08-29T20:16:09
chip4 | chip4_0829_1816 | 22 | rung2_C-0.75 | 2 | -0.75 | 1000 | -0.4261 | -1.1761 | -0.3239 | 5 | 785.3 | 2026-08-29T20:16:09
chip4 | chip4_0829_1816 | 22 | rung2_C-0.75 | 2 | -0.75 | 1000 | -0.3761 | -1.1261 | -0.3739 | 5 | 742.7 | 2026-08-29T20:16:09
chip4 | chip4_0829_1816 | 22 | rung2_C-0.75 | 2 | -0.75 | 1000 | -0.3261 | -1.0761 | -0.4239 | 5 | 703 | 2026-08-29T20:16:09
chip4 | chip4_0829_1816 | 22 | rung2_C-0.75 | 2 | -0.75 | 1000 | -0.2761 | -1.0261 | -0.4739 | 5 | 669.3 | 2026-08-29T20:16:09
chip4 | chip4_0829_1816 | 22 | rung2_C-0.75 | 2 | -0.75 | 1000 | -0.2261 | -0.9761 | -0.5239 | 5 | 639.3 | 2026-08-29T20:16:09
chip4 | chip4_0829_1816 | 22 | rung2_C-0.75 | 2 | -0.75 | 1000 | -0.1761 | -0.9261 | -0.5739 | 5 | 615.3 | 2026-08-29T20:16:09
chip4 | chip4_0829_1816 | 22 | rung2_C-0.75 | 2 | -0.75 | 1000 | -0.1261 | -0.8761 | -0.6239 | 5 | 594 | 2026-08-29T20:16:09
chip4 | chip4_0829_1816 | 22 | rung2_C-0.75 | 2 | -0.75 | 1000 | -0.0761 | -0.8261 | -0.6739 | 5 | 579 | 2026-08-29T20:16:09
chip4 | chip4_0829_1816 | 22 | rung2_C-0.75 | 2 | -0.75 | 1000 | -0.0261 | -0.7761 | -0.7239 | 5 | 570.3 | 2026-08-29T20:16:09
chip4 | chip4_0829_1816 | 22 | rung2_C-0.75 | 2 | -0.75 | 1000 | 0.0239 | -0.7261 | -0.7739 | 5 | 566 | 2026-08-29T20:16:09
chip4 | chip4_0829_1816 | 22 | rung2_C-0.75 | 2 | -0.75 | 1000 | 0.0739 | -0.6761 | -0.8239 | 5 | 567.7 | 2026-08-29T20:16:09
chip4 | chip4_0829_1816 | 22 | rung2_C-0.75 | 2 | -0.75 | 1000 | 0.1239 | -0.6261 | -0.8739 | 5 | 574 | 2026-08-29T20:16:09
chip4 | chip4_0829_1816 | 22 | rung2_C-0.75 | 2 | -0.75 | 1000 | 0.1739 | -0.5761 | -0.9239 | 5 | 588 | 2026-08-29T20:16:09
chip4 | chip4_0829_1816 | 22 | rung2_C-0.75 | 2 | -0.75 | 1000 | 0.2239 | -0.5261 | -0.9739 | 5 | 606 | 2026-08-29T20:16:09
chip4 | chip4_0829_1816 | 22 | rung2_C-0.75 | 2 | -0.75 | 1000 | 0.2739 | -0.4761 | -1.0239 | 5 | 630.3 | 2026-08-29T20:16:09
chip4 | chip4_0829_1816 | 22 | rung2_C-0.75 | 2 | -0.75 | 1000 | 0.3239 | -0.4261 | -1.0739 | 5 | 660 | 2026-08-29T20:16:09
chip4 | chip4_0829_1816 | 22 | rung2_C-0.75 | 2 | -0.75 | 1000 | 0.3739 | -0.3761 | -1.1239 | 5 | 695 | 2026-08-29T20:16:09
chip4 | chip4_0829_1816 | 22 | rung2_C-0.75 | 2 | -0.75 | 1000 | 0.4239 | -0.3261 | -1.1739 | 5 | 737.3 | 2026-08-29T20:16:09
chip4 | chip4_0829_1816 | 22 | rung2_C-0.75 | 2 | -0.75 | 1000 | 0.4739 | -0.2761 | -1.2239 | 5 | 783.3 | 2026-08-29T20:16:09
chip4 | chip4_0829_1816 | 22 | rung2_C-0.75 | 2 | -0.75 | 1000 | 0.5239 | -0.2261 | -1.2739 | 5 | 833 | 2026-08-29T20:16:09
chip4 | chip4_0829_1816 | 22 | rung2_C-0.75 | 2 | -0.75 | 1000 | 0.5739 | -0.1761 | -1.3239 | 5 | 890 | 2026-08-29T20:16:09
chip4 | chip4_0829_1816 | 22 | rung2_C-0.75 | 2 | -0.75 | 1000 | 0.6239 | -0.1261 | -1.3739 | 5 | 952.7 | 2026-08-29T20:16:09
chip4 | chip4_0829_1816 | 23 | rung2_C+0.00 | 2 | 0 | 0 | -0.5727 | -0.5727 | 0.5727 | 2 | 1091 | 2026-08-29T20:16:30
chip4 | chip4_0829_1816 | 23 | rung2_C+0.00 | 2 | 0 | 0 | -0.5227 | -0.5227 | 0.5227 | 2 | 1084.7 | 2026-08-29T20:16:30
chip4 | chip4_0829_1816 | 23 | rung2_C+0.00 | 2 | 0 | 0 | -0.4727 | -0.4727 | 0.4727 | 2 | 1078.3 | 2026-08-29T20:16:30
chip4 | chip4_0829_1816 | 23 | rung2_C+0.00 | 2 | 0 | 0 | -0.4227 | -0.4227 | 0.4227 | 2 | 1072 | 2026-08-29T20:16:30
chip4 | chip4_0829_1816 | 23 | rung2_C+0.00 | 2 | 0 | 0 | -0.3727 | -0.3727 | 0.3727 | 2 | 1064 | 2026-08-29T20:16:30
chip4 | chip4_0829_1816 | 23 | rung2_C+0.00 | 2 | 0 | 0 | -0.3227 | -0.3227 | 0.3227 | 2 | 1056 | 2026-08-29T20:16:30
chip4 | chip4_0829_1816 | 23 | rung2_C+0.00 | 2 | 0 | 0 | -0.2727 | -0.2727 | 0.2727 | 2 | 1050.7 | 2026-08-29T20:16:30
chip4 | chip4_0829_1816 | 23 | rung2_C+0.00 | 2 | 0 | 0 | -0.2227 | -0.2227 | 0.2227 | 2 | 1045.3 | 2026-08-29T20:16:30
chip4 | chip4_0829_1816 | 23 | rung2_C+0.00 | 2 | 0 | 0 | -0.1727 | -0.1727 | 0.1727 | 2 | 1039.7 | 2026-08-29T20:16:30
chip4 | chip4_0829_1816 | 23 | rung2_C+0.00 | 2 | 0 | 0 | -0.1227 | -0.1227 | 0.1227 | 2 | 1036 | 2026-08-29T20:16:30
chip4 | chip4_0829_1816 | 23 | rung2_C+0.00 | 2 | 0 | 0 | -0.0727 | -0.0727 | 0.0727 | 2 | 1033.7 | 2026-08-29T20:16:30
chip4 | chip4_0829_1816 | 23 | rung2_C+0.00 | 2 | 0 | 0 | -0.0227 | -0.0227 | 0.0227 | 2 | 1031 | 2026-08-29T20:16:30
chip4 | chip4_0829_1816 | 23 | rung2_C+0.00 | 2 | 0 | 0 | 0.0273 | 0.0273 | -0.0273 | 2 | 1029.7 | 2026-08-29T20:16:30
chip4 | chip4_0829_1816 | 23 | rung2_C+0.00 | 2 | 0 | 0 | 0.0773 | 0.0773 | -0.0773 | 2 | 1031 | 2026-08-29T20:16:30
chip4 | chip4_0829_1816 | 23 | rung2_C+0.00 | 2 | 0 | 0 | 0.1273 | 0.1273 | -0.1273 | 2 | 1032 | 2026-08-29T20:16:30
chip4 | chip4_0829_1816 | 23 | rung2_C+0.00 | 2 | 0 | 0 | 0.1773 | 0.1773 | -0.1773 | 2 | 1037.3 | 2026-08-29T20:16:30
chip4 | chip4_0829_1816 | 23 | rung2_C+0.00 | 2 | 0 | 0 | 0.2273 | 0.2273 | -0.2273 | 2 | 1040.7 | 2026-08-29T20:16:30
chip4 | chip4_0829_1816 | 23 | rung2_C+0.00 | 2 | 0 | 0 | 0.2773 | 0.2773 | -0.2773 | 2 | 1048 | 2026-08-29T20:16:30
chip4 | chip4_0829_1816 | 23 | rung2_C+0.00 | 2 | 0 | 0 | 0.3273 | 0.3273 | -0.3273 | 2 | 1055.7 | 2026-08-29T20:16:30
chip4 | chip4_0829_1816 | 23 | rung2_C+0.00 | 2 | 0 | 0 | 0.3773 | 0.3773 | -0.3773 | 2 | 1065.7 | 2026-08-29T20:16:30
chip4 | chip4_0829_1816 | 23 | rung2_C+0.00 | 2 | 0 | 0 | 0.4273 | 0.4273 | -0.4273 | 2 | 1076.7 | 2026-08-29T20:16:30
chip4 | chip4_0829_1816 | 23 | rung2_C+0.00 | 2 | 0 | 0 | 0.4773 | 0.4773 | -0.4773 | 2 | 1089 | 2026-08-29T20:16:30
chip4 | chip4_0829_1816 | 23 | rung2_C+0.00 | 2 | 0 | 0 | 0.5273 | 0.5273 | -0.5273 | 2 | 1105 | 2026-08-29T20:16:30
chip4 | chip4_0829_1816 | 23 | rung2_C+0.00 | 2 | 0 | 0 | 0.5773 | 0.5773 | -0.5773 | 2 | 1121.3 | 2026-08-29T20:16:30
chip4 | chip4_0829_1816 | 23 | rung2_C+0.00 | 2 | 0 | 0 | 0.6273 | 0.6273 | -0.6273 | 2 | 1139.7 | 2026-08-29T20:16:30
chip4 | chip4_0829_1816 | 24 | rung2_C+0.00 | 2 | 0 | 0 | -0.6063 | -0.6063 | 0.6063 | 2 | 1246.3 | 2026-08-29T20:16:52
chip4 | chip4_0829_1816 | 24 | rung2_C+0.00 | 2 | 0 | 0 | -0.5563 | -0.5563 | 0.5563 | 2 | 1231 | 2026-08-29T20:16:52
chip4 | chip4_0829_1816 | 24 | rung2_C+0.00 | 2 | 0 | 0 | -0.5063 | -0.5063 | 0.5063 | 2 | 1217 | 2026-08-29T20:16:52
chip4 | chip4_0829_1816 | 24 | rung2_C+0.00 | 2 | 0 | 0 | -0.4563 | -0.4563 | 0.4563 | 2 | 1202 | 2026-08-29T20:16:52
chip4 | chip4_0829_1816 | 24 | rung2_C+0.00 | 2 | 0 | 0 | -0.4063 | -0.4063 | 0.4063 | 2 | 1189.7 | 2026-08-29T20:16:52
chip4 | chip4_0829_1816 | 24 | rung2_C+0.00 | 2 | 0 | 0 | -0.3563 | -0.3563 | 0.3563 | 2 | 1175.7 | 2026-08-29T20:16:52
chip4 | chip4_0829_1816 | 24 | rung2_C+0.00 | 2 | 0 | 0 | -0.3063 | -0.3063 | 0.3063 | 2 | 1163.3 | 2026-08-29T20:16:52
chip4 | chip4_0829_1816 | 24 | rung2_C+0.00 | 2 | 0 | 0 | -0.2563 | -0.2563 | 0.2563 | 2 | 1151 | 2026-08-29T20:16:52
chip4 | chip4_0829_1816 | 24 | rung2_C+0.00 | 2 | 0 | 0 | -0.2063 | -0.2063 | 0.2063 | 2 | 1142.3 | 2026-08-29T20:16:52
chip4 | chip4_0829_1816 | 24 | rung2_C+0.00 | 2 | 0 | 0 | -0.1563 | -0.1563 | 0.1563 | 2 | 1132.3 | 2026-08-29T20:16:52
chip4 | chip4_0829_1816 | 24 | rung2_C+0.00 | 2 | 0 | 0 | -0.1063 | -0.1063 | 0.1063 | 2 | 1122.3 | 2026-08-29T20:16:52
chip4 | chip4_0829_1816 | 24 | rung2_C+0.00 | 2 | 0 | 0 | -0.0563 | -0.0563 | 0.0563 | 2 | 1116 | 2026-08-29T20:16:52
chip4 | chip4_0829_1816 | 24 | rung2_C+0.00 | 2 | 0 | 0 | -0.0063 | -0.0063 | 0.0063 | 2 | 1109.7 | 2026-08-29T20:16:52
chip4 | chip4_0829_1816 | 24 | rung2_C+0.00 | 2 | 0 | 0 | 0.0437 | 0.0437 | -0.0437 | 2 | 1105.3 | 2026-08-29T20:16:52
chip4 | chip4_0829_1816 | 24 | rung2_C+0.00 | 2 | 0 | 0 | 0.0937 | 0.0937 | -0.0937 | 2 | 1103.3 | 2026-08-29T20:16:52
chip4 | chip4_0829_1816 | 24 | rung2_C+0.00 | 2 | 0 | 0 | 0.1437 | 0.1437 | -0.1437 | 2 | 1102.7 | 2026-08-29T20:16:52
chip4 | chip4_0829_1816 | 24 | rung2_C+0.00 | 2 | 0 | 0 | 0.1937 | 0.1937 | -0.1937 | 2 | 1103 | 2026-08-29T20:16:52
chip4 | chip4_0829_1816 | 24 | rung2_C+0.00 | 2 | 0 | 0 | 0.2437 | 0.2437 | -0.2437 | 2 | 1103.7 | 2026-08-29T20:16:52
chip4 | chip4_0829_1816 | 24 | rung2_C+0.00 | 2 | 0 | 0 | 0.2937 | 0.2937 | -0.2937 | 2 | 1109 | 2026-08-29T20:16:52
chip4 | chip4_0829_1816 | 24 | rung2_C+0.00 | 2 | 0 | 0 | 0.3437 | 0.3437 | -0.3437 | 2 | 1112.3 | 2026-08-29T20:16:52
chip4 | chip4_0829_1816 | 24 | rung2_C+0.00 | 2 | 0 | 0 | 0.3937 | 0.3937 | -0.3937 | 2 | 1121 | 2026-08-29T20:16:52
chip4 | chip4_0829_1816 | 24 | rung2_C+0.00 | 2 | 0 | 0 | 0.4437 | 0.4437 | -0.4437 | 2 | 1128.3 | 2026-08-29T20:16:52
chip4 | chip4_0829_1816 | 24 | rung2_C+0.00 | 2 | 0 | 0 | 0.4937 | 0.4937 | -0.4937 | 2 | 1139 | 2026-08-29T20:16:52
chip4 | chip4_0829_1816 | 24 | rung2_C+0.00 | 2 | 0 | 0 | 0.5437 | 0.5437 | -0.5437 | 2 | 1151.3 | 2026-08-29T20:16:52
chip4 | chip4_0829_1816 | 24 | rung2_C+0.00 | 2 | 0 | 0 | 0.5937 | 0.5937 | -0.5937 | 2 | 1166.7 | 2026-08-29T20:16:52
chip4 | chip4_0829_1816 | 25 | rung2_C+0.00 | 2 | 0 | 1 | -0.4556 | -0.4556 | 0.4556 | 2 | 1241.7 | 2026-08-29T20:17:18
chip4 | chip4_0829_1816 | 25 | rung2_C+0.00 | 2 | 0 | 1 | -0.4056 | -0.4056 | 0.4056 | 2 | 1223 | 2026-08-29T20:17:18
chip4 | chip4_0829_1816 | 25 | rung2_C+0.00 | 2 | 0 | 1 | -0.3556 | -0.3556 | 0.3556 | 2 | 1210.7 | 2026-08-29T20:17:18
chip4 | chip4_0829_1816 | 25 | rung2_C+0.00 | 2 | 0 | 1 | -0.3056 | -0.3056 | 0.3056 | 2 | 1195.7 | 2026-08-29T20:17:18
chip4 | chip4_0829_1816 | 25 | rung2_C+0.00 | 2 | 0 | 1 | -0.2556 | -0.2556 | 0.2556 | 2 | 1183 | 2026-08-29T20:17:18
chip4 | chip4_0829_1816 | 25 | rung2_C+0.00 | 2 | 0 | 1 | -0.2056 | -0.2056 | 0.2056 | 2 | 1167.3 | 2026-08-29T20:17:18
chip4 | chip4_0829_1816 | 25 | rung2_C+0.00 | 2 | 0 | 1 | -0.1556 | -0.1556 | 0.1556 | 2 | 1158.3 | 2026-08-29T20:17:18
chip4 | chip4_0829_1816 | 25 | rung2_C+0.00 | 2 | 0 | 1 | -0.1056 | -0.1056 | 0.1056 | 2 | 1148.3 | 2026-08-29T20:17:18
chip4 | chip4_0829_1816 | 25 | rung2_C+0.00 | 2 | 0 | 1 | -0.0556 | -0.0556 | 0.0556 | 2 | 1139.3 | 2026-08-29T20:17:18
chip4 | chip4_0829_1816 | 25 | rung2_C+0.00 | 2 | 0 | 1 | -0.0056 | -0.0056 | 0.0056 | 2 | 1134.7 | 2026-08-29T20:17:18
chip4 | chip4_0829_1816 | 25 | rung2_C+0.00 | 2 | 0 | 1 | 0.0444 | 0.0444 | -0.0444 | 2 | 1127.3 | 2026-08-29T20:17:18
chip4 | chip4_0829_1816 | 25 | rung2_C+0.00 | 2 | 0 | 1 | 0.0944 | 0.0944 | -0.0944 | 2 | 1123 | 2026-08-29T20:17:18
chip4 | chip4_0829_1816 | 25 | rung2_C+0.00 | 2 | 0 | 1 | 0.1444 | 0.1444 | -0.1444 | 2 | 1120 | 2026-08-29T20:17:18
chip4 | chip4_0829_1816 | 25 | rung2_C+0.00 | 2 | 0 | 1 | 0.1944 | 0.1944 | -0.1944 | 2 | 1120.3 | 2026-08-29T20:17:18
chip4 | chip4_0829_1816 | 25 | rung2_C+0.00 | 2 | 0 | 1 | 0.2444 | 0.2444 | -0.2444 | 2 | 1122 | 2026-08-29T20:17:18
chip4 | chip4_0829_1816 | 25 | rung2_C+0.00 | 2 | 0 | 1 | 0.2944 | 0.2944 | -0.2944 | 2 | 1124 | 2026-08-29T20:17:18
chip4 | chip4_0829_1816 | 25 | rung2_C+0.00 | 2 | 0 | 1 | 0.3444 | 0.3444 | -0.3444 | 2 | 1127.7 | 2026-08-29T20:17:18
chip4 | chip4_0829_1816 | 25 | rung2_C+0.00 | 2 | 0 | 1 | 0.3944 | 0.3944 | -0.3944 | 2 | 1134 | 2026-08-29T20:17:18
chip4 | chip4_0829_1816 | 25 | rung2_C+0.00 | 2 | 0 | 1 | 0.4444 | 0.4444 | -0.4444 | 2 | 1142.3 | 2026-08-29T20:17:18
chip4 | chip4_0829_1816 | 25 | rung2_C+0.00 | 2 | 0 | 1 | 0.4944 | 0.4944 | -0.4944 | 2 | 1151.3 | 2026-08-29T20:17:18
chip4 | chip4_0829_1816 | 25 | rung2_C+0.00 | 2 | 0 | 1 | 0.5444 | 0.5444 | -0.5444 | 2 | 1160 | 2026-08-29T20:17:18
chip4 | chip4_0829_1816 | 25 | rung2_C+0.00 | 2 | 0 | 1 | 0.5944 | 0.5944 | -0.5944 | 2 | 1177.3 | 2026-08-29T20:17:18
chip4 | chip4_0829_1816 | 25 | rung2_C+0.00 | 2 | 0 | 1 | 0.6444 | 0.6444 | -0.6444 | 2 | 1190.7 | 2026-08-29T20:17:18
chip4 | chip4_0829_1816 | 25 | rung2_C+0.00 | 2 | 0 | 1 | 0.6944 | 0.6944 | -0.6944 | 2 | 1208 | 2026-08-29T20:17:18
chip4 | chip4_0829_1816 | 25 | rung2_C+0.00 | 2 | 0 | 1 | 0.7444 | 0.7444 | -0.7444 | 2 | 1226 | 2026-08-29T20:17:18
chip4 | chip4_0829_1816 | 26 | rung2_C+0.00 | 2 | 0 | 3 | -0.4181 | -0.4181 | 0.4181 | 2 | 1230 | 2026-08-29T20:17:46
chip4 | chip4_0829_1816 | 26 | rung2_C+0.00 | 2 | 0 | 3 | -0.3681 | -0.3681 | 0.3681 | 2 | 1216 | 2026-08-29T20:17:46
chip4 | chip4_0829_1816 | 26 | rung2_C+0.00 | 2 | 0 | 3 | -0.3181 | -0.3181 | 0.3181 | 2 | 1200 | 2026-08-29T20:17:46
chip4 | chip4_0829_1816 | 26 | rung2_C+0.00 | 2 | 0 | 3 | -0.2681 | -0.2681 | 0.2681 | 2 | 1189 | 2026-08-29T20:17:46
chip4 | chip4_0829_1816 | 26 | rung2_C+0.00 | 2 | 0 | 3 | -0.2181 | -0.2181 | 0.2181 | 2 | 1176 | 2026-08-29T20:17:46
chip4 | chip4_0829_1816 | 26 | rung2_C+0.00 | 2 | 0 | 3 | -0.1681 | -0.1681 | 0.1681 | 2 | 1164 | 2026-08-29T20:17:46
chip4 | chip4_0829_1816 | 26 | rung2_C+0.00 | 2 | 0 | 3 | -0.1181 | -0.1181 | 0.1181 | 2 | 1151.3 | 2026-08-29T20:17:46
chip4 | chip4_0829_1816 | 26 | rung2_C+0.00 | 2 | 0 | 3 | -0.0681 | -0.0681 | 0.0681 | 2 | 1144.3 | 2026-08-29T20:17:46
chip4 | chip4_0829_1816 | 26 | rung2_C+0.00 | 2 | 0 | 3 | -0.0181 | -0.0181 | 0.0181 | 2 | 1137.7 | 2026-08-29T20:17:46
chip4 | chip4_0829_1816 | 26 | rung2_C+0.00 | 2 | 0 | 3 | 0.0319 | 0.0319 | -0.0319 | 2 | 1132.7 | 2026-08-29T20:17:46
chip4 | chip4_0829_1816 | 26 | rung2_C+0.00 | 2 | 0 | 3 | 0.0819 | 0.0819 | -0.0819 | 2 | 1127.7 | 2026-08-29T20:17:46
chip4 | chip4_0829_1816 | 26 | rung2_C+0.00 | 2 | 0 | 3 | 0.1319 | 0.1319 | -0.1319 | 2 | 1126.3 | 2026-08-29T20:17:46
chip4 | chip4_0829_1816 | 26 | rung2_C+0.00 | 2 | 0 | 3 | 0.1819 | 0.1819 | -0.1819 | 2 | 1122.3 | 2026-08-29T20:17:46
chip4 | chip4_0829_1816 | 26 | rung2_C+0.00 | 2 | 0 | 3 | 0.2319 | 0.2319 | -0.2319 | 2 | 1123.3 | 2026-08-29T20:17:46
chip4 | chip4_0829_1816 | 26 | rung2_C+0.00 | 2 | 0 | 3 | 0.2819 | 0.2819 | -0.2819 | 2 | 1124 | 2026-08-29T20:17:46
chip4 | chip4_0829_1816 | 26 | rung2_C+0.00 | 2 | 0 | 3 | 0.3319 | 0.3319 | -0.3319 | 2 | 1128.3 | 2026-08-29T20:17:46
chip4 | chip4_0829_1816 | 26 | rung2_C+0.00 | 2 | 0 | 3 | 0.3819 | 0.3819 | -0.3819 | 2 | 1135.7 | 2026-08-29T20:17:46
chip4 | chip4_0829_1816 | 26 | rung2_C+0.00 | 2 | 0 | 3 | 0.4319 | 0.4319 | -0.4319 | 2 | 1142.7 | 2026-08-29T20:17:46
chip4 | chip4_0829_1816 | 26 | rung2_C+0.00 | 2 | 0 | 3 | 0.4819 | 0.4819 | -0.4819 | 2 | 1151 | 2026-08-29T20:17:46
chip4 | chip4_0829_1816 | 26 | rung2_C+0.00 | 2 | 0 | 3 | 0.5319 | 0.5319 | -0.5319 | 2 | 1160.3 | 2026-08-29T20:17:46
chip4 | chip4_0829_1816 | 26 | rung2_C+0.00 | 2 | 0 | 3 | 0.5819 | 0.5819 | -0.5819 | 2 | 1174.3 | 2026-08-29T20:17:46
chip4 | chip4_0829_1816 | 26 | rung2_C+0.00 | 2 | 0 | 3 | 0.6319 | 0.6319 | -0.6319 | 2 | 1189.7 | 2026-08-29T20:17:46
chip4 | chip4_0829_1816 | 26 | rung2_C+0.00 | 2 | 0 | 3 | 0.6819 | 0.6819 | -0.6819 | 2 | 1207 | 2026-08-29T20:17:46
chip4 | chip4_0829_1816 | 26 | rung2_C+0.00 | 2 | 0 | 3 | 0.7319 | 0.7319 | -0.7319 | 2 | 1223.3 | 2026-08-29T20:17:46
chip4 | chip4_0829_1816 | 26 | rung2_C+0.00 | 2 | 0 | 3 | 0.7819 | 0.7819 | -0.7819 | 2 | 1243.7 | 2026-08-29T20:17:46
chip4 | chip4_0829_1816 | 27 | rung2_C+0.00 | 2 | 0 | 10 | -0.4179 | -0.4179 | 0.4179 | 2 | 1232.7 | 2026-08-29T20:18:28
chip4 | chip4_0829_1816 | 27 | rung2_C+0.00 | 2 | 0 | 10 | -0.3679 | -0.3679 | 0.3679 | 2 | 1216.7 | 2026-08-29T20:18:28
chip4 | chip4_0829_1816 | 27 | rung2_C+0.00 | 2 | 0 | 10 | -0.3179 | -0.3179 | 0.3179 | 2 | 1201.7 | 2026-08-29T20:18:28
chip4 | chip4_0829_1816 | 27 | rung2_C+0.00 | 2 | 0 | 10 | -0.2679 | -0.2679 | 0.2679 | 2 | 1188.7 | 2026-08-29T20:18:28
chip4 | chip4_0829_1816 | 27 | rung2_C+0.00 | 2 | 0 | 10 | -0.2179 | -0.2179 | 0.2179 | 2 | 1176 | 2026-08-29T20:18:28
chip4 | chip4_0829_1816 | 27 | rung2_C+0.00 | 2 | 0 | 10 | -0.1679 | -0.1679 | 0.1679 | 2 | 1166.3 | 2026-08-29T20:18:28
chip4 | chip4_0829_1816 | 27 | rung2_C+0.00 | 2 | 0 | 10 | -0.1179 | -0.1179 | 0.1179 | 2 | 1156.3 | 2026-08-29T20:18:28
chip4 | chip4_0829_1816 | 27 | rung2_C+0.00 | 2 | 0 | 10 | -0.0679 | -0.0679 | 0.0679 | 2 | 1146 | 2026-08-29T20:18:28
chip4 | chip4_0829_1816 | 27 | rung2_C+0.00 | 2 | 0 | 10 | -0.0179 | -0.0179 | 0.0179 | 2 | 1139 | 2026-08-29T20:18:28
chip4 | chip4_0829_1816 | 27 | rung2_C+0.00 | 2 | 0 | 10 | 0.0321 | 0.0321 | -0.0321 | 2 | 1133.7 | 2026-08-29T20:18:28
chip4 | chip4_0829_1816 | 27 | rung2_C+0.00 | 2 | 0 | 10 | 0.0821 | 0.0821 | -0.0821 | 2 | 1127 | 2026-08-29T20:18:28
chip4 | chip4_0829_1816 | 27 | rung2_C+0.00 | 2 | 0 | 10 | 0.1321 | 0.1321 | -0.1321 | 2 | 1125.3 | 2026-08-29T20:18:28
chip4 | chip4_0829_1816 | 27 | rung2_C+0.00 | 2 | 0 | 10 | 0.1821 | 0.1821 | -0.1821 | 2 | 1123 | 2026-08-29T20:18:28
chip4 | chip4_0829_1816 | 27 | rung2_C+0.00 | 2 | 0 | 10 | 0.2321 | 0.2321 | -0.2321 | 2 | 1124 | 2026-08-29T20:18:28
chip4 | chip4_0829_1816 | 27 | rung2_C+0.00 | 2 | 0 | 10 | 0.2821 | 0.2821 | -0.2821 | 2 | 1127 | 2026-08-29T20:18:28
chip4 | chip4_0829_1816 | 27 | rung2_C+0.00 | 2 | 0 | 10 | 0.3321 | 0.3321 | -0.3321 | 2 | 1129.7 | 2026-08-29T20:18:28
chip4 | chip4_0829_1816 | 27 | rung2_C+0.00 | 2 | 0 | 10 | 0.3821 | 0.3821 | -0.3821 | 2 | 1136 | 2026-08-29T20:18:28
chip4 | chip4_0829_1816 | 27 | rung2_C+0.00 | 2 | 0 | 10 | 0.4321 | 0.4321 | -0.4321 | 2 | 1143.7 | 2026-08-29T20:18:28
chip4 | chip4_0829_1816 | 27 | rung2_C+0.00 | 2 | 0 | 10 | 0.4821 | 0.4821 | -0.4821 | 2 | 1153.7 | 2026-08-29T20:18:28
chip4 | chip4_0829_1816 | 27 | rung2_C+0.00 | 2 | 0 | 10 | 0.5321 | 0.5321 | -0.5321 | 2 | 1164 | 2026-08-29T20:18:28
chip4 | chip4_0829_1816 | 27 | rung2_C+0.00 | 2 | 0 | 10 | 0.5821 | 0.5821 | -0.5821 | 2 | 1176.3 | 2026-08-29T20:18:28
chip4 | chip4_0829_1816 | 27 | rung2_C+0.00 | 2 | 0 | 10 | 0.6321 | 0.6321 | -0.6321 | 2 | 1191.3 | 2026-08-29T20:18:28
chip4 | chip4_0829_1816 | 27 | rung2_C+0.00 | 2 | 0 | 10 | 0.6821 | 0.6821 | -0.6821 | 2 | 1207.7 | 2026-08-29T20:18:28
chip4 | chip4_0829_1816 | 27 | rung2_C+0.00 | 2 | 0 | 10 | 0.7321 | 0.7321 | -0.7321 | 2 | 1225.7 | 2026-08-29T20:18:28
chip4 | chip4_0829_1816 | 27 | rung2_C+0.00 | 2 | 0 | 10 | 0.7821 | 0.7821 | -0.7821 | 2 | 1246 | 2026-08-29T20:18:28
chip4 | chip4_0829_1816 | 28 | rung2_C+0.00 | 2 | 0 | 30 | -0.4186 | -0.4186 | 0.4186 | 2 | 1237.7 | 2026-08-29T20:19:49
chip4 | chip4_0829_1816 | 28 | rung2_C+0.00 | 2 | 0 | 30 | -0.3686 | -0.3686 | 0.3686 | 2 | 1221.7 | 2026-08-29T20:19:49
chip4 | chip4_0829_1816 | 28 | rung2_C+0.00 | 2 | 0 | 30 | -0.3186 | -0.3186 | 0.3186 | 2 | 1208 | 2026-08-29T20:19:49
chip4 | chip4_0829_1816 | 28 | rung2_C+0.00 | 2 | 0 | 30 | -0.2686 | -0.2686 | 0.2686 | 2 | 1191.7 | 2026-08-29T20:19:49
chip4 | chip4_0829_1816 | 28 | rung2_C+0.00 | 2 | 0 | 30 | -0.2186 | -0.2186 | 0.2186 | 2 | 1179.7 | 2026-08-29T20:19:49
chip4 | chip4_0829_1816 | 28 | rung2_C+0.00 | 2 | 0 | 30 | -0.1686 | -0.1686 | 0.1686 | 2 | 1167.7 | 2026-08-29T20:19:49
chip4 | chip4_0829_1816 | 28 | rung2_C+0.00 | 2 | 0 | 30 | -0.1186 | -0.1186 | 0.1186 | 2 | 1158 | 2026-08-29T20:19:49
chip4 | chip4_0829_1816 | 28 | rung2_C+0.00 | 2 | 0 | 30 | -0.0686 | -0.0686 | 0.0686 | 2 | 1148.7 | 2026-08-29T20:19:49
chip4 | chip4_0829_1816 | 28 | rung2_C+0.00 | 2 | 0 | 30 | -0.0186 | -0.0186 | 0.0186 | 2 | 1141 | 2026-08-29T20:19:49
chip4 | chip4_0829_1816 | 28 | rung2_C+0.00 | 2 | 0 | 30 | 0.0314 | 0.0314 | -0.0314 | 2 | 1135 | 2026-08-29T20:19:49
chip4 | chip4_0829_1816 | 28 | rung2_C+0.00 | 2 | 0 | 30 | 0.0814 | 0.0814 | -0.0814 | 2 | 1128.7 | 2026-08-29T20:19:49
chip4 | chip4_0829_1816 | 28 | rung2_C+0.00 | 2 | 0 | 30 | 0.1314 | 0.1314 | -0.1314 | 2 | 1126.7 | 2026-08-29T20:19:49
chip4 | chip4_0829_1816 | 28 | rung2_C+0.00 | 2 | 0 | 30 | 0.1814 | 0.1814 | -0.1814 | 2 | 1125 | 2026-08-29T20:19:49
chip4 | chip4_0829_1816 | 28 | rung2_C+0.00 | 2 | 0 | 30 | 0.2314 | 0.2314 | -0.2314 | 2 | 1126.7 | 2026-08-29T20:19:49
chip4 | chip4_0829_1816 | 28 | rung2_C+0.00 | 2 | 0 | 30 | 0.2814 | 0.2814 | -0.2814 | 2 | 1127.7 | 2026-08-29T20:19:49
chip4 | chip4_0829_1816 | 28 | rung2_C+0.00 | 2 | 0 | 30 | 0.3314 | 0.3314 | -0.3314 | 2 | 1132.7 | 2026-08-29T20:19:49
chip4 | chip4_0829_1816 | 28 | rung2_C+0.00 | 2 | 0 | 30 | 0.3814 | 0.3814 | -0.3814 | 2 | 1136.3 | 2026-08-29T20:19:49
chip4 | chip4_0829_1816 | 28 | rung2_C+0.00 | 2 | 0 | 30 | 0.4314 | 0.4314 | -0.4314 | 2 | 1145 | 2026-08-29T20:19:49
chip4 | chip4_0829_1816 | 28 | rung2_C+0.00 | 2 | 0 | 30 | 0.4814 | 0.4814 | -0.4814 | 2 | 1153 | 2026-08-29T20:19:49
chip4 | chip4_0829_1816 | 28 | rung2_C+0.00 | 2 | 0 | 30 | 0.5314 | 0.5314 | -0.5314 | 2 | 1164.7 | 2026-08-29T20:19:49
chip4 | chip4_0829_1816 | 28 | rung2_C+0.00 | 2 | 0 | 30 | 0.5814 | 0.5814 | -0.5814 | 2 | 1177 | 2026-08-29T20:19:49
chip4 | chip4_0829_1816 | 28 | rung2_C+0.00 | 2 | 0 | 30 | 0.6314 | 0.6314 | -0.6314 | 2 | 1192 | 2026-08-29T20:19:49
chip4 | chip4_0829_1816 | 28 | rung2_C+0.00 | 2 | 0 | 30 | 0.6814 | 0.6814 | -0.6814 | 2 | 1210.3 | 2026-08-29T20:19:49
chip4 | chip4_0829_1816 | 28 | rung2_C+0.00 | 2 | 0 | 30 | 0.7314 | 0.7314 | -0.7314 | 2 | 1227.7 | 2026-08-29T20:19:49
chip4 | chip4_0829_1816 | 28 | rung2_C+0.00 | 2 | 0 | 30 | 0.7814 | 0.7814 | -0.7814 | 2 | 1247.3 | 2026-08-29T20:19:49
chip4 | chip4_0829_1816 | 29 | rung2_C+0.00 | 2 | 0 | 100 | -0.415 | -0.415 | 0.415 | 2 | 1231.3 | 2026-08-29T20:23:33
chip4 | chip4_0829_1816 | 29 | rung2_C+0.00 | 2 | 0 | 100 | -0.365 | -0.365 | 0.365 | 2 | 1216 | 2026-08-29T20:23:33
chip4 | chip4_0829_1816 | 29 | rung2_C+0.00 | 2 | 0 | 100 | -0.315 | -0.315 | 0.315 | 2 | 1201 | 2026-08-29T20:23:33
chip4 | chip4_0829_1816 | 29 | rung2_C+0.00 | 2 | 0 | 100 | -0.265 | -0.265 | 0.265 | 2 | 1187 | 2026-08-29T20:23:33
chip4 | chip4_0829_1816 | 29 | rung2_C+0.00 | 2 | 0 | 100 | -0.215 | -0.215 | 0.215 | 2 | 1174.7 | 2026-08-29T20:23:33
chip4 | chip4_0829_1816 | 29 | rung2_C+0.00 | 2 | 0 | 100 | -0.165 | -0.165 | 0.165 | 2 | 1161.7 | 2026-08-29T20:23:33
chip4 | chip4_0829_1816 | 29 | rung2_C+0.00 | 2 | 0 | 100 | -0.115 | -0.115 | 0.115 | 2 | 1152 | 2026-08-29T20:23:33
chip4 | chip4_0829_1816 | 29 | rung2_C+0.00 | 2 | 0 | 100 | -0.065 | -0.065 | 0.065 | 2 | 1143 | 2026-08-29T20:23:33
chip4 | chip4_0829_1816 | 29 | rung2_C+0.00 | 2 | 0 | 100 | -0.015 | -0.015 | 0.015 | 2 | 1136 | 2026-08-29T20:23:33
chip4 | chip4_0829_1816 | 29 | rung2_C+0.00 | 2 | 0 | 100 | 0.035 | 0.035 | -0.035 | 2 | 1129.7 | 2026-08-29T20:23:33
chip4 | chip4_0829_1816 | 29 | rung2_C+0.00 | 2 | 0 | 100 | 0.085 | 0.085 | -0.085 | 2 | 1126.7 | 2026-08-29T20:23:33
chip4 | chip4_0829_1816 | 29 | rung2_C+0.00 | 2 | 0 | 100 | 0.135 | 0.135 | -0.135 | 2 | 1122.3 | 2026-08-29T20:23:33
chip4 | chip4_0829_1816 | 29 | rung2_C+0.00 | 2 | 0 | 100 | 0.185 | 0.185 | -0.185 | 2 | 1121.7 | 2026-08-29T20:23:33
chip4 | chip4_0829_1816 | 29 | rung2_C+0.00 | 2 | 0 | 100 | 0.235 | 0.235 | -0.235 | 2 | 1121 | 2026-08-29T20:23:33
chip4 | chip4_0829_1816 | 29 | rung2_C+0.00 | 2 | 0 | 100 | 0.285 | 0.285 | -0.285 | 2 | 1125.3 | 2026-08-29T20:23:33
chip4 | chip4_0829_1816 | 29 | rung2_C+0.00 | 2 | 0 | 100 | 0.335 | 0.335 | -0.335 | 2 | 1127.7 | 2026-08-29T20:23:33
chip4 | chip4_0829_1816 | 29 | rung2_C+0.00 | 2 | 0 | 100 | 0.385 | 0.385 | -0.385 | 2 | 1132.7 | 2026-08-29T20:23:33
chip4 | chip4_0829_1816 | 29 | rung2_C+0.00 | 2 | 0 | 100 | 0.435 | 0.435 | -0.435 | 2 | 1140.3 | 2026-08-29T20:23:33
chip4 | chip4_0829_1816 | 29 | rung2_C+0.00 | 2 | 0 | 100 | 0.485 | 0.485 | -0.485 | 2 | 1151 | 2026-08-29T20:23:33
chip4 | chip4_0829_1816 | 29 | rung2_C+0.00 | 2 | 0 | 100 | 0.535 | 0.535 | -0.535 | 2 | 1161.7 | 2026-08-29T20:23:33
chip4 | chip4_0829_1816 | 29 | rung2_C+0.00 | 2 | 0 | 100 | 0.585 | 0.585 | -0.585 | 2 | 1174 | 2026-08-29T20:23:33
chip4 | chip4_0829_1816 | 29 | rung2_C+0.00 | 2 | 0 | 100 | 0.635 | 0.635 | -0.635 | 2 | 1188.7 | 2026-08-29T20:23:33
chip4 | chip4_0829_1816 | 29 | rung2_C+0.00 | 2 | 0 | 100 | 0.685 | 0.685 | -0.685 | 2 | 1206.7 | 2026-08-29T20:23:33
chip4 | chip4_0829_1816 | 29 | rung2_C+0.00 | 2 | 0 | 100 | 0.735 | 0.735 | -0.735 | 2 | 1223.3 | 2026-08-29T20:23:33
chip4 | chip4_0829_1816 | 29 | rung2_C+0.00 | 2 | 0 | 100 | 0.785 | 0.785 | -0.785 | 2 | 1244.7 | 2026-08-29T20:23:33
chip4 | chip4_0829_1816 | 30 | rung2_C+0.00 | 2 | 0 | 300 | -0.4148 | -0.4148 | 0.4148 | 2 | 1226.7 | 2026-08-29T20:33:32
chip4 | chip4_0829_1816 | 30 | rung2_C+0.00 | 2 | 0 | 300 | -0.3648 | -0.3648 | 0.3648 | 2 | 1210.7 | 2026-08-29T20:33:32
chip4 | chip4_0829_1816 | 30 | rung2_C+0.00 | 2 | 0 | 300 | -0.3148 | -0.3148 | 0.3148 | 2 | 1196.7 | 2026-08-29T20:33:32
chip4 | chip4_0829_1816 | 30 | rung2_C+0.00 | 2 | 0 | 300 | -0.2648 | -0.2648 | 0.2648 | 2 | 1183 | 2026-08-29T20:33:32
chip4 | chip4_0829_1816 | 30 | rung2_C+0.00 | 2 | 0 | 300 | -0.2148 | -0.2148 | 0.2148 | 2 | 1168.7 | 2026-08-29T20:33:32
chip4 | chip4_0829_1816 | 30 | rung2_C+0.00 | 2 | 0 | 300 | -0.1648 | -0.1648 | 0.1648 | 2 | 1159 | 2026-08-29T20:33:32
chip4 | chip4_0829_1816 | 30 | rung2_C+0.00 | 2 | 0 | 300 | -0.1148 | -0.1148 | 0.1148 | 2 | 1148.7 | 2026-08-29T20:33:32
chip4 | chip4_0829_1816 | 30 | rung2_C+0.00 | 2 | 0 | 300 | -0.0648 | -0.0648 | 0.0648 | 2 | 1139 | 2026-08-29T20:33:32
chip4 | chip4_0829_1816 | 30 | rung2_C+0.00 | 2 | 0 | 300 | -0.0148 | -0.0148 | 0.0148 | 2 | 1132.7 | 2026-08-29T20:33:32
chip4 | chip4_0829_1816 | 30 | rung2_C+0.00 | 2 | 0 | 300 | 0.0352 | 0.0352 | -0.0352 | 2 | 1127 | 2026-08-29T20:33:32
chip4 | chip4_0829_1816 | 30 | rung2_C+0.00 | 2 | 0 | 300 | 0.0852 | 0.0852 | -0.0852 | 2 | 1121 | 2026-08-29T20:33:32
chip4 | chip4_0829_1816 | 30 | rung2_C+0.00 | 2 | 0 | 300 | 0.1352 | 0.1352 | -0.1352 | 2 | 1119.7 | 2026-08-29T20:33:32
chip4 | chip4_0829_1816 | 30 | rung2_C+0.00 | 2 | 0 | 300 | 0.1852 | 0.1852 | -0.1852 | 2 | 1119 | 2026-08-29T20:33:32
chip4 | chip4_0829_1816 | 30 | rung2_C+0.00 | 2 | 0 | 300 | 0.2352 | 0.2352 | -0.2352 | 2 | 1119.3 | 2026-08-29T20:33:32
chip4 | chip4_0829_1816 | 30 | rung2_C+0.00 | 2 | 0 | 300 | 0.2852 | 0.2852 | -0.2852 | 2 | 1121 | 2026-08-29T20:33:32
chip4 | chip4_0829_1816 | 30 | rung2_C+0.00 | 2 | 0 | 300 | 0.3352 | 0.3352 | -0.3352 | 2 | 1126 | 2026-08-29T20:33:32
chip4 | chip4_0829_1816 | 30 | rung2_C+0.00 | 2 | 0 | 300 | 0.3852 | 0.3852 | -0.3852 | 2 | 1131.7 | 2026-08-29T20:33:32
chip4 | chip4_0829_1816 | 30 | rung2_C+0.00 | 2 | 0 | 300 | 0.4352 | 0.4352 | -0.4352 | 2 | 1137.7 | 2026-08-29T20:33:32
chip4 | chip4_0829_1816 | 30 | rung2_C+0.00 | 2 | 0 | 300 | 0.4852 | 0.4852 | -0.4852 | 2 | 1148.3 | 2026-08-29T20:33:32
chip4 | chip4_0829_1816 | 30 | rung2_C+0.00 | 2 | 0 | 300 | 0.5352 | 0.5352 | -0.5352 | 2 | 1158.7 | 2026-08-29T20:33:32
chip4 | chip4_0829_1816 | 30 | rung2_C+0.00 | 2 | 0 | 300 | 0.5852 | 0.5852 | -0.5852 | 2 | 1170 | 2026-08-29T20:33:32
chip4 | chip4_0829_1816 | 30 | rung2_C+0.00 | 2 | 0 | 300 | 0.6352 | 0.6352 | -0.6352 | 2 | 1184 | 2026-08-29T20:33:32
chip4 | chip4_0829_1816 | 30 | rung2_C+0.00 | 2 | 0 | 300 | 0.6852 | 0.6852 | -0.6852 | 2 | 1201 | 2026-08-29T20:33:32
chip4 | chip4_0829_1816 | 30 | rung2_C+0.00 | 2 | 0 | 300 | 0.7352 | 0.7352 | -0.7352 | 2 | 1218.3 | 2026-08-29T20:33:32
chip4 | chip4_0829_1816 | 30 | rung2_C+0.00 | 2 | 0 | 300 | 0.7852 | 0.7852 | -0.7852 | 2 | 1239.7 | 2026-08-29T20:33:32
chip4 | chip4_0829_1816 | 31 | rung2_C+0.00 | 2 | 0 | 1000 | -0.4166 | -0.4166 | 0.4166 | 2 | 1211.7 | 2026-08-29T21:07:30
chip4 | chip4_0829_1816 | 31 | rung2_C+0.00 | 2 | 0 | 1000 | -0.3666 | -0.3666 | 0.3666 | 2 | 1196 | 2026-08-29T21:07:30
chip4 | chip4_0829_1816 | 31 | rung2_C+0.00 | 2 | 0 | 1000 | -0.3166 | -0.3166 | 0.3166 | 2 | 1181.7 | 2026-08-29T21:07:30
chip4 | chip4_0829_1816 | 31 | rung2_C+0.00 | 2 | 0 | 1000 | -0.2666 | -0.2666 | 0.2666 | 2 | 1167 | 2026-08-29T21:07:30
chip4 | chip4_0829_1816 | 31 | rung2_C+0.00 | 2 | 0 | 1000 | -0.2166 | -0.2166 | 0.2166 | 2 | 1153.7 | 2026-08-29T21:07:30
chip4 | chip4_0829_1816 | 31 | rung2_C+0.00 | 2 | 0 | 1000 | -0.1666 | -0.1666 | 0.1666 | 2 | 1142.7 | 2026-08-29T21:07:30
chip4 | chip4_0829_1816 | 31 | rung2_C+0.00 | 2 | 0 | 1000 | -0.1166 | -0.1166 | 0.1166 | 2 | 1134 | 2026-08-29T21:07:30
chip4 | chip4_0829_1816 | 31 | rung2_C+0.00 | 2 | 0 | 1000 | -0.0666 | -0.0666 | 0.0666 | 2 | 1123.3 | 2026-08-29T21:07:30
chip4 | chip4_0829_1816 | 31 | rung2_C+0.00 | 2 | 0 | 1000 | -0.0166 | -0.0166 | 0.0166 | 2 | 1118.3 | 2026-08-29T21:07:30
chip4 | chip4_0829_1816 | 31 | rung2_C+0.00 | 2 | 0 | 1000 | 0.0334 | 0.0334 | -0.0334 | 2 | 1111.3 | 2026-08-29T21:07:30
chip4 | chip4_0829_1816 | 31 | rung2_C+0.00 | 2 | 0 | 1000 | 0.0834 | 0.0834 | -0.0834 | 2 | 1106.7 | 2026-08-29T21:07:30
chip4 | chip4_0829_1816 | 31 | rung2_C+0.00 | 2 | 0 | 1000 | 0.1334 | 0.1334 | -0.1334 | 2 | 1103.3 | 2026-08-29T21:07:30
chip4 | chip4_0829_1816 | 31 | rung2_C+0.00 | 2 | 0 | 1000 | 0.1834 | 0.1834 | -0.1834 | 2 | 1103 | 2026-08-29T21:07:30
chip4 | chip4_0829_1816 | 31 | rung2_C+0.00 | 2 | 0 | 1000 | 0.2334 | 0.2334 | -0.2334 | 2 | 1103 | 2026-08-29T21:07:30
chip4 | chip4_0829_1816 | 31 | rung2_C+0.00 | 2 | 0 | 1000 | 0.2834 | 0.2834 | -0.2834 | 2 | 1105.7 | 2026-08-29T21:07:30
chip4 | chip4_0829_1816 | 31 | rung2_C+0.00 | 2 | 0 | 1000 | 0.3334 | 0.3334 | -0.3334 | 2 | 1111 | 2026-08-29T21:07:30
chip4 | chip4_0829_1816 | 31 | rung2_C+0.00 | 2 | 0 | 1000 | 0.3834 | 0.3834 | -0.3834 | 2 | 1116 | 2026-08-29T21:07:30
chip4 | chip4_0829_1816 | 31 | rung2_C+0.00 | 2 | 0 | 1000 | 0.4334 | 0.4334 | -0.4334 | 2 | 1125 | 2026-08-29T21:07:30
chip4 | chip4_0829_1816 | 31 | rung2_C+0.00 | 2 | 0 | 1000 | 0.4834 | 0.4834 | -0.4834 | 2 | 1133.3 | 2026-08-29T21:07:30
chip4 | chip4_0829_1816 | 31 | rung2_C+0.00 | 2 | 0 | 1000 | 0.5334 | 0.5334 | -0.5334 | 2 | 1144 | 2026-08-29T21:07:30
chip4 | chip4_0829_1816 | 31 | rung2_C+0.00 | 2 | 0 | 1000 | 0.5834 | 0.5834 | -0.5834 | 2 | 1156.3 | 2026-08-29T21:07:30
chip4 | chip4_0829_1816 | 31 | rung2_C+0.00 | 2 | 0 | 1000 | 0.6334 | 0.6334 | -0.6334 | 2 | 1169.7 | 2026-08-29T21:07:30
chip4 | chip4_0829_1816 | 31 | rung2_C+0.00 | 2 | 0 | 1000 | 0.6834 | 0.6834 | -0.6834 | 2 | 1186.3 | 2026-08-29T21:07:30
chip4 | chip4_0829_1816 | 31 | rung2_C+0.00 | 2 | 0 | 1000 | 0.7334 | 0.7334 | -0.7334 | 2 | 1207 | 2026-08-29T21:07:30
chip4 | chip4_0829_1816 | 31 | rung2_C+0.00 | 2 | 0 | 1000 | 0.7834 | 0.7834 | -0.7834 | 2 | 1227.3 | 2026-08-29T21:07:30
chip4 | chip4_0829_1816 | 32 | move_to_3 | 2 | 0 | 1000 | -0.4203 | -0.4203 | 0.4203 | 2 | 1144.7 | 2026-08-29T21:13:50
chip4 | chip4_0829_1816 | 32 | move_to_3 | 2 | 0 | 1000 | -0.3703 | -0.3703 | 0.3703 | 2 | 1138 | 2026-08-29T21:13:50
chip4 | chip4_0829_1816 | 32 | move_to_3 | 2 | 0 | 1000 | -0.3203 | -0.3203 | 0.3203 | 2 | 1132.7 | 2026-08-29T21:13:50
chip4 | chip4_0829_1816 | 32 | move_to_3 | 2 | 0 | 1000 | -0.2703 | -0.2703 | 0.2703 | 2 | 1125.7 | 2026-08-29T21:13:50
chip4 | chip4_0829_1816 | 32 | move_to_3 | 2 | 0 | 1000 | -0.2203 | -0.2203 | 0.2203 | 2 | 1121 | 2026-08-29T21:13:50
chip4 | chip4_0829_1816 | 32 | move_to_3 | 2 | 0 | 1000 | -0.1703 | -0.1703 | 0.1703 | 2 | 1117.7 | 2026-08-29T21:13:50
chip4 | chip4_0829_1816 | 32 | move_to_3 | 2 | 0 | 1000 | -0.1203 | -0.1203 | 0.1203 | 2 | 1114.7 | 2026-08-29T21:13:50
chip4 | chip4_0829_1816 | 32 | move_to_3 | 2 | 0 | 1000 | -0.0703 | -0.0703 | 0.0703 | 2 | 1113.3 | 2026-08-29T21:13:50
chip4 | chip4_0829_1816 | 32 | move_to_3 | 2 | 0 | 1000 | -0.0203 | -0.0203 | 0.0203 | 2 | 1112.3 | 2026-08-29T21:13:50
chip4 | chip4_0829_1816 | 32 | move_to_3 | 2 | 0 | 1000 | 0.0297 | 0.0297 | -0.0297 | 2 | 1114 | 2026-08-29T21:13:50
chip4 | chip4_0829_1816 | 32 | move_to_3 | 2 | 0 | 1000 | 0.0797 | 0.0797 | -0.0797 | 2 | 1116.7 | 2026-08-29T21:13:50
chip4 | chip4_0829_1816 | 32 | move_to_3 | 2 | 0 | 1000 | 0.1297 | 0.1297 | -0.1297 | 2 | 1120 | 2026-08-29T21:13:50
chip4 | chip4_0829_1816 | 32 | move_to_3 | 2 | 0 | 1000 | 0.1797 | 0.1797 | -0.1797 | 2 | 1126.7 | 2026-08-29T21:13:50
chip4 | chip4_0829_1816 | 32 | move_to_3 | 2 | 0 | 1000 | 0.2297 | 0.2297 | -0.2297 | 2 | 1135 | 2026-08-29T21:13:50
chip4 | chip4_0829_1816 | 32 | move_to_3 | 2 | 0 | 1000 | 0.2797 | 0.2797 | -0.2797 | 2 | 1143 | 2026-08-29T21:13:50
chip4 | chip4_0829_1816 | 32 | move_to_3 | 2 | 0 | 1000 | 0.3297 | 0.3297 | -0.3297 | 2 | 1151.7 | 2026-08-29T21:13:50
chip4 | chip4_0829_1816 | 32 | move_to_3 | 2 | 0 | 1000 | 0.3797 | 0.3797 | -0.3797 | 2 | 1164.7 | 2026-08-29T21:13:50
chip4 | chip4_0829_1816 | 32 | move_to_3 | 2 | 0 | 1000 | 0.4297 | 0.4297 | -0.4297 | 2 | 1179.7 | 2026-08-29T21:13:50
chip4 | chip4_0829_1816 | 32 | move_to_3 | 2 | 0 | 1000 | 0.4797 | 0.4797 | -0.4797 | 2 | 1195 | 2026-08-29T21:13:50
chip4 | chip4_0829_1816 | 32 | move_to_3 | 2 | 0 | 1000 | 0.5297 | 0.5297 | -0.5297 | 2 | 1212.3 | 2026-08-29T21:13:50
chip4 | chip4_0829_1816 | 32 | move_to_3 | 2 | 0 | 1000 | 0.5797 | 0.5797 | -0.5797 | 2 | 1231 | 2026-08-29T21:13:50
chip4 | chip4_0829_1816 | 32 | move_to_3 | 2 | 0 | 1000 | 0.6297 | 0.6297 | -0.6297 | 2 | 1252 | 2026-08-29T21:13:50
chip4 | chip4_0829_1816 | 32 | move_to_3 | 2 | 0 | 1000 | 0.6797 | 0.6797 | -0.6797 | 2 | 1273.3 | 2026-08-29T21:13:50
chip4 | chip4_0829_1816 | 32 | move_to_3 | 2 | 0 | 1000 | 0.7297 | 0.7297 | -0.7297 | 2 | 1298.3 | 2026-08-29T21:13:50
chip4 | chip4_0829_1816 | 32 | move_to_3 | 2 | 0 | 1000 | 0.7797 | 0.7797 | -0.7797 | 2 | 1325.7 | 2026-08-29T21:13:50
chip4 | chip4_0829_1816 | 33 | rung3_C+0.00 | 3 | 0 | 0 | -0.659 | -0.659 | 0.659 | 2 | 1303.7 | 2026-08-29T21:14:12
chip4 | chip4_0829_1816 | 33 | rung3_C+0.00 | 3 | 0 | 0 | -0.609 | -0.609 | 0.609 | 2 | 1289.7 | 2026-08-29T21:14:12
chip4 | chip4_0829_1816 | 33 | rung3_C+0.00 | 3 | 0 | 0 | -0.559 | -0.559 | 0.559 | 2 | 1276.3 | 2026-08-29T21:14:12
chip4 | chip4_0829_1816 | 33 | rung3_C+0.00 | 3 | 0 | 0 | -0.509 | -0.509 | 0.509 | 2 | 1262 | 2026-08-29T21:14:12
chip4 | chip4_0829_1816 | 33 | rung3_C+0.00 | 3 | 0 | 0 | -0.459 | -0.459 | 0.459 | 2 | 1249.3 | 2026-08-29T21:14:12
chip4 | chip4_0829_1816 | 33 | rung3_C+0.00 | 3 | 0 | 0 | -0.409 | -0.409 | 0.409 | 2 | 1236.3 | 2026-08-29T21:14:12
chip4 | chip4_0829_1816 | 33 | rung3_C+0.00 | 3 | 0 | 0 | -0.359 | -0.359 | 0.359 | 2 | 1223.3 | 2026-08-29T21:14:12
chip4 | chip4_0829_1816 | 33 | rung3_C+0.00 | 3 | 0 | 0 | -0.309 | -0.309 | 0.309 | 2 | 1215 | 2026-08-29T21:14:12
chip4 | chip4_0829_1816 | 33 | rung3_C+0.00 | 3 | 0 | 0 | -0.259 | -0.259 | 0.259 | 2 | 1204 | 2026-08-29T21:14:12
chip4 | chip4_0829_1816 | 33 | rung3_C+0.00 | 3 | 0 | 0 | -0.209 | -0.209 | 0.209 | 2 | 1196 | 2026-08-29T21:14:12
chip4 | chip4_0829_1816 | 33 | rung3_C+0.00 | 3 | 0 | 0 | -0.159 | -0.159 | 0.159 | 2 | 1188.7 | 2026-08-29T21:14:12
chip4 | chip4_0829_1816 | 33 | rung3_C+0.00 | 3 | 0 | 0 | -0.109 | -0.109 | 0.109 | 2 | 1182.7 | 2026-08-29T21:14:12
chip4 | chip4_0829_1816 | 33 | rung3_C+0.00 | 3 | 0 | 0 | -0.059 | -0.059 | 0.059 | 2 | 1177.7 | 2026-08-29T21:14:12
chip4 | chip4_0829_1816 | 33 | rung3_C+0.00 | 3 | 0 | 0 | -0.009 | -0.009 | 0.009 | 2 | 1175.7 | 2026-08-29T21:14:12
chip4 | chip4_0829_1816 | 33 | rung3_C+0.00 | 3 | 0 | 0 | 0.041 | 0.041 | -0.041 | 2 | 1174 | 2026-08-29T21:14:12
chip4 | chip4_0829_1816 | 33 | rung3_C+0.00 | 3 | 0 | 0 | 0.091 | 0.091 | -0.091 | 2 | 1173.3 | 2026-08-29T21:14:12
chip4 | chip4_0829_1816 | 33 | rung3_C+0.00 | 3 | 0 | 0 | 0.141 | 0.141 | -0.141 | 2 | 1175 | 2026-08-29T21:14:12
chip4 | chip4_0829_1816 | 33 | rung3_C+0.00 | 3 | 0 | 0 | 0.191 | 0.191 | -0.191 | 2 | 1177.7 | 2026-08-29T21:14:12
chip4 | chip4_0829_1816 | 33 | rung3_C+0.00 | 3 | 0 | 0 | 0.241 | 0.241 | -0.241 | 2 | 1181.7 | 2026-08-29T21:14:12
chip4 | chip4_0829_1816 | 33 | rung3_C+0.00 | 3 | 0 | 0 | 0.291 | 0.291 | -0.291 | 2 | 1187.7 | 2026-08-29T21:14:12
chip4 | chip4_0829_1816 | 33 | rung3_C+0.00 | 3 | 0 | 0 | 0.341 | 0.341 | -0.341 | 2 | 1196 | 2026-08-29T21:14:12
chip4 | chip4_0829_1816 | 33 | rung3_C+0.00 | 3 | 0 | 0 | 0.391 | 0.391 | -0.391 | 2 | 1206.7 | 2026-08-29T21:14:12
chip4 | chip4_0829_1816 | 33 | rung3_C+0.00 | 3 | 0 | 0 | 0.441 | 0.441 | -0.441 | 2 | 1216.3 | 2026-08-29T21:14:12
chip4 | chip4_0829_1816 | 33 | rung3_C+0.00 | 3 | 0 | 0 | 0.491 | 0.491 | -0.491 | 2 | 1230.7 | 2026-08-29T21:14:12
chip4 | chip4_0829_1816 | 33 | rung3_C+0.00 | 3 | 0 | 0 | 0.541 | 0.541 | -0.541 | 2 | 1244.7 | 2026-08-29T21:14:12
chip4 | chip4_0829_1816 | 34 | rung3_C+0.00 | 3 | 0 | 0 | -0.5421 | -0.5421 | 0.5421 | 2 | 1308.3 | 2026-08-29T21:14:34
chip4 | chip4_0829_1816 | 34 | rung3_C+0.00 | 3 | 0 | 0 | -0.4921 | -0.4921 | 0.4921 | 2 | 1293 | 2026-08-29T21:14:34
chip4 | chip4_0829_1816 | 34 | rung3_C+0.00 | 3 | 0 | 0 | -0.4421 | -0.4421 | 0.4421 | 2 | 1278.7 | 2026-08-29T21:14:34
chip4 | chip4_0829_1816 | 34 | rung3_C+0.00 | 3 | 0 | 0 | -0.3921 | -0.3921 | 0.3921 | 2 | 1263.7 | 2026-08-29T21:14:34
chip4 | chip4_0829_1816 | 34 | rung3_C+0.00 | 3 | 0 | 0 | -0.3421 | -0.3421 | 0.3421 | 2 | 1251.3 | 2026-08-29T21:14:34
chip4 | chip4_0829_1816 | 34 | rung3_C+0.00 | 3 | 0 | 0 | -0.2921 | -0.2921 | 0.2921 | 2 | 1239.7 | 2026-08-29T21:14:34
chip4 | chip4_0829_1816 | 34 | rung3_C+0.00 | 3 | 0 | 0 | -0.2421 | -0.2421 | 0.2421 | 2 | 1229.7 | 2026-08-29T21:14:34
chip4 | chip4_0829_1816 | 34 | rung3_C+0.00 | 3 | 0 | 0 | -0.1921 | -0.1921 | 0.1921 | 2 | 1219.3 | 2026-08-29T21:14:34
chip4 | chip4_0829_1816 | 34 | rung3_C+0.00 | 3 | 0 | 0 | -0.1421 | -0.1421 | 0.1421 | 2 | 1211.7 | 2026-08-29T21:14:34
chip4 | chip4_0829_1816 | 34 | rung3_C+0.00 | 3 | 0 | 0 | -0.0921 | -0.0921 | 0.0921 | 2 | 1205.3 | 2026-08-29T21:14:34
chip4 | chip4_0829_1816 | 34 | rung3_C+0.00 | 3 | 0 | 0 | -0.0421 | -0.0421 | 0.0421 | 2 | 1199.7 | 2026-08-29T21:14:34
chip4 | chip4_0829_1816 | 34 | rung3_C+0.00 | 3 | 0 | 0 | 0.0079 | 0.0079 | -0.0079 | 2 | 1195 | 2026-08-29T21:14:34
chip4 | chip4_0829_1816 | 34 | rung3_C+0.00 | 3 | 0 | 0 | 0.0579 | 0.0579 | -0.0579 | 2 | 1192.3 | 2026-08-29T21:14:34
chip4 | chip4_0829_1816 | 34 | rung3_C+0.00 | 3 | 0 | 0 | 0.1079 | 0.1079 | -0.1079 | 2 | 1191.3 | 2026-08-29T21:14:34
chip4 | chip4_0829_1816 | 34 | rung3_C+0.00 | 3 | 0 | 0 | 0.1579 | 0.1579 | -0.1579 | 2 | 1192 | 2026-08-29T21:14:34
chip4 | chip4_0829_1816 | 34 | rung3_C+0.00 | 3 | 0 | 0 | 0.2079 | 0.2079 | -0.2079 | 2 | 1196 | 2026-08-29T21:14:34
chip4 | chip4_0829_1816 | 34 | rung3_C+0.00 | 3 | 0 | 0 | 0.2579 | 0.2579 | -0.2579 | 2 | 1199.7 | 2026-08-29T21:14:34
chip4 | chip4_0829_1816 | 34 | rung3_C+0.00 | 3 | 0 | 0 | 0.3079 | 0.3079 | -0.3079 | 2 | 1205.3 | 2026-08-29T21:14:34
chip4 | chip4_0829_1816 | 34 | rung3_C+0.00 | 3 | 0 | 0 | 0.3579 | 0.3579 | -0.3579 | 2 | 1213.7 | 2026-08-29T21:14:34
chip4 | chip4_0829_1816 | 34 | rung3_C+0.00 | 3 | 0 | 0 | 0.4079 | 0.4079 | -0.4079 | 2 | 1222 | 2026-08-29T21:14:34
chip4 | chip4_0829_1816 | 34 | rung3_C+0.00 | 3 | 0 | 0 | 0.4579 | 0.4579 | -0.4579 | 2 | 1231.7 | 2026-08-29T21:14:34
chip4 | chip4_0829_1816 | 34 | rung3_C+0.00 | 3 | 0 | 0 | 0.5079 | 0.5079 | -0.5079 | 2 | 1245.7 | 2026-08-29T21:14:34
chip4 | chip4_0829_1816 | 34 | rung3_C+0.00 | 3 | 0 | 0 | 0.5579 | 0.5579 | -0.5579 | 2 | 1257.7 | 2026-08-29T21:14:34
chip4 | chip4_0829_1816 | 34 | rung3_C+0.00 | 3 | 0 | 0 | 0.6079 | 0.6079 | -0.6079 | 2 | 1277 | 2026-08-29T21:14:34
chip4 | chip4_0829_1816 | 34 | rung3_C+0.00 | 3 | 0 | 0 | 0.6579 | 0.6579 | -0.6579 | 2 | 1293.3 | 2026-08-29T21:14:34
chip4 | chip4_0829_1816 | 35 | rung3_C+0.00 | 3 | 0 | 1 | -0.5037 | -0.5037 | 0.5037 | 2 | 1294 | 2026-08-29T21:14:59
chip4 | chip4_0829_1816 | 35 | rung3_C+0.00 | 3 | 0 | 1 | -0.4537 | -0.4537 | 0.4537 | 2 | 1279 | 2026-08-29T21:14:59
chip4 | chip4_0829_1816 | 35 | rung3_C+0.00 | 3 | 0 | 1 | -0.4037 | -0.4037 | 0.4037 | 2 | 1264.3 | 2026-08-29T21:14:59
chip4 | chip4_0829_1816 | 35 | rung3_C+0.00 | 3 | 0 | 1 | -0.3537 | -0.3537 | 0.3537 | 2 | 1251 | 2026-08-29T21:14:59
chip4 | chip4_0829_1816 | 35 | rung3_C+0.00 | 3 | 0 | 1 | -0.3037 | -0.3037 | 0.3037 | 2 | 1240 | 2026-08-29T21:14:59
chip4 | chip4_0829_1816 | 35 | rung3_C+0.00 | 3 | 0 | 1 | -0.2537 | -0.2537 | 0.2537 | 2 | 1230.3 | 2026-08-29T21:14:59
chip4 | chip4_0829_1816 | 35 | rung3_C+0.00 | 3 | 0 | 1 | -0.2037 | -0.2037 | 0.2037 | 2 | 1218 | 2026-08-29T21:14:59
chip4 | chip4_0829_1816 | 35 | rung3_C+0.00 | 3 | 0 | 1 | -0.1537 | -0.1537 | 0.1537 | 2 | 1211.3 | 2026-08-29T21:14:59
chip4 | chip4_0829_1816 | 35 | rung3_C+0.00 | 3 | 0 | 1 | -0.1037 | -0.1037 | 0.1037 | 2 | 1205.7 | 2026-08-29T21:14:59
chip4 | chip4_0829_1816 | 35 | rung3_C+0.00 | 3 | 0 | 1 | -0.0537 | -0.0537 | 0.0537 | 2 | 1199 | 2026-08-29T21:14:59
chip4 | chip4_0829_1816 | 35 | rung3_C+0.00 | 3 | 0 | 1 | -0.0037 | -0.0037 | 0.0037 | 2 | 1195.7 | 2026-08-29T21:14:59
chip4 | chip4_0829_1816 | 35 | rung3_C+0.00 | 3 | 0 | 1 | 0.0463 | 0.0463 | -0.0463 | 2 | 1191 | 2026-08-29T21:14:59
chip4 | chip4_0829_1816 | 35 | rung3_C+0.00 | 3 | 0 | 1 | 0.0963 | 0.0963 | -0.0963 | 2 | 1189.3 | 2026-08-29T21:14:59
chip4 | chip4_0829_1816 | 35 | rung3_C+0.00 | 3 | 0 | 1 | 0.1463 | 0.1463 | -0.1463 | 2 | 1191.3 | 2026-08-29T21:14:59
chip4 | chip4_0829_1816 | 35 | rung3_C+0.00 | 3 | 0 | 1 | 0.1963 | 0.1963 | -0.1963 | 2 | 1191.3 | 2026-08-29T21:14:59
chip4 | chip4_0829_1816 | 35 | rung3_C+0.00 | 3 | 0 | 1 | 0.2463 | 0.2463 | -0.2463 | 2 | 1196.7 | 2026-08-29T21:14:59
chip4 | chip4_0829_1816 | 35 | rung3_C+0.00 | 3 | 0 | 1 | 0.2963 | 0.2963 | -0.2963 | 2 | 1201.3 | 2026-08-29T21:14:59
chip4 | chip4_0829_1816 | 35 | rung3_C+0.00 | 3 | 0 | 1 | 0.3463 | 0.3463 | -0.3463 | 2 | 1208.3 | 2026-08-29T21:14:59
chip4 | chip4_0829_1816 | 35 | rung3_C+0.00 | 3 | 0 | 1 | 0.3963 | 0.3963 | -0.3963 | 2 | 1216 | 2026-08-29T21:14:59
chip4 | chip4_0829_1816 | 35 | rung3_C+0.00 | 3 | 0 | 1 | 0.4463 | 0.4463 | -0.4463 | 2 | 1227.7 | 2026-08-29T21:14:59
chip4 | chip4_0829_1816 | 35 | rung3_C+0.00 | 3 | 0 | 1 | 0.4963 | 0.4963 | -0.4963 | 2 | 1239.3 | 2026-08-29T21:14:59
chip4 | chip4_0829_1816 | 35 | rung3_C+0.00 | 3 | 0 | 1 | 0.5463 | 0.5463 | -0.5463 | 2 | 1253 | 2026-08-29T21:14:59
chip4 | chip4_0829_1816 | 35 | rung3_C+0.00 | 3 | 0 | 1 | 0.5963 | 0.5963 | -0.5963 | 2 | 1270.3 | 2026-08-29T21:14:59
chip4 | chip4_0829_1816 | 35 | rung3_C+0.00 | 3 | 0 | 1 | 0.6463 | 0.6463 | -0.6463 | 2 | 1287 | 2026-08-29T21:14:59
chip4 | chip4_0829_1816 | 35 | rung3_C+0.00 | 3 | 0 | 1 | 0.6963 | 0.6963 | -0.6963 | 2 | 1307 | 2026-08-29T21:14:59
chip4 | chip4_0829_1816 | 36 | rung3_C+0.00 | 3 | 0 | 3 | -0.5035 | -0.5035 | 0.5035 | 2 | 1292 | 2026-08-29T21:15:28
chip4 | chip4_0829_1816 | 36 | rung3_C+0.00 | 3 | 0 | 3 | -0.4535 | -0.4535 | 0.4535 | 2 | 1276.7 | 2026-08-29T21:15:28
chip4 | chip4_0829_1816 | 36 | rung3_C+0.00 | 3 | 0 | 3 | -0.4035 | -0.4035 | 0.4035 | 2 | 1263.3 | 2026-08-29T21:15:28
chip4 | chip4_0829_1816 | 36 | rung3_C+0.00 | 3 | 0 | 3 | -0.3535 | -0.3535 | 0.3535 | 2 | 1248.3 | 2026-08-29T21:15:28
chip4 | chip4_0829_1816 | 36 | rung3_C+0.00 | 3 | 0 | 3 | -0.3035 | -0.3035 | 0.3035 | 2 | 1237 | 2026-08-29T21:15:28
chip4 | chip4_0829_1816 | 36 | rung3_C+0.00 | 3 | 0 | 3 | -0.2535 | -0.2535 | 0.2535 | 2 | 1224.7 | 2026-08-29T21:15:28
chip4 | chip4_0829_1816 | 36 | rung3_C+0.00 | 3 | 0 | 3 | -0.2035 | -0.2035 | 0.2035 | 2 | 1216 | 2026-08-29T21:15:28
chip4 | chip4_0829_1816 | 36 | rung3_C+0.00 | 3 | 0 | 3 | -0.1535 | -0.1535 | 0.1535 | 2 | 1207.3 | 2026-08-29T21:15:28
chip4 | chip4_0829_1816 | 36 | rung3_C+0.00 | 3 | 0 | 3 | -0.1035 | -0.1035 | 0.1035 | 2 | 1200.7 | 2026-08-29T21:15:28
chip4 | chip4_0829_1816 | 36 | rung3_C+0.00 | 3 | 0 | 3 | -0.0535 | -0.0535 | 0.0535 | 2 | 1195.7 | 2026-08-29T21:15:28
chip4 | chip4_0829_1816 | 36 | rung3_C+0.00 | 3 | 0 | 3 | -0.0035 | -0.0035 | 0.0035 | 2 | 1190.7 | 2026-08-29T21:15:28
chip4 | chip4_0829_1816 | 36 | rung3_C+0.00 | 3 | 0 | 3 | 0.0465 | 0.0465 | -0.0465 | 2 | 1189.3 | 2026-08-29T21:15:28
chip4 | chip4_0829_1816 | 36 | rung3_C+0.00 | 3 | 0 | 3 | 0.0965 | 0.0965 | -0.0965 | 2 | 1187.3 | 2026-08-29T21:15:28
chip4 | chip4_0829_1816 | 36 | rung3_C+0.00 | 3 | 0 | 3 | 0.1465 | 0.1465 | -0.1465 | 2 | 1188 | 2026-08-29T21:15:28
chip4 | chip4_0829_1816 | 36 | rung3_C+0.00 | 3 | 0 | 3 | 0.1965 | 0.1965 | -0.1965 | 2 | 1190.7 | 2026-08-29T21:15:28
chip4 | chip4_0829_1816 | 36 | rung3_C+0.00 | 3 | 0 | 3 | 0.2465 | 0.2465 | -0.2465 | 2 | 1193.7 | 2026-08-29T21:15:28
chip4 | chip4_0829_1816 | 36 | rung3_C+0.00 | 3 | 0 | 3 | 0.2965 | 0.2965 | -0.2965 | 2 | 1200 | 2026-08-29T21:15:28
chip4 | chip4_0829_1816 | 36 | rung3_C+0.00 | 3 | 0 | 3 | 0.3465 | 0.3465 | -0.3465 | 2 | 1207.3 | 2026-08-29T21:15:28
chip4 | chip4_0829_1816 | 36 | rung3_C+0.00 | 3 | 0 | 3 | 0.3965 | 0.3965 | -0.3965 | 2 | 1215.3 | 2026-08-29T21:15:28
chip4 | chip4_0829_1816 | 36 | rung3_C+0.00 | 3 | 0 | 3 | 0.4465 | 0.4465 | -0.4465 | 2 | 1226.7 | 2026-08-29T21:15:28
chip4 | chip4_0829_1816 | 36 | rung3_C+0.00 | 3 | 0 | 3 | 0.4965 | 0.4965 | -0.4965 | 2 | 1239.3 | 2026-08-29T21:15:28
chip4 | chip4_0829_1816 | 36 | rung3_C+0.00 | 3 | 0 | 3 | 0.5465 | 0.5465 | -0.5465 | 2 | 1252 | 2026-08-29T21:15:28
chip4 | chip4_0829_1816 | 36 | rung3_C+0.00 | 3 | 0 | 3 | 0.5965 | 0.5965 | -0.5965 | 2 | 1267.7 | 2026-08-29T21:15:28
chip4 | chip4_0829_1816 | 36 | rung3_C+0.00 | 3 | 0 | 3 | 0.6465 | 0.6465 | -0.6465 | 2 | 1285.3 | 2026-08-29T21:15:28
chip4 | chip4_0829_1816 | 36 | rung3_C+0.00 | 3 | 0 | 3 | 0.6965 | 0.6965 | -0.6965 | 2 | 1303.3 | 2026-08-29T21:15:28
chip4 | chip4_0829_1816 | 37 | rung3_C+0.00 | 3 | 0 | 10 | -0.5075 | -0.5075 | 0.5075 | 2 | 1288.3 | 2026-08-29T21:16:10
chip4 | chip4_0829_1816 | 37 | rung3_C+0.00 | 3 | 0 | 10 | -0.4575 | -0.4575 | 0.4575 | 2 | 1275 | 2026-08-29T21:16:10
chip4 | chip4_0829_1816 | 37 | rung3_C+0.00 | 3 | 0 | 10 | -0.4075 | -0.4075 | 0.4075 | 2 | 1260.7 | 2026-08-29T21:16:10
chip4 | chip4_0829_1816 | 37 | rung3_C+0.00 | 3 | 0 | 10 | -0.3575 | -0.3575 | 0.3575 | 2 | 1247.3 | 2026-08-29T21:16:10
chip4 | chip4_0829_1816 | 37 | rung3_C+0.00 | 3 | 0 | 10 | -0.3075 | -0.3075 | 0.3075 | 2 | 1235 | 2026-08-29T21:16:10
chip4 | chip4_0829_1816 | 37 | rung3_C+0.00 | 3 | 0 | 10 | -0.2575 | -0.2575 | 0.2575 | 2 | 1223.3 | 2026-08-29T21:16:10
chip4 | chip4_0829_1816 | 37 | rung3_C+0.00 | 3 | 0 | 10 | -0.2075 | -0.2075 | 0.2075 | 2 | 1215.7 | 2026-08-29T21:16:10
chip4 | chip4_0829_1816 | 37 | rung3_C+0.00 | 3 | 0 | 10 | -0.1575 | -0.1575 | 0.1575 | 2 | 1207 | 2026-08-29T21:16:10
chip4 | chip4_0829_1816 | 37 | rung3_C+0.00 | 3 | 0 | 10 | -0.1075 | -0.1075 | 0.1075 | 2 | 1199.7 | 2026-08-29T21:16:10
chip4 | chip4_0829_1816 | 37 | rung3_C+0.00 | 3 | 0 | 10 | -0.0575 | -0.0575 | 0.0575 | 2 | 1193 | 2026-08-29T21:16:10
chip4 | chip4_0829_1816 | 37 | rung3_C+0.00 | 3 | 0 | 10 | -0.0075 | -0.0075 | 0.0075 | 2 | 1190.7 | 2026-08-29T21:16:10
chip4 | chip4_0829_1816 | 37 | rung3_C+0.00 | 3 | 0 | 10 | 0.0425 | 0.0425 | -0.0425 | 2 | 1185.7 | 2026-08-29T21:16:10
chip4 | chip4_0829_1816 | 37 | rung3_C+0.00 | 3 | 0 | 10 | 0.0925 | 0.0925 | -0.0925 | 2 | 1184.7 | 2026-08-29T21:16:10
chip4 | chip4_0829_1816 | 37 | rung3_C+0.00 | 3 | 0 | 10 | 0.1425 | 0.1425 | -0.1425 | 2 | 1183.7 | 2026-08-29T21:16:10
chip4 | chip4_0829_1816 | 37 | rung3_C+0.00 | 3 | 0 | 10 | 0.1925 | 0.1925 | -0.1925 | 2 | 1188 | 2026-08-29T21:16:10
chip4 | chip4_0829_1816 | 37 | rung3_C+0.00 | 3 | 0 | 10 | 0.2425 | 0.2425 | -0.2425 | 2 | 1191 | 2026-08-29T21:16:10
chip4 | chip4_0829_1816 | 37 | rung3_C+0.00 | 3 | 0 | 10 | 0.2925 | 0.2925 | -0.2925 | 2 | 1197 | 2026-08-29T21:16:10
chip4 | chip4_0829_1816 | 37 | rung3_C+0.00 | 3 | 0 | 10 | 0.3425 | 0.3425 | -0.3425 | 2 | 1202 | 2026-08-29T21:16:10
chip4 | chip4_0829_1816 | 37 | rung3_C+0.00 | 3 | 0 | 10 | 0.3925 | 0.3925 | -0.3925 | 2 | 1212.7 | 2026-08-29T21:16:10
chip4 | chip4_0829_1816 | 37 | rung3_C+0.00 | 3 | 0 | 10 | 0.4425 | 0.4425 | -0.4425 | 2 | 1222 | 2026-08-29T21:16:10
chip4 | chip4_0829_1816 | 37 | rung3_C+0.00 | 3 | 0 | 10 | 0.4925 | 0.4925 | -0.4925 | 2 | 1233.7 | 2026-08-29T21:16:10
chip4 | chip4_0829_1816 | 37 | rung3_C+0.00 | 3 | 0 | 10 | 0.5425 | 0.5425 | -0.5425 | 2 | 1248.7 | 2026-08-29T21:16:10
chip4 | chip4_0829_1816 | 37 | rung3_C+0.00 | 3 | 0 | 10 | 0.5925 | 0.5925 | -0.5925 | 2 | 1264 | 2026-08-29T21:16:10
chip4 | chip4_0829_1816 | 37 | rung3_C+0.00 | 3 | 0 | 10 | 0.6425 | 0.6425 | -0.6425 | 2 | 1280.7 | 2026-08-29T21:16:10
chip4 | chip4_0829_1816 | 37 | rung3_C+0.00 | 3 | 0 | 10 | 0.6925 | 0.6925 | -0.6925 | 2 | 1299.3 | 2026-08-29T21:16:10
chip4 | chip4_0829_1816 | 38 | rung3_C+0.00 | 3 | 0 | 30 | -0.5047 | -0.5047 | 0.5047 | 2 | 1287.7 | 2026-08-29T21:17:30
chip4 | chip4_0829_1816 | 38 | rung3_C+0.00 | 3 | 0 | 30 | -0.4547 | -0.4547 | 0.4547 | 2 | 1272.7 | 2026-08-29T21:17:30
chip4 | chip4_0829_1816 | 38 | rung3_C+0.00 | 3 | 0 | 30 | -0.4047 | -0.4047 | 0.4047 | 2 | 1259.7 | 2026-08-29T21:17:30
chip4 | chip4_0829_1816 | 38 | rung3_C+0.00 | 3 | 0 | 30 | -0.3547 | -0.3547 | 0.3547 | 2 | 1247.7 | 2026-08-29T21:17:30
chip4 | chip4_0829_1816 | 38 | rung3_C+0.00 | 3 | 0 | 30 | -0.3047 | -0.3047 | 0.3047 | 2 | 1234.3 | 2026-08-29T21:17:30
chip4 | chip4_0829_1816 | 38 | rung3_C+0.00 | 3 | 0 | 30 | -0.2547 | -0.2547 | 0.2547 | 2 | 1223.3 | 2026-08-29T21:17:30
chip4 | chip4_0829_1816 | 38 | rung3_C+0.00 | 3 | 0 | 30 | -0.2047 | -0.2047 | 0.2047 | 2 | 1214.3 | 2026-08-29T21:17:30
chip4 | chip4_0829_1816 | 38 | rung3_C+0.00 | 3 | 0 | 30 | -0.1547 | -0.1547 | 0.1547 | 2 | 1204.3 | 2026-08-29T21:17:30
chip4 | chip4_0829_1816 | 38 | rung3_C+0.00 | 3 | 0 | 30 | -0.1047 | -0.1047 | 0.1047 | 2 | 1199.3 | 2026-08-29T21:17:30
chip4 | chip4_0829_1816 | 38 | rung3_C+0.00 | 3 | 0 | 30 | -0.0547 | -0.0547 | 0.0547 | 2 | 1192.3 | 2026-08-29T21:17:30
chip4 | chip4_0829_1816 | 38 | rung3_C+0.00 | 3 | 0 | 30 | -0.0047 | -0.0047 | 0.0047 | 2 | 1190 | 2026-08-29T21:17:30
chip4 | chip4_0829_1816 | 38 | rung3_C+0.00 | 3 | 0 | 30 | 0.0453 | 0.0453 | -0.0453 | 2 | 1183.7 | 2026-08-29T21:17:30
chip4 | chip4_0829_1816 | 38 | rung3_C+0.00 | 3 | 0 | 30 | 0.0953 | 0.0953 | -0.0953 | 2 | 1184.7 | 2026-08-29T21:17:30
chip4 | chip4_0829_1816 | 38 | rung3_C+0.00 | 3 | 0 | 30 | 0.1453 | 0.1453 | -0.1453 | 2 | 1183.7 | 2026-08-29T21:17:30
chip4 | chip4_0829_1816 | 38 | rung3_C+0.00 | 3 | 0 | 30 | 0.1953 | 0.1953 | -0.1953 | 2 | 1186.3 | 2026-08-29T21:17:30
chip4 | chip4_0829_1816 | 38 | rung3_C+0.00 | 3 | 0 | 30 | 0.2453 | 0.2453 | -0.2453 | 2 | 1190 | 2026-08-29T21:17:30
chip4 | chip4_0829_1816 | 38 | rung3_C+0.00 | 3 | 0 | 30 | 0.2953 | 0.2953 | -0.2953 | 2 | 1195.7 | 2026-08-29T21:17:30
chip4 | chip4_0829_1816 | 38 | rung3_C+0.00 | 3 | 0 | 30 | 0.3453 | 0.3453 | -0.3453 | 2 | 1201.3 | 2026-08-29T21:17:30
chip4 | chip4_0829_1816 | 38 | rung3_C+0.00 | 3 | 0 | 30 | 0.3953 | 0.3953 | -0.3953 | 2 | 1211.7 | 2026-08-29T21:17:30
chip4 | chip4_0829_1816 | 38 | rung3_C+0.00 | 3 | 0 | 30 | 0.4453 | 0.4453 | -0.4453 | 2 | 1221.3 | 2026-08-29T21:17:30
chip4 | chip4_0829_1816 | 38 | rung3_C+0.00 | 3 | 0 | 30 | 0.4953 | 0.4953 | -0.4953 | 2 | 1232.7 | 2026-08-29T21:17:30
chip4 | chip4_0829_1816 | 38 | rung3_C+0.00 | 3 | 0 | 30 | 0.5453 | 0.5453 | -0.5453 | 2 | 1247.7 | 2026-08-29T21:17:30
chip4 | chip4_0829_1816 | 38 | rung3_C+0.00 | 3 | 0 | 30 | 0.5953 | 0.5953 | -0.5953 | 2 | 1264 | 2026-08-29T21:17:30
chip4 | chip4_0829_1816 | 38 | rung3_C+0.00 | 3 | 0 | 30 | 0.6453 | 0.6453 | -0.6453 | 2 | 1279 | 2026-08-29T21:17:30
chip4 | chip4_0829_1816 | 38 | rung3_C+0.00 | 3 | 0 | 30 | 0.6953 | 0.6953 | -0.6953 | 2 | 1299 | 2026-08-29T21:17:30
chip4 | chip4_0829_1816 | 39 | rung3_C+0.00 | 3 | 0 | 100 | -0.5025 | -0.5025 | 0.5025 | 2 | 1280 | 2026-08-29T21:21:14
chip4 | chip4_0829_1816 | 39 | rung3_C+0.00 | 3 | 0 | 100 | -0.4525 | -0.4525 | 0.4525 | 2 | 1267 | 2026-08-29T21:21:14
chip4 | chip4_0829_1816 | 39 | rung3_C+0.00 | 3 | 0 | 100 | -0.4025 | -0.4025 | 0.4025 | 2 | 1252.3 | 2026-08-29T21:21:14
chip4 | chip4_0829_1816 | 39 | rung3_C+0.00 | 3 | 0 | 100 | -0.3525 | -0.3525 | 0.3525 | 2 | 1240 | 2026-08-29T21:21:14
chip4 | chip4_0829_1816 | 39 | rung3_C+0.00 | 3 | 0 | 100 | -0.3025 | -0.3025 | 0.3025 | 2 | 1228 | 2026-08-29T21:21:14
chip4 | chip4_0829_1816 | 39 | rung3_C+0.00 | 3 | 0 | 100 | -0.2525 | -0.2525 | 0.2525 | 2 | 1216.3 | 2026-08-29T21:21:14
chip4 | chip4_0829_1816 | 39 | rung3_C+0.00 | 3 | 0 | 100 | -0.2025 | -0.2025 | 0.2025 | 2 | 1207.7 | 2026-08-29T21:21:14
chip4 | chip4_0829_1816 | 39 | rung3_C+0.00 | 3 | 0 | 100 | -0.1525 | -0.1525 | 0.1525 | 2 | 1199 | 2026-08-29T21:21:14
chip4 | chip4_0829_1816 | 39 | rung3_C+0.00 | 3 | 0 | 100 | -0.1025 | -0.1025 | 0.1025 | 2 | 1191.3 | 2026-08-29T21:21:14
chip4 | chip4_0829_1816 | 39 | rung3_C+0.00 | 3 | 0 | 100 | -0.0525 | -0.0525 | 0.0525 | 2 | 1185.7 | 2026-08-29T21:21:14
chip4 | chip4_0829_1816 | 39 | rung3_C+0.00 | 3 | 0 | 100 | -0.0025 | -0.0025 | 0.0025 | 2 | 1183 | 2026-08-29T21:21:14
chip4 | chip4_0829_1816 | 39 | rung3_C+0.00 | 3 | 0 | 100 | 0.0475 | 0.0475 | -0.0475 | 2 | 1179 | 2026-08-29T21:21:14
chip4 | chip4_0829_1816 | 39 | rung3_C+0.00 | 3 | 0 | 100 | 0.0975 | 0.0975 | -0.0975 | 2 | 1177 | 2026-08-29T21:21:14
chip4 | chip4_0829_1816 | 39 | rung3_C+0.00 | 3 | 0 | 100 | 0.1475 | 0.1475 | -0.1475 | 2 | 1178.7 | 2026-08-29T21:21:14
chip4 | chip4_0829_1816 | 39 | rung3_C+0.00 | 3 | 0 | 100 | 0.1975 | 0.1975 | -0.1975 | 2 | 1180.7 | 2026-08-29T21:21:14
chip4 | chip4_0829_1816 | 39 | rung3_C+0.00 | 3 | 0 | 100 | 0.2475 | 0.2475 | -0.2475 | 2 | 1183 | 2026-08-29T21:21:14
chip4 | chip4_0829_1816 | 39 | rung3_C+0.00 | 3 | 0 | 100 | 0.2975 | 0.2975 | -0.2975 | 2 | 1190.7 | 2026-08-29T21:21:14
chip4 | chip4_0829_1816 | 39 | rung3_C+0.00 | 3 | 0 | 100 | 0.3475 | 0.3475 | -0.3475 | 2 | 1197.7 | 2026-08-29T21:21:14
chip4 | chip4_0829_1816 | 39 | rung3_C+0.00 | 3 | 0 | 100 | 0.3975 | 0.3975 | -0.3975 | 2 | 1206.7 | 2026-08-29T21:21:14
chip4 | chip4_0829_1816 | 39 | rung3_C+0.00 | 3 | 0 | 100 | 0.4475 | 0.4475 | -0.4475 | 2 | 1216 | 2026-08-29T21:21:14
chip4 | chip4_0829_1816 | 39 | rung3_C+0.00 | 3 | 0 | 100 | 0.4975 | 0.4975 | -0.4975 | 2 | 1229.7 | 2026-08-29T21:21:14
chip4 | chip4_0829_1816 | 39 | rung3_C+0.00 | 3 | 0 | 100 | 0.5475 | 0.5475 | -0.5475 | 2 | 1243 | 2026-08-29T21:21:14
chip4 | chip4_0829_1816 | 39 | rung3_C+0.00 | 3 | 0 | 100 | 0.5975 | 0.5975 | -0.5975 | 2 | 1257 | 2026-08-29T21:21:14
chip4 | chip4_0829_1816 | 39 | rung3_C+0.00 | 3 | 0 | 100 | 0.6475 | 0.6475 | -0.6475 | 2 | 1276.7 | 2026-08-29T21:21:14
chip4 | chip4_0829_1816 | 39 | rung3_C+0.00 | 3 | 0 | 100 | 0.6975 | 0.6975 | -0.6975 | 2 | 1294.7 | 2026-08-29T21:21:14
chip4 | chip4_0829_1816 | 40 | rung3_C+0.00 | 3 | 0 | 300 | -0.5049 | -0.5049 | 0.5049 | 2 | 1279.7 | 2026-08-29T21:31:13
chip4 | chip4_0829_1816 | 40 | rung3_C+0.00 | 3 | 0 | 300 | -0.4549 | -0.4549 | 0.4549 | 2 | 1265.7 | 2026-08-29T21:31:13
chip4 | chip4_0829_1816 | 40 | rung3_C+0.00 | 3 | 0 | 300 | -0.4049 | -0.4049 | 0.4049 | 2 | 1249.7 | 2026-08-29T21:31:13
chip4 | chip4_0829_1816 | 40 | rung3_C+0.00 | 3 | 0 | 300 | -0.3549 | -0.3549 | 0.3549 | 2 | 1237.7 | 2026-08-29T21:31:13
chip4 | chip4_0829_1816 | 40 | rung3_C+0.00 | 3 | 0 | 300 | -0.3049 | -0.3049 | 0.3049 | 2 | 1224 | 2026-08-29T21:31:13
chip4 | chip4_0829_1816 | 40 | rung3_C+0.00 | 3 | 0 | 300 | -0.2549 | -0.2549 | 0.2549 | 2 | 1214 | 2026-08-29T21:31:13
chip4 | chip4_0829_1816 | 40 | rung3_C+0.00 | 3 | 0 | 300 | -0.2049 | -0.2049 | 0.2049 | 2 | 1204.3 | 2026-08-29T21:31:13
chip4 | chip4_0829_1816 | 40 | rung3_C+0.00 | 3 | 0 | 300 | -0.1549 | -0.1549 | 0.1549 | 2 | 1194.7 | 2026-08-29T21:31:13
chip4 | chip4_0829_1816 | 40 | rung3_C+0.00 | 3 | 0 | 300 | -0.1049 | -0.1049 | 0.1049 | 2 | 1186.3 | 2026-08-29T21:31:13
chip4 | chip4_0829_1816 | 40 | rung3_C+0.00 | 3 | 0 | 300 | -0.0549 | -0.0549 | 0.0549 | 2 | 1182 | 2026-08-29T21:31:13
chip4 | chip4_0829_1816 | 40 | rung3_C+0.00 | 3 | 0 | 300 | -0.0049 | -0.0049 | 0.0049 | 2 | 1176.3 | 2026-08-29T21:31:13
chip4 | chip4_0829_1816 | 40 | rung3_C+0.00 | 3 | 0 | 300 | 0.0451 | 0.0451 | -0.0451 | 2 | 1174.7 | 2026-08-29T21:31:13
chip4 | chip4_0829_1816 | 40 | rung3_C+0.00 | 3 | 0 | 300 | 0.0951 | 0.0951 | -0.0951 | 2 | 1171.7 | 2026-08-29T21:31:13
chip4 | chip4_0829_1816 | 40 | rung3_C+0.00 | 3 | 0 | 300 | 0.1451 | 0.1451 | -0.1451 | 2 | 1171 | 2026-08-29T21:31:13
chip4 | chip4_0829_1816 | 40 | rung3_C+0.00 | 3 | 0 | 300 | 0.1951 | 0.1951 | -0.1951 | 2 | 1174.7 | 2026-08-29T21:31:13
chip4 | chip4_0829_1816 | 40 | rung3_C+0.00 | 3 | 0 | 300 | 0.2451 | 0.2451 | -0.2451 | 2 | 1176.3 | 2026-08-29T21:31:13
chip4 | chip4_0829_1816 | 40 | rung3_C+0.00 | 3 | 0 | 300 | 0.2951 | 0.2951 | -0.2951 | 2 | 1182.7 | 2026-08-29T21:31:13
chip4 | chip4_0829_1816 | 40 | rung3_C+0.00 | 3 | 0 | 300 | 0.3451 | 0.3451 | -0.3451 | 2 | 1191 | 2026-08-29T21:31:13
chip4 | chip4_0829_1816 | 40 | rung3_C+0.00 | 3 | 0 | 300 | 0.3951 | 0.3951 | -0.3951 | 2 | 1198.7 | 2026-08-29T21:31:13
chip4 | chip4_0829_1816 | 40 | rung3_C+0.00 | 3 | 0 | 300 | 0.4451 | 0.4451 | -0.4451 | 2 | 1208.3 | 2026-08-29T21:31:13
chip4 | chip4_0829_1816 | 40 | rung3_C+0.00 | 3 | 0 | 300 | 0.4951 | 0.4951 | -0.4951 | 2 | 1222.7 | 2026-08-29T21:31:13
chip4 | chip4_0829_1816 | 40 | rung3_C+0.00 | 3 | 0 | 300 | 0.5451 | 0.5451 | -0.5451 | 2 | 1233.7 | 2026-08-29T21:31:13
chip4 | chip4_0829_1816 | 40 | rung3_C+0.00 | 3 | 0 | 300 | 0.5951 | 0.5951 | -0.5951 | 2 | 1249.3 | 2026-08-29T21:31:13
chip4 | chip4_0829_1816 | 40 | rung3_C+0.00 | 3 | 0 | 300 | 0.6451 | 0.6451 | -0.6451 | 2 | 1265.3 | 2026-08-29T21:31:13
chip4 | chip4_0829_1816 | 40 | rung3_C+0.00 | 3 | 0 | 300 | 0.6951 | 0.6951 | -0.6951 | 2 | 1285.3 | 2026-08-29T21:31:13
chip4 | chip4_0829_2330 | 1 | 0_locate | 0 | -0.75 | 0 | -1 | -1.75 | 0.25 | 5 | 1197.7 | 2026-08-29T23:30:25
chip4 | chip4_0829_2330 | 1 | 0_locate | 0 | -0.75 | 0 | -0.95 | -1.7 | 0.2 | 5 | 1177 | 2026-08-29T23:30:25
chip4 | chip4_0829_2330 | 1 | 0_locate | 0 | -0.75 | 0 | -0.9 | -1.65 | 0.15 | 5 | 1151.7 | 2026-08-29T23:30:25
chip4 | chip4_0829_2330 | 1 | 0_locate | 0 | -0.75 | 0 | -0.85 | -1.6 | 0.1 | 5 | 1119.7 | 2026-08-29T23:30:25
chip4 | chip4_0829_2330 | 1 | 0_locate | 0 | -0.75 | 0 | -0.8 | -1.55 | 0.05 | 5 | 1085.7 | 2026-08-29T23:30:25
chip4 | chip4_0829_2330 | 1 | 0_locate | 0 | -0.75 | 0 | -0.75 | -1.5 | 0 | 5 | 1047.3 | 2026-08-29T23:30:25
chip4 | chip4_0829_2330 | 1 | 0_locate | 0 | -0.75 | 0 | -0.7 | -1.45 | -0.05 | 5 | 1004.7 | 2026-08-29T23:30:25
chip4 | chip4_0829_2330 | 1 | 0_locate | 0 | -0.75 | 0 | -0.65 | -1.4 | -0.1 | 5 | 985.3 | 2026-08-29T23:30:25
chip4 | chip4_0829_2330 | 1 | 0_locate | 0 | -0.75 | 0 | -0.6 | -1.35 | -0.15 | 5 | 925 | 2026-08-29T23:30:25
chip4 | chip4_0829_2330 | 1 | 0_locate | 0 | -0.75 | 0 | -0.55 | -1.3 | -0.2 | 5 | 884.7 | 2026-08-29T23:30:25
chip4 | chip4_0829_2330 | 1 | 0_locate | 0 | -0.75 | 0 | -0.5 | -1.25 | -0.25 | 5 | 847.3 | 2026-08-29T23:30:25
chip4 | chip4_0829_2330 | 1 | 0_locate | 0 | -0.75 | 0 | -0.45 | -1.2 | -0.3 | 5 | 812 | 2026-08-29T23:30:25
chip4 | chip4_0829_2330 | 1 | 0_locate | 0 | -0.75 | 0 | -0.4 | -1.15 | -0.35 | 5 | 780.7 | 2026-08-29T23:30:25
chip4 | chip4_0829_2330 | 1 | 0_locate | 0 | -0.75 | 0 | -0.35 | -1.1 | -0.4 | 5 | 751.3 | 2026-08-29T23:30:25
chip4 | chip4_0829_2330 | 1 | 0_locate | 0 | -0.75 | 0 | -0.3 | -1.05 | -0.45 | 5 | 726 | 2026-08-29T23:30:25
chip4 | chip4_0829_2330 | 1 | 0_locate | 0 | -0.75 | 0 | -0.25 | -1 | -0.5 | 5 | 705 | 2026-08-29T23:30:25
chip4 | chip4_0829_2330 | 1 | 0_locate | 0 | -0.75 | 0 | -0.2 | -0.95 | -0.55 | 5 | 689 | 2026-08-29T23:30:25
chip4 | chip4_0829_2330 | 1 | 0_locate | 0 | -0.75 | 0 | -0.15 | -0.9 | -0.6 | 5 | 677 | 2026-08-29T23:30:25
chip4 | chip4_0829_2330 | 1 | 0_locate | 0 | -0.75 | 0 | -0.1 | -0.85 | -0.65 | 5 | 669 | 2026-08-29T23:30:25
chip4 | chip4_0829_2330 | 1 | 0_locate | 0 | -0.75 | 0 | -0.05 | -0.8 | -0.7 | 5 | 667.3 | 2026-08-29T23:30:25
chip4 | chip4_0829_2330 | 1 | 0_locate | 0 | -0.75 | 0 | 0 | -0.75 | -0.75 | 5 | 669.3 | 2026-08-29T23:30:25
chip4 | chip4_0829_2330 | 1 | 0_locate | 0 | -0.75 | 0 | 0.05 | -0.7 | -0.8 | 5 | 677.3 | 2026-08-29T23:30:25
chip4 | chip4_0829_2330 | 1 | 0_locate | 0 | -0.75 | 0 | 0.1 | -0.65 | -0.85 | 5 | 690 | 2026-08-29T23:30:25
chip4 | chip4_0829_2330 | 1 | 0_locate | 0 | -0.75 | 0 | 0.15 | -0.6 | -0.9 | 5 | 708.7 | 2026-08-29T23:30:25
chip4 | chip4_0829_2330 | 1 | 0_locate | 0 | -0.75 | 0 | 0.2 | -0.55 | -0.95 | 5 | 732.3 | 2026-08-29T23:30:25
chip4 | chip4_0829_2330 | 1 | 0_locate | 0 | -0.75 | 0 | 0.25 | -0.5 | -1 | 5 | 760.3 | 2026-08-29T23:30:25
chip4 | chip4_0829_2330 | 1 | 0_locate | 0 | -0.75 | 0 | 0.3 | -0.45 | -1.05 | 5 | 796 | 2026-08-29T23:30:25
chip4 | chip4_0829_2330 | 1 | 0_locate | 0 | -0.75 | 0 | 0.35 | -0.4 | -1.1 | 5 | 834.3 | 2026-08-29T23:30:25
chip4 | chip4_0829_2330 | 1 | 0_locate | 0 | -0.75 | 0 | 0.4 | -0.35 | -1.15 | 5 | 881 | 2026-08-29T23:30:25
chip4 | chip4_0829_2330 | 1 | 0_locate | 0 | -0.75 | 0 | 0.45 | -0.3 | -1.2 | 5 | 929.7 | 2026-08-29T23:30:25
chip4 | chip4_0829_2330 | 1 | 0_locate | 0 | -0.75 | 0 | 0.5 | -0.25 | -1.25 | 5 | 985.7 | 2026-08-29T23:30:25
chip4 | chip4_0829_2330 | 1 | 0_locate | 0 | -0.75 | 0 | 0.55 | -0.2 | -1.3 | 5 | 1045.7 | 2026-08-29T23:30:25
chip4 | chip4_0829_2330 | 1 | 0_locate | 0 | -0.75 | 0 | 0.6 | -0.15 | -1.35 | 5 | 1110 | 2026-08-29T23:30:25
chip4 | chip4_0829_2330 | 1 | 0_locate | 0 | -0.75 | 0 | 0.65 | -0.1 | -1.4 | 5 | 1178 | 2026-08-29T23:30:25
chip4 | chip4_0829_2330 | 1 | 0_locate | 0 | -0.75 | 0 | 0.7 | -0.05 | -1.45 | 5 | 1253.3 | 2026-08-29T23:30:25
chip4 | chip4_0829_2330 | 1 | 0_locate | 0 | -0.75 | 0 | 0.75 | 0 | -1.5 | 5 | 1330.3 | 2026-08-29T23:30:25
chip4 | chip4_0829_2330 | 1 | 0_locate | 0 | -0.75 | 0 | 0.8 | 0.05 | -1.55 | 5 | 1412.3 | 2026-08-29T23:30:25
chip4 | chip4_0829_2330 | 1 | 0_locate | 0 | -0.75 | 0 | 0.85 | 0.1 | -1.6 | 5 | 1496 | 2026-08-29T23:30:25
chip4 | chip4_0829_2330 | 1 | 0_locate | 0 | -0.75 | 0 | 0.9 | 0.15 | -1.65 | 5 | 1585 | 2026-08-29T23:30:25
chip4 | chip4_0829_2330 | 1 | 0_locate | 0 | -0.75 | 0 | 0.95 | 0.2 | -1.7 | 5 | 1678.7 | 2026-08-29T23:30:25
chip4 | chip4_0829_2330 | 1 | 0_locate | 0 | -0.75 | 0 | 1 | 0.25 | -1.75 | 5 | 1774.3 | 2026-08-29T23:30:25
chip4 | chip4_0829_2330 | 2 | 1_preset | 0 | -0.75 | 0 | -0.6654 | -1.4154 | -0.0846 | 5 | 1407.3 | 2026-08-29T23:48:10
chip4 | chip4_0829_2330 | 2 | 1_preset | 0 | -0.75 | 0 | -0.6154 | -1.3654 | -0.1346 | 5 | 1328.3 | 2026-08-29T23:48:10
chip4 | chip4_0829_2330 | 2 | 1_preset | 0 | -0.75 | 0 | -0.5654 | -1.3154 | -0.1846 | 5 | 1248.3 | 2026-08-29T23:48:10
chip4 | chip4_0829_2330 | 2 | 1_preset | 0 | -0.75 | 0 | -0.5154 | -1.2654 | -0.2346 | 5 | 1175.3 | 2026-08-29T23:48:10
chip4 | chip4_0829_2330 | 2 | 1_preset | 0 | -0.75 | 0 | -0.4654 | -1.2154 | -0.2846 | 5 | 1103 | 2026-08-29T23:48:10
chip4 | chip4_0829_2330 | 2 | 1_preset | 0 | -0.75 | 0 | -0.4154 | -1.1654 | -0.3346 | 5 | 1035 | 2026-08-29T23:48:10
chip4 | chip4_0829_2330 | 2 | 1_preset | 0 | -0.75 | 0 | -0.3654 | -1.1154 | -0.3846 | 5 | 969.7 | 2026-08-29T23:48:10
chip4 | chip4_0829_2330 | 2 | 1_preset | 0 | -0.75 | 0 | -0.3154 | -1.0654 | -0.4346 | 5 | 910 | 2026-08-29T23:48:10
chip4 | chip4_0829_2330 | 2 | 1_preset | 0 | -0.75 | 0 | -0.2654 | -1.0154 | -0.4846 | 5 | 853 | 2026-08-29T23:48:10
chip4 | chip4_0829_2330 | 2 | 1_preset | 0 | -0.75 | 0 | -0.2154 | -0.9654 | -0.5346 | 5 | 800.7 | 2026-08-29T23:48:10
chip4 | chip4_0829_2330 | 2 | 1_preset | 0 | -0.75 | 0 | -0.1654 | -0.9154 | -0.5846 | 5 | 754.3 | 2026-08-29T23:48:10
chip4 | chip4_0829_2330 | 2 | 1_preset | 0 | -0.75 | 0 | -0.1154 | -0.8654 | -0.6346 | 5 | 712.7 | 2026-08-29T23:48:10
chip4 | chip4_0829_2330 | 2 | 1_preset | 0 | -0.75 | 0 | -0.0654 | -0.8154 | -0.6846 | 5 | 676 | 2026-08-29T23:48:10
chip4 | chip4_0829_2330 | 2 | 1_preset | 0 | -0.75 | 0 | -0.0154 | -0.7654 | -0.7346 | 5 | 644 | 2026-08-29T23:48:10
chip4 | chip4_0829_2330 | 2 | 1_preset | 0 | -0.75 | 0 | 0.0346 | -0.7154 | -0.7846 | 5 | 617.3 | 2026-08-29T23:48:10
chip4 | chip4_0829_2330 | 2 | 1_preset | 0 | -0.75 | 0 | 0.0846 | -0.6654 | -0.8346 | 5 | 597.3 | 2026-08-29T23:48:10
chip4 | chip4_0829_2330 | 2 | 1_preset | 0 | -0.75 | 0 | 0.1346 | -0.6154 | -0.8846 | 5 | 582.3 | 2026-08-29T23:48:10
chip4 | chip4_0829_2330 | 2 | 1_preset | 0 | -0.75 | 0 | 0.1846 | -0.5654 | -0.9346 | 5 | 574.7 | 2026-08-29T23:48:10
chip4 | chip4_0829_2330 | 2 | 1_preset | 0 | -0.75 | 0 | 0.2346 | -0.5154 | -0.9846 | 5 | 572 | 2026-08-29T23:48:10
chip4 | chip4_0829_2330 | 2 | 1_preset | 0 | -0.75 | 0 | 0.2846 | -0.4654 | -1.0346 | 5 | 574.3 | 2026-08-29T23:48:10
chip4 | chip4_0829_2330 | 2 | 1_preset | 0 | -0.75 | 0 | 0.3346 | -0.4154 | -1.0846 | 5 | 585 | 2026-08-29T23:48:10
chip4 | chip4_0829_2330 | 2 | 1_preset | 0 | -0.75 | 0 | 0.3846 | -0.3654 | -1.1346 | 5 | 600 | 2026-08-29T23:48:10
chip4 | chip4_0829_2330 | 2 | 1_preset | 0 | -0.75 | 0 | 0.4346 | -0.3154 | -1.1846 | 5 | 622.3 | 2026-08-29T23:48:10
chip4 | chip4_0829_2330 | 2 | 1_preset | 0 | -0.75 | 0 | 0.4846 | -0.2654 | -1.2346 | 5 | 649.3 | 2026-08-29T23:48:10
chip4 | chip4_0829_2330 | 2 | 1_preset | 0 | -0.75 | 0 | 0.5346 | -0.2154 | -1.2846 | 5 | 685 | 2026-08-29T23:48:10
chip4 | chip4_0829_2330 | 3 | rung1_C-0.75 | 1 | -0.75 | 0 | -0.3716 | -1.1216 | -0.3784 | 5 | 893 | 2026-08-29T23:48:32
chip4 | chip4_0829_2330 | 3 | rung1_C-0.75 | 1 | -0.75 | 0 | -0.3216 | -1.0716 | -0.4284 | 5 | 836.3 | 2026-08-29T23:48:32
chip4 | chip4_0829_2330 | 3 | rung1_C-0.75 | 1 | -0.75 | 0 | -0.2716 | -1.0216 | -0.4784 | 5 | 784.3 | 2026-08-29T23:48:32
chip4 | chip4_0829_2330 | 3 | rung1_C-0.75 | 1 | -0.75 | 0 | -0.2216 | -0.9716 | -0.5284 | 5 | 736.7 | 2026-08-29T23:48:32
chip4 | chip4_0829_2330 | 3 | rung1_C-0.75 | 1 | -0.75 | 0 | -0.1716 | -0.9216 | -0.5784 | 5 | 696.3 | 2026-08-29T23:48:32
chip4 | chip4_0829_2330 | 3 | rung1_C-0.75 | 1 | -0.75 | 0 | -0.1216 | -0.8716 | -0.6284 | 5 | 657 | 2026-08-29T23:48:32
chip4 | chip4_0829_2330 | 3 | rung1_C-0.75 | 1 | -0.75 | 0 | -0.0716 | -0.8216 | -0.6784 | 5 | 624.7 | 2026-08-29T23:48:32
chip4 | chip4_0829_2330 | 3 | rung1_C-0.75 | 1 | -0.75 | 0 | -0.0216 | -0.7716 | -0.7284 | 5 | 598.3 | 2026-08-29T23:48:32
chip4 | chip4_0829_2330 | 3 | rung1_C-0.75 | 1 | -0.75 | 0 | 0.0284 | -0.7216 | -0.7784 | 5 | 576 | 2026-08-29T23:48:32
chip4 | chip4_0829_2330 | 3 | rung1_C-0.75 | 1 | -0.75 | 0 | 0.0784 | -0.6716 | -0.8284 | 5 | 560.3 | 2026-08-29T23:48:32
chip4 | chip4_0829_2330 | 3 | rung1_C-0.75 | 1 | -0.75 | 0 | 0.1284 | -0.6216 | -0.8784 | 5 | 547.3 | 2026-08-29T23:48:32
chip4 | chip4_0829_2330 | 3 | rung1_C-0.75 | 1 | -0.75 | 0 | 0.1784 | -0.5716 | -0.9284 | 5 | 542.7 | 2026-08-29T23:48:32
chip4 | chip4_0829_2330 | 3 | rung1_C-0.75 | 1 | -0.75 | 0 | 0.2284 | -0.5216 | -0.9784 | 5 | 542 | 2026-08-29T23:48:32
chip4 | chip4_0829_2330 | 3 | rung1_C-0.75 | 1 | -0.75 | 0 | 0.2784 | -0.4716 | -1.0284 | 5 | 548.7 | 2026-08-29T23:48:32
chip4 | chip4_0829_2330 | 3 | rung1_C-0.75 | 1 | -0.75 | 0 | 0.3284 | -0.4216 | -1.0784 | 5 | 560 | 2026-08-29T23:48:32
chip4 | chip4_0829_2330 | 3 | rung1_C-0.75 | 1 | -0.75 | 0 | 0.3784 | -0.3716 | -1.1284 | 5 | 577.7 | 2026-08-29T23:48:32
chip4 | chip4_0829_2330 | 3 | rung1_C-0.75 | 1 | -0.75 | 0 | 0.4284 | -0.3216 | -1.1784 | 5 | 600.7 | 2026-08-29T23:48:32
chip4 | chip4_0829_2330 | 3 | rung1_C-0.75 | 1 | -0.75 | 0 | 0.4784 | -0.2716 | -1.2284 | 5 | 631.3 | 2026-08-29T23:48:32
chip4 | chip4_0829_2330 | 3 | rung1_C-0.75 | 1 | -0.75 | 0 | 0.5284 | -0.2216 | -1.2784 | 5 | 665.7 | 2026-08-29T23:48:32
chip4 | chip4_0829_2330 | 3 | rung1_C-0.75 | 1 | -0.75 | 0 | 0.5784 | -0.1716 | -1.3284 | 5 | 706 | 2026-08-29T23:48:32
chip4 | chip4_0829_2330 | 3 | rung1_C-0.75 | 1 | -0.75 | 0 | 0.6284 | -0.1216 | -1.3784 | 5 | 751.7 | 2026-08-29T23:48:32
chip4 | chip4_0829_2330 | 3 | rung1_C-0.75 | 1 | -0.75 | 0 | 0.6784 | -0.0716 | -1.4284 | 5 | 804.3 | 2026-08-29T23:48:32
chip4 | chip4_0829_2330 | 3 | rung1_C-0.75 | 1 | -0.75 | 0 | 0.7284 | -0.0216 | -1.4784 | 5 | 862.7 | 2026-08-29T23:48:32
chip4 | chip4_0829_2330 | 3 | rung1_C-0.75 | 1 | -0.75 | 0 | 0.7784 | 0.0284 | -1.5284 | 5 | 925.7 | 2026-08-29T23:48:32
chip4 | chip4_0829_2330 | 3 | rung1_C-0.75 | 1 | -0.75 | 0 | 0.8284 | 0.0784 | -1.5784 | 5 | 992.3 | 2026-08-29T23:48:32
chip4 | chip4_0829_2330 | 4 | rung1_C-0.75 | 1 | -0.75 | 0 | -0.4036 | -1.1536 | -0.3464 | 5 | 815.7 | 2026-08-29T23:48:53
chip4 | chip4_0829_2330 | 4 | rung1_C-0.75 | 1 | -0.75 | 0 | -0.3536 | -1.1036 | -0.3964 | 5 | 764 | 2026-08-29T23:48:53
chip4 | chip4_0829_2330 | 4 | rung1_C-0.75 | 1 | -0.75 | 0 | -0.3036 | -1.0536 | -0.4464 | 5 | 717.7 | 2026-08-29T23:48:53
chip4 | chip4_0829_2330 | 4 | rung1_C-0.75 | 1 | -0.75 | 0 | -0.2536 | -1.0036 | -0.4964 | 5 | 675 | 2026-08-29T23:48:53
chip4 | chip4_0829_2330 | 4 | rung1_C-0.75 | 1 | -0.75 | 0 | -0.2036 | -0.9536 | -0.5464 | 5 | 637.7 | 2026-08-29T23:48:53
chip4 | chip4_0829_2330 | 4 | rung1_C-0.75 | 1 | -0.75 | 0 | -0.1536 | -0.9036 | -0.5964 | 5 | 603 | 2026-08-29T23:48:53
chip4 | chip4_0829_2330 | 4 | rung1_C-0.75 | 1 | -0.75 | 0 | -0.1036 | -0.8536 | -0.6464 | 5 | 574 | 2026-08-29T23:48:53
chip4 | chip4_0829_2330 | 4 | rung1_C-0.75 | 1 | -0.75 | 0 | -0.0536 | -0.8036 | -0.6964 | 5 | 548 | 2026-08-29T23:48:53
chip4 | chip4_0829_2330 | 4 | rung1_C-0.75 | 1 | -0.75 | 0 | -0.0036 | -0.7536 | -0.7464 | 5 | 528.3 | 2026-08-29T23:48:53
chip4 | chip4_0829_2330 | 4 | rung1_C-0.75 | 1 | -0.75 | 0 | 0.0464 | -0.7036 | -0.7964 | 5 | 513 | 2026-08-29T23:48:53
chip4 | chip4_0829_2330 | 4 | rung1_C-0.75 | 1 | -0.75 | 0 | 0.0964 | -0.6536 | -0.8464 | 5 | 502.7 | 2026-08-29T23:48:53
chip4 | chip4_0829_2330 | 4 | rung1_C-0.75 | 1 | -0.75 | 0 | 0.1464 | -0.6036 | -0.8964 | 5 | 500.3 | 2026-08-29T23:48:53
chip4 | chip4_0829_2330 | 4 | rung1_C-0.75 | 1 | -0.75 | 0 | 0.1964 | -0.5536 | -0.9464 | 5 | 502 | 2026-08-29T23:48:53
chip4 | chip4_0829_2330 | 4 | rung1_C-0.75 | 1 | -0.75 | 0 | 0.2464 | -0.5036 | -0.9964 | 5 | 509.3 | 2026-08-29T23:48:53
chip4 | chip4_0829_2330 | 4 | rung1_C-0.75 | 1 | -0.75 | 0 | 0.2964 | -0.4536 | -1.0464 | 5 | 521 | 2026-08-29T23:48:53
chip4 | chip4_0829_2330 | 4 | rung1_C-0.75 | 1 | -0.75 | 0 | 0.3464 | -0.4036 | -1.0964 | 5 | 539 | 2026-08-29T23:48:53
chip4 | chip4_0829_2330 | 4 | rung1_C-0.75 | 1 | -0.75 | 0 | 0.3964 | -0.3536 | -1.1464 | 5 | 563.7 | 2026-08-29T23:48:53
chip4 | chip4_0829_2330 | 4 | rung1_C-0.75 | 1 | -0.75 | 0 | 0.4464 | -0.3036 | -1.1964 | 5 | 591.7 | 2026-08-29T23:48:53
chip4 | chip4_0829_2330 | 4 | rung1_C-0.75 | 1 | -0.75 | 0 | 0.4964 | -0.2536 | -1.2464 | 5 | 627.3 | 2026-08-29T23:48:53
chip4 | chip4_0829_2330 | 4 | rung1_C-0.75 | 1 | -0.75 | 0 | 0.5464 | -0.2036 | -1.2964 | 5 | 669 | 2026-08-29T23:48:53
chip4 | chip4_0829_2330 | 4 | rung1_C-0.75 | 1 | -0.75 | 0 | 0.5964 | -0.1536 | -1.3464 | 5 | 713.3 | 2026-08-29T23:48:53
chip4 | chip4_0829_2330 | 4 | rung1_C-0.75 | 1 | -0.75 | 0 | 0.6464 | -0.1036 | -1.3964 | 5 | 765 | 2026-08-29T23:48:53
chip4 | chip4_0829_2330 | 4 | rung1_C-0.75 | 1 | -0.75 | 0 | 0.6964 | -0.0536 | -1.4464 | 5 | 820.7 | 2026-08-29T23:48:53
chip4 | chip4_0829_2330 | 4 | rung1_C-0.75 | 1 | -0.75 | 0 | 0.7464 | -0.0036 | -1.4964 | 5 | 881.3 | 2026-08-29T23:48:53
chip4 | chip4_0829_2330 | 4 | rung1_C-0.75 | 1 | -0.75 | 0 | 0.7964 | 0.0464 | -1.5464 | 5 | 948 | 2026-08-29T23:48:53
chip4 | chip4_0829_2330 | 5 | rung1_C-0.75 | 1 | -0.75 | 1 | -0.4495 | -1.1995 | -0.3005 | 5 | 844.7 | 2026-08-29T23:49:19
chip4 | chip4_0829_2330 | 5 | rung1_C-0.75 | 1 | -0.75 | 1 | -0.3995 | -1.1495 | -0.3505 | 5 | 791.3 | 2026-08-29T23:49:19
chip4 | chip4_0829_2330 | 5 | rung1_C-0.75 | 1 | -0.75 | 1 | -0.3495 | -1.0995 | -0.4005 | 5 | 741.3 | 2026-08-29T23:49:19
chip4 | chip4_0829_2330 | 5 | rung1_C-0.75 | 1 | -0.75 | 1 | -0.2995 | -1.0495 | -0.4505 | 5 | 696.3 | 2026-08-29T23:49:19
chip4 | chip4_0829_2330 | 5 | rung1_C-0.75 | 1 | -0.75 | 1 | -0.2495 | -0.9995 | -0.5005 | 5 | 653.3 | 2026-08-29T23:49:19
chip4 | chip4_0829_2330 | 5 | rung1_C-0.75 | 1 | -0.75 | 1 | -0.1995 | -0.9495 | -0.5505 | 5 | 616.3 | 2026-08-29T23:49:19
chip4 | chip4_0829_2330 | 5 | rung1_C-0.75 | 1 | -0.75 | 1 | -0.1495 | -0.8995 | -0.6005 | 5 | 583.7 | 2026-08-29T23:49:19
chip4 | chip4_0829_2330 | 5 | rung1_C-0.75 | 1 | -0.75 | 1 | -0.0995 | -0.8495 | -0.6505 | 5 | 553.7 | 2026-08-29T23:49:19
chip4 | chip4_0829_2330 | 5 | rung1_C-0.75 | 1 | -0.75 | 1 | -0.0495 | -0.7995 | -0.7005 | 5 | 531.3 | 2026-08-29T23:49:19
chip4 | chip4_0829_2330 | 5 | rung1_C-0.75 | 1 | -0.75 | 1 | 0.0005 | -0.7495 | -0.7505 | 5 | 512 | 2026-08-29T23:49:19
chip4 | chip4_0829_2330 | 5 | rung1_C-0.75 | 1 | -0.75 | 1 | 0.0505 | -0.6995 | -0.8005 | 5 | 498.7 | 2026-08-29T23:49:19
chip4 | chip4_0829_2330 | 5 | rung1_C-0.75 | 1 | -0.75 | 1 | 0.1005 | -0.6495 | -0.8505 | 5 | 491 | 2026-08-29T23:49:19
chip4 | chip4_0829_2330 | 5 | rung1_C-0.75 | 1 | -0.75 | 1 | 0.1505 | -0.5995 | -0.9005 | 5 | 489 | 2026-08-29T23:49:19
chip4 | chip4_0829_2330 | 5 | rung1_C-0.75 | 1 | -0.75 | 1 | 0.2005 | -0.5495 | -0.9505 | 5 | 492.3 | 2026-08-29T23:49:19
chip4 | chip4_0829_2330 | 5 | rung1_C-0.75 | 1 | -0.75 | 1 | 0.2505 | -0.4995 | -1.0005 | 5 | 500.7 | 2026-08-29T23:49:19
chip4 | chip4_0829_2330 | 5 | rung1_C-0.75 | 1 | -0.75 | 1 | 0.3005 | -0.4495 | -1.0505 | 5 | 513.7 | 2026-08-29T23:49:19
chip4 | chip4_0829_2330 | 5 | rung1_C-0.75 | 1 | -0.75 | 1 | 0.3505 | -0.3995 | -1.1005 | 5 | 534.3 | 2026-08-29T23:49:19
chip4 | chip4_0829_2330 | 5 | rung1_C-0.75 | 1 | -0.75 | 1 | 0.4005 | -0.3495 | -1.1505 | 5 | 559.3 | 2026-08-29T23:49:19
chip4 | chip4_0829_2330 | 5 | rung1_C-0.75 | 1 | -0.75 | 1 | 0.4505 | -0.2995 | -1.2005 | 5 | 589.7 | 2026-08-29T23:49:19
chip4 | chip4_0829_2330 | 5 | rung1_C-0.75 | 1 | -0.75 | 1 | 0.5005 | -0.2495 | -1.2505 | 5 | 626 | 2026-08-29T23:49:19
chip4 | chip4_0829_2330 | 5 | rung1_C-0.75 | 1 | -0.75 | 1 | 0.5505 | -0.1995 | -1.3005 | 5 | 667.7 | 2026-08-29T23:49:19
chip4 | chip4_0829_2330 | 5 | rung1_C-0.75 | 1 | -0.75 | 1 | 0.6005 | -0.1495 | -1.3505 | 5 | 713.7 | 2026-08-29T23:49:19
chip4 | chip4_0829_2330 | 5 | rung1_C-0.75 | 1 | -0.75 | 1 | 0.6505 | -0.0995 | -1.4005 | 5 | 765 | 2026-08-29T23:49:19
chip4 | chip4_0829_2330 | 5 | rung1_C-0.75 | 1 | -0.75 | 1 | 0.7005 | -0.0495 | -1.4505 | 5 | 821.7 | 2026-08-29T23:49:19
chip4 | chip4_0829_2330 | 5 | rung1_C-0.75 | 1 | -0.75 | 1 | 0.7505 | 0.0005 | -1.5005 | 5 | 884.3 | 2026-08-29T23:49:19
chip4 | chip4_0829_2330 | 6 | rung1_C-0.75 | 1 | -0.75 | 3 | -0.4576 | -1.2076 | -0.2924 | 5 | 861.3 | 2026-08-29T23:49:47
chip4 | chip4_0829_2330 | 6 | rung1_C-0.75 | 1 | -0.75 | 3 | -0.4076 | -1.1576 | -0.3424 | 5 | 807 | 2026-08-29T23:49:47
chip4 | chip4_0829_2330 | 6 | rung1_C-0.75 | 1 | -0.75 | 3 | -0.3576 | -1.1076 | -0.3924 | 5 | 755 | 2026-08-29T23:49:47
chip4 | chip4_0829_2330 | 6 | rung1_C-0.75 | 1 | -0.75 | 3 | -0.3076 | -1.0576 | -0.4424 | 5 | 709.3 | 2026-08-29T23:49:47
chip4 | chip4_0829_2330 | 6 | rung1_C-0.75 | 1 | -0.75 | 3 | -0.2576 | -1.0076 | -0.4924 | 5 | 666.7 | 2026-08-29T23:49:47
chip4 | chip4_0829_2330 | 6 | rung1_C-0.75 | 1 | -0.75 | 3 | -0.2076 | -0.9576 | -0.5424 | 5 | 628.3 | 2026-08-29T23:49:47
chip4 | chip4_0829_2330 | 6 | rung1_C-0.75 | 1 | -0.75 | 3 | -0.1576 | -0.9076 | -0.5924 | 5 | 593 | 2026-08-29T23:49:47
chip4 | chip4_0829_2330 | 6 | rung1_C-0.75 | 1 | -0.75 | 3 | -0.1076 | -0.8576 | -0.6424 | 5 | 564 | 2026-08-29T23:49:47
chip4 | chip4_0829_2330 | 6 | rung1_C-0.75 | 1 | -0.75 | 3 | -0.0576 | -0.8076 | -0.6924 | 5 | 538.7 | 2026-08-29T23:49:47
chip4 | chip4_0829_2330 | 6 | rung1_C-0.75 | 1 | -0.75 | 3 | -0.0076 | -0.7576 | -0.7424 | 5 | 519.7 | 2026-08-29T23:49:47
chip4 | chip4_0829_2330 | 6 | rung1_C-0.75 | 1 | -0.75 | 3 | 0.0424 | -0.7076 | -0.7924 | 5 | 503.7 | 2026-08-29T23:49:47
chip4 | chip4_0829_2330 | 6 | rung1_C-0.75 | 1 | -0.75 | 3 | 0.0924 | -0.6576 | -0.8424 | 5 | 495.3 | 2026-08-29T23:49:47
chip4 | chip4_0829_2330 | 6 | rung1_C-0.75 | 1 | -0.75 | 3 | 0.1424 | -0.6076 | -0.8924 | 5 | 491 | 2026-08-29T23:49:47
chip4 | chip4_0829_2330 | 6 | rung1_C-0.75 | 1 | -0.75 | 3 | 0.1924 | -0.5576 | -0.9424 | 5 | 493.3 | 2026-08-29T23:49:47
chip4 | chip4_0829_2330 | 6 | rung1_C-0.75 | 1 | -0.75 | 3 | 0.2424 | -0.5076 | -0.9924 | 5 | 500.3 | 2026-08-29T23:49:47
chip4 | chip4_0829_2330 | 6 | rung1_C-0.75 | 1 | -0.75 | 3 | 0.2924 | -0.4576 | -1.0424 | 5 | 513 | 2026-08-29T23:49:47
chip4 | chip4_0829_2330 | 6 | rung1_C-0.75 | 1 | -0.75 | 3 | 0.3424 | -0.4076 | -1.0924 | 5 | 532 | 2026-08-29T23:49:47
chip4 | chip4_0829_2330 | 6 | rung1_C-0.75 | 1 | -0.75 | 3 | 0.3924 | -0.3576 | -1.1424 | 5 | 555.3 | 2026-08-29T23:49:47
chip4 | chip4_0829_2330 | 6 | rung1_C-0.75 | 1 | -0.75 | 3 | 0.4424 | -0.3076 | -1.1924 | 5 | 585 | 2026-08-29T23:49:47
chip4 | chip4_0829_2330 | 6 | rung1_C-0.75 | 1 | -0.75 | 3 | 0.4924 | -0.2576 | -1.2424 | 5 | 620.3 | 2026-08-29T23:49:47
chip4 | chip4_0829_2330 | 6 | rung1_C-0.75 | 1 | -0.75 | 3 | 0.5424 | -0.2076 | -1.2924 | 5 | 661 | 2026-08-29T23:49:47
chip4 | chip4_0829_2330 | 6 | rung1_C-0.75 | 1 | -0.75 | 3 | 0.5924 | -0.1576 | -1.3424 | 5 | 707.3 | 2026-08-29T23:49:47
chip4 | chip4_0829_2330 | 6 | rung1_C-0.75 | 1 | -0.75 | 3 | 0.6424 | -0.1076 | -1.3924 | 5 | 758 | 2026-08-29T23:49:47
chip4 | chip4_0829_2330 | 6 | rung1_C-0.75 | 1 | -0.75 | 3 | 0.6924 | -0.0576 | -1.4424 | 5 | 813.7 | 2026-08-29T23:49:47
chip4 | chip4_0829_2330 | 6 | rung1_C-0.75 | 1 | -0.75 | 3 | 0.7424 | -0.0076 | -1.4924 | 5 | 873.3 | 2026-08-29T23:49:47
chip4 | chip4_0829_2330 | 7 | rung1_C-0.75 | 1 | -0.75 | 10 | -0.4548 | -1.2048 | -0.2952 | 5 | 847 | 2026-08-29T23:50:30
chip4 | chip4_0829_2330 | 7 | rung1_C-0.75 | 1 | -0.75 | 10 | -0.4048 | -1.1548 | -0.3452 | 5 | 794.3 | 2026-08-29T23:50:30
chip4 | chip4_0829_2330 | 7 | rung1_C-0.75 | 1 | -0.75 | 10 | -0.3548 | -1.1048 | -0.3952 | 5 | 744.7 | 2026-08-29T23:50:30
chip4 | chip4_0829_2330 | 7 | rung1_C-0.75 | 1 | -0.75 | 10 | -0.3048 | -1.0548 | -0.4452 | 5 | 698.7 | 2026-08-29T23:50:30
chip4 | chip4_0829_2330 | 7 | rung1_C-0.75 | 1 | -0.75 | 10 | -0.2548 | -1.0048 | -0.4952 | 5 | 655.3 | 2026-08-29T23:50:30
chip4 | chip4_0829_2330 | 7 | rung1_C-0.75 | 1 | -0.75 | 10 | -0.2048 | -0.9548 | -0.5452 | 5 | 618.7 | 2026-08-29T23:50:30
chip4 | chip4_0829_2330 | 7 | rung1_C-0.75 | 1 | -0.75 | 10 | -0.1548 | -0.9048 | -0.5952 | 5 | 585.3 | 2026-08-29T23:50:30
chip4 | chip4_0829_2330 | 7 | rung1_C-0.75 | 1 | -0.75 | 10 | -0.1048 | -0.8548 | -0.6452 | 5 | 557.7 | 2026-08-29T23:50:30
chip4 | chip4_0829_2330 | 7 | rung1_C-0.75 | 1 | -0.75 | 10 | -0.0548 | -0.8048 | -0.6952 | 5 | 533.3 | 2026-08-29T23:50:30
chip4 | chip4_0829_2330 | 7 | rung1_C-0.75 | 1 | -0.75 | 10 | -0.0048 | -0.7548 | -0.7452 | 5 | 514 | 2026-08-29T23:50:30
chip4 | chip4_0829_2330 | 7 | rung1_C-0.75 | 1 | -0.75 | 10 | 0.0452 | -0.7048 | -0.7952 | 5 | 500.7 | 2026-08-29T23:50:30
chip4 | chip4_0829_2330 | 7 | rung1_C-0.75 | 1 | -0.75 | 10 | 0.0952 | -0.6548 | -0.8452 | 5 | 492.3 | 2026-08-29T23:50:30
chip4 | chip4_0829_2330 | 7 | rung1_C-0.75 | 1 | -0.75 | 10 | 0.1452 | -0.6048 | -0.8952 | 5 | 489.3 | 2026-08-29T23:50:30
chip4 | chip4_0829_2330 | 7 | rung1_C-0.75 | 1 | -0.75 | 10 | 0.1952 | -0.5548 | -0.9452 | 5 | 491.7 | 2026-08-29T23:50:30
chip4 | chip4_0829_2330 | 7 | rung1_C-0.75 | 1 | -0.75 | 10 | 0.2452 | -0.5048 | -0.9952 | 5 | 500 | 2026-08-29T23:50:30
chip4 | chip4_0829_2330 | 7 | rung1_C-0.75 | 1 | -0.75 | 10 | 0.2952 | -0.4548 | -1.0452 | 5 | 512.7 | 2026-08-29T23:50:30
chip4 | chip4_0829_2330 | 7 | rung1_C-0.75 | 1 | -0.75 | 10 | 0.3452 | -0.4048 | -1.0952 | 5 | 551 | 2026-08-29T23:50:30
chip4 | chip4_0829_2330 | 7 | rung1_C-0.75 | 1 | -0.75 | 10 | 0.3952 | -0.3548 | -1.1452 | 5 | 555.7 | 2026-08-29T23:50:30
chip4 | chip4_0829_2330 | 7 | rung1_C-0.75 | 1 | -0.75 | 10 | 0.4452 | -0.3048 | -1.1952 | 5 | 585.7 | 2026-08-29T23:50:30
chip4 | chip4_0829_2330 | 7 | rung1_C-0.75 | 1 | -0.75 | 10 | 0.4952 | -0.2548 | -1.2452 | 5 | 621.7 | 2026-08-29T23:50:30
chip4 | chip4_0829_2330 | 7 | rung1_C-0.75 | 1 | -0.75 | 10 | 0.5452 | -0.2048 | -1.2952 | 5 | 662.7 | 2026-08-29T23:50:30
chip4 | chip4_0829_2330 | 7 | rung1_C-0.75 | 1 | -0.75 | 10 | 0.5952 | -0.1548 | -1.3452 | 5 | 709.3 | 2026-08-29T23:50:30
chip4 | chip4_0829_2330 | 7 | rung1_C-0.75 | 1 | -0.75 | 10 | 0.6452 | -0.1048 | -1.3952 | 5 | 759.7 | 2026-08-29T23:50:30
chip4 | chip4_0829_2330 | 7 | rung1_C-0.75 | 1 | -0.75 | 10 | 0.6952 | -0.0548 | -1.4452 | 5 | 816.7 | 2026-08-29T23:50:30
chip4 | chip4_0829_2330 | 7 | rung1_C-0.75 | 1 | -0.75 | 10 | 0.7452 | -0.0048 | -1.4952 | 5 | 877.3 | 2026-08-29T23:50:30
chip4 | chip4_0829_2330 | 8 | rung1_C-0.75 | 1 | -0.75 | 30 | -0.4595 | -1.2095 | -0.2905 | 5 | 845.3 | 2026-08-29T23:51:51
chip4 | chip4_0829_2330 | 8 | rung1_C-0.75 | 1 | -0.75 | 30 | -0.4095 | -1.1595 | -0.3405 | 5 | 792 | 2026-08-29T23:51:51
chip4 | chip4_0829_2330 | 8 | rung1_C-0.75 | 1 | -0.75 | 30 | -0.3595 | -1.1095 | -0.3905 | 5 | 742.7 | 2026-08-29T23:51:51
chip4 | chip4_0829_2330 | 8 | rung1_C-0.75 | 1 | -0.75 | 30 | -0.3095 | -1.0595 | -0.4405 | 5 | 696.3 | 2026-08-29T23:51:51
chip4 | chip4_0829_2330 | 8 | rung1_C-0.75 | 1 | -0.75 | 30 | -0.2595 | -1.0095 | -0.4905 | 5 | 655 | 2026-08-29T23:51:51
chip4 | chip4_0829_2330 | 8 | rung1_C-0.75 | 1 | -0.75 | 30 | -0.2095 | -0.9595 | -0.5405 | 5 | 616 | 2026-08-29T23:51:51
chip4 | chip4_0829_2330 | 8 | rung1_C-0.75 | 1 | -0.75 | 30 | -0.1595 | -0.9095 | -0.5905 | 5 | 583 | 2026-08-29T23:51:51
chip4 | chip4_0829_2330 | 8 | rung1_C-0.75 | 1 | -0.75 | 30 | -0.1095 | -0.8595 | -0.6405 | 5 | 554.3 | 2026-08-29T23:51:51
chip4 | chip4_0829_2330 | 8 | rung1_C-0.75 | 1 | -0.75 | 30 | -0.0595 | -0.8095 | -0.6905 | 5 | 530.7 | 2026-08-29T23:51:51
chip4 | chip4_0829_2330 | 8 | rung1_C-0.75 | 1 | -0.75 | 30 | -0.0095 | -0.7595 | -0.7405 | 5 | 512 | 2026-08-29T23:51:51
chip4 | chip4_0829_2330 | 8 | rung1_C-0.75 | 1 | -0.75 | 30 | 0.0405 | -0.7095 | -0.7905 | 5 | 497.7 | 2026-08-29T23:51:51
chip4 | chip4_0829_2330 | 8 | rung1_C-0.75 | 1 | -0.75 | 30 | 0.0905 | -0.6595 | -0.8405 | 5 | 489.3 | 2026-08-29T23:51:51
chip4 | chip4_0829_2330 | 8 | rung1_C-0.75 | 1 | -0.75 | 30 | 0.1405 | -0.6095 | -0.8905 | 5 | 485.7 | 2026-08-29T23:51:51
chip4 | chip4_0829_2330 | 8 | rung1_C-0.75 | 1 | -0.75 | 30 | 0.1905 | -0.5595 | -0.9405 | 5 | 488 | 2026-08-29T23:51:51
chip4 | chip4_0829_2330 | 8 | rung1_C-0.75 | 1 | -0.75 | 30 | 0.2405 | -0.5095 | -0.9905 | 5 | 496 | 2026-08-29T23:51:51
chip4 | chip4_0829_2330 | 8 | rung1_C-0.75 | 1 | -0.75 | 30 | 0.2905 | -0.4595 | -1.0405 | 5 | 509 | 2026-08-29T23:51:51
chip4 | chip4_0829_2330 | 8 | rung1_C-0.75 | 1 | -0.75 | 30 | 0.3405 | -0.4095 | -1.0905 | 5 | 527.7 | 2026-08-29T23:51:51
chip4 | chip4_0829_2330 | 8 | rung1_C-0.75 | 1 | -0.75 | 30 | 0.3905 | -0.3595 | -1.1405 | 5 | 551.7 | 2026-08-29T23:51:51
chip4 | chip4_0829_2330 | 8 | rung1_C-0.75 | 1 | -0.75 | 30 | 0.4405 | -0.3095 | -1.1905 | 5 | 581 | 2026-08-29T23:51:51
chip4 | chip4_0829_2330 | 8 | rung1_C-0.75 | 1 | -0.75 | 30 | 0.4905 | -0.2595 | -1.2405 | 5 | 615.3 | 2026-08-29T23:51:51
chip4 | chip4_0829_2330 | 8 | rung1_C-0.75 | 1 | -0.75 | 30 | 0.5405 | -0.2095 | -1.2905 | 5 | 656.3 | 2026-08-29T23:51:51
chip4 | chip4_0829_2330 | 8 | rung1_C-0.75 | 1 | -0.75 | 30 | 0.5905 | -0.1595 | -1.3405 | 5 | 702.3 | 2026-08-29T23:51:51
chip4 | chip4_0829_2330 | 8 | rung1_C-0.75 | 1 | -0.75 | 30 | 0.6405 | -0.1095 | -1.3905 | 5 | 753 | 2026-08-29T23:51:51
chip4 | chip4_0829_2330 | 8 | rung1_C-0.75 | 1 | -0.75 | 30 | 0.6905 | -0.0595 | -1.4405 | 5 | 808.7 | 2026-08-29T23:51:51
chip4 | chip4_0829_2330 | 8 | rung1_C-0.75 | 1 | -0.75 | 30 | 0.7405 | -0.0095 | -1.4905 | 5 | 869 | 2026-08-29T23:51:51
chip4 | chip4_0829_2330 | 9 | rung1_C-0.75 | 1 | -0.75 | 100 | -0.4609 | -1.2109 | -0.2891 | 5 | 840 | 2026-08-29T23:55:35
chip4 | chip4_0829_2330 | 9 | rung1_C-0.75 | 1 | -0.75 | 100 | -0.4109 | -1.1609 | -0.3391 | 5 | 787.3 | 2026-08-29T23:55:35
chip4 | chip4_0829_2330 | 9 | rung1_C-0.75 | 1 | -0.75 | 100 | -0.3609 | -1.1109 | -0.3891 | 5 | 737 | 2026-08-29T23:55:35
chip4 | chip4_0829_2330 | 9 | rung1_C-0.75 | 1 | -0.75 | 100 | -0.3109 | -1.0609 | -0.4391 | 5 | 692.7 | 2026-08-29T23:55:35
chip4 | chip4_0829_2330 | 9 | rung1_C-0.75 | 1 | -0.75 | 100 | -0.2609 | -1.0109 | -0.4891 | 5 | 651 | 2026-08-29T23:55:35
chip4 | chip4_0829_2330 | 9 | rung1_C-0.75 | 1 | -0.75 | 100 | -0.2109 | -0.9609 | -0.5391 | 5 | 613 | 2026-08-29T23:55:35
chip4 | chip4_0829_2330 | 9 | rung1_C-0.75 | 1 | -0.75 | 100 | -0.1609 | -0.9109 | -0.5891 | 5 | 581.3 | 2026-08-29T23:55:35
chip4 | chip4_0829_2330 | 9 | rung1_C-0.75 | 1 | -0.75 | 100 | -0.1109 | -0.8609 | -0.6391 | 5 | 551.7 | 2026-08-29T23:55:35
chip4 | chip4_0829_2330 | 9 | rung1_C-0.75 | 1 | -0.75 | 100 | -0.0609 | -0.8109 | -0.6891 | 5 | 527.7 | 2026-08-29T23:55:35
chip4 | chip4_0829_2330 | 9 | rung1_C-0.75 | 1 | -0.75 | 100 | -0.0109 | -0.7609 | -0.7391 | 5 | 508.7 | 2026-08-29T23:55:35
chip4 | chip4_0829_2330 | 9 | rung1_C-0.75 | 1 | -0.75 | 100 | 0.0391 | -0.7109 | -0.7891 | 5 | 495 | 2026-08-29T23:55:35
chip4 | chip4_0829_2330 | 9 | rung1_C-0.75 | 1 | -0.75 | 100 | 0.0891 | -0.6609 | -0.8391 | 5 | 486 | 2026-08-29T23:55:35
chip4 | chip4_0829_2330 | 9 | rung1_C-0.75 | 1 | -0.75 | 100 | 0.1391 | -0.6109 | -0.8891 | 5 | 482.7 | 2026-08-29T23:55:35
chip4 | chip4_0829_2330 | 9 | rung1_C-0.75 | 1 | -0.75 | 100 | 0.1891 | -0.5609 | -0.9391 | 5 | 485.7 | 2026-08-29T23:55:35
chip4 | chip4_0829_2330 | 9 | rung1_C-0.75 | 1 | -0.75 | 100 | 0.2391 | -0.5109 | -0.9891 | 5 | 494.3 | 2026-08-29T23:55:35
chip4 | chip4_0829_2330 | 9 | rung1_C-0.75 | 1 | -0.75 | 100 | 0.2891 | -0.4609 | -1.0391 | 5 | 507.3 | 2026-08-29T23:55:35
chip4 | chip4_0829_2330 | 9 | rung1_C-0.75 | 1 | -0.75 | 100 | 0.3391 | -0.4109 | -1.0891 | 5 | 525.3 | 2026-08-29T23:55:35
chip4 | chip4_0829_2330 | 9 | rung1_C-0.75 | 1 | -0.75 | 100 | 0.3891 | -0.3609 | -1.1391 | 5 | 549.7 | 2026-08-29T23:55:35
chip4 | chip4_0829_2330 | 9 | rung1_C-0.75 | 1 | -0.75 | 100 | 0.4391 | -0.3109 | -1.1891 | 5 | 579.3 | 2026-08-29T23:55:35
chip4 | chip4_0829_2330 | 9 | rung1_C-0.75 | 1 | -0.75 | 100 | 0.4891 | -0.2609 | -1.2391 | 5 | 615.3 | 2026-08-29T23:55:35
chip4 | chip4_0829_2330 | 9 | rung1_C-0.75 | 1 | -0.75 | 100 | 0.5391 | -0.2109 | -1.2891 | 5 | 655.3 | 2026-08-29T23:55:35
chip4 | chip4_0829_2330 | 9 | rung1_C-0.75 | 1 | -0.75 | 100 | 0.5891 | -0.1609 | -1.3391 | 5 | 702.3 | 2026-08-29T23:55:35
chip4 | chip4_0829_2330 | 9 | rung1_C-0.75 | 1 | -0.75 | 100 | 0.6391 | -0.1109 | -1.3891 | 5 | 752 | 2026-08-29T23:55:35
chip4 | chip4_0829_2330 | 9 | rung1_C-0.75 | 1 | -0.75 | 100 | 0.6891 | -0.0609 | -1.4391 | 5 | 810 | 2026-08-29T23:55:35
chip4 | chip4_0829_2330 | 9 | rung1_C-0.75 | 1 | -0.75 | 100 | 0.7391 | -0.0109 | -1.4891 | 5 | 870.7 | 2026-08-29T23:55:35
chip4 | chip4_0829_2330 | 10 | rung1_C-0.75 | 1 | -0.75 | 300 | -0.464 | -1.214 | -0.286 | 5 | 832 | 2026-08-30T00:05:36
chip4 | chip4_0829_2330 | 10 | rung1_C-0.75 | 1 | -0.75 | 300 | -0.414 | -1.164 | -0.336 | 5 | 781.3 | 2026-08-30T00:05:36
chip4 | chip4_0829_2330 | 10 | rung1_C-0.75 | 1 | -0.75 | 300 | -0.364 | -1.114 | -0.386 | 5 | 731.3 | 2026-08-30T00:05:36
chip4 | chip4_0829_2330 | 10 | rung1_C-0.75 | 1 | -0.75 | 300 | -0.314 | -1.064 | -0.436 | 5 | 685 | 2026-08-30T00:05:36
chip4 | chip4_0829_2330 | 10 | rung1_C-0.75 | 1 | -0.75 | 300 | -0.264 | -1.014 | -0.486 | 5 | 643.3 | 2026-08-30T00:05:36
chip4 | chip4_0829_2330 | 10 | rung1_C-0.75 | 1 | -0.75 | 300 | -0.214 | -0.964 | -0.536 | 5 | 604.7 | 2026-08-30T00:05:36
chip4 | chip4_0829_2330 | 10 | rung1_C-0.75 | 1 | -0.75 | 300 | -0.164 | -0.914 | -0.586 | 5 | 572.7 | 2026-08-30T00:05:36
chip4 | chip4_0829_2330 | 10 | rung1_C-0.75 | 1 | -0.75 | 300 | -0.114 | -0.864 | -0.636 | 5 | 543.7 | 2026-08-30T00:05:36
chip4 | chip4_0829_2330 | 10 | rung1_C-0.75 | 1 | -0.75 | 300 | -0.064 | -0.814 | -0.686 | 5 | 520.3 | 2026-08-30T00:05:36
chip4 | chip4_0829_2330 | 10 | rung1_C-0.75 | 1 | -0.75 | 300 | -0.014 | -0.764 | -0.736 | 5 | 501 | 2026-08-30T00:05:36
chip4 | chip4_0829_2330 | 10 | rung1_C-0.75 | 1 | -0.75 | 300 | 0.036 | -0.714 | -0.786 | 5 | 487 | 2026-08-30T00:05:36
chip4 | chip4_0829_2330 | 10 | rung1_C-0.75 | 1 | -0.75 | 300 | 0.086 | -0.664 | -0.836 | 5 | 478.7 | 2026-08-30T00:05:36
chip4 | chip4_0829_2330 | 10 | rung1_C-0.75 | 1 | -0.75 | 300 | 0.136 | -0.614 | -0.886 | 5 | 476.7 | 2026-08-30T00:05:36
chip4 | chip4_0829_2330 | 10 | rung1_C-0.75 | 1 | -0.75 | 300 | 0.186 | -0.564 | -0.936 | 5 | 477.3 | 2026-08-30T00:05:36
chip4 | chip4_0829_2330 | 10 | rung1_C-0.75 | 1 | -0.75 | 300 | 0.236 | -0.514 | -0.986 | 5 | 486.3 | 2026-08-30T00:05:36
chip4 | chip4_0829_2330 | 10 | rung1_C-0.75 | 1 | -0.75 | 300 | 0.286 | -0.464 | -1.036 | 5 | 500.3 | 2026-08-30T00:05:36
chip4 | chip4_0829_2330 | 10 | rung1_C-0.75 | 1 | -0.75 | 300 | 0.336 | -0.414 | -1.086 | 5 | 519 | 2026-08-30T00:05:36
chip4 | chip4_0829_2330 | 10 | rung1_C-0.75 | 1 | -0.75 | 300 | 0.386 | -0.364 | -1.136 | 5 | 544.3 | 2026-08-30T00:05:36
chip4 | chip4_0829_2330 | 10 | rung1_C-0.75 | 1 | -0.75 | 300 | 0.436 | -0.314 | -1.186 | 5 | 574 | 2026-08-30T00:05:36
chip4 | chip4_0829_2330 | 10 | rung1_C-0.75 | 1 | -0.75 | 300 | 0.486 | -0.264 | -1.236 | 5 | 609.7 | 2026-08-30T00:05:36
chip4 | chip4_0829_2330 | 10 | rung1_C-0.75 | 1 | -0.75 | 300 | 0.536 | -0.214 | -1.286 | 5 | 650.3 | 2026-08-30T00:05:36
chip4 | chip4_0829_2330 | 10 | rung1_C-0.75 | 1 | -0.75 | 300 | 0.586 | -0.164 | -1.336 | 5 | 697.7 | 2026-08-30T00:05:36
chip4 | chip4_0829_2330 | 10 | rung1_C-0.75 | 1 | -0.75 | 300 | 0.636 | -0.114 | -1.386 | 5 | 748.3 | 2026-08-30T00:05:36
chip4 | chip4_0829_2330 | 10 | rung1_C-0.75 | 1 | -0.75 | 300 | 0.686 | -0.064 | -1.436 | 5 | 804.3 | 2026-08-30T00:05:36
chip4 | chip4_0829_2330 | 10 | rung1_C-0.75 | 1 | -0.75 | 300 | 0.736 | -0.014 | -1.486 | 5 | 865.3 | 2026-08-30T00:05:36
chip4 | chip4_0829_2330 | 11 | rung1_C-0.75 | 1 | -0.75 | 1000 | -0.4686 | -1.2186 | -0.2814 | 5 | 815.7 | 2026-08-30T00:39:40
chip4 | chip4_0829_2330 | 11 | rung1_C-0.75 | 1 | -0.75 | 1000 | -0.4186 | -1.1686 | -0.3314 | 5 | 763.3 | 2026-08-30T00:39:40
chip4 | chip4_0829_2330 | 11 | rung1_C-0.75 | 1 | -0.75 | 1000 | -0.3686 | -1.1186 | -0.3814 | 5 | 713.3 | 2026-08-30T00:39:40
chip4 | chip4_0829_2330 | 11 | rung1_C-0.75 | 1 | -0.75 | 1000 | -0.3186 | -1.0686 | -0.4314 | 5 | 668.7 | 2026-08-30T00:39:40
chip4 | chip4_0829_2330 | 11 | rung1_C-0.75 | 1 | -0.75 | 1000 | -0.2686 | -1.0186 | -0.4814 | 5 | 627.3 | 2026-08-30T00:39:40
chip4 | chip4_0829_2330 | 11 | rung1_C-0.75 | 1 | -0.75 | 1000 | -0.2186 | -0.9686 | -0.5314 | 5 | 606.3 | 2026-08-30T00:39:40
chip4 | chip4_0829_2330 | 11 | rung1_C-0.75 | 1 | -0.75 | 1000 | -0.1686 | -0.9186 | -0.5814 | 5 | 557.3 | 2026-08-30T00:39:40
chip4 | chip4_0829_2330 | 11 | rung1_C-0.75 | 1 | -0.75 | 1000 | -0.1186 | -0.8686 | -0.6314 | 5 | 528.3 | 2026-08-30T00:39:40
chip4 | chip4_0829_2330 | 11 | rung1_C-0.75 | 1 | -0.75 | 1000 | -0.0686 | -0.8186 | -0.6814 | 5 | 504.3 | 2026-08-30T00:39:40
chip4 | chip4_0829_2330 | 11 | rung1_C-0.75 | 1 | -0.75 | 1000 | -0.0186 | -0.7686 | -0.7314 | 5 | 487 | 2026-08-30T00:39:40
chip4 | chip4_0829_2330 | 11 | rung1_C-0.75 | 1 | -0.75 | 1000 | 0.0314 | -0.7186 | -0.7814 | 5 | 472 | 2026-08-30T00:39:40
chip4 | chip4_0829_2330 | 11 | rung1_C-0.75 | 1 | -0.75 | 1000 | 0.0814 | -0.6686 | -0.8314 | 5 | 464.3 | 2026-08-30T00:39:40
chip4 | chip4_0829_2330 | 11 | rung1_C-0.75 | 1 | -0.75 | 1000 | 0.1314 | -0.6186 | -0.8814 | 5 | 460.7 | 2026-08-30T00:39:40
chip4 | chip4_0829_2330 | 11 | rung1_C-0.75 | 1 | -0.75 | 1000 | 0.1814 | -0.5686 | -0.9314 | 5 | 463.7 | 2026-08-30T00:39:40
chip4 | chip4_0829_2330 | 11 | rung1_C-0.75 | 1 | -0.75 | 1000 | 0.2314 | -0.5186 | -0.9814 | 5 | 472.7 | 2026-08-30T00:39:40
chip4 | chip4_0829_2330 | 11 | rung1_C-0.75 | 1 | -0.75 | 1000 | 0.2814 | -0.4686 | -1.0314 | 5 | 486 | 2026-08-30T00:39:40
chip4 | chip4_0829_2330 | 11 | rung1_C-0.75 | 1 | -0.75 | 1000 | 0.3314 | -0.4186 | -1.0814 | 5 | 505.3 | 2026-08-30T00:39:40
chip4 | chip4_0829_2330 | 11 | rung1_C-0.75 | 1 | -0.75 | 1000 | 0.3814 | -0.3686 | -1.1314 | 5 | 530.7 | 2026-08-30T00:39:40
chip4 | chip4_0829_2330 | 11 | rung1_C-0.75 | 1 | -0.75 | 1000 | 0.4314 | -0.3186 | -1.1814 | 5 | 560 | 2026-08-30T00:39:40
chip4 | chip4_0829_2330 | 11 | rung1_C-0.75 | 1 | -0.75 | 1000 | 0.4814 | -0.2686 | -1.2314 | 5 | 596.3 | 2026-08-30T00:39:40
chip4 | chip4_0829_2330 | 11 | rung1_C-0.75 | 1 | -0.75 | 1000 | 0.5314 | -0.2186 | -1.2814 | 5 | 636.7 | 2026-08-30T00:39:40
chip4 | chip4_0829_2330 | 11 | rung1_C-0.75 | 1 | -0.75 | 1000 | 0.5814 | -0.1686 | -1.3314 | 5 | 683 | 2026-08-30T00:39:40
chip4 | chip4_0829_2330 | 11 | rung1_C-0.75 | 1 | -0.75 | 1000 | 0.6314 | -0.1186 | -1.3814 | 5 | 734.7 | 2026-08-30T00:39:40
chip4 | chip4_0829_2330 | 11 | rung1_C-0.75 | 1 | -0.75 | 1000 | 0.6814 | -0.0686 | -1.4314 | 5 | 790.7 | 2026-08-30T00:39:40
chip4 | chip4_0829_2330 | 11 | rung1_C-0.75 | 1 | -0.75 | 1000 | 0.7314 | -0.0186 | -1.4814 | 5 | 852.7 | 2026-08-30T00:39:40
chip4 | chip4_0829_2330 | 12 | move_to_2 | 1 | -0.75 | 1000 | -0.4732 | -1.2232 | -0.2768 | 5 | 1004 | 2026-08-30T00:48:02
chip4 | chip4_0829_2330 | 12 | move_to_2 | 1 | -0.75 | 1000 | -0.4232 | -1.1732 | -0.3268 | 5 | 943 | 2026-08-30T00:48:02
chip4 | chip4_0829_2330 | 12 | move_to_2 | 1 | -0.75 | 1000 | -0.3732 | -1.1232 | -0.3768 | 5 | 887.7 | 2026-08-30T00:48:02
chip4 | chip4_0829_2330 | 12 | move_to_2 | 1 | -0.75 | 1000 | -0.3232 | -1.0732 | -0.4268 | 5 | 835 | 2026-08-30T00:48:02
chip4 | chip4_0829_2330 | 12 | move_to_2 | 1 | -0.75 | 1000 | -0.2732 | -1.0232 | -0.4768 | 5 | 790 | 2026-08-30T00:48:02
chip4 | chip4_0829_2330 | 12 | move_to_2 | 1 | -0.75 | 1000 | -0.2232 | -0.9732 | -0.5268 | 5 | 749 | 2026-08-30T00:48:02
chip4 | chip4_0829_2330 | 12 | move_to_2 | 1 | -0.75 | 1000 | -0.1732 | -0.9232 | -0.5768 | 5 | 711.3 | 2026-08-30T00:48:02
chip4 | chip4_0829_2330 | 12 | move_to_2 | 1 | -0.75 | 1000 | -0.1232 | -0.8732 | -0.6268 | 5 | 680.3 | 2026-08-30T00:48:02
chip4 | chip4_0829_2330 | 12 | move_to_2 | 1 | -0.75 | 1000 | -0.0732 | -0.8232 | -0.6768 | 5 | 653.7 | 2026-08-30T00:48:02
chip4 | chip4_0829_2330 | 12 | move_to_2 | 1 | -0.75 | 1000 | -0.0232 | -0.7732 | -0.7268 | 5 | 633.7 | 2026-08-30T00:48:02
chip4 | chip4_0829_2330 | 12 | move_to_2 | 1 | -0.75 | 1000 | 0.0268 | -0.7232 | -0.7768 | 5 | 619 | 2026-08-30T00:48:02
chip4 | chip4_0829_2330 | 12 | move_to_2 | 1 | -0.75 | 1000 | 0.0768 | -0.6732 | -0.8268 | 5 | 609 | 2026-08-30T00:48:02
chip4 | chip4_0829_2330 | 12 | move_to_2 | 1 | -0.75 | 1000 | 0.1268 | -0.6232 | -0.8768 | 5 | 606.7 | 2026-08-30T00:48:02
chip4 | chip4_0829_2330 | 12 | move_to_2 | 1 | -0.75 | 1000 | 0.1768 | -0.5732 | -0.9268 | 5 | 609.3 | 2026-08-30T00:48:02
chip4 | chip4_0829_2330 | 12 | move_to_2 | 1 | -0.75 | 1000 | 0.2268 | -0.5232 | -0.9768 | 5 | 617.3 | 2026-08-30T00:48:02
chip4 | chip4_0829_2330 | 12 | move_to_2 | 1 | -0.75 | 1000 | 0.2768 | -0.4732 | -1.0268 | 5 | 632.7 | 2026-08-30T00:48:02
chip4 | chip4_0829_2330 | 12 | move_to_2 | 1 | -0.75 | 1000 | 0.3268 | -0.4232 | -1.0768 | 5 | 652.7 | 2026-08-30T00:48:02
chip4 | chip4_0829_2330 | 12 | move_to_2 | 1 | -0.75 | 1000 | 0.3768 | -0.3732 | -1.1268 | 5 | 680.3 | 2026-08-30T00:48:02
chip4 | chip4_0829_2330 | 12 | move_to_2 | 1 | -0.75 | 1000 | 0.4268 | -0.3232 | -1.1768 | 5 | 712.7 | 2026-08-30T00:48:02
chip4 | chip4_0829_2330 | 12 | move_to_2 | 1 | -0.75 | 1000 | 0.4768 | -0.2732 | -1.2268 | 5 | 751.7 | 2026-08-30T00:48:02
chip4 | chip4_0829_2330 | 12 | move_to_2 | 1 | -0.75 | 1000 | 0.5268 | -0.2232 | -1.2768 | 5 | 796.7 | 2026-08-30T00:48:02
chip4 | chip4_0829_2330 | 12 | move_to_2 | 1 | -0.75 | 1000 | 0.5768 | -0.1732 | -1.3268 | 5 | 847.7 | 2026-08-30T00:48:02
chip4 | chip4_0829_2330 | 12 | move_to_2 | 1 | -0.75 | 1000 | 0.6268 | -0.1232 | -1.3768 | 5 | 904.3 | 2026-08-30T00:48:02
chip4 | chip4_0829_2330 | 12 | move_to_2 | 1 | -0.75 | 1000 | 0.6768 | -0.0732 | -1.4268 | 5 | 964.3 | 2026-08-30T00:48:02
chip4 | chip4_0829_2330 | 12 | move_to_2 | 1 | -0.75 | 1000 | 0.7268 | -0.0232 | -1.4768 | 5 | 1032.7 | 2026-08-30T00:48:02
chip4 | chip4_0829_2330 | 13 | rung2_C-0.75 | 2 | -0.75 | 0 | -0.4772 | -1.2272 | -0.2728 | 5 | 896 | 2026-08-30T00:48:24
chip4 | chip4_0829_2330 | 13 | rung2_C-0.75 | 2 | -0.75 | 0 | -0.4272 | -1.1772 | -0.3228 | 5 | 842.3 | 2026-08-30T00:48:24
chip4 | chip4_0829_2330 | 13 | rung2_C-0.75 | 2 | -0.75 | 0 | -0.3772 | -1.1272 | -0.3728 | 5 | 793 | 2026-08-30T00:48:24
chip4 | chip4_0829_2330 | 13 | rung2_C-0.75 | 2 | -0.75 | 0 | -0.3272 | -1.0772 | -0.4228 | 5 | 748 | 2026-08-30T00:48:24
chip4 | chip4_0829_2330 | 13 | rung2_C-0.75 | 2 | -0.75 | 0 | -0.2772 | -1.0272 | -0.4728 | 5 | 707.3 | 2026-08-30T00:48:24
chip4 | chip4_0829_2330 | 13 | rung2_C-0.75 | 2 | -0.75 | 0 | -0.2272 | -0.9772 | -0.5228 | 5 | 671 | 2026-08-30T00:48:24
chip4 | chip4_0829_2330 | 13 | rung2_C-0.75 | 2 | -0.75 | 0 | -0.1772 | -0.9272 | -0.5728 | 5 | 640.3 | 2026-08-30T00:48:24
chip4 | chip4_0829_2330 | 13 | rung2_C-0.75 | 2 | -0.75 | 0 | -0.1272 | -0.8772 | -0.6228 | 5 | 613.7 | 2026-08-30T00:48:24
chip4 | chip4_0829_2330 | 13 | rung2_C-0.75 | 2 | -0.75 | 0 | -0.0772 | -0.8272 | -0.6728 | 5 | 592.7 | 2026-08-30T00:48:24
chip4 | chip4_0829_2330 | 13 | rung2_C-0.75 | 2 | -0.75 | 0 | -0.0272 | -0.7772 | -0.7228 | 5 | 577 | 2026-08-30T00:48:24
chip4 | chip4_0829_2330 | 13 | rung2_C-0.75 | 2 | -0.75 | 0 | 0.0228 | -0.7272 | -0.7728 | 5 | 567.7 | 2026-08-30T00:48:24
chip4 | chip4_0829_2330 | 13 | rung2_C-0.75 | 2 | -0.75 | 0 | 0.0728 | -0.6772 | -0.8228 | 5 | 562 | 2026-08-30T00:48:24
chip4 | chip4_0829_2330 | 13 | rung2_C-0.75 | 2 | -0.75 | 0 | 0.1228 | -0.6272 | -0.8728 | 5 | 563.7 | 2026-08-30T00:48:24
chip4 | chip4_0829_2330 | 13 | rung2_C-0.75 | 2 | -0.75 | 0 | 0.1728 | -0.5772 | -0.9228 | 5 | 571.3 | 2026-08-30T00:48:24
chip4 | chip4_0829_2330 | 13 | rung2_C-0.75 | 2 | -0.75 | 0 | 0.2228 | -0.5272 | -0.9728 | 5 | 584 | 2026-08-30T00:48:24
chip4 | chip4_0829_2330 | 13 | rung2_C-0.75 | 2 | -0.75 | 0 | 0.2728 | -0.4772 | -1.0228 | 5 | 602 | 2026-08-30T00:48:24
chip4 | chip4_0829_2330 | 13 | rung2_C-0.75 | 2 | -0.75 | 0 | 0.3228 | -0.4272 | -1.0728 | 5 | 627 | 2026-08-30T00:48:24
chip4 | chip4_0829_2330 | 13 | rung2_C-0.75 | 2 | -0.75 | 0 | 0.3728 | -0.3772 | -1.1228 | 5 | 656.3 | 2026-08-30T00:48:24
chip4 | chip4_0829_2330 | 13 | rung2_C-0.75 | 2 | -0.75 | 0 | 0.4228 | -0.3272 | -1.1728 | 5 | 692.7 | 2026-08-30T00:48:24
chip4 | chip4_0829_2330 | 13 | rung2_C-0.75 | 2 | -0.75 | 0 | 0.4728 | -0.2772 | -1.2228 | 5 | 734.7 | 2026-08-30T00:48:24
chip4 | chip4_0829_2330 | 13 | rung2_C-0.75 | 2 | -0.75 | 0 | 0.5228 | -0.2272 | -1.2728 | 5 | 782 | 2026-08-30T00:48:24
chip4 | chip4_0829_2330 | 13 | rung2_C-0.75 | 2 | -0.75 | 0 | 0.5728 | -0.1772 | -1.3228 | 5 | 833.3 | 2026-08-30T00:48:24
chip4 | chip4_0829_2330 | 13 | rung2_C-0.75 | 2 | -0.75 | 0 | 0.6228 | -0.1272 | -1.3728 | 5 | 891.3 | 2026-08-30T00:48:24
chip4 | chip4_0829_2330 | 13 | rung2_C-0.75 | 2 | -0.75 | 0 | 0.6728 | -0.0772 | -1.4228 | 5 | 952.7 | 2026-08-30T00:48:24
chip4 | chip4_0829_2330 | 13 | rung2_C-0.75 | 2 | -0.75 | 0 | 0.7228 | -0.0272 | -1.4728 | 5 | 1022 | 2026-08-30T00:48:24
chip4 | chip4_0829_2330 | 14 | rung2_C-0.75 | 2 | -0.75 | 0 | -0.5196 | -1.2696 | -0.2304 | 5 | 903.3 | 2026-08-30T00:48:46
chip4 | chip4_0829_2330 | 14 | rung2_C-0.75 | 2 | -0.75 | 0 | -0.4696 | -1.2196 | -0.2804 | 5 | 850.3 | 2026-08-30T00:48:46
chip4 | chip4_0829_2330 | 14 | rung2_C-0.75 | 2 | -0.75 | 0 | -0.4196 | -1.1696 | -0.3304 | 5 | 800.3 | 2026-08-30T00:48:46
chip4 | chip4_0829_2330 | 14 | rung2_C-0.75 | 2 | -0.75 | 0 | -0.3696 | -1.1196 | -0.3804 | 5 | 753.3 | 2026-08-30T00:48:46
chip4 | chip4_0829_2330 | 14 | rung2_C-0.75 | 2 | -0.75 | 0 | -0.3196 | -1.0696 | -0.4304 | 5 | 713.7 | 2026-08-30T00:48:46
chip4 | chip4_0829_2330 | 14 | rung2_C-0.75 | 2 | -0.75 | 0 | -0.2696 | -1.0196 | -0.4804 | 5 | 676.3 | 2026-08-30T00:48:46
chip4 | chip4_0829_2330 | 14 | rung2_C-0.75 | 2 | -0.75 | 0 | -0.2196 | -0.9696 | -0.5304 | 5 | 642.7 | 2026-08-30T00:48:46
chip4 | chip4_0829_2330 | 14 | rung2_C-0.75 | 2 | -0.75 | 0 | -0.1696 | -0.9196 | -0.5804 | 5 | 613.7 | 2026-08-30T00:48:46
chip4 | chip4_0829_2330 | 14 | rung2_C-0.75 | 2 | -0.75 | 0 | -0.1196 | -0.8696 | -0.6304 | 5 | 589.7 | 2026-08-30T00:48:46
chip4 | chip4_0829_2330 | 14 | rung2_C-0.75 | 2 | -0.75 | 0 | -0.0696 | -0.8196 | -0.6804 | 5 | 572.3 | 2026-08-30T00:48:46
chip4 | chip4_0829_2330 | 14 | rung2_C-0.75 | 2 | -0.75 | 0 | -0.0196 | -0.7696 | -0.7304 | 5 | 558.7 | 2026-08-30T00:48:46
chip4 | chip4_0829_2330 | 14 | rung2_C-0.75 | 2 | -0.75 | 0 | 0.0304 | -0.7196 | -0.7804 | 5 | 552 | 2026-08-30T00:48:46
chip4 | chip4_0829_2330 | 14 | rung2_C-0.75 | 2 | -0.75 | 0 | 0.0804 | -0.6696 | -0.8304 | 5 | 549 | 2026-08-30T00:48:46
chip4 | chip4_0829_2330 | 14 | rung2_C-0.75 | 2 | -0.75 | 0 | 0.1304 | -0.6196 | -0.8804 | 5 | 552.7 | 2026-08-30T00:48:46
chip4 | chip4_0829_2330 | 14 | rung2_C-0.75 | 2 | -0.75 | 0 | 0.1804 | -0.5696 | -0.9304 | 5 | 560.7 | 2026-08-30T00:48:46
chip4 | chip4_0829_2330 | 14 | rung2_C-0.75 | 2 | -0.75 | 0 | 0.2304 | -0.5196 | -0.9804 | 5 | 575.3 | 2026-08-30T00:48:46
chip4 | chip4_0829_2330 | 14 | rung2_C-0.75 | 2 | -0.75 | 0 | 0.2804 | -0.4696 | -1.0304 | 5 | 596.7 | 2026-08-30T00:48:46
chip4 | chip4_0829_2330 | 14 | rung2_C-0.75 | 2 | -0.75 | 0 | 0.3304 | -0.4196 | -1.0804 | 5 | 623.3 | 2026-08-30T00:48:46
chip4 | chip4_0829_2330 | 14 | rung2_C-0.75 | 2 | -0.75 | 0 | 0.3804 | -0.3696 | -1.1304 | 5 | 655.3 | 2026-08-30T00:48:46
chip4 | chip4_0829_2330 | 14 | rung2_C-0.75 | 2 | -0.75 | 0 | 0.4304 | -0.3196 | -1.1804 | 5 | 692.7 | 2026-08-30T00:48:46
chip4 | chip4_0829_2330 | 14 | rung2_C-0.75 | 2 | -0.75 | 0 | 0.4804 | -0.2696 | -1.2304 | 5 | 735.7 | 2026-08-30T00:48:46
chip4 | chip4_0829_2330 | 14 | rung2_C-0.75 | 2 | -0.75 | 0 | 0.5304 | -0.2196 | -1.2804 | 5 | 784.3 | 2026-08-30T00:48:46
chip4 | chip4_0829_2330 | 14 | rung2_C-0.75 | 2 | -0.75 | 0 | 0.5804 | -0.1696 | -1.3304 | 5 | 838 | 2026-08-30T00:48:46
chip4 | chip4_0829_2330 | 14 | rung2_C-0.75 | 2 | -0.75 | 0 | 0.6304 | -0.1196 | -1.3804 | 5 | 897.3 | 2026-08-30T00:48:46
chip4 | chip4_0829_2330 | 14 | rung2_C-0.75 | 2 | -0.75 | 0 | 0.6804 | -0.0696 | -1.4304 | 5 | 961 | 2026-08-30T00:48:46
chip4 | chip4_0829_2330 | 15 | rung2_C-0.75 | 2 | -0.75 | 1 | -0.533 | -1.283 | -0.217 | 5 | 913.7 | 2026-08-30T00:49:11
chip4 | chip4_0829_2330 | 15 | rung2_C-0.75 | 2 | -0.75 | 1 | -0.483 | -1.233 | -0.267 | 5 | 860.7 | 2026-08-30T00:49:11
chip4 | chip4_0829_2330 | 15 | rung2_C-0.75 | 2 | -0.75 | 1 | -0.433 | -1.183 | -0.317 | 5 | 808.7 | 2026-08-30T00:49:11
chip4 | chip4_0829_2330 | 15 | rung2_C-0.75 | 2 | -0.75 | 1 | -0.383 | -1.133 | -0.367 | 5 | 761.7 | 2026-08-30T00:49:11
chip4 | chip4_0829_2330 | 15 | rung2_C-0.75 | 2 | -0.75 | 1 | -0.333 | -1.083 | -0.417 | 5 | 719 | 2026-08-30T00:49:11
chip4 | chip4_0829_2330 | 15 | rung2_C-0.75 | 2 | -0.75 | 1 | -0.283 | -1.033 | -0.467 | 5 | 680.3 | 2026-08-30T00:49:11
chip4 | chip4_0829_2330 | 15 | rung2_C-0.75 | 2 | -0.75 | 1 | -0.233 | -0.983 | -0.517 | 5 | 647 | 2026-08-30T00:49:11
chip4 | chip4_0829_2330 | 15 | rung2_C-0.75 | 2 | -0.75 | 1 | -0.183 | -0.933 | -0.567 | 5 | 618.7 | 2026-08-30T00:49:11
chip4 | chip4_0829_2330 | 15 | rung2_C-0.75 | 2 | -0.75 | 1 | -0.133 | -0.883 | -0.617 | 5 | 592.7 | 2026-08-30T00:49:11
chip4 | chip4_0829_2330 | 15 | rung2_C-0.75 | 2 | -0.75 | 1 | -0.083 | -0.833 | -0.667 | 5 | 573.7 | 2026-08-30T00:49:11
chip4 | chip4_0829_2330 | 15 | rung2_C-0.75 | 2 | -0.75 | 1 | -0.033 | -0.783 | -0.717 | 5 | 559 | 2026-08-30T00:49:11
chip4 | chip4_0829_2330 | 15 | rung2_C-0.75 | 2 | -0.75 | 1 | 0.017 | -0.733 | -0.767 | 5 | 550 | 2026-08-30T00:49:11
chip4 | chip4_0829_2330 | 15 | rung2_C-0.75 | 2 | -0.75 | 1 | 0.067 | -0.683 | -0.817 | 5 | 547 | 2026-08-30T00:49:11
chip4 | chip4_0829_2330 | 15 | rung2_C-0.75 | 2 | -0.75 | 1 | 0.117 | -0.633 | -0.867 | 5 | 548.3 | 2026-08-30T00:49:11
chip4 | chip4_0829_2330 | 15 | rung2_C-0.75 | 2 | -0.75 | 1 | 0.167 | -0.583 | -0.917 | 5 | 557.3 | 2026-08-30T00:49:11
chip4 | chip4_0829_2330 | 15 | rung2_C-0.75 | 2 | -0.75 | 1 | 0.217 | -0.533 | -0.967 | 5 | 571.3 | 2026-08-30T00:49:11
chip4 | chip4_0829_2330 | 15 | rung2_C-0.75 | 2 | -0.75 | 1 | 0.267 | -0.483 | -1.017 | 5 | 588.3 | 2026-08-30T00:49:11
chip4 | chip4_0829_2330 | 15 | rung2_C-0.75 | 2 | -0.75 | 1 | 0.317 | -0.433 | -1.067 | 5 | 614.3 | 2026-08-30T00:49:11
chip4 | chip4_0829_2330 | 15 | rung2_C-0.75 | 2 | -0.75 | 1 | 0.367 | -0.383 | -1.117 | 5 | 645.3 | 2026-08-30T00:49:11
chip4 | chip4_0829_2330 | 15 | rung2_C-0.75 | 2 | -0.75 | 1 | 0.417 | -0.333 | -1.167 | 5 | 680.7 | 2026-08-30T00:49:11
chip4 | chip4_0829_2330 | 15 | rung2_C-0.75 | 2 | -0.75 | 1 | 0.467 | -0.283 | -1.217 | 5 | 723.3 | 2026-08-30T00:49:11
chip4 | chip4_0829_2330 | 15 | rung2_C-0.75 | 2 | -0.75 | 1 | 0.517 | -0.233 | -1.267 | 5 | 769.3 | 2026-08-30T00:49:11
chip4 | chip4_0829_2330 | 15 | rung2_C-0.75 | 2 | -0.75 | 1 | 0.567 | -0.183 | -1.317 | 5 | 823.7 | 2026-08-30T00:49:11
chip4 | chip4_0829_2330 | 15 | rung2_C-0.75 | 2 | -0.75 | 1 | 0.617 | -0.133 | -1.367 | 5 | 881 | 2026-08-30T00:49:11
chip4 | chip4_0829_2330 | 15 | rung2_C-0.75 | 2 | -0.75 | 1 | 0.667 | -0.083 | -1.417 | 5 | 943 | 2026-08-30T00:49:11
chip4 | chip4_0829_2330 | 16 | rung2_C-0.75 | 2 | -0.75 | 3 | -0.5353 | -1.2853 | -0.2147 | 5 | 907.3 | 2026-08-30T00:49:39
chip4 | chip4_0829_2330 | 16 | rung2_C-0.75 | 2 | -0.75 | 3 | -0.4853 | -1.2353 | -0.2647 | 5 | 852.3 | 2026-08-30T00:49:39
chip4 | chip4_0829_2330 | 16 | rung2_C-0.75 | 2 | -0.75 | 3 | -0.4353 | -1.1853 | -0.3147 | 5 | 802.7 | 2026-08-30T00:49:39
chip4 | chip4_0829_2330 | 16 | rung2_C-0.75 | 2 | -0.75 | 3 | -0.3853 | -1.1353 | -0.3647 | 5 | 756.7 | 2026-08-30T00:49:39
chip4 | chip4_0829_2330 | 16 | rung2_C-0.75 | 2 | -0.75 | 3 | -0.3353 | -1.0853 | -0.4147 | 5 | 714 | 2026-08-30T00:49:39
chip4 | chip4_0829_2330 | 16 | rung2_C-0.75 | 2 | -0.75 | 3 | -0.2853 | -1.0353 | -0.4647 | 5 | 675.3 | 2026-08-30T00:49:39
chip4 | chip4_0829_2330 | 16 | rung2_C-0.75 | 2 | -0.75 | 3 | -0.2353 | -0.9853 | -0.5147 | 5 | 641.3 | 2026-08-30T00:49:39
chip4 | chip4_0829_2330 | 16 | rung2_C-0.75 | 2 | -0.75 | 3 | -0.1853 | -0.9353 | -0.5647 | 5 | 613.3 | 2026-08-30T00:49:39
chip4 | chip4_0829_2330 | 16 | rung2_C-0.75 | 2 | -0.75 | 3 | -0.1353 | -0.8853 | -0.6147 | 5 | 589.3 | 2026-08-30T00:49:39
chip4 | chip4_0829_2330 | 16 | rung2_C-0.75 | 2 | -0.75 | 3 | -0.0853 | -0.8353 | -0.6647 | 5 | 569 | 2026-08-30T00:49:39
chip4 | chip4_0829_2330 | 16 | rung2_C-0.75 | 2 | -0.75 | 3 | -0.0353 | -0.7853 | -0.7147 | 5 | 555.3 | 2026-08-30T00:49:39
chip4 | chip4_0829_2330 | 16 | rung2_C-0.75 | 2 | -0.75 | 3 | 0.0147 | -0.7353 | -0.7647 | 5 | 547.3 | 2026-08-30T00:49:39
chip4 | chip4_0829_2330 | 16 | rung2_C-0.75 | 2 | -0.75 | 3 | 0.0647 | -0.6853 | -0.8147 | 5 | 543.7 | 2026-08-30T00:49:39
chip4 | chip4_0829_2330 | 16 | rung2_C-0.75 | 2 | -0.75 | 3 | 0.1147 | -0.6353 | -0.8647 | 5 | 545 | 2026-08-30T00:49:39
chip4 | chip4_0829_2330 | 16 | rung2_C-0.75 | 2 | -0.75 | 3 | 0.1647 | -0.5853 | -0.9147 | 5 | 553.7 | 2026-08-30T00:49:39
chip4 | chip4_0829_2330 | 16 | rung2_C-0.75 | 2 | -0.75 | 3 | 0.2147 | -0.5353 | -0.9647 | 5 | 568.3 | 2026-08-30T00:49:39
chip4 | chip4_0829_2330 | 16 | rung2_C-0.75 | 2 | -0.75 | 3 | 0.2647 | -0.4853 | -1.0147 | 5 | 586.7 | 2026-08-30T00:49:39
chip4 | chip4_0829_2330 | 16 | rung2_C-0.75 | 2 | -0.75 | 3 | 0.3147 | -0.4353 | -1.0647 | 5 | 612 | 2026-08-30T00:49:39
chip4 | chip4_0829_2330 | 16 | rung2_C-0.75 | 2 | -0.75 | 3 | 0.3647 | -0.3853 | -1.1147 | 5 | 641 | 2026-08-30T00:49:39
chip4 | chip4_0829_2330 | 16 | rung2_C-0.75 | 2 | -0.75 | 3 | 0.4147 | -0.3353 | -1.1647 | 5 | 678 | 2026-08-30T00:49:39
chip4 | chip4_0829_2330 | 16 | rung2_C-0.75 | 2 | -0.75 | 3 | 0.4647 | -0.2853 | -1.2147 | 5 | 720 | 2026-08-30T00:49:39
chip4 | chip4_0829_2330 | 16 | rung2_C-0.75 | 2 | -0.75 | 3 | 0.5147 | -0.2353 | -1.2647 | 5 | 766.3 | 2026-08-30T00:49:39
chip4 | chip4_0829_2330 | 16 | rung2_C-0.75 | 2 | -0.75 | 3 | 0.5647 | -0.1853 | -1.3147 | 5 | 818.7 | 2026-08-30T00:49:39
chip4 | chip4_0829_2330 | 16 | rung2_C-0.75 | 2 | -0.75 | 3 | 0.6147 | -0.1353 | -1.3647 | 5 | 877 | 2026-08-30T00:49:39
chip4 | chip4_0829_2330 | 16 | rung2_C-0.75 | 2 | -0.75 | 3 | 0.6647 | -0.0853 | -1.4147 | 5 | 939.7 | 2026-08-30T00:49:39
chip4 | chip4_0829_2330 | 17 | rung2_C-0.75 | 2 | -0.75 | 10 | -0.5388 | -1.2888 | -0.2112 | 5 | 899.7 | 2026-08-30T00:50:22
chip4 | chip4_0829_2330 | 17 | rung2_C-0.75 | 2 | -0.75 | 10 | -0.4888 | -1.2388 | -0.2612 | 5 | 847 | 2026-08-30T00:50:22
chip4 | chip4_0829_2330 | 17 | rung2_C-0.75 | 2 | -0.75 | 10 | -0.4388 | -1.1888 | -0.3112 | 5 | 797.3 | 2026-08-30T00:50:22
chip4 | chip4_0829_2330 | 17 | rung2_C-0.75 | 2 | -0.75 | 10 | -0.3888 | -1.1388 | -0.3612 | 5 | 750.7 | 2026-08-30T00:50:22
chip4 | chip4_0829_2330 | 17 | rung2_C-0.75 | 2 | -0.75 | 10 | -0.3388 | -1.0888 | -0.4112 | 5 | 707.3 | 2026-08-30T00:50:22
chip4 | chip4_0829_2330 | 17 | rung2_C-0.75 | 2 | -0.75 | 10 | -0.2888 | -1.0388 | -0.4612 | 5 | 670 | 2026-08-30T00:50:22
chip4 | chip4_0829_2330 | 17 | rung2_C-0.75 | 2 | -0.75 | 10 | -0.2388 | -0.9888 | -0.5112 | 5 | 635.3 | 2026-08-30T00:50:22
chip4 | chip4_0829_2330 | 17 | rung2_C-0.75 | 2 | -0.75 | 10 | -0.1888 | -0.9388 | -0.5612 | 5 | 607 | 2026-08-30T00:50:22
chip4 | chip4_0829_2330 | 17 | rung2_C-0.75 | 2 | -0.75 | 10 | -0.1388 | -0.8888 | -0.6112 | 5 | 580.3 | 2026-08-30T00:50:22
chip4 | chip4_0829_2330 | 17 | rung2_C-0.75 | 2 | -0.75 | 10 | -0.0888 | -0.8388 | -0.6612 | 5 | 563 | 2026-08-30T00:50:22
chip4 | chip4_0829_2330 | 17 | rung2_C-0.75 | 2 | -0.75 | 10 | -0.0388 | -0.7888 | -0.7112 | 5 | 550 | 2026-08-30T00:50:22
chip4 | chip4_0829_2330 | 17 | rung2_C-0.75 | 2 | -0.75 | 10 | 0.0112 | -0.7388 | -0.7612 | 5 | 542.3 | 2026-08-30T00:50:22
chip4 | chip4_0829_2330 | 17 | rung2_C-0.75 | 2 | -0.75 | 10 | 0.0612 | -0.6888 | -0.8112 | 5 | 538.3 | 2026-08-30T00:50:22
chip4 | chip4_0829_2330 | 17 | rung2_C-0.75 | 2 | -0.75 | 10 | 0.1112 | -0.6388 | -0.8612 | 5 | 540.3 | 2026-08-30T00:50:22
chip4 | chip4_0829_2330 | 17 | rung2_C-0.75 | 2 | -0.75 | 10 | 0.1612 | -0.5888 | -0.9112 | 5 | 548.3 | 2026-08-30T00:50:22
chip4 | chip4_0829_2330 | 17 | rung2_C-0.75 | 2 | -0.75 | 10 | 0.2112 | -0.5388 | -0.9612 | 5 | 562.7 | 2026-08-30T00:50:22
chip4 | chip4_0829_2330 | 17 | rung2_C-0.75 | 2 | -0.75 | 10 | 0.2612 | -0.4888 | -1.0112 | 5 | 582 | 2026-08-30T00:50:22
chip4 | chip4_0829_2330 | 17 | rung2_C-0.75 | 2 | -0.75 | 10 | 0.3112 | -0.4388 | -1.0612 | 5 | 607.3 | 2026-08-30T00:50:22
chip4 | chip4_0829_2330 | 17 | rung2_C-0.75 | 2 | -0.75 | 10 | 0.3612 | -0.3888 | -1.1112 | 5 | 637.3 | 2026-08-30T00:50:22
chip4 | chip4_0829_2330 | 17 | rung2_C-0.75 | 2 | -0.75 | 10 | 0.4112 | -0.3388 | -1.1612 | 5 | 673 | 2026-08-30T00:50:22
chip4 | chip4_0829_2330 | 17 | rung2_C-0.75 | 2 | -0.75 | 10 | 0.4612 | -0.2888 | -1.2112 | 5 | 714 | 2026-08-30T00:50:22
chip4 | chip4_0829_2330 | 17 | rung2_C-0.75 | 2 | -0.75 | 10 | 0.5112 | -0.2388 | -1.2612 | 5 | 761.3 | 2026-08-30T00:50:22
chip4 | chip4_0829_2330 | 17 | rung2_C-0.75 | 2 | -0.75 | 10 | 0.5612 | -0.1888 | -1.3112 | 5 | 814.3 | 2026-08-30T00:50:22
chip4 | chip4_0829_2330 | 17 | rung2_C-0.75 | 2 | -0.75 | 10 | 0.6112 | -0.1388 | -1.3612 | 5 | 871.3 | 2026-08-30T00:50:22
chip4 | chip4_0829_2330 | 17 | rung2_C-0.75 | 2 | -0.75 | 10 | 0.6612 | -0.0888 | -1.4112 | 5 | 934 | 2026-08-30T00:50:22
chip4 | chip4_0829_2330 | 18 | rung2_C-0.75 | 2 | -0.75 | 30 | -0.5431 | -1.2931 | -0.2069 | 5 | 904 | 2026-08-30T00:51:43
chip4 | chip4_0829_2330 | 18 | rung2_C-0.75 | 2 | -0.75 | 30 | -0.4931 | -1.2431 | -0.2569 | 5 | 851 | 2026-08-30T00:51:43
chip4 | chip4_0829_2330 | 18 | rung2_C-0.75 | 2 | -0.75 | 30 | -0.4431 | -1.1931 | -0.3069 | 5 | 800 | 2026-08-30T00:51:43
chip4 | chip4_0829_2330 | 18 | rung2_C-0.75 | 2 | -0.75 | 30 | -0.3931 | -1.1431 | -0.3569 | 5 | 753.3 | 2026-08-30T00:51:43
chip4 | chip4_0829_2330 | 18 | rung2_C-0.75 | 2 | -0.75 | 30 | -0.3431 | -1.0931 | -0.4069 | 5 | 711.3 | 2026-08-30T00:51:43
chip4 | chip4_0829_2330 | 18 | rung2_C-0.75 | 2 | -0.75 | 30 | -0.2931 | -1.0431 | -0.4569 | 5 | 673 | 2026-08-30T00:51:43
chip4 | chip4_0829_2330 | 18 | rung2_C-0.75 | 2 | -0.75 | 30 | -0.2431 | -0.9931 | -0.5069 | 5 | 638.7 | 2026-08-30T00:51:43
chip4 | chip4_0829_2330 | 18 | rung2_C-0.75 | 2 | -0.75 | 30 | -0.1931 | -0.9431 | -0.5569 | 5 | 608.3 | 2026-08-30T00:51:43
chip4 | chip4_0829_2330 | 18 | rung2_C-0.75 | 2 | -0.75 | 30 | -0.1431 | -0.8931 | -0.6069 | 5 | 584.3 | 2026-08-30T00:51:43
chip4 | chip4_0829_2330 | 18 | rung2_C-0.75 | 2 | -0.75 | 30 | -0.0931 | -0.8431 | -0.6569 | 5 | 565 | 2026-08-30T00:51:43
chip4 | chip4_0829_2330 | 18 | rung2_C-0.75 | 2 | -0.75 | 30 | -0.0431 | -0.7931 | -0.7069 | 5 | 548.7 | 2026-08-30T00:51:43
chip4 | chip4_0829_2330 | 18 | rung2_C-0.75 | 2 | -0.75 | 30 | 0.0069 | -0.7431 | -0.7569 | 5 | 541 | 2026-08-30T00:51:43
chip4 | chip4_0829_2330 | 18 | rung2_C-0.75 | 2 | -0.75 | 30 | 0.0569 | -0.6931 | -0.8069 | 5 | 537.3 | 2026-08-30T00:51:43
chip4 | chip4_0829_2330 | 18 | rung2_C-0.75 | 2 | -0.75 | 30 | 0.1069 | -0.6431 | -0.8569 | 5 | 540 | 2026-08-30T00:51:43
chip4 | chip4_0829_2330 | 18 | rung2_C-0.75 | 2 | -0.75 | 30 | 0.1569 | -0.5931 | -0.9069 | 5 | 546.7 | 2026-08-30T00:51:43
chip4 | chip4_0829_2330 | 18 | rung2_C-0.75 | 2 | -0.75 | 30 | 0.2069 | -0.5431 | -0.9569 | 5 | 561 | 2026-08-30T00:51:43
chip4 | chip4_0829_2330 | 18 | rung2_C-0.75 | 2 | -0.75 | 30 | 0.2569 | -0.4931 | -1.0069 | 5 | 578.3 | 2026-08-30T00:51:43
chip4 | chip4_0829_2330 | 18 | rung2_C-0.75 | 2 | -0.75 | 30 | 0.3069 | -0.4431 | -1.0569 | 5 | 604.7 | 2026-08-30T00:51:43
chip4 | chip4_0829_2330 | 18 | rung2_C-0.75 | 2 | -0.75 | 30 | 0.3569 | -0.3931 | -1.1069 | 5 | 634.3 | 2026-08-30T00:51:43
chip4 | chip4_0829_2330 | 18 | rung2_C-0.75 | 2 | -0.75 | 30 | 0.4069 | -0.3431 | -1.1569 | 5 | 670.7 | 2026-08-30T00:51:43
chip4 | chip4_0829_2330 | 18 | rung2_C-0.75 | 2 | -0.75 | 30 | 0.4569 | -0.2931 | -1.2069 | 5 | 711.7 | 2026-08-30T00:51:43
chip4 | chip4_0829_2330 | 18 | rung2_C-0.75 | 2 | -0.75 | 30 | 0.5069 | -0.2431 | -1.2569 | 5 | 758 | 2026-08-30T00:51:43
chip4 | chip4_0829_2330 | 18 | rung2_C-0.75 | 2 | -0.75 | 30 | 0.5569 | -0.1931 | -1.3069 | 5 | 810.7 | 2026-08-30T00:51:43
chip4 | chip4_0829_2330 | 18 | rung2_C-0.75 | 2 | -0.75 | 30 | 0.6069 | -0.1431 | -1.3569 | 5 | 867.7 | 2026-08-30T00:51:43
chip4 | chip4_0829_2330 | 18 | rung2_C-0.75 | 2 | -0.75 | 30 | 0.6569 | -0.0931 | -1.4069 | 5 | 929 | 2026-08-30T00:51:43
chip4 | chip4_0829_2330 | 19 | rung2_C-0.75 | 2 | -0.75 | 100 | -0.5437 | -1.2937 | -0.2063 | 5 | 903.3 | 2026-08-30T00:55:27
chip4 | chip4_0829_2330 | 19 | rung2_C-0.75 | 2 | -0.75 | 100 | -0.4937 | -1.2437 | -0.2563 | 5 | 850.3 | 2026-08-30T00:55:27
chip4 | chip4_0829_2330 | 19 | rung2_C-0.75 | 2 | -0.75 | 100 | -0.4437 | -1.1937 | -0.3063 | 5 | 799.3 | 2026-08-30T00:55:27
chip4 | chip4_0829_2330 | 19 | rung2_C-0.75 | 2 | -0.75 | 100 | -0.3937 | -1.1437 | -0.3563 | 5 | 753.3 | 2026-08-30T00:55:27
chip4 | chip4_0829_2330 | 19 | rung2_C-0.75 | 2 | -0.75 | 100 | -0.3437 | -1.0937 | -0.4063 | 5 | 710.7 | 2026-08-30T00:55:27
chip4 | chip4_0829_2330 | 19 | rung2_C-0.75 | 2 | -0.75 | 100 | -0.2937 | -1.0437 | -0.4563 | 5 | 671.3 | 2026-08-30T00:55:27
chip4 | chip4_0829_2330 | 19 | rung2_C-0.75 | 2 | -0.75 | 100 | -0.2437 | -0.9937 | -0.5063 | 5 | 637.7 | 2026-08-30T00:55:27
chip4 | chip4_0829_2330 | 19 | rung2_C-0.75 | 2 | -0.75 | 100 | -0.1937 | -0.9437 | -0.5563 | 5 | 608 | 2026-08-30T00:55:27
chip4 | chip4_0829_2330 | 19 | rung2_C-0.75 | 2 | -0.75 | 100 | -0.1437 | -0.8937 | -0.6063 | 5 | 583 | 2026-08-30T00:55:27
chip4 | chip4_0829_2330 | 19 | rung2_C-0.75 | 2 | -0.75 | 100 | -0.0937 | -0.8437 | -0.6563 | 5 | 562.7 | 2026-08-30T00:55:27
chip4 | chip4_0829_2330 | 19 | rung2_C-0.75 | 2 | -0.75 | 100 | -0.0437 | -0.7937 | -0.7063 | 5 | 550.3 | 2026-08-30T00:55:27
chip4 | chip4_0829_2330 | 19 | rung2_C-0.75 | 2 | -0.75 | 100 | 0.0063 | -0.7437 | -0.7563 | 5 | 541.3 | 2026-08-30T00:55:27
chip4 | chip4_0829_2330 | 19 | rung2_C-0.75 | 2 | -0.75 | 100 | 0.0563 | -0.6937 | -0.8063 | 5 | 537.7 | 2026-08-30T00:55:27
chip4 | chip4_0829_2330 | 19 | rung2_C-0.75 | 2 | -0.75 | 100 | 0.1063 | -0.6437 | -0.8563 | 5 | 539.3 | 2026-08-30T00:55:27
chip4 | chip4_0829_2330 | 19 | rung2_C-0.75 | 2 | -0.75 | 100 | 0.1563 | -0.5937 | -0.9063 | 5 | 546.3 | 2026-08-30T00:55:27
chip4 | chip4_0829_2330 | 19 | rung2_C-0.75 | 2 | -0.75 | 100 | 0.2063 | -0.5437 | -0.9563 | 5 | 560 | 2026-08-30T00:55:27
chip4 | chip4_0829_2330 | 19 | rung2_C-0.75 | 2 | -0.75 | 100 | 0.2563 | -0.4937 | -1.0063 | 5 | 579 | 2026-08-30T00:55:27
chip4 | chip4_0829_2330 | 19 | rung2_C-0.75 | 2 | -0.75 | 100 | 0.3063 | -0.4437 | -1.0563 | 5 | 604.3 | 2026-08-30T00:55:27
chip4 | chip4_0829_2330 | 19 | rung2_C-0.75 | 2 | -0.75 | 100 | 0.3563 | -0.3937 | -1.1063 | 5 | 634.3 | 2026-08-30T00:55:27
chip4 | chip4_0829_2330 | 19 | rung2_C-0.75 | 2 | -0.75 | 100 | 0.4063 | -0.3437 | -1.1563 | 5 | 669.7 | 2026-08-30T00:55:27
chip4 | chip4_0829_2330 | 19 | rung2_C-0.75 | 2 | -0.75 | 100 | 0.4563 | -0.2937 | -1.2063 | 5 | 708.7 | 2026-08-30T00:55:27
chip4 | chip4_0829_2330 | 19 | rung2_C-0.75 | 2 | -0.75 | 100 | 0.5063 | -0.2437 | -1.2563 | 5 | 755.7 | 2026-08-30T00:55:27
chip4 | chip4_0829_2330 | 19 | rung2_C-0.75 | 2 | -0.75 | 100 | 0.5563 | -0.1937 | -1.3063 | 5 | 807.7 | 2026-08-30T00:55:27
chip4 | chip4_0829_2330 | 19 | rung2_C-0.75 | 2 | -0.75 | 100 | 0.6063 | -0.1437 | -1.3563 | 5 | 865 | 2026-08-30T00:55:27
chip4 | chip4_0829_2330 | 19 | rung2_C-0.75 | 2 | -0.75 | 100 | 0.6563 | -0.0937 | -1.4063 | 5 | 926.7 | 2026-08-30T00:55:27
chip4 | chip4_0829_2330 | 20 | rung2_C-0.75 | 2 | -0.75 | 300 | -0.5437 | -1.2937 | -0.2063 | 5 | 896.3 | 2026-08-30T01:05:28
chip4 | chip4_0829_2330 | 20 | rung2_C-0.75 | 2 | -0.75 | 300 | -0.4937 | -1.2437 | -0.2563 | 5 | 841.7 | 2026-08-30T01:05:28
chip4 | chip4_0829_2330 | 20 | rung2_C-0.75 | 2 | -0.75 | 300 | -0.4437 | -1.1937 | -0.3063 | 5 | 791.7 | 2026-08-30T01:05:28
chip4 | chip4_0829_2330 | 20 | rung2_C-0.75 | 2 | -0.75 | 300 | -0.3937 | -1.1437 | -0.3563 | 5 | 744.3 | 2026-08-30T01:05:28
chip4 | chip4_0829_2330 | 20 | rung2_C-0.75 | 2 | -0.75 | 300 | -0.3437 | -1.0937 | -0.4063 | 5 | 702.7 | 2026-08-30T01:05:28
chip4 | chip4_0829_2330 | 20 | rung2_C-0.75 | 2 | -0.75 | 300 | -0.2937 | -1.0437 | -0.4563 | 5 | 663.7 | 2026-08-30T01:05:28
chip4 | chip4_0829_2330 | 20 | rung2_C-0.75 | 2 | -0.75 | 300 | -0.2437 | -0.9937 | -0.5063 | 5 | 629.3 | 2026-08-30T01:05:28
chip4 | chip4_0829_2330 | 20 | rung2_C-0.75 | 2 | -0.75 | 300 | -0.1937 | -0.9437 | -0.5563 | 5 | 600 | 2026-08-30T01:05:28
chip4 | chip4_0829_2330 | 20 | rung2_C-0.75 | 2 | -0.75 | 300 | -0.1437 | -0.8937 | -0.6063 | 5 | 574.7 | 2026-08-30T01:05:28
chip4 | chip4_0829_2330 | 20 | rung2_C-0.75 | 2 | -0.75 | 300 | -0.0937 | -0.8437 | -0.6563 | 5 | 556 | 2026-08-30T01:05:28
chip4 | chip4_0829_2330 | 20 | rung2_C-0.75 | 2 | -0.75 | 300 | -0.0437 | -0.7937 | -0.7063 | 5 | 541.7 | 2026-08-30T01:05:28
chip4 | chip4_0829_2330 | 20 | rung2_C-0.75 | 2 | -0.75 | 300 | 0.0063 | -0.7437 | -0.7563 | 5 | 532 | 2026-08-30T01:05:28
chip4 | chip4_0829_2330 | 20 | rung2_C-0.75 | 2 | -0.75 | 300 | 0.0563 | -0.6937 | -0.8063 | 5 | 529 | 2026-08-30T01:05:28
chip4 | chip4_0829_2330 | 20 | rung2_C-0.75 | 2 | -0.75 | 300 | 0.1063 | -0.6437 | -0.8563 | 5 | 530.3 | 2026-08-30T01:05:28
chip4 | chip4_0829_2330 | 20 | rung2_C-0.75 | 2 | -0.75 | 300 | 0.1563 | -0.5937 | -0.9063 | 5 | 539 | 2026-08-30T01:05:28
chip4 | chip4_0829_2330 | 20 | rung2_C-0.75 | 2 | -0.75 | 300 | 0.2063 | -0.5437 | -0.9563 | 5 | 550.3 | 2026-08-30T01:05:28
chip4 | chip4_0829_2330 | 20 | rung2_C-0.75 | 2 | -0.75 | 300 | 0.2563 | -0.4937 | -1.0063 | 5 | 570.3 | 2026-08-30T01:05:28
chip4 | chip4_0829_2330 | 20 | rung2_C-0.75 | 2 | -0.75 | 300 | 0.3063 | -0.4437 | -1.0563 | 5 | 594.7 | 2026-08-30T01:05:28
chip4 | chip4_0829_2330 | 20 | rung2_C-0.75 | 2 | -0.75 | 300 | 0.3563 | -0.3937 | -1.1063 | 5 | 624.3 | 2026-08-30T01:05:28
chip4 | chip4_0829_2330 | 20 | rung2_C-0.75 | 2 | -0.75 | 300 | 0.4063 | -0.3437 | -1.1563 | 5 | 658.7 | 2026-08-30T01:05:28
chip4 | chip4_0829_2330 | 20 | rung2_C-0.75 | 2 | -0.75 | 300 | 0.4563 | -0.2937 | -1.2063 | 5 | 701.3 | 2026-08-30T01:05:28
chip4 | chip4_0829_2330 | 20 | rung2_C-0.75 | 2 | -0.75 | 300 | 0.5063 | -0.2437 | -1.2563 | 5 | 746.3 | 2026-08-30T01:05:28
chip4 | chip4_0829_2330 | 20 | rung2_C-0.75 | 2 | -0.75 | 300 | 0.5563 | -0.1937 | -1.3063 | 5 | 798 | 2026-08-30T01:05:28
chip4 | chip4_0829_2330 | 20 | rung2_C-0.75 | 2 | -0.75 | 300 | 0.6063 | -0.1437 | -1.3563 | 5 | 854.7 | 2026-08-30T01:05:28
chip4 | chip4_0829_2330 | 20 | rung2_C-0.75 | 2 | -0.75 | 300 | 0.6563 | -0.0937 | -1.4063 | 5 | 915 | 2026-08-30T01:05:28
chip4 | chip4_0829_2330 | 21 | rung2_C-0.75 | 2 | -0.75 | 1000 | -0.543 | -1.293 | -0.207 | 5 | 879.3 | 2026-08-30T01:39:33
chip4 | chip4_0829_2330 | 21 | rung2_C-0.75 | 2 | -0.75 | 1000 | -0.493 | -1.243 | -0.257 | 5 | 827.3 | 2026-08-30T01:39:33
chip4 | chip4_0829_2330 | 21 | rung2_C-0.75 | 2 | -0.75 | 1000 | -0.443 | -1.193 | -0.307 | 5 | 778.3 | 2026-08-30T01:39:33
chip4 | chip4_0829_2330 | 21 | rung2_C-0.75 | 2 | -0.75 | 1000 | -0.393 | -1.143 | -0.357 | 5 | 732.7 | 2026-08-30T01:39:33
chip4 | chip4_0829_2330 | 21 | rung2_C-0.75 | 2 | -0.75 | 1000 | -0.343 | -1.093 | -0.407 | 5 | 690.3 | 2026-08-30T01:39:33
chip4 | chip4_0829_2330 | 21 | rung2_C-0.75 | 2 | -0.75 | 1000 | -0.293 | -1.043 | -0.457 | 5 | 652.7 | 2026-08-30T01:39:33
chip4 | chip4_0829_2330 | 21 | rung2_C-0.75 | 2 | -0.75 | 1000 | -0.243 | -0.993 | -0.507 | 5 | 617.7 | 2026-08-30T01:39:33
chip4 | chip4_0829_2330 | 21 | rung2_C-0.75 | 2 | -0.75 | 1000 | -0.193 | -0.943 | -0.557 | 5 | 589 | 2026-08-30T01:39:33
chip4 | chip4_0829_2330 | 21 | rung2_C-0.75 | 2 | -0.75 | 1000 | -0.143 | -0.893 | -0.607 | 5 | 564.3 | 2026-08-30T01:39:33
chip4 | chip4_0829_2330 | 21 | rung2_C-0.75 | 2 | -0.75 | 1000 | -0.093 | -0.843 | -0.657 | 5 | 544 | 2026-08-30T01:39:33
chip4 | chip4_0829_2330 | 21 | rung2_C-0.75 | 2 | -0.75 | 1000 | -0.043 | -0.793 | -0.707 | 5 | 531 | 2026-08-30T01:39:33
chip4 | chip4_0829_2330 | 21 | rung2_C-0.75 | 2 | -0.75 | 1000 | 0.007 | -0.743 | -0.757 | 5 | 522 | 2026-08-30T01:39:33
chip4 | chip4_0829_2330 | 21 | rung2_C-0.75 | 2 | -0.75 | 1000 | 0.057 | -0.693 | -0.807 | 5 | 517 | 2026-08-30T01:39:33
chip4 | chip4_0829_2330 | 21 | rung2_C-0.75 | 2 | -0.75 | 1000 | 0.107 | -0.643 | -0.857 | 5 | 519 | 2026-08-30T01:39:33
chip4 | chip4_0829_2330 | 21 | rung2_C-0.75 | 2 | -0.75 | 1000 | 0.157 | -0.593 | -0.907 | 5 | 527.3 | 2026-08-30T01:39:33
chip4 | chip4_0829_2330 | 21 | rung2_C-0.75 | 2 | -0.75 | 1000 | 0.207 | -0.543 | -0.957 | 5 | 539.7 | 2026-08-30T01:39:33
chip4 | chip4_0829_2330 | 21 | rung2_C-0.75 | 2 | -0.75 | 1000 | 0.257 | -0.493 | -1.007 | 5 | 558.3 | 2026-08-30T01:39:33
chip4 | chip4_0829_2330 | 21 | rung2_C-0.75 | 2 | -0.75 | 1000 | 0.307 | -0.443 | -1.057 | 5 | 582 | 2026-08-30T01:39:33
chip4 | chip4_0829_2330 | 21 | rung2_C-0.75 | 2 | -0.75 | 1000 | 0.357 | -0.393 | -1.107 | 5 | 612 | 2026-08-30T01:39:33
chip4 | chip4_0829_2330 | 21 | rung2_C-0.75 | 2 | -0.75 | 1000 | 0.407 | -0.343 | -1.157 | 5 | 647.3 | 2026-08-30T01:39:33
chip4 | chip4_0829_2330 | 21 | rung2_C-0.75 | 2 | -0.75 | 1000 | 0.457 | -0.293 | -1.207 | 5 | 688.3 | 2026-08-30T01:39:33
chip4 | chip4_0829_2330 | 21 | rung2_C-0.75 | 2 | -0.75 | 1000 | 0.507 | -0.243 | -1.257 | 5 | 734.3 | 2026-08-30T01:39:33
chip4 | chip4_0829_2330 | 21 | rung2_C-0.75 | 2 | -0.75 | 1000 | 0.557 | -0.193 | -1.307 | 5 | 785.3 | 2026-08-30T01:39:33
chip4 | chip4_0829_2330 | 21 | rung2_C-0.75 | 2 | -0.75 | 1000 | 0.607 | -0.143 | -1.357 | 5 | 843 | 2026-08-30T01:39:33
chip4 | chip4_0829_2330 | 21 | rung2_C-0.75 | 2 | -0.75 | 1000 | 0.657 | -0.093 | -1.407 | 5 | 904 | 2026-08-30T01:39:33
chip4 | chip4_0829_2330 | 22 | move_to_3 | 2 | -0.75 | 1000 | -0.5419 | -1.2919 | -0.2081 | 5 | 1078.3 | 2026-08-30T01:50:54
chip4 | chip4_0829_2330 | 22 | move_to_3 | 2 | -0.75 | 1000 | -0.4919 | -1.2419 | -0.2581 | 5 | 1017 | 2026-08-30T01:50:54
chip4 | chip4_0829_2330 | 22 | move_to_3 | 2 | -0.75 | 1000 | -0.4419 | -1.1919 | -0.3081 | 5 | 960 | 2026-08-30T01:50:54
chip4 | chip4_0829_2330 | 22 | move_to_3 | 2 | -0.75 | 1000 | -0.3919 | -1.1419 | -0.3581 | 5 | 908.7 | 2026-08-30T01:50:54
chip4 | chip4_0829_2330 | 22 | move_to_3 | 2 | -0.75 | 1000 | -0.3419 | -1.0919 | -0.4081 | 5 | 861 | 2026-08-30T01:50:54
chip4 | chip4_0829_2330 | 22 | move_to_3 | 2 | -0.75 | 1000 | -0.2919 | -1.0419 | -0.4581 | 5 | 818 | 2026-08-30T01:50:54
chip4 | chip4_0829_2330 | 22 | move_to_3 | 2 | -0.75 | 1000 | -0.2419 | -0.9919 | -0.5081 | 5 | 781.7 | 2026-08-30T01:50:54
chip4 | chip4_0829_2330 | 22 | move_to_3 | 2 | -0.75 | 1000 | -0.1919 | -0.9419 | -0.5581 | 5 | 750 | 2026-08-30T01:50:54
chip4 | chip4_0829_2330 | 22 | move_to_3 | 2 | -0.75 | 1000 | -0.1419 | -0.8919 | -0.6081 | 5 | 721.3 | 2026-08-30T01:50:54
chip4 | chip4_0829_2330 | 22 | move_to_3 | 2 | -0.75 | 1000 | -0.0919 | -0.8419 | -0.6581 | 5 | 701 | 2026-08-30T01:50:54
chip4 | chip4_0829_2330 | 22 | move_to_3 | 2 | -0.75 | 1000 | -0.0419 | -0.7919 | -0.7081 | 5 | 686 | 2026-08-30T01:50:54
chip4 | chip4_0829_2330 | 22 | move_to_3 | 2 | -0.75 | 1000 | 0.0081 | -0.7419 | -0.7581 | 5 | 676.3 | 2026-08-30T01:50:54
chip4 | chip4_0829_2330 | 22 | move_to_3 | 2 | -0.75 | 1000 | 0.0581 | -0.6919 | -0.8081 | 5 | 672.3 | 2026-08-30T01:50:54
chip4 | chip4_0829_2330 | 22 | move_to_3 | 2 | -0.75 | 1000 | 0.1081 | -0.6419 | -0.8581 | 5 | 674.3 | 2026-08-30T01:50:54
chip4 | chip4_0829_2330 | 22 | move_to_3 | 2 | -0.75 | 1000 | 0.1581 | -0.5919 | -0.9081 | 5 | 682.3 | 2026-08-30T01:50:54
chip4 | chip4_0829_2330 | 22 | move_to_3 | 2 | -0.75 | 1000 | 0.2081 | -0.5419 | -0.9581 | 5 | 698.3 | 2026-08-30T01:50:54
chip4 | chip4_0829_2330 | 22 | move_to_3 | 2 | -0.75 | 1000 | 0.2581 | -0.4919 | -1.0081 | 5 | 717.7 | 2026-08-30T01:50:54
chip4 | chip4_0829_2330 | 22 | move_to_3 | 2 | -0.75 | 1000 | 0.3081 | -0.4419 | -1.0581 | 5 | 744.3 | 2026-08-30T01:50:54
chip4 | chip4_0829_2330 | 22 | move_to_3 | 2 | -0.75 | 1000 | 0.3581 | -0.3919 | -1.1081 | 5 | 777 | 2026-08-30T01:50:54
chip4 | chip4_0829_2330 | 22 | move_to_3 | 2 | -0.75 | 1000 | 0.4081 | -0.3419 | -1.1581 | 5 | 816.3 | 2026-08-30T01:50:54
chip4 | chip4_0829_2330 | 22 | move_to_3 | 2 | -0.75 | 1000 | 0.4581 | -0.2919 | -1.2081 | 5 | 861 | 2026-08-30T01:50:54
chip4 | chip4_0829_2330 | 22 | move_to_3 | 2 | -0.75 | 1000 | 0.5081 | -0.2419 | -1.2581 | 5 | 910.7 | 2026-08-30T01:50:54
chip4 | chip4_0829_2330 | 22 | move_to_3 | 2 | -0.75 | 1000 | 0.5581 | -0.1919 | -1.3081 | 5 | 966.3 | 2026-08-30T01:50:54
chip4 | chip4_0829_2330 | 22 | move_to_3 | 2 | -0.75 | 1000 | 0.6081 | -0.1419 | -1.3581 | 5 | 1027.7 | 2026-08-30T01:50:54
chip4 | chip4_0829_2330 | 22 | move_to_3 | 2 | -0.75 | 1000 | 0.6581 | -0.0919 | -1.4081 | 5 | 1094.3 | 2026-08-30T01:50:54
chip4 | chip4_0829_2330 | 23 | rung3_C-0.75 | 3 | -0.75 | 0 | -0.5417 | -1.2917 | -0.2083 | 5 | 983 | 2026-08-30T01:51:15
chip4 | chip4_0829_2330 | 23 | rung3_C-0.75 | 3 | -0.75 | 0 | -0.4917 | -1.2417 | -0.2583 | 5 | 927.7 | 2026-08-30T01:51:15
chip4 | chip4_0829_2330 | 23 | rung3_C-0.75 | 3 | -0.75 | 0 | -0.4417 | -1.1917 | -0.3083 | 5 | 879.3 | 2026-08-30T01:51:15
chip4 | chip4_0829_2330 | 23 | rung3_C-0.75 | 3 | -0.75 | 0 | -0.3917 | -1.1417 | -0.3583 | 5 | 832.7 | 2026-08-30T01:51:15
chip4 | chip4_0829_2330 | 23 | rung3_C-0.75 | 3 | -0.75 | 0 | -0.3417 | -1.0917 | -0.4083 | 5 | 791.3 | 2026-08-30T01:51:15
chip4 | chip4_0829_2330 | 23 | rung3_C-0.75 | 3 | -0.75 | 0 | -0.2917 | -1.0417 | -0.4583 | 5 | 753.7 | 2026-08-30T01:51:15
chip4 | chip4_0829_2330 | 23 | rung3_C-0.75 | 3 | -0.75 | 0 | -0.2417 | -0.9917 | -0.5083 | 5 | 720 | 2026-08-30T01:51:15
chip4 | chip4_0829_2330 | 23 | rung3_C-0.75 | 3 | -0.75 | 0 | -0.1917 | -0.9417 | -0.5583 | 5 | 693 | 2026-08-30T01:51:15
chip4 | chip4_0829_2330 | 23 | rung3_C-0.75 | 3 | -0.75 | 0 | -0.1417 | -0.8917 | -0.6083 | 5 | 671.3 | 2026-08-30T01:51:15
chip4 | chip4_0829_2330 | 23 | rung3_C-0.75 | 3 | -0.75 | 0 | -0.0917 | -0.8417 | -0.6583 | 5 | 656 | 2026-08-30T01:51:15
chip4 | chip4_0829_2330 | 23 | rung3_C-0.75 | 3 | -0.75 | 0 | -0.0417 | -0.7917 | -0.7083 | 5 | 643.3 | 2026-08-30T01:51:15
chip4 | chip4_0829_2330 | 23 | rung3_C-0.75 | 3 | -0.75 | 0 | 0.0083 | -0.7417 | -0.7583 | 5 | 637 | 2026-08-30T01:51:15
chip4 | chip4_0829_2330 | 23 | rung3_C-0.75 | 3 | -0.75 | 0 | 0.0583 | -0.6917 | -0.8083 | 5 | 636.7 | 2026-08-30T01:51:15
chip4 | chip4_0829_2330 | 23 | rung3_C-0.75 | 3 | -0.75 | 0 | 0.1083 | -0.6417 | -0.8583 | 5 | 641.3 | 2026-08-30T01:51:15
chip4 | chip4_0829_2330 | 23 | rung3_C-0.75 | 3 | -0.75 | 0 | 0.1583 | -0.5917 | -0.9083 | 5 | 654.7 | 2026-08-30T01:51:15
chip4 | chip4_0829_2330 | 23 | rung3_C-0.75 | 3 | -0.75 | 0 | 0.2083 | -0.5417 | -0.9583 | 5 | 671 | 2026-08-30T01:51:15
chip4 | chip4_0829_2330 | 23 | rung3_C-0.75 | 3 | -0.75 | 0 | 0.2583 | -0.4917 | -1.0083 | 5 | 696 | 2026-08-30T01:51:15
chip4 | chip4_0829_2330 | 23 | rung3_C-0.75 | 3 | -0.75 | 0 | 0.3083 | -0.4417 | -1.0583 | 5 | 724.3 | 2026-08-30T01:51:15
chip4 | chip4_0829_2330 | 23 | rung3_C-0.75 | 3 | -0.75 | 0 | 0.3583 | -0.3917 | -1.1083 | 5 | 759.7 | 2026-08-30T01:51:15
chip4 | chip4_0829_2330 | 23 | rung3_C-0.75 | 3 | -0.75 | 0 | 0.4083 | -0.3417 | -1.1583 | 5 | 801 | 2026-08-30T01:51:15
chip4 | chip4_0829_2330 | 23 | rung3_C-0.75 | 3 | -0.75 | 0 | 0.4583 | -0.2917 | -1.2083 | 5 | 846.7 | 2026-08-30T01:51:15
chip4 | chip4_0829_2330 | 23 | rung3_C-0.75 | 3 | -0.75 | 0 | 0.5083 | -0.2417 | -1.2583 | 5 | 898.3 | 2026-08-30T01:51:15
chip4 | chip4_0829_2330 | 23 | rung3_C-0.75 | 3 | -0.75 | 0 | 0.5583 | -0.1917 | -1.3083 | 5 | 957.3 | 2026-08-30T01:51:15
chip4 | chip4_0829_2330 | 23 | rung3_C-0.75 | 3 | -0.75 | 0 | 0.6083 | -0.1417 | -1.3583 | 5 | 1019.7 | 2026-08-30T01:51:15
chip4 | chip4_0829_2330 | 23 | rung3_C-0.75 | 3 | -0.75 | 0 | 0.6583 | -0.0917 | -1.4083 | 5 | 1086.7 | 2026-08-30T01:51:15
chip4 | chip4_0829_2330 | 24 | rung3_C-0.75 | 3 | -0.75 | 0 | -0.573 | -1.323 | -0.177 | 5 | 984 | 2026-08-30T01:51:37
chip4 | chip4_0829_2330 | 24 | rung3_C-0.75 | 3 | -0.75 | 0 | -0.523 | -1.273 | -0.227 | 5 | 929.7 | 2026-08-30T01:51:37
chip4 | chip4_0829_2330 | 24 | rung3_C-0.75 | 3 | -0.75 | 0 | -0.473 | -1.223 | -0.277 | 5 | 879.7 | 2026-08-30T01:51:37
chip4 | chip4_0829_2330 | 24 | rung3_C-0.75 | 3 | -0.75 | 0 | -0.423 | -1.173 | -0.327 | 5 | 831.3 | 2026-08-30T01:51:37
chip4 | chip4_0829_2330 | 24 | rung3_C-0.75 | 3 | -0.75 | 0 | -0.373 | -1.123 | -0.377 | 5 | 789.7 | 2026-08-30T01:51:37
chip4 | chip4_0829_2330 | 24 | rung3_C-0.75 | 3 | -0.75 | 0 | -0.323 | -1.073 | -0.427 | 5 | 751 | 2026-08-30T01:51:37
chip4 | chip4_0829_2330 | 24 | rung3_C-0.75 | 3 | -0.75 | 0 | -0.273 | -1.023 | -0.477 | 5 | 717.3 | 2026-08-30T01:51:37
chip4 | chip4_0829_2330 | 24 | rung3_C-0.75 | 3 | -0.75 | 0 | -0.223 | -0.973 | -0.527 | 5 | 688 | 2026-08-30T01:51:37
chip4 | chip4_0829_2330 | 24 | rung3_C-0.75 | 3 | -0.75 | 0 | -0.173 | -0.923 | -0.577 | 5 | 664.3 | 2026-08-30T01:51:37
chip4 | chip4_0829_2330 | 24 | rung3_C-0.75 | 3 | -0.75 | 0 | -0.123 | -0.873 | -0.627 | 5 | 645.7 | 2026-08-30T01:51:37
chip4 | chip4_0829_2330 | 24 | rung3_C-0.75 | 3 | -0.75 | 0 | -0.073 | -0.823 | -0.677 | 5 | 633.3 | 2026-08-30T01:51:37
chip4 | chip4_0829_2330 | 24 | rung3_C-0.75 | 3 | -0.75 | 0 | -0.023 | -0.773 | -0.727 | 5 | 625.3 | 2026-08-30T01:51:37
chip4 | chip4_0829_2330 | 24 | rung3_C-0.75 | 3 | -0.75 | 0 | 0.027 | -0.723 | -0.777 | 5 | 624.7 | 2026-08-30T01:51:37
chip4 | chip4_0829_2330 | 24 | rung3_C-0.75 | 3 | -0.75 | 0 | 0.077 | -0.673 | -0.827 | 5 | 627.3 | 2026-08-30T01:51:37
chip4 | chip4_0829_2330 | 24 | rung3_C-0.75 | 3 | -0.75 | 0 | 0.127 | -0.623 | -0.877 | 5 | 637 | 2026-08-30T01:51:37
chip4 | chip4_0829_2330 | 24 | rung3_C-0.75 | 3 | -0.75 | 0 | 0.177 | -0.573 | -0.927 | 5 | 651 | 2026-08-30T01:51:37
chip4 | chip4_0829_2330 | 24 | rung3_C-0.75 | 3 | -0.75 | 0 | 0.227 | -0.523 | -0.977 | 5 | 673 | 2026-08-30T01:51:37
chip4 | chip4_0829_2330 | 24 | rung3_C-0.75 | 3 | -0.75 | 0 | 0.277 | -0.473 | -1.027 | 5 | 700.7 | 2026-08-30T01:51:37
chip4 | chip4_0829_2330 | 24 | rung3_C-0.75 | 3 | -0.75 | 0 | 0.327 | -0.423 | -1.077 | 5 | 732 | 2026-08-30T01:51:37
chip4 | chip4_0829_2330 | 24 | rung3_C-0.75 | 3 | -0.75 | 0 | 0.377 | -0.373 | -1.127 | 5 | 769.7 | 2026-08-30T01:51:37
chip4 | chip4_0829_2330 | 24 | rung3_C-0.75 | 3 | -0.75 | 0 | 0.427 | -0.323 | -1.177 | 5 | 813 | 2026-08-30T01:51:37
chip4 | chip4_0829_2330 | 24 | rung3_C-0.75 | 3 | -0.75 | 0 | 0.477 | -0.273 | -1.227 | 5 | 862 | 2026-08-30T01:51:37
chip4 | chip4_0829_2330 | 24 | rung3_C-0.75 | 3 | -0.75 | 0 | 0.527 | -0.223 | -1.277 | 5 | 916 | 2026-08-30T01:51:37
chip4 | chip4_0829_2330 | 24 | rung3_C-0.75 | 3 | -0.75 | 0 | 0.577 | -0.173 | -1.327 | 5 | 976 | 2026-08-30T01:51:37
chip4 | chip4_0829_2330 | 24 | rung3_C-0.75 | 3 | -0.75 | 0 | 0.627 | -0.123 | -1.377 | 5 | 1040.7 | 2026-08-30T01:51:37
chip4 | chip4_0829_2330 | 25 | rung3_C-0.75 | 3 | -0.75 | 1 | -0.5868 | -1.3368 | -0.1632 | 5 | 984.3 | 2026-08-30T01:52:03
chip4 | chip4_0829_2330 | 25 | rung3_C-0.75 | 3 | -0.75 | 1 | -0.5368 | -1.2868 | -0.2132 | 5 | 932 | 2026-08-30T01:52:03
chip4 | chip4_0829_2330 | 25 | rung3_C-0.75 | 3 | -0.75 | 1 | -0.4868 | -1.2368 | -0.2632 | 5 | 880.3 | 2026-08-30T01:52:03
chip4 | chip4_0829_2330 | 25 | rung3_C-0.75 | 3 | -0.75 | 1 | -0.4368 | -1.1868 | -0.3132 | 5 | 832 | 2026-08-30T01:52:03
chip4 | chip4_0829_2330 | 25 | rung3_C-0.75 | 3 | -0.75 | 1 | -0.3868 | -1.1368 | -0.3632 | 5 | 791.7 | 2026-08-30T01:52:03
chip4 | chip4_0829_2330 | 25 | rung3_C-0.75 | 3 | -0.75 | 1 | -0.3368 | -1.0868 | -0.4132 | 5 | 752.7 | 2026-08-30T01:52:03
chip4 | chip4_0829_2330 | 25 | rung3_C-0.75 | 3 | -0.75 | 1 | -0.2868 | -1.0368 | -0.4632 | 5 | 718.3 | 2026-08-30T01:52:03
chip4 | chip4_0829_2330 | 25 | rung3_C-0.75 | 3 | -0.75 | 1 | -0.2368 | -0.9868 | -0.5132 | 5 | 688 | 2026-08-30T01:52:03
chip4 | chip4_0829_2330 | 25 | rung3_C-0.75 | 3 | -0.75 | 1 | -0.1868 | -0.9368 | -0.5632 | 5 | 663.7 | 2026-08-30T01:52:03
chip4 | chip4_0829_2330 | 25 | rung3_C-0.75 | 3 | -0.75 | 1 | -0.1368 | -0.8868 | -0.6132 | 5 | 643.3 | 2026-08-30T01:52:03
chip4 | chip4_0829_2330 | 25 | rung3_C-0.75 | 3 | -0.75 | 1 | -0.0868 | -0.8368 | -0.6632 | 5 | 628.7 | 2026-08-30T01:52:03
chip4 | chip4_0829_2330 | 25 | rung3_C-0.75 | 3 | -0.75 | 1 | -0.0368 | -0.7868 | -0.7132 | 5 | 621.3 | 2026-08-30T01:52:03
chip4 | chip4_0829_2330 | 25 | rung3_C-0.75 | 3 | -0.75 | 1 | 0.0132 | -0.7368 | -0.7632 | 5 | 618.3 | 2026-08-30T01:52:03
chip4 | chip4_0829_2330 | 25 | rung3_C-0.75 | 3 | -0.75 | 1 | 0.0632 | -0.6868 | -0.8132 | 5 | 621 | 2026-08-30T01:52:03
chip4 | chip4_0829_2330 | 25 | rung3_C-0.75 | 3 | -0.75 | 1 | 0.1132 | -0.6368 | -0.8632 | 5 | 628 | 2026-08-30T01:52:03
chip4 | chip4_0829_2330 | 25 | rung3_C-0.75 | 3 | -0.75 | 1 | 0.1632 | -0.5868 | -0.9132 | 5 | 641.7 | 2026-08-30T01:52:03
chip4 | chip4_0829_2330 | 25 | rung3_C-0.75 | 3 | -0.75 | 1 | 0.2132 | -0.5368 | -0.9632 | 5 | 663 | 2026-08-30T01:52:03
chip4 | chip4_0829_2330 | 25 | rung3_C-0.75 | 3 | -0.75 | 1 | 0.2632 | -0.4868 | -1.0132 | 5 | 687.3 | 2026-08-30T01:52:03
chip4 | chip4_0829_2330 | 25 | rung3_C-0.75 | 3 | -0.75 | 1 | 0.3132 | -0.4368 | -1.0632 | 5 | 719.3 | 2026-08-30T01:52:03
chip4 | chip4_0829_2330 | 25 | rung3_C-0.75 | 3 | -0.75 | 1 | 0.3632 | -0.3868 | -1.1132 | 5 | 755.3 | 2026-08-30T01:52:03
chip4 | chip4_0829_2330 | 25 | rung3_C-0.75 | 3 | -0.75 | 1 | 0.4132 | -0.3368 | -1.1632 | 5 | 798 | 2026-08-30T01:52:03
chip4 | chip4_0829_2330 | 25 | rung3_C-0.75 | 3 | -0.75 | 1 | 0.4632 | -0.2868 | -1.2132 | 5 | 847.7 | 2026-08-30T01:52:03
chip4 | chip4_0829_2330 | 25 | rung3_C-0.75 | 3 | -0.75 | 1 | 0.5132 | -0.2368 | -1.2632 | 5 | 900.3 | 2026-08-30T01:52:03
chip4 | chip4_0829_2330 | 25 | rung3_C-0.75 | 3 | -0.75 | 1 | 0.5632 | -0.1868 | -1.3132 | 5 | 959.7 | 2026-08-30T01:52:03
chip4 | chip4_0829_2330 | 25 | rung3_C-0.75 | 3 | -0.75 | 1 | 0.6132 | -0.1368 | -1.3632 | 5 | 1023.7 | 2026-08-30T01:52:03
chip4 | chip4_0829_2330 | 26 | rung3_C-0.75 | 3 | -0.75 | 3 | -0.5916 | -1.3416 | -0.1584 | 5 | 976.3 | 2026-08-30T01:52:31
chip4 | chip4_0829_2330 | 26 | rung3_C-0.75 | 3 | -0.75 | 3 | -0.5416 | -1.2916 | -0.2084 | 5 | 923.7 | 2026-08-30T01:52:31
chip4 | chip4_0829_2330 | 26 | rung3_C-0.75 | 3 | -0.75 | 3 | -0.4916 | -1.2416 | -0.2584 | 5 | 873.3 | 2026-08-30T01:52:31
chip4 | chip4_0829_2330 | 26 | rung3_C-0.75 | 3 | -0.75 | 3 | -0.4416 | -1.1916 | -0.3084 | 5 | 825.7 | 2026-08-30T01:52:31
chip4 | chip4_0829_2330 | 26 | rung3_C-0.75 | 3 | -0.75 | 3 | -0.3916 | -1.1416 | -0.3584 | 5 | 782.7 | 2026-08-30T01:52:31
chip4 | chip4_0829_2330 | 26 | rung3_C-0.75 | 3 | -0.75 | 3 | -0.3416 | -1.0916 | -0.4084 | 5 | 743.7 | 2026-08-30T01:52:31
chip4 | chip4_0829_2330 | 26 | rung3_C-0.75 | 3 | -0.75 | 3 | -0.2916 | -1.0416 | -0.4584 | 5 | 710.3 | 2026-08-30T01:52:31
chip4 | chip4_0829_2330 | 26 | rung3_C-0.75 | 3 | -0.75 | 3 | -0.2416 | -0.9916 | -0.5084 | 5 | 680 | 2026-08-30T01:52:31
chip4 | chip4_0829_2330 | 26 | rung3_C-0.75 | 3 | -0.75 | 3 | -0.1916 | -0.9416 | -0.5584 | 5 | 655.3 | 2026-08-30T01:52:31
chip4 | chip4_0829_2330 | 26 | rung3_C-0.75 | 3 | -0.75 | 3 | -0.1416 | -0.8916 | -0.6084 | 5 | 635.7 | 2026-08-30T01:52:31
chip4 | chip4_0829_2330 | 26 | rung3_C-0.75 | 3 | -0.75 | 3 | -0.0916 | -0.8416 | -0.6584 | 5 | 622 | 2026-08-30T01:52:31
chip4 | chip4_0829_2330 | 26 | rung3_C-0.75 | 3 | -0.75 | 3 | -0.0416 | -0.7916 | -0.7084 | 5 | 613 | 2026-08-30T01:52:31
chip4 | chip4_0829_2330 | 26 | rung3_C-0.75 | 3 | -0.75 | 3 | 0.0084 | -0.7416 | -0.7584 | 5 | 610.3 | 2026-08-30T01:52:31
chip4 | chip4_0829_2330 | 26 | rung3_C-0.75 | 3 | -0.75 | 3 | 0.0584 | -0.6916 | -0.8084 | 5 | 613 | 2026-08-30T01:52:31
chip4 | chip4_0829_2330 | 26 | rung3_C-0.75 | 3 | -0.75 | 3 | 0.1084 | -0.6416 | -0.8584 | 5 | 621.7 | 2026-08-30T01:52:31
chip4 | chip4_0829_2330 | 26 | rung3_C-0.75 | 3 | -0.75 | 3 | 0.1584 | -0.5916 | -0.9084 | 5 | 634.7 | 2026-08-30T01:52:31
chip4 | chip4_0829_2330 | 26 | rung3_C-0.75 | 3 | -0.75 | 3 | 0.2084 | -0.5416 | -0.9584 | 5 | 654.3 | 2026-08-30T01:52:31
chip4 | chip4_0829_2330 | 26 | rung3_C-0.75 | 3 | -0.75 | 3 | 0.2584 | -0.4916 | -1.0084 | 5 | 679.3 | 2026-08-30T01:52:31
chip4 | chip4_0829_2330 | 26 | rung3_C-0.75 | 3 | -0.75 | 3 | 0.3084 | -0.4416 | -1.0584 | 5 | 711.3 | 2026-08-30T01:52:31
chip4 | chip4_0829_2330 | 26 | rung3_C-0.75 | 3 | -0.75 | 3 | 0.3584 | -0.3916 | -1.1084 | 5 | 748.3 | 2026-08-30T01:52:31
chip4 | chip4_0829_2330 | 26 | rung3_C-0.75 | 3 | -0.75 | 3 | 0.4084 | -0.3416 | -1.1584 | 5 | 790.7 | 2026-08-30T01:52:31
chip4 | chip4_0829_2330 | 26 | rung3_C-0.75 | 3 | -0.75 | 3 | 0.4584 | -0.2916 | -1.2084 | 5 | 838.3 | 2026-08-30T01:52:31
chip4 | chip4_0829_2330 | 26 | rung3_C-0.75 | 3 | -0.75 | 3 | 0.5084 | -0.2416 | -1.2584 | 5 | 891.7 | 2026-08-30T01:52:31
chip4 | chip4_0829_2330 | 26 | rung3_C-0.75 | 3 | -0.75 | 3 | 0.5584 | -0.1916 | -1.3084 | 5 | 951 | 2026-08-30T01:52:31
chip4 | chip4_0829_2330 | 26 | rung3_C-0.75 | 3 | -0.75 | 3 | 0.6084 | -0.1416 | -1.3584 | 5 | 1014.7 | 2026-08-30T01:52:31
chip4 | chip4_0829_2330 | 27 | rung3_C-0.75 | 3 | -0.75 | 10 | -0.5962 | -1.3462 | -0.1538 | 5 | 959.7 | 2026-08-30T01:53:14
chip4 | chip4_0829_2330 | 27 | rung3_C-0.75 | 3 | -0.75 | 10 | -0.5462 | -1.2962 | -0.2038 | 5 | 907 | 2026-08-30T01:53:14
chip4 | chip4_0829_2330 | 27 | rung3_C-0.75 | 3 | -0.75 | 10 | -0.4962 | -1.2462 | -0.2538 | 5 | 856.3 | 2026-08-30T01:53:14
chip4 | chip4_0829_2330 | 27 | rung3_C-0.75 | 3 | -0.75 | 10 | -0.4462 | -1.1962 | -0.3038 | 5 | 812 | 2026-08-30T01:53:14
chip4 | chip4_0829_2330 | 27 | rung3_C-0.75 | 3 | -0.75 | 10 | -0.3962 | -1.1462 | -0.3538 | 5 | 768 | 2026-08-30T01:53:14
chip4 | chip4_0829_2330 | 27 | rung3_C-0.75 | 3 | -0.75 | 10 | -0.3462 | -1.0962 | -0.4038 | 5 | 730.7 | 2026-08-30T01:53:14
chip4 | chip4_0829_2330 | 27 | rung3_C-0.75 | 3 | -0.75 | 10 | -0.2962 | -1.0462 | -0.4538 | 5 | 697.7 | 2026-08-30T01:53:14
chip4 | chip4_0829_2330 | 27 | rung3_C-0.75 | 3 | -0.75 | 10 | -0.2462 | -0.9962 | -0.5038 | 5 | 668.7 | 2026-08-30T01:53:14
chip4 | chip4_0829_2330 | 27 | rung3_C-0.75 | 3 | -0.75 | 10 | -0.1962 | -0.9462 | -0.5538 | 5 | 644.7 | 2026-08-30T01:53:14
chip4 | chip4_0829_2330 | 27 | rung3_C-0.75 | 3 | -0.75 | 10 | -0.1462 | -0.8962 | -0.6038 | 5 | 626.7 | 2026-08-30T01:53:14
chip4 | chip4_0829_2330 | 27 | rung3_C-0.75 | 3 | -0.75 | 10 | -0.0962 | -0.8462 | -0.6538 | 5 | 613.7 | 2026-08-30T01:53:14
chip4 | chip4_0829_2330 | 27 | rung3_C-0.75 | 3 | -0.75 | 10 | -0.0462 | -0.7962 | -0.7038 | 5 | 606 | 2026-08-30T01:53:14
chip4 | chip4_0829_2330 | 27 | rung3_C-0.75 | 3 | -0.75 | 10 | 0.0038 | -0.7462 | -0.7538 | 5 | 602.7 | 2026-08-30T01:53:14
chip4 | chip4_0829_2330 | 27 | rung3_C-0.75 | 3 | -0.75 | 10 | 0.0538 | -0.6962 | -0.8038 | 5 | 606.3 | 2026-08-30T01:53:14
chip4 | chip4_0829_2330 | 27 | rung3_C-0.75 | 3 | -0.75 | 10 | 0.1038 | -0.6462 | -0.8538 | 5 | 616 | 2026-08-30T01:53:14
chip4 | chip4_0829_2330 | 27 | rung3_C-0.75 | 3 | -0.75 | 10 | 0.1538 | -0.5962 | -0.9038 | 5 | 629 | 2026-08-30T01:53:14
chip4 | chip4_0829_2330 | 27 | rung3_C-0.75 | 3 | -0.75 | 10 | 0.2038 | -0.5462 | -0.9538 | 5 | 649 | 2026-08-30T01:53:14
chip4 | chip4_0829_2330 | 27 | rung3_C-0.75 | 3 | -0.75 | 10 | 0.2538 | -0.4962 | -1.0038 | 5 | 676 | 2026-08-30T01:53:14
chip4 | chip4_0829_2330 | 27 | rung3_C-0.75 | 3 | -0.75 | 10 | 0.3038 | -0.4462 | -1.0538 | 5 | 706 | 2026-08-30T01:53:14
chip4 | chip4_0829_2330 | 27 | rung3_C-0.75 | 3 | -0.75 | 10 | 0.3538 | -0.3962 | -1.1038 | 5 | 741.7 | 2026-08-30T01:53:14
chip4 | chip4_0829_2330 | 27 | rung3_C-0.75 | 3 | -0.75 | 10 | 0.4038 | -0.3462 | -1.1538 | 5 | 785 | 2026-08-30T01:53:14
chip4 | chip4_0829_2330 | 27 | rung3_C-0.75 | 3 | -0.75 | 10 | 0.4538 | -0.2962 | -1.2038 | 5 | 832.7 | 2026-08-30T01:53:14
chip4 | chip4_0829_2330 | 27 | rung3_C-0.75 | 3 | -0.75 | 10 | 0.5038 | -0.2462 | -1.2538 | 5 | 887.3 | 2026-08-30T01:53:14
chip4 | chip4_0829_2330 | 27 | rung3_C-0.75 | 3 | -0.75 | 10 | 0.5538 | -0.1962 | -1.3038 | 5 | 944.3 | 2026-08-30T01:53:14
chip4 | chip4_0829_2330 | 27 | rung3_C-0.75 | 3 | -0.75 | 10 | 0.6038 | -0.1462 | -1.3538 | 5 | 1006.7 | 2026-08-30T01:53:14
chip4 | chip4_0829_2330 | 28 | rung3_C-0.75 | 3 | -0.75 | 30 | -0.6062 | -1.3562 | -0.1438 | 5 | 961.7 | 2026-08-30T01:54:35
chip4 | chip4_0829_2330 | 28 | rung3_C-0.75 | 3 | -0.75 | 30 | -0.5562 | -1.3062 | -0.1938 | 5 | 909.3 | 2026-08-30T01:54:35
chip4 | chip4_0829_2330 | 28 | rung3_C-0.75 | 3 | -0.75 | 30 | -0.5062 | -1.2562 | -0.2438 | 5 | 859 | 2026-08-30T01:54:35
chip4 | chip4_0829_2330 | 28 | rung3_C-0.75 | 3 | -0.75 | 30 | -0.4562 | -1.2062 | -0.2938 | 5 | 812 | 2026-08-30T01:54:35
chip4 | chip4_0829_2330 | 28 | rung3_C-0.75 | 3 | -0.75 | 30 | -0.4062 | -1.1562 | -0.3438 | 5 | 770.3 | 2026-08-30T01:54:35
chip4 | chip4_0829_2330 | 28 | rung3_C-0.75 | 3 | -0.75 | 30 | -0.3562 | -1.1062 | -0.3938 | 5 | 732 | 2026-08-30T01:54:35
chip4 | chip4_0829_2330 | 28 | rung3_C-0.75 | 3 | -0.75 | 30 | -0.3062 | -1.0562 | -0.4438 | 5 | 699.3 | 2026-08-30T01:54:35
chip4 | chip4_0829_2330 | 28 | rung3_C-0.75 | 3 | -0.75 | 30 | -0.2562 | -1.0062 | -0.4938 | 5 | 670 | 2026-08-30T01:54:35
chip4 | chip4_0829_2330 | 28 | rung3_C-0.75 | 3 | -0.75 | 30 | -0.2062 | -0.9562 | -0.5438 | 5 | 644.7 | 2026-08-30T01:54:35
chip4 | chip4_0829_2330 | 28 | rung3_C-0.75 | 3 | -0.75 | 30 | -0.1562 | -0.9062 | -0.5938 | 5 | 625.3 | 2026-08-30T01:54:35
chip4 | chip4_0829_2330 | 28 | rung3_C-0.75 | 3 | -0.75 | 30 | -0.1062 | -0.8562 | -0.6438 | 5 | 611.3 | 2026-08-30T01:54:35
chip4 | chip4_0829_2330 | 28 | rung3_C-0.75 | 3 | -0.75 | 30 | -0.0562 | -0.8062 | -0.6938 | 5 | 602.3 | 2026-08-30T01:54:35
chip4 | chip4_0829_2330 | 28 | rung3_C-0.75 | 3 | -0.75 | 30 | -0.0062 | -0.7562 | -0.7438 | 5 | 599 | 2026-08-30T01:54:35
chip4 | chip4_0829_2330 | 28 | rung3_C-0.75 | 3 | -0.75 | 30 | 0.0438 | -0.7062 | -0.7938 | 5 | 601.7 | 2026-08-30T01:54:35
chip4 | chip4_0829_2330 | 28 | rung3_C-0.75 | 3 | -0.75 | 30 | 0.0938 | -0.6562 | -0.8438 | 5 | 609 | 2026-08-30T01:54:35
chip4 | chip4_0829_2330 | 28 | rung3_C-0.75 | 3 | -0.75 | 30 | 0.1438 | -0.6062 | -0.8938 | 5 | 622.3 | 2026-08-30T01:54:35
chip4 | chip4_0829_2330 | 28 | rung3_C-0.75 | 3 | -0.75 | 30 | 0.1938 | -0.5562 | -0.9438 | 5 | 641 | 2026-08-30T01:54:35
chip4 | chip4_0829_2330 | 28 | rung3_C-0.75 | 3 | -0.75 | 30 | 0.2438 | -0.5062 | -0.9938 | 5 | 666.3 | 2026-08-30T01:54:35
chip4 | chip4_0829_2330 | 28 | rung3_C-0.75 | 3 | -0.75 | 30 | 0.2938 | -0.4562 | -1.0438 | 5 | 697 | 2026-08-30T01:54:35
chip4 | chip4_0829_2330 | 28 | rung3_C-0.75 | 3 | -0.75 | 30 | 0.3438 | -0.4062 | -1.0938 | 5 | 733.7 | 2026-08-30T01:54:35
chip4 | chip4_0829_2330 | 28 | rung3_C-0.75 | 3 | -0.75 | 30 | 0.3938 | -0.3562 | -1.1438 | 5 | 775 | 2026-08-30T01:54:35
chip4 | chip4_0829_2330 | 28 | rung3_C-0.75 | 3 | -0.75 | 30 | 0.4438 | -0.3062 | -1.1938 | 5 | 821.3 | 2026-08-30T01:54:35
chip4 | chip4_0829_2330 | 28 | rung3_C-0.75 | 3 | -0.75 | 30 | 0.4938 | -0.2562 | -1.2438 | 5 | 873.7 | 2026-08-30T01:54:35
chip4 | chip4_0829_2330 | 28 | rung3_C-0.75 | 3 | -0.75 | 30 | 0.5438 | -0.2062 | -1.2938 | 5 | 931.3 | 2026-08-30T01:54:35
chip4 | chip4_0829_2330 | 28 | rung3_C-0.75 | 3 | -0.75 | 30 | 0.5938 | -0.1562 | -1.3438 | 5 | 993.3 | 2026-08-30T01:54:35
chip4 | chip4_0829_2330 | 29 | rung3_C-0.75 | 3 | -0.75 | 100 | -0.6088 | -1.3588 | -0.1412 | 5 | 971 | 2026-08-30T01:58:20
chip4 | chip4_0829_2330 | 29 | rung3_C-0.75 | 3 | -0.75 | 100 | -0.5588 | -1.3088 | -0.1912 | 5 | 917.7 | 2026-08-30T01:58:20
chip4 | chip4_0829_2330 | 29 | rung3_C-0.75 | 3 | -0.75 | 100 | -0.5088 | -1.2588 | -0.2412 | 5 | 867 | 2026-08-30T01:58:20
chip4 | chip4_0829_2330 | 29 | rung3_C-0.75 | 3 | -0.75 | 100 | -0.4588 | -1.2088 | -0.2912 | 5 | 824 | 2026-08-30T01:58:20
chip4 | chip4_0829_2330 | 29 | rung3_C-0.75 | 3 | -0.75 | 100 | -0.4088 | -1.1588 | -0.3412 | 5 | 780 | 2026-08-30T01:58:20
chip4 | chip4_0829_2330 | 29 | rung3_C-0.75 | 3 | -0.75 | 100 | -0.3588 | -1.1088 | -0.3912 | 5 | 758.3 | 2026-08-30T01:58:20
chip4 | chip4_0829_2330 | 29 | rung3_C-0.75 | 3 | -0.75 | 100 | -0.3088 | -1.0588 | -0.4412 | 5 | 705.7 | 2026-08-30T01:58:20
chip4 | chip4_0829_2330 | 29 | rung3_C-0.75 | 3 | -0.75 | 100 | -0.2588 | -1.0088 | -0.4912 | 5 | 676 | 2026-08-30T01:58:20
chip4 | chip4_0829_2330 | 29 | rung3_C-0.75 | 3 | -0.75 | 100 | -0.2088 | -0.9588 | -0.5412 | 5 | 650 | 2026-08-30T01:58:20
chip4 | chip4_0829_2330 | 29 | rung3_C-0.75 | 3 | -0.75 | 100 | -0.1588 | -0.9088 | -0.5912 | 5 | 630.7 | 2026-08-30T01:58:20
chip4 | chip4_0829_2330 | 29 | rung3_C-0.75 | 3 | -0.75 | 100 | -0.1088 | -0.8588 | -0.6412 | 5 | 615.3 | 2026-08-30T01:58:20
chip4 | chip4_0829_2330 | 29 | rung3_C-0.75 | 3 | -0.75 | 100 | -0.0588 | -0.8088 | -0.6912 | 5 | 605.7 | 2026-08-30T01:58:20
chip4 | chip4_0829_2330 | 29 | rung3_C-0.75 | 3 | -0.75 | 100 | -0.0088 | -0.7588 | -0.7412 | 5 | 601.3 | 2026-08-30T01:58:20
chip4 | chip4_0829_2330 | 29 | rung3_C-0.75 | 3 | -0.75 | 100 | 0.0412 | -0.7088 | -0.7912 | 5 | 601.3 | 2026-08-30T01:58:20
chip4 | chip4_0829_2330 | 29 | rung3_C-0.75 | 3 | -0.75 | 100 | 0.0912 | -0.6588 | -0.8412 | 5 | 608.7 | 2026-08-30T01:58:20
chip4 | chip4_0829_2330 | 29 | rung3_C-0.75 | 3 | -0.75 | 100 | 0.1412 | -0.6088 | -0.8912 | 5 | 620.7 | 2026-08-30T01:58:20
chip4 | chip4_0829_2330 | 29 | rung3_C-0.75 | 3 | -0.75 | 100 | 0.1912 | -0.5588 | -0.9412 | 5 | 639.7 | 2026-08-30T01:58:20
chip4 | chip4_0829_2330 | 29 | rung3_C-0.75 | 3 | -0.75 | 100 | 0.2412 | -0.5088 | -0.9912 | 5 | 663.7 | 2026-08-30T01:58:20
chip4 | chip4_0829_2330 | 29 | rung3_C-0.75 | 3 | -0.75 | 100 | 0.2912 | -0.4588 | -1.0412 | 5 | 694.3 | 2026-08-30T01:58:20
chip4 | chip4_0829_2330 | 29 | rung3_C-0.75 | 3 | -0.75 | 100 | 0.3412 | -0.4088 | -1.0912 | 5 | 729.3 | 2026-08-30T01:58:20
chip4 | chip4_0829_2330 | 29 | rung3_C-0.75 | 3 | -0.75 | 100 | 0.3912 | -0.3588 | -1.1412 | 5 | 769.7 | 2026-08-30T01:58:20
chip4 | chip4_0829_2330 | 29 | rung3_C-0.75 | 3 | -0.75 | 100 | 0.4412 | -0.3088 | -1.1912 | 5 | 816.7 | 2026-08-30T01:58:20
chip4 | chip4_0829_2330 | 29 | rung3_C-0.75 | 3 | -0.75 | 100 | 0.4912 | -0.2588 | -1.2412 | 5 | 867.3 | 2026-08-30T01:58:20
chip4 | chip4_0829_2330 | 29 | rung3_C-0.75 | 3 | -0.75 | 100 | 0.5412 | -0.2088 | -1.2912 | 5 | 925.7 | 2026-08-30T01:58:20
chip4 | chip4_0829_2330 | 29 | rung3_C-0.75 | 3 | -0.75 | 100 | 0.5912 | -0.1588 | -1.3412 | 5 | 987.3 | 2026-08-30T01:58:20
chip4 | chip4_0829_2330 | 30 | rung3_C-0.75 | 3 | -0.75 | 300 | -0.602 | -1.352 | -0.148 | 5 | 965.3 | 2026-08-30T02:08:20
chip4 | chip4_0829_2330 | 30 | rung3_C-0.75 | 3 | -0.75 | 300 | -0.552 | -1.302 | -0.198 | 5 | 912 | 2026-08-30T02:08:20
chip4 | chip4_0829_2330 | 30 | rung3_C-0.75 | 3 | -0.75 | 300 | -0.502 | -1.252 | -0.248 | 5 | 862.7 | 2026-08-30T02:08:20
chip4 | chip4_0829_2330 | 30 | rung3_C-0.75 | 3 | -0.75 | 300 | -0.452 | -1.202 | -0.298 | 5 | 816 | 2026-08-30T02:08:20
chip4 | chip4_0829_2330 | 30 | rung3_C-0.75 | 3 | -0.75 | 300 | -0.402 | -1.152 | -0.348 | 5 | 773.7 | 2026-08-30T02:08:20
chip4 | chip4_0829_2330 | 30 | rung3_C-0.75 | 3 | -0.75 | 300 | -0.352 | -1.102 | -0.398 | 5 | 733.3 | 2026-08-30T02:08:20
chip4 | chip4_0829_2330 | 30 | rung3_C-0.75 | 3 | -0.75 | 300 | -0.302 | -1.052 | -0.448 | 5 | 698.7 | 2026-08-30T02:08:20
chip4 | chip4_0829_2330 | 30 | rung3_C-0.75 | 3 | -0.75 | 300 | -0.252 | -1.002 | -0.498 | 5 | 670 | 2026-08-30T02:08:20
chip4 | chip4_0829_2330 | 30 | rung3_C-0.75 | 3 | -0.75 | 300 | -0.202 | -0.952 | -0.548 | 5 | 644.7 | 2026-08-30T02:08:20
chip4 | chip4_0829_2330 | 30 | rung3_C-0.75 | 3 | -0.75 | 300 | -0.152 | -0.902 | -0.598 | 5 | 623.7 | 2026-08-30T02:08:20
chip4 | chip4_0829_2330 | 30 | rung3_C-0.75 | 3 | -0.75 | 300 | -0.102 | -0.852 | -0.648 | 5 | 609 | 2026-08-30T02:08:20
chip4 | chip4_0829_2330 | 30 | rung3_C-0.75 | 3 | -0.75 | 300 | -0.052 | -0.802 | -0.698 | 5 | 599.7 | 2026-08-30T02:08:20
chip4 | chip4_0829_2330 | 30 | rung3_C-0.75 | 3 | -0.75 | 300 | -0.002 | -0.752 | -0.748 | 5 | 596.3 | 2026-08-30T02:08:20
chip4 | chip4_0829_2330 | 30 | rung3_C-0.75 | 3 | -0.75 | 300 | 0.048 | -0.702 | -0.798 | 5 | 598.7 | 2026-08-30T02:08:20
chip4 | chip4_0829_2330 | 30 | rung3_C-0.75 | 3 | -0.75 | 300 | 0.098 | -0.652 | -0.848 | 5 | 606 | 2026-08-30T02:08:20
chip4 | chip4_0829_2330 | 30 | rung3_C-0.75 | 3 | -0.75 | 300 | 0.148 | -0.602 | -0.898 | 5 | 620 | 2026-08-30T02:08:20
chip4 | chip4_0829_2330 | 30 | rung3_C-0.75 | 3 | -0.75 | 300 | 0.198 | -0.552 | -0.948 | 5 | 638 | 2026-08-30T02:08:20
chip4 | chip4_0829_2330 | 30 | rung3_C-0.75 | 3 | -0.75 | 300 | 0.248 | -0.502 | -0.998 | 5 | 662.3 | 2026-08-30T02:08:20
chip4 | chip4_0829_2330 | 30 | rung3_C-0.75 | 3 | -0.75 | 300 | 0.298 | -0.452 | -1.048 | 5 | 694 | 2026-08-30T02:08:20
chip4 | chip4_0829_2330 | 30 | rung3_C-0.75 | 3 | -0.75 | 300 | 0.348 | -0.402 | -1.098 | 5 | 728.7 | 2026-08-30T02:08:20
chip4 | chip4_0829_2330 | 30 | rung3_C-0.75 | 3 | -0.75 | 300 | 0.398 | -0.352 | -1.148 | 5 | 769.3 | 2026-08-30T02:08:20
chip4 | chip4_0829_2330 | 30 | rung3_C-0.75 | 3 | -0.75 | 300 | 0.448 | -0.302 | -1.198 | 5 | 816.3 | 2026-08-30T02:08:20
chip4 | chip4_0829_2330 | 30 | rung3_C-0.75 | 3 | -0.75 | 300 | 0.498 | -0.252 | -1.248 | 5 | 868 | 2026-08-30T02:08:20
chip4 | chip4_0829_2330 | 30 | rung3_C-0.75 | 3 | -0.75 | 300 | 0.548 | -0.202 | -1.298 | 5 | 924.3 | 2026-08-30T02:08:20
chip4 | chip4_0829_2330 | 30 | rung3_C-0.75 | 3 | -0.75 | 300 | 0.598 | -0.152 | -1.348 | 5 | 987.3 | 2026-08-30T02:08:20
chip4 | chip4_0829_2330 | 31 | rung3_C-0.75 | 3 | -0.75 | 1000 | -0.6005 | -1.3505 | -0.1495 | 5 | 953 | 2026-08-30T02:42:25
chip4 | chip4_0829_2330 | 31 | rung3_C-0.75 | 3 | -0.75 | 1000 | -0.5505 | -1.3005 | -0.1995 | 5 | 899.3 | 2026-08-30T02:42:25
chip4 | chip4_0829_2330 | 31 | rung3_C-0.75 | 3 | -0.75 | 1000 | -0.5005 | -1.2505 | -0.2495 | 5 | 849.7 | 2026-08-30T02:42:25
chip4 | chip4_0829_2330 | 31 | rung3_C-0.75 | 3 | -0.75 | 1000 | -0.4505 | -1.2005 | -0.2995 | 5 | 803 | 2026-08-30T02:42:25
chip4 | chip4_0829_2330 | 31 | rung3_C-0.75 | 3 | -0.75 | 1000 | -0.4005 | -1.1505 | -0.3495 | 5 | 760.7 | 2026-08-30T02:42:25
chip4 | chip4_0829_2330 | 31 | rung3_C-0.75 | 3 | -0.75 | 1000 | -0.3505 | -1.1005 | -0.3995 | 5 | 722 | 2026-08-30T02:42:25
chip4 | chip4_0829_2330 | 31 | rung3_C-0.75 | 3 | -0.75 | 1000 | -0.3005 | -1.0505 | -0.4495 | 5 | 687.3 | 2026-08-30T02:42:25
chip4 | chip4_0829_2330 | 31 | rung3_C-0.75 | 3 | -0.75 | 1000 | -0.2505 | -1.0005 | -0.4995 | 5 | 658.3 | 2026-08-30T02:42:25
chip4 | chip4_0829_2330 | 31 | rung3_C-0.75 | 3 | -0.75 | 1000 | -0.2005 | -0.9505 | -0.5495 | 5 | 633 | 2026-08-30T02:42:25
chip4 | chip4_0829_2330 | 31 | rung3_C-0.75 | 3 | -0.75 | 1000 | -0.1505 | -0.9005 | -0.5995 | 5 | 612.7 | 2026-08-30T02:42:25
chip4 | chip4_0829_2330 | 31 | rung3_C-0.75 | 3 | -0.75 | 1000 | -0.1005 | -0.8505 | -0.6495 | 5 | 598 | 2026-08-30T02:42:25
chip4 | chip4_0829_2330 | 31 | rung3_C-0.75 | 3 | -0.75 | 1000 | -0.0505 | -0.8005 | -0.6995 | 5 | 588.7 | 2026-08-30T02:42:25
chip4 | chip4_0829_2330 | 31 | rung3_C-0.75 | 3 | -0.75 | 1000 | -0.0005 | -0.7505 | -0.7495 | 5 | 584.7 | 2026-08-30T02:42:25
chip4 | chip4_0829_2330 | 31 | rung3_C-0.75 | 3 | -0.75 | 1000 | 0.0495 | -0.7005 | -0.7995 | 5 | 586 | 2026-08-30T02:42:25
chip4 | chip4_0829_2330 | 31 | rung3_C-0.75 | 3 | -0.75 | 1000 | 0.0995 | -0.6505 | -0.8495 | 5 | 594.3 | 2026-08-30T02:42:25
chip4 | chip4_0829_2330 | 31 | rung3_C-0.75 | 3 | -0.75 | 1000 | 0.1495 | -0.6005 | -0.8995 | 5 | 606 | 2026-08-30T02:42:25
chip4 | chip4_0829_2330 | 31 | rung3_C-0.75 | 3 | -0.75 | 1000 | 0.1995 | -0.5505 | -0.9495 | 5 | 624.3 | 2026-08-30T02:42:25
chip4 | chip4_0829_2330 | 31 | rung3_C-0.75 | 3 | -0.75 | 1000 | 0.2495 | -0.5005 | -0.9995 | 5 | 647.7 | 2026-08-30T02:42:25
chip4 | chip4_0829_2330 | 31 | rung3_C-0.75 | 3 | -0.75 | 1000 | 0.2995 | -0.4505 | -1.0495 | 5 | 677.3 | 2026-08-30T02:42:25
chip4 | chip4_0829_2330 | 31 | rung3_C-0.75 | 3 | -0.75 | 1000 | 0.3495 | -0.4005 | -1.0995 | 5 | 713.3 | 2026-08-30T02:42:25
chip4 | chip4_0829_2330 | 31 | rung3_C-0.75 | 3 | -0.75 | 1000 | 0.3995 | -0.3505 | -1.1495 | 5 | 754.3 | 2026-08-30T02:42:25
chip4 | chip4_0829_2330 | 31 | rung3_C-0.75 | 3 | -0.75 | 1000 | 0.4495 | -0.3005 | -1.1995 | 5 | 800.7 | 2026-08-30T02:42:25
chip4 | chip4_0829_2330 | 31 | rung3_C-0.75 | 3 | -0.75 | 1000 | 0.4995 | -0.2505 | -1.2495 | 5 | 850.7 | 2026-08-30T02:42:25
chip4 | chip4_0829_2330 | 31 | rung3_C-0.75 | 3 | -0.75 | 1000 | 0.5495 | -0.2005 | -1.2995 | 5 | 908 | 2026-08-30T02:42:25
chip4 | chip4_0829_2330 | 31 | rung3_C-0.75 | 3 | -0.75 | 1000 | 0.5995 | -0.1505 | -1.3495 | 5 | 971.3 | 2026-08-30T02:42:25
chip4 | chip4_0829_2330 | 32 | move_to_4 | 3 | -0.75 | 1000 | -0.5968 | -1.3468 | -0.1532 | 5 | 1153.3 | 2026-08-30T02:59:44
chip4 | chip4_0829_2330 | 32 | move_to_4 | 3 | -0.75 | 1000 | -0.5468 | -1.2969 | -0.2032 | 5 | 1094.3 | 2026-08-30T02:59:44
chip4 | chip4_0829_2330 | 32 | move_to_4 | 3 | -0.75 | 1000 | -0.4969 | -1.2469 | -0.2531 | 5 | 1039 | 2026-08-30T02:59:44
chip4 | chip4_0829_2330 | 32 | move_to_4 | 3 | -0.75 | 1000 | -0.4469 | -1.1968 | -0.3031 | 5 | 988 | 2026-08-30T02:59:44
chip4 | chip4_0829_2330 | 32 | move_to_4 | 3 | -0.75 | 1000 | -0.3968 | -1.1468 | -0.3532 | 5 | 941.7 | 2026-08-30T02:59:44
chip4 | chip4_0829_2330 | 32 | move_to_4 | 3 | -0.75 | 1000 | -0.3468 | -1.0968 | -0.4032 | 5 | 900.7 | 2026-08-30T02:59:44
chip4 | chip4_0829_2330 | 32 | move_to_4 | 3 | -0.75 | 1000 | -0.2969 | -1.0469 | -0.4531 | 5 | 864 | 2026-08-30T02:59:44
chip4 | chip4_0829_2330 | 32 | move_to_4 | 3 | -0.75 | 1000 | -0.2469 | -0.9969 | -0.5031 | 5 | 833 | 2026-08-30T02:59:44
chip4 | chip4_0829_2330 | 32 | move_to_4 | 3 | -0.75 | 1000 | -0.1968 | -0.9468 | -0.5532 | 5 | 808.3 | 2026-08-30T02:59:44
chip4 | chip4_0829_2330 | 32 | move_to_4 | 3 | -0.75 | 1000 | -0.1469 | -0.8969 | -0.6031 | 5 | 788.3 | 2026-08-30T02:59:44
chip4 | chip4_0829_2330 | 32 | move_to_4 | 3 | -0.75 | 1000 | -0.0969 | -0.8468 | -0.6532 | 5 | 775.3 | 2026-08-30T02:59:44
chip4 | chip4_0829_2330 | 32 | move_to_4 | 3 | -0.75 | 1000 | -0.0469 | -0.7969 | -0.7031 | 5 | 767 | 2026-08-30T02:59:44
chip4 | chip4_0829_2330 | 32 | move_to_4 | 3 | -0.75 | 1000 | 0.0032 | -0.7469 | -0.7531 | 5 | 764.7 | 2026-08-30T02:59:44
chip4 | chip4_0829_2330 | 32 | move_to_4 | 3 | -0.75 | 1000 | 0.0532 | -0.6968 | -0.8032 | 5 | 769 | 2026-08-30T02:59:44
chip4 | chip4_0829_2330 | 32 | move_to_4 | 3 | -0.75 | 1000 | 0.1032 | -0.6469 | -0.8531 | 5 | 779.7 | 2026-08-30T02:59:44
chip4 | chip4_0829_2330 | 32 | move_to_4 | 3 | -0.75 | 1000 | 0.1532 | -0.5968 | -0.9032 | 5 | 795.3 | 2026-08-30T02:59:44
chip4 | chip4_0829_2330 | 32 | move_to_4 | 3 | -0.75 | 1000 | 0.2031 | -0.5469 | -0.9531 | 5 | 818.3 | 2026-08-30T02:59:44
chip4 | chip4_0829_2330 | 32 | move_to_4 | 3 | -0.75 | 1000 | 0.2531 | -0.4969 | -1.0031 | 5 | 846.7 | 2026-08-30T02:59:44
chip4 | chip4_0829_2330 | 32 | move_to_4 | 3 | -0.75 | 1000 | 0.3031 | -0.4469 | -1.0532 | 5 | 881 | 2026-08-30T02:59:44
chip4 | chip4_0829_2330 | 32 | move_to_4 | 3 | -0.75 | 1000 | 0.3532 | -0.3968 | -1.1032 | 5 | 923 | 2026-08-30T02:59:44
chip4 | chip4_0829_2330 | 32 | move_to_4 | 3 | -0.75 | 1000 | 0.4032 | -0.3468 | -1.1532 | 5 | 969 | 2026-08-30T02:59:44
chip4 | chip4_0829_2330 | 32 | move_to_4 | 3 | -0.75 | 1000 | 0.4531 | -0.2969 | -1.2031 | 5 | 1021.3 | 2026-08-30T02:59:44
chip4 | chip4_0829_2330 | 32 | move_to_4 | 3 | -0.75 | 1000 | 0.5031 | -0.2469 | -1.2531 | 5 | 1078 | 2026-08-30T02:59:44
chip4 | chip4_0829_2330 | 32 | move_to_4 | 3 | -0.75 | 1000 | 0.5532 | -0.1968 | -1.3032 | 5 | 1141.7 | 2026-08-30T02:59:44
chip4 | chip4_0829_2330 | 32 | move_to_4 | 3 | -0.75 | 1000 | 0.6031 | -0.1469 | -1.3531 | 5 | 1209.7 | 2026-08-30T02:59:44
chip4 | chip4_0829_2330 | 33 | rung4_C-0.75 | 4 | -0.75 | 0 | -0.6113 | -1.3613 | -0.1387 | 5 | 1096 | 2026-08-30T03:00:06
chip4 | chip4_0829_2330 | 33 | rung4_C-0.75 | 4 | -0.75 | 0 | -0.5613 | -1.3113 | -0.1887 | 5 | 1040.3 | 2026-08-30T03:00:06
chip4 | chip4_0829_2330 | 33 | rung4_C-0.75 | 4 | -0.75 | 0 | -0.5113 | -1.2613 | -0.2387 | 5 | 990.7 | 2026-08-30T03:00:06
chip4 | chip4_0829_2330 | 33 | rung4_C-0.75 | 4 | -0.75 | 0 | -0.4613 | -1.2113 | -0.2887 | 5 | 943.7 | 2026-08-30T03:00:06
chip4 | chip4_0829_2330 | 33 | rung4_C-0.75 | 4 | -0.75 | 0 | -0.4113 | -1.1613 | -0.3387 | 5 | 899.3 | 2026-08-30T03:00:06
chip4 | chip4_0829_2330 | 33 | rung4_C-0.75 | 4 | -0.75 | 0 | -0.3613 | -1.1113 | -0.3887 | 5 | 862.3 | 2026-08-30T03:00:06
chip4 | chip4_0829_2330 | 33 | rung4_C-0.75 | 4 | -0.75 | 0 | -0.3113 | -1.0613 | -0.4387 | 5 | 845.3 | 2026-08-30T03:00:06
chip4 | chip4_0829_2330 | 33 | rung4_C-0.75 | 4 | -0.75 | 0 | -0.2613 | -1.0113 | -0.4887 | 5 | 798.7 | 2026-08-30T03:00:06
chip4 | chip4_0829_2330 | 33 | rung4_C-0.75 | 4 | -0.75 | 0 | -0.2113 | -0.9613 | -0.5387 | 5 | 773.7 | 2026-08-30T03:00:06
chip4 | chip4_0829_2330 | 33 | rung4_C-0.75 | 4 | -0.75 | 0 | -0.1613 | -0.9113 | -0.5887 | 5 | 754.3 | 2026-08-30T03:00:06
chip4 | chip4_0829_2330 | 33 | rung4_C-0.75 | 4 | -0.75 | 0 | -0.1113 | -0.8613 | -0.6387 | 5 | 742.3 | 2026-08-30T03:00:06
chip4 | chip4_0829_2330 | 33 | rung4_C-0.75 | 4 | -0.75 | 0 | -0.0613 | -0.8113 | -0.6887 | 5 | 736 | 2026-08-30T03:00:06
chip4 | chip4_0829_2330 | 33 | rung4_C-0.75 | 4 | -0.75 | 0 | -0.0113 | -0.7613 | -0.7387 | 5 | 735 | 2026-08-30T03:00:06
chip4 | chip4_0829_2330 | 33 | rung4_C-0.75 | 4 | -0.75 | 0 | 0.0387 | -0.7113 | -0.7887 | 5 | 738 | 2026-08-30T03:00:06
chip4 | chip4_0829_2330 | 33 | rung4_C-0.75 | 4 | -0.75 | 0 | 0.0887 | -0.6613 | -0.8387 | 5 | 749.7 | 2026-08-30T03:00:06
chip4 | chip4_0829_2330 | 33 | rung4_C-0.75 | 4 | -0.75 | 0 | 0.1387 | -0.6113 | -0.8887 | 5 | 767 | 2026-08-30T03:00:06
chip4 | chip4_0829_2330 | 33 | rung4_C-0.75 | 4 | -0.75 | 0 | 0.1887 | -0.5613 | -0.9387 | 5 | 789.7 | 2026-08-30T03:00:06
chip4 | chip4_0829_2330 | 33 | rung4_C-0.75 | 4 | -0.75 | 0 | 0.2387 | -0.5113 | -0.9887 | 5 | 817.7 | 2026-08-30T03:00:06
chip4 | chip4_0829_2330 | 33 | rung4_C-0.75 | 4 | -0.75 | 0 | 0.2887 | -0.4613 | -1.0387 | 5 | 852.7 | 2026-08-30T03:00:06
chip4 | chip4_0829_2330 | 33 | rung4_C-0.75 | 4 | -0.75 | 0 | 0.3387 | -0.4113 | -1.0887 | 5 | 893 | 2026-08-30T03:00:06
chip4 | chip4_0829_2330 | 33 | rung4_C-0.75 | 4 | -0.75 | 0 | 0.3887 | -0.3613 | -1.1387 | 5 | 939.3 | 2026-08-30T03:00:06
chip4 | chip4_0829_2330 | 33 | rung4_C-0.75 | 4 | -0.75 | 0 | 0.4387 | -0.3113 | -1.1887 | 5 | 992.7 | 2026-08-30T03:00:06
chip4 | chip4_0829_2330 | 33 | rung4_C-0.75 | 4 | -0.75 | 0 | 0.4887 | -0.2613 | -1.2387 | 5 | 1049.3 | 2026-08-30T03:00:06
chip4 | chip4_0829_2330 | 33 | rung4_C-0.75 | 4 | -0.75 | 0 | 0.5387 | -0.2113 | -1.2887 | 5 | 1112.3 | 2026-08-30T03:00:06
chip4 | chip4_0829_2330 | 33 | rung4_C-0.75 | 4 | -0.75 | 0 | 0.5887 | -0.1613 | -1.3387 | 5 | 1177.7 | 2026-08-30T03:00:06
chip4 | chip4_0829_2330 | 34 | rung4_C-0.75 | 4 | -0.75 | 0 | -0.6319 | -1.3819 | -0.1181 | 5 | 1093.3 | 2026-08-30T03:00:27
chip4 | chip4_0829_2330 | 34 | rung4_C-0.75 | 4 | -0.75 | 0 | -0.5819 | -1.3319 | -0.1681 | 5 | 1036 | 2026-08-30T03:00:27
chip4 | chip4_0829_2330 | 34 | rung4_C-0.75 | 4 | -0.75 | 0 | -0.5319 | -1.2819 | -0.2181 | 5 | 985.3 | 2026-08-30T03:00:27
chip4 | chip4_0829_2330 | 34 | rung4_C-0.75 | 4 | -0.75 | 0 | -0.4819 | -1.2319 | -0.2681 | 5 | 938.3 | 2026-08-30T03:00:27
chip4 | chip4_0829_2330 | 34 | rung4_C-0.75 | 4 | -0.75 | 0 | -0.4319 | -1.1819 | -0.3181 | 5 | 893.3 | 2026-08-30T03:00:27
chip4 | chip4_0829_2330 | 34 | rung4_C-0.75 | 4 | -0.75 | 0 | -0.3819 | -1.1319 | -0.3681 | 5 | 855.3 | 2026-08-30T03:00:27
chip4 | chip4_0829_2330 | 34 | rung4_C-0.75 | 4 | -0.75 | 0 | -0.3319 | -1.0819 | -0.4181 | 5 | 821.3 | 2026-08-30T03:00:27
chip4 | chip4_0829_2330 | 34 | rung4_C-0.75 | 4 | -0.75 | 0 | -0.2819 | -1.0319 | -0.4681 | 5 | 790.3 | 2026-08-30T03:00:27
chip4 | chip4_0829_2330 | 34 | rung4_C-0.75 | 4 | -0.75 | 0 | -0.2319 | -0.9819 | -0.5181 | 5 | 766.7 | 2026-08-30T03:00:27
chip4 | chip4_0829_2330 | 34 | rung4_C-0.75 | 4 | -0.75 | 0 | -0.1819 | -0.9319 | -0.5681 | 5 | 746.7 | 2026-08-30T03:00:27
chip4 | chip4_0829_2330 | 34 | rung4_C-0.75 | 4 | -0.75 | 0 | -0.1319 | -0.8819 | -0.6181 | 5 | 734 | 2026-08-30T03:00:27
chip4 | chip4_0829_2330 | 34 | rung4_C-0.75 | 4 | -0.75 | 0 | -0.0819 | -0.8319 | -0.6681 | 5 | 725.3 | 2026-08-30T03:00:27
chip4 | chip4_0829_2330 | 34 | rung4_C-0.75 | 4 | -0.75 | 0 | -0.0319 | -0.7819 | -0.7181 | 5 | 722.3 | 2026-08-30T03:00:27
chip4 | chip4_0829_2330 | 34 | rung4_C-0.75 | 4 | -0.75 | 0 | 0.0181 | -0.7319 | -0.7681 | 5 | 726 | 2026-08-30T03:00:27
chip4 | chip4_0829_2330 | 34 | rung4_C-0.75 | 4 | -0.75 | 0 | 0.0681 | -0.6819 | -0.8181 | 5 | 734.3 | 2026-08-30T03:00:27
chip4 | chip4_0829_2330 | 34 | rung4_C-0.75 | 4 | -0.75 | 0 | 0.1181 | -0.6319 | -0.8681 | 5 | 750 | 2026-08-30T03:00:27
chip4 | chip4_0829_2330 | 34 | rung4_C-0.75 | 4 | -0.75 | 0 | 0.1681 | -0.5819 | -0.9181 | 5 | 770.3 | 2026-08-30T03:00:27
chip4 | chip4_0829_2330 | 34 | rung4_C-0.75 | 4 | -0.75 | 0 | 0.2181 | -0.5319 | -0.9681 | 5 | 797.7 | 2026-08-30T03:00:27
chip4 | chip4_0829_2330 | 34 | rung4_C-0.75 | 4 | -0.75 | 0 | 0.2681 | -0.4819 | -1.0181 | 5 | 830.3 | 2026-08-30T03:00:27
chip4 | chip4_0829_2330 | 34 | rung4_C-0.75 | 4 | -0.75 | 0 | 0.3181 | -0.4319 | -1.0681 | 5 | 868.3 | 2026-08-30T03:00:27
chip4 | chip4_0829_2330 | 34 | rung4_C-0.75 | 4 | -0.75 | 0 | 0.3681 | -0.3819 | -1.1181 | 5 | 913 | 2026-08-30T03:00:27
chip4 | chip4_0829_2330 | 34 | rung4_C-0.75 | 4 | -0.75 | 0 | 0.4181 | -0.3319 | -1.1681 | 5 | 962.7 | 2026-08-30T03:00:27
chip4 | chip4_0829_2330 | 34 | rung4_C-0.75 | 4 | -0.75 | 0 | 0.4681 | -0.2819 | -1.2181 | 5 | 1019.3 | 2026-08-30T03:00:27
chip4 | chip4_0829_2330 | 34 | rung4_C-0.75 | 4 | -0.75 | 0 | 0.5181 | -0.2319 | -1.2681 | 5 | 1081 | 2026-08-30T03:00:27
chip4 | chip4_0829_2330 | 34 | rung4_C-0.75 | 4 | -0.75 | 0 | 0.5681 | -0.1819 | -1.3181 | 5 | 1145.7 | 2026-08-30T03:00:27
chip4 | chip4_0829_2330 | 35 | rung4_C-0.75 | 4 | -0.75 | 1 | -0.6426 | -1.3926 | -0.1074 | 5 | 1085.3 | 2026-08-30T03:00:53
chip4 | chip4_0829_2330 | 35 | rung4_C-0.75 | 4 | -0.75 | 1 | -0.5926 | -1.3426 | -0.1574 | 5 | 1028 | 2026-08-30T03:00:53
chip4 | chip4_0829_2330 | 35 | rung4_C-0.75 | 4 | -0.75 | 1 | -0.5426 | -1.2926 | -0.2074 | 5 | 976.3 | 2026-08-30T03:00:53
chip4 | chip4_0829_2330 | 35 | rung4_C-0.75 | 4 | -0.75 | 1 | -0.4926 | -1.2426 | -0.2574 | 5 | 929.7 | 2026-08-30T03:00:53
chip4 | chip4_0829_2330 | 35 | rung4_C-0.75 | 4 | -0.75 | 1 | -0.4426 | -1.1926 | -0.3074 | 5 | 887.3 | 2026-08-30T03:00:53
chip4 | chip4_0829_2330 | 35 | rung4_C-0.75 | 4 | -0.75 | 1 | -0.3926 | -1.1426 | -0.3574 | 5 | 847.7 | 2026-08-30T03:00:53
chip4 | chip4_0829_2330 | 35 | rung4_C-0.75 | 4 | -0.75 | 1 | -0.3426 | -1.0926 | -0.4074 | 5 | 812.7 | 2026-08-30T03:00:53
chip4 | chip4_0829_2330 | 35 | rung4_C-0.75 | 4 | -0.75 | 1 | -0.2926 | -1.0426 | -0.4574 | 5 | 782 | 2026-08-30T03:00:53
chip4 | chip4_0829_2330 | 35 | rung4_C-0.75 | 4 | -0.75 | 1 | -0.2426 | -0.9926 | -0.5074 | 5 | 758.3 | 2026-08-30T03:00:53
chip4 | chip4_0829_2330 | 35 | rung4_C-0.75 | 4 | -0.75 | 1 | -0.1926 | -0.9426 | -0.5574 | 5 | 738.7 | 2026-08-30T03:00:53
chip4 | chip4_0829_2330 | 35 | rung4_C-0.75 | 4 | -0.75 | 1 | -0.1426 | -0.8926 | -0.6074 | 5 | 726 | 2026-08-30T03:00:53
chip4 | chip4_0829_2330 | 35 | rung4_C-0.75 | 4 | -0.75 | 1 | -0.0926 | -0.8426 | -0.6574 | 5 | 716.3 | 2026-08-30T03:00:53
chip4 | chip4_0829_2330 | 35 | rung4_C-0.75 | 4 | -0.75 | 1 | -0.0426 | -0.7926 | -0.7074 | 5 | 714 | 2026-08-30T03:00:53
chip4 | chip4_0829_2330 | 35 | rung4_C-0.75 | 4 | -0.75 | 1 | 0.0074 | -0.7426 | -0.7574 | 5 | 716.7 | 2026-08-30T03:00:53
chip4 | chip4_0829_2330 | 35 | rung4_C-0.75 | 4 | -0.75 | 1 | 0.0574 | -0.6926 | -0.8074 | 5 | 725.3 | 2026-08-30T03:00:53
chip4 | chip4_0829_2330 | 35 | rung4_C-0.75 | 4 | -0.75 | 1 | 0.1074 | -0.6426 | -0.8574 | 5 | 740.7 | 2026-08-30T03:00:53
chip4 | chip4_0829_2330 | 35 | rung4_C-0.75 | 4 | -0.75 | 1 | 0.1574 | -0.5926 | -0.9074 | 5 | 761.3 | 2026-08-30T03:00:53
chip4 | chip4_0829_2330 | 35 | rung4_C-0.75 | 4 | -0.75 | 1 | 0.2074 | -0.5426 | -0.9574 | 5 | 788.7 | 2026-08-30T03:00:53
chip4 | chip4_0829_2330 | 35 | rung4_C-0.75 | 4 | -0.75 | 1 | 0.2574 | -0.4926 | -1.0074 | 5 | 821 | 2026-08-30T03:00:53
chip4 | chip4_0829_2330 | 35 | rung4_C-0.75 | 4 | -0.75 | 1 | 0.3074 | -0.4426 | -1.0574 | 5 | 858.3 | 2026-08-30T03:00:53
chip4 | chip4_0829_2330 | 35 | rung4_C-0.75 | 4 | -0.75 | 1 | 0.3574 | -0.3926 | -1.1074 | 5 | 900.7 | 2026-08-30T03:00:53
chip4 | chip4_0829_2330 | 35 | rung4_C-0.75 | 4 | -0.75 | 1 | 0.4074 | -0.3426 | -1.1574 | 5 | 950 | 2026-08-30T03:00:53
chip4 | chip4_0829_2330 | 35 | rung4_C-0.75 | 4 | -0.75 | 1 | 0.4574 | -0.2926 | -1.2074 | 5 | 1004.7 | 2026-08-30T03:00:53
chip4 | chip4_0829_2330 | 35 | rung4_C-0.75 | 4 | -0.75 | 1 | 0.5074 | -0.2426 | -1.2574 | 5 | 1065 | 2026-08-30T03:00:53
chip4 | chip4_0829_2330 | 35 | rung4_C-0.75 | 4 | -0.75 | 1 | 0.5574 | -0.1926 | -1.3074 | 5 | 1129 | 2026-08-30T03:00:53
chip4 | chip4_0829_2330 | 36 | rung4_C-0.75 | 4 | -0.75 | 3 | -0.6513 | -1.4013 | -0.0987 | 5 | 1072.7 | 2026-08-30T03:01:21
chip4 | chip4_0829_2330 | 36 | rung4_C-0.75 | 4 | -0.75 | 3 | -0.6013 | -1.3513 | -0.1487 | 5 | 1020 | 2026-08-30T03:01:21
chip4 | chip4_0829_2330 | 36 | rung4_C-0.75 | 4 | -0.75 | 3 | -0.5513 | -1.3013 | -0.1987 | 5 | 968.7 | 2026-08-30T03:01:21
chip4 | chip4_0829_2330 | 36 | rung4_C-0.75 | 4 | -0.75 | 3 | -0.5013 | -1.2513 | -0.2487 | 5 | 921.3 | 2026-08-30T03:01:21
chip4 | chip4_0829_2330 | 36 | rung4_C-0.75 | 4 | -0.75 | 3 | -0.4513 | -1.2013 | -0.2987 | 5 | 877.3 | 2026-08-30T03:01:21
chip4 | chip4_0829_2330 | 36 | rung4_C-0.75 | 4 | -0.75 | 3 | -0.4013 | -1.1513 | -0.3487 | 5 | 838 | 2026-08-30T03:01:21
chip4 | chip4_0829_2330 | 36 | rung4_C-0.75 | 4 | -0.75 | 3 | -0.3513 | -1.1013 | -0.3987 | 5 | 802.7 | 2026-08-30T03:01:21
chip4 | chip4_0829_2330 | 36 | rung4_C-0.75 | 4 | -0.75 | 3 | -0.3013 | -1.0513 | -0.4487 | 5 | 774.7 | 2026-08-30T03:01:21
chip4 | chip4_0829_2330 | 36 | rung4_C-0.75 | 4 | -0.75 | 3 | -0.2513 | -1.0013 | -0.4987 | 5 | 749.3 | 2026-08-30T03:01:21
chip4 | chip4_0829_2330 | 36 | rung4_C-0.75 | 4 | -0.75 | 3 | -0.2013 | -0.9513 | -0.5487 | 5 | 730 | 2026-08-30T03:01:21
chip4 | chip4_0829_2330 | 36 | rung4_C-0.75 | 4 | -0.75 | 3 | -0.1513 | -0.9013 | -0.5987 | 5 | 715.7 | 2026-08-30T03:01:21
chip4 | chip4_0829_2330 | 36 | rung4_C-0.75 | 4 | -0.75 | 3 | -0.1013 | -0.8513 | -0.6487 | 5 | 708 | 2026-08-30T03:01:21
chip4 | chip4_0829_2330 | 36 | rung4_C-0.75 | 4 | -0.75 | 3 | -0.0513 | -0.8013 | -0.6987 | 5 | 705 | 2026-08-30T03:01:21
chip4 | chip4_0829_2330 | 36 | rung4_C-0.75 | 4 | -0.75 | 3 | -0.0013 | -0.7513 | -0.7487 | 5 | 707 | 2026-08-30T03:01:21
chip4 | chip4_0829_2330 | 36 | rung4_C-0.75 | 4 | -0.75 | 3 | 0.0487 | -0.7013 | -0.7987 | 5 | 717 | 2026-08-30T03:01:21
chip4 | chip4_0829_2330 | 36 | rung4_C-0.75 | 4 | -0.75 | 3 | 0.0987 | -0.6513 | -0.8487 | 5 | 730.7 | 2026-08-30T03:01:21
chip4 | chip4_0829_2330 | 36 | rung4_C-0.75 | 4 | -0.75 | 3 | 0.1487 | -0.6013 | -0.8987 | 5 | 750.7 | 2026-08-30T03:01:21
chip4 | chip4_0829_2330 | 36 | rung4_C-0.75 | 4 | -0.75 | 3 | 0.1987 | -0.5513 | -0.9487 | 5 | 776.3 | 2026-08-30T03:01:21
chip4 | chip4_0829_2330 | 36 | rung4_C-0.75 | 4 | -0.75 | 3 | 0.2487 | -0.5013 | -0.9987 | 5 | 808.3 | 2026-08-30T03:01:21
chip4 | chip4_0829_2330 | 36 | rung4_C-0.75 | 4 | -0.75 | 3 | 0.2987 | -0.4513 | -1.0487 | 5 | 845.7 | 2026-08-30T03:01:21
chip4 | chip4_0829_2330 | 36 | rung4_C-0.75 | 4 | -0.75 | 3 | 0.3487 | -0.4013 | -1.0987 | 5 | 889 | 2026-08-30T03:01:21
chip4 | chip4_0829_2330 | 36 | rung4_C-0.75 | 4 | -0.75 | 3 | 0.3987 | -0.3513 | -1.1487 | 5 | 937 | 2026-08-30T03:01:21
chip4 | chip4_0829_2330 | 36 | rung4_C-0.75 | 4 | -0.75 | 3 | 0.4487 | -0.3013 | -1.1987 | 5 | 992 | 2026-08-30T03:01:21
chip4 | chip4_0829_2330 | 36 | rung4_C-0.75 | 4 | -0.75 | 3 | 0.4987 | -0.2513 | -1.2487 | 5 | 1050.3 | 2026-08-30T03:01:21
chip4 | chip4_0829_2330 | 36 | rung4_C-0.75 | 4 | -0.75 | 3 | 0.5487 | -0.2013 | -1.2987 | 5 | 1116 | 2026-08-30T03:01:21
chip4 | chip4_0829_2330 | 37 | rung4_C-0.75 | 4 | -0.75 | 10 | -0.6581 | -1.4081 | -0.0919 | 5 | 1045.7 | 2026-08-30T03:02:04
chip4 | chip4_0829_2330 | 37 | rung4_C-0.75 | 4 | -0.75 | 10 | -0.6081 | -1.3581 | -0.1419 | 5 | 992.3 | 2026-08-30T03:02:04
chip4 | chip4_0829_2330 | 37 | rung4_C-0.75 | 4 | -0.75 | 10 | -0.5581 | -1.3081 | -0.1919 | 5 | 943.7 | 2026-08-30T03:02:04
chip4 | chip4_0829_2330 | 37 | rung4_C-0.75 | 4 | -0.75 | 10 | -0.5081 | -1.2581 | -0.2419 | 5 | 897 | 2026-08-30T03:02:04
chip4 | chip4_0829_2330 | 37 | rung4_C-0.75 | 4 | -0.75 | 10 | -0.4581 | -1.2081 | -0.2919 | 5 | 853.7 | 2026-08-30T03:02:04
chip4 | chip4_0829_2330 | 37 | rung4_C-0.75 | 4 | -0.75 | 10 | -0.4081 | -1.1581 | -0.3419 | 5 | 816.3 | 2026-08-30T03:02:04
chip4 | chip4_0829_2330 | 37 | rung4_C-0.75 | 4 | -0.75 | 10 | -0.3581 | -1.1081 | -0.3919 | 5 | 783 | 2026-08-30T03:02:04
chip4 | chip4_0829_2330 | 37 | rung4_C-0.75 | 4 | -0.75 | 10 | -0.3081 | -1.0581 | -0.4419 | 5 | 753 | 2026-08-30T03:02:04
chip4 | chip4_0829_2330 | 37 | rung4_C-0.75 | 4 | -0.75 | 10 | -0.2581 | -1.0081 | -0.4919 | 5 | 728.7 | 2026-08-30T03:02:04
chip4 | chip4_0829_2330 | 37 | rung4_C-0.75 | 4 | -0.75 | 10 | -0.2081 | -0.9581 | -0.5419 | 5 | 711 | 2026-08-30T03:02:04
chip4 | chip4_0829_2330 | 37 | rung4_C-0.75 | 4 | -0.75 | 10 | -0.1581 | -0.9081 | -0.5919 | 5 | 697.3 | 2026-08-30T03:02:04
chip4 | chip4_0829_2330 | 37 | rung4_C-0.75 | 4 | -0.75 | 10 | -0.1081 | -0.8581 | -0.6419 | 5 | 689.3 | 2026-08-30T03:02:04
chip4 | chip4_0829_2330 | 37 | rung4_C-0.75 | 4 | -0.75 | 10 | -0.0581 | -0.8081 | -0.6919 | 5 | 688.7 | 2026-08-30T03:02:04
chip4 | chip4_0829_2330 | 37 | rung4_C-0.75 | 4 | -0.75 | 10 | -0.0081 | -0.7581 | -0.7419 | 5 | 691.3 | 2026-08-30T03:02:04
chip4 | chip4_0829_2330 | 37 | rung4_C-0.75 | 4 | -0.75 | 10 | 0.0419 | -0.7081 | -0.7919 | 5 | 701.3 | 2026-08-30T03:02:04
chip4 | chip4_0829_2330 | 37 | rung4_C-0.75 | 4 | -0.75 | 10 | 0.0919 | -0.6581 | -0.8419 | 5 | 716.7 | 2026-08-30T03:02:04
chip4 | chip4_0829_2330 | 37 | rung4_C-0.75 | 4 | -0.75 | 10 | 0.1419 | -0.6081 | -0.8919 | 5 | 737 | 2026-08-30T03:02:04
chip4 | chip4_0829_2330 | 37 | rung4_C-0.75 | 4 | -0.75 | 10 | 0.1919 | -0.5581 | -0.9419 | 5 | 765.7 | 2026-08-30T03:02:04
chip4 | chip4_0829_2330 | 37 | rung4_C-0.75 | 4 | -0.75 | 10 | 0.2419 | -0.5081 | -0.9919 | 5 | 797 | 2026-08-30T03:02:04
chip4 | chip4_0829_2330 | 37 | rung4_C-0.75 | 4 | -0.75 | 10 | 0.2919 | -0.4581 | -1.0419 | 5 | 835.3 | 2026-08-30T03:02:04
chip4 | chip4_0829_2330 | 37 | rung4_C-0.75 | 4 | -0.75 | 10 | 0.3419 | -0.4081 | -1.0919 | 5 | 879 | 2026-08-30T03:02:04
chip4 | chip4_0829_2330 | 37 | rung4_C-0.75 | 4 | -0.75 | 10 | 0.3919 | -0.3581 | -1.1419 | 5 | 928.3 | 2026-08-30T03:02:04
chip4 | chip4_0829_2330 | 37 | rung4_C-0.75 | 4 | -0.75 | 10 | 0.4419 | -0.3081 | -1.1919 | 5 | 982.7 | 2026-08-30T03:02:04
chip4 | chip4_0829_2330 | 37 | rung4_C-0.75 | 4 | -0.75 | 10 | 0.4919 | -0.2581 | -1.2419 | 5 | 1041.3 | 2026-08-30T03:02:04
chip4 | chip4_0829_2330 | 37 | rung4_C-0.75 | 4 | -0.75 | 10 | 0.5419 | -0.2081 | -1.2919 | 5 | 1107.3 | 2026-08-30T03:02:04
chip4 | chip4_0829_2330 | 38 | rung4_C-0.75 | 4 | -0.75 | 30 | -0.6724 | -1.4224 | -0.0776 | 5 | 1052 | 2026-08-30T03:03:24
chip4 | chip4_0829_2330 | 38 | rung4_C-0.75 | 4 | -0.75 | 30 | -0.6224 | -1.3724 | -0.1276 | 5 | 999 | 2026-08-30T03:03:24
chip4 | chip4_0829_2330 | 38 | rung4_C-0.75 | 4 | -0.75 | 30 | -0.5724 | -1.3224 | -0.1776 | 5 | 951 | 2026-08-30T03:03:24
chip4 | chip4_0829_2330 | 38 | rung4_C-0.75 | 4 | -0.75 | 30 | -0.5224 | -1.2724 | -0.2276 | 5 | 903.7 | 2026-08-30T03:03:24
chip4 | chip4_0829_2330 | 38 | rung4_C-0.75 | 4 | -0.75 | 30 | -0.4724 | -1.2224 | -0.2776 | 5 | 860.7 | 2026-08-30T03:03:24
chip4 | chip4_0829_2330 | 38 | rung4_C-0.75 | 4 | -0.75 | 30 | -0.4224 | -1.1724 | -0.3276 | 5 | 822.3 | 2026-08-30T03:03:24
chip4 | chip4_0829_2330 | 38 | rung4_C-0.75 | 4 | -0.75 | 30 | -0.3724 | -1.1224 | -0.3776 | 5 | 786.7 | 2026-08-30T03:03:24
chip4 | chip4_0829_2330 | 38 | rung4_C-0.75 | 4 | -0.75 | 30 | -0.3224 | -1.0724 | -0.4276 | 5 | 758.7 | 2026-08-30T03:03:24
chip4 | chip4_0829_2330 | 38 | rung4_C-0.75 | 4 | -0.75 | 30 | -0.2724 | -1.0224 | -0.4776 | 5 | 732 | 2026-08-30T03:03:24
chip4 | chip4_0829_2330 | 38 | rung4_C-0.75 | 4 | -0.75 | 30 | -0.2224 | -0.9724 | -0.5276 | 5 | 711.7 | 2026-08-30T03:03:24
chip4 | chip4_0829_2330 | 38 | rung4_C-0.75 | 4 | -0.75 | 30 | -0.1724 | -0.9224 | -0.5776 | 5 | 696.3 | 2026-08-30T03:03:24
chip4 | chip4_0829_2330 | 38 | rung4_C-0.75 | 4 | -0.75 | 30 | -0.1224 | -0.8724 | -0.6276 | 5 | 688.3 | 2026-08-30T03:03:24
chip4 | chip4_0829_2330 | 38 | rung4_C-0.75 | 4 | -0.75 | 30 | -0.0724 | -0.8224 | -0.6776 | 5 | 683.3 | 2026-08-30T03:03:24
chip4 | chip4_0829_2330 | 38 | rung4_C-0.75 | 4 | -0.75 | 30 | -0.0224 | -0.7724 | -0.7276 | 5 | 685 | 2026-08-30T03:03:24
chip4 | chip4_0829_2330 | 38 | rung4_C-0.75 | 4 | -0.75 | 30 | 0.0276 | -0.7224 | -0.7776 | 5 | 693.3 | 2026-08-30T03:03:24
chip4 | chip4_0829_2330 | 38 | rung4_C-0.75 | 4 | -0.75 | 30 | 0.0776 | -0.6724 | -0.8276 | 5 | 707.3 | 2026-08-30T03:03:24
chip4 | chip4_0829_2330 | 38 | rung4_C-0.75 | 4 | -0.75 | 30 | 0.1276 | -0.6224 | -0.8776 | 5 | 727 | 2026-08-30T03:03:24
chip4 | chip4_0829_2330 | 38 | rung4_C-0.75 | 4 | -0.75 | 30 | 0.1776 | -0.5724 | -0.9276 | 5 | 751 | 2026-08-30T03:03:24
chip4 | chip4_0829_2330 | 38 | rung4_C-0.75 | 4 | -0.75 | 30 | 0.2276 | -0.5224 | -0.9776 | 5 | 782.3 | 2026-08-30T03:03:24
chip4 | chip4_0829_2330 | 38 | rung4_C-0.75 | 4 | -0.75 | 30 | 0.2776 | -0.4724 | -1.0276 | 5 | 818.7 | 2026-08-30T03:03:24
chip4 | chip4_0829_2330 | 38 | rung4_C-0.75 | 4 | -0.75 | 30 | 0.3276 | -0.4224 | -1.0776 | 5 | 861.3 | 2026-08-30T03:03:24
chip4 | chip4_0829_2330 | 38 | rung4_C-0.75 | 4 | -0.75 | 30 | 0.3776 | -0.3724 | -1.1276 | 5 | 909 | 2026-08-30T03:03:24
chip4 | chip4_0829_2330 | 38 | rung4_C-0.75 | 4 | -0.75 | 30 | 0.4276 | -0.3224 | -1.1776 | 5 | 961 | 2026-08-30T03:03:24
chip4 | chip4_0829_2330 | 38 | rung4_C-0.75 | 4 | -0.75 | 30 | 0.4776 | -0.2724 | -1.2276 | 5 | 1018.3 | 2026-08-30T03:03:24
chip4 | chip4_0829_2330 | 38 | rung4_C-0.75 | 4 | -0.75 | 30 | 0.5276 | -0.2224 | -1.2776 | 5 | 1082.7 | 2026-08-30T03:03:24
chip4 | chip4_0829_2330 | 39 | rung4_C-0.75 | 4 | -0.75 | 100 | -0.6726 | -1.4226 | -0.0774 | 5 | 1054.7 | 2026-08-30T03:07:09
chip4 | chip4_0829_2330 | 39 | rung4_C-0.75 | 4 | -0.75 | 100 | -0.6226 | -1.3726 | -0.1274 | 5 | 1000 | 2026-08-30T03:07:09
chip4 | chip4_0829_2330 | 39 | rung4_C-0.75 | 4 | -0.75 | 100 | -0.5726 | -1.3226 | -0.1774 | 5 | 951 | 2026-08-30T03:07:09
chip4 | chip4_0829_2330 | 39 | rung4_C-0.75 | 4 | -0.75 | 100 | -0.5226 | -1.2726 | -0.2274 | 5 | 903.3 | 2026-08-30T03:07:09
chip4 | chip4_0829_2330 | 39 | rung4_C-0.75 | 4 | -0.75 | 100 | -0.4726 | -1.2226 | -0.2774 | 5 | 860.7 | 2026-08-30T03:07:09
chip4 | chip4_0829_2330 | 39 | rung4_C-0.75 | 4 | -0.75 | 100 | -0.4226 | -1.1726 | -0.3274 | 5 | 821 | 2026-08-30T03:07:09
chip4 | chip4_0829_2330 | 39 | rung4_C-0.75 | 4 | -0.75 | 100 | -0.3726 | -1.1226 | -0.3774 | 5 | 786.7 | 2026-08-30T03:07:09
chip4 | chip4_0829_2330 | 39 | rung4_C-0.75 | 4 | -0.75 | 100 | -0.3226 | -1.0726 | -0.4274 | 5 | 755.7 | 2026-08-30T03:07:09
chip4 | chip4_0829_2330 | 39 | rung4_C-0.75 | 4 | -0.75 | 100 | -0.2726 | -1.0226 | -0.4774 | 5 | 730.3 | 2026-08-30T03:07:09
chip4 | chip4_0829_2330 | 39 | rung4_C-0.75 | 4 | -0.75 | 100 | -0.2226 | -0.9726 | -0.5274 | 5 | 709 | 2026-08-30T03:07:09
chip4 | chip4_0829_2330 | 39 | rung4_C-0.75 | 4 | -0.75 | 100 | -0.1726 | -0.9226 | -0.5774 | 5 | 694.7 | 2026-08-30T03:07:09
chip4 | chip4_0829_2330 | 39 | rung4_C-0.75 | 4 | -0.75 | 100 | -0.1226 | -0.8726 | -0.6274 | 5 | 685.3 | 2026-08-30T03:07:09
chip4 | chip4_0829_2330 | 39 | rung4_C-0.75 | 4 | -0.75 | 100 | -0.0726 | -0.8226 | -0.6774 | 5 | 681 | 2026-08-30T03:07:09
chip4 | chip4_0829_2330 | 39 | rung4_C-0.75 | 4 | -0.75 | 100 | -0.0226 | -0.7726 | -0.7274 | 5 | 683 | 2026-08-30T03:07:09
chip4 | chip4_0829_2330 | 39 | rung4_C-0.75 | 4 | -0.75 | 100 | 0.0274 | -0.7226 | -0.7774 | 5 | 690.7 | 2026-08-30T03:07:09
chip4 | chip4_0829_2330 | 39 | rung4_C-0.75 | 4 | -0.75 | 100 | 0.0774 | -0.6726 | -0.8274 | 5 | 704 | 2026-08-30T03:07:09
chip4 | chip4_0829_2330 | 39 | rung4_C-0.75 | 4 | -0.75 | 100 | 0.1274 | -0.6226 | -0.8774 | 5 | 724.7 | 2026-08-30T03:07:09
chip4 | chip4_0829_2330 | 39 | rung4_C-0.75 | 4 | -0.75 | 100 | 0.1774 | -0.5726 | -0.9274 | 5 | 749.3 | 2026-08-30T03:07:09
chip4 | chip4_0829_2330 | 39 | rung4_C-0.75 | 4 | -0.75 | 100 | 0.2274 | -0.5226 | -0.9774 | 5 | 780.3 | 2026-08-30T03:07:09
chip4 | chip4_0829_2330 | 39 | rung4_C-0.75 | 4 | -0.75 | 100 | 0.2774 | -0.4726 | -1.0274 | 5 | 816.7 | 2026-08-30T03:07:09
chip4 | chip4_0829_2330 | 39 | rung4_C-0.75 | 4 | -0.75 | 100 | 0.3274 | -0.4226 | -1.0774 | 5 | 858.7 | 2026-08-30T03:07:09
chip4 | chip4_0829_2330 | 39 | rung4_C-0.75 | 4 | -0.75 | 100 | 0.3774 | -0.3726 | -1.1274 | 5 | 905.7 | 2026-08-30T03:07:09
chip4 | chip4_0829_2330 | 39 | rung4_C-0.75 | 4 | -0.75 | 100 | 0.4274 | -0.3226 | -1.1774 | 5 | 958.3 | 2026-08-30T03:07:09
chip4 | chip4_0829_2330 | 39 | rung4_C-0.75 | 4 | -0.75 | 100 | 0.4774 | -0.2726 | -1.2274 | 5 | 1017.3 | 2026-08-30T03:07:09
chip4 | chip4_0829_2330 | 39 | rung4_C-0.75 | 4 | -0.75 | 100 | 0.5274 | -0.2226 | -1.2774 | 5 | 1080 | 2026-08-30T03:07:09
chip4 | chip4_0829_2330 | 40 | rung4_C-0.75 | 4 | -0.75 | 300 | -0.6718 | -1.4218 | -0.0782 | 5 | 1053 | 2026-08-30T03:17:10
chip4 | chip4_0829_2330 | 40 | rung4_C-0.75 | 4 | -0.75 | 300 | -0.6218 | -1.3718 | -0.1282 | 5 | 998.3 | 2026-08-30T03:17:10
chip4 | chip4_0829_2330 | 40 | rung4_C-0.75 | 4 | -0.75 | 300 | -0.5718 | -1.3218 | -0.1782 | 5 | 947.7 | 2026-08-30T03:17:10
chip4 | chip4_0829_2330 | 40 | rung4_C-0.75 | 4 | -0.75 | 300 | -0.5218 | -1.2718 | -0.2282 | 5 | 901.3 | 2026-08-30T03:17:10
chip4 | chip4_0829_2330 | 40 | rung4_C-0.75 | 4 | -0.75 | 300 | -0.4718 | -1.2218 | -0.2782 | 5 | 857.3 | 2026-08-30T03:17:10
chip4 | chip4_0829_2330 | 40 | rung4_C-0.75 | 4 | -0.75 | 300 | -0.4218 | -1.1718 | -0.3282 | 5 | 818.7 | 2026-08-30T03:17:10
chip4 | chip4_0829_2330 | 40 | rung4_C-0.75 | 4 | -0.75 | 300 | -0.3718 | -1.1218 | -0.3782 | 5 | 783.3 | 2026-08-30T03:17:10
chip4 | chip4_0829_2330 | 40 | rung4_C-0.75 | 4 | -0.75 | 300 | -0.3218 | -1.0718 | -0.4282 | 5 | 753.3 | 2026-08-30T03:17:10
chip4 | chip4_0829_2330 | 40 | rung4_C-0.75 | 4 | -0.75 | 300 | -0.2718 | -1.0218 | -0.4782 | 5 | 727.3 | 2026-08-30T03:17:10
chip4 | chip4_0829_2330 | 40 | rung4_C-0.75 | 4 | -0.75 | 300 | -0.2218 | -0.9718 | -0.5282 | 5 | 706.3 | 2026-08-30T03:17:10
chip4 | chip4_0829_2330 | 40 | rung4_C-0.75 | 4 | -0.75 | 300 | -0.1718 | -0.9218 | -0.5782 | 5 | 692 | 2026-08-30T03:17:10
chip4 | chip4_0829_2330 | 40 | rung4_C-0.75 | 4 | -0.75 | 300 | -0.1218 | -0.8718 | -0.6282 | 5 | 682.3 | 2026-08-30T03:17:10
chip4 | chip4_0829_2330 | 40 | rung4_C-0.75 | 4 | -0.75 | 300 | -0.0718 | -0.8218 | -0.6782 | 5 | 679.3 | 2026-08-30T03:17:10
chip4 | chip4_0829_2330 | 40 | rung4_C-0.75 | 4 | -0.75 | 300 | -0.0218 | -0.7718 | -0.7282 | 5 | 680.3 | 2026-08-30T03:17:10
chip4 | chip4_0829_2330 | 40 | rung4_C-0.75 | 4 | -0.75 | 300 | 0.0282 | -0.7218 | -0.7782 | 5 | 687.3 | 2026-08-30T03:17:10
chip4 | chip4_0829_2330 | 40 | rung4_C-0.75 | 4 | -0.75 | 300 | 0.0782 | -0.6718 | -0.8282 | 5 | 700.3 | 2026-08-30T03:17:10
chip4 | chip4_0829_2330 | 40 | rung4_C-0.75 | 4 | -0.75 | 300 | 0.1282 | -0.6218 | -0.8782 | 5 | 719.3 | 2026-08-30T03:17:10
chip4 | chip4_0829_2330 | 40 | rung4_C-0.75 | 4 | -0.75 | 300 | 0.1782 | -0.5718 | -0.9282 | 5 | 744.7 | 2026-08-30T03:17:10
chip4 | chip4_0829_2330 | 40 | rung4_C-0.75 | 4 | -0.75 | 300 | 0.2282 | -0.5218 | -0.9782 | 5 | 774 | 2026-08-30T03:17:10
chip4 | chip4_0829_2330 | 40 | rung4_C-0.75 | 4 | -0.75 | 300 | 0.2782 | -0.4718 | -1.0282 | 5 | 810.3 | 2026-08-30T03:17:10
chip4 | chip4_0829_2330 | 40 | rung4_C-0.75 | 4 | -0.75 | 300 | 0.3282 | -0.4218 | -1.0782 | 5 | 851.3 | 2026-08-30T03:17:10
chip4 | chip4_0829_2330 | 40 | rung4_C-0.75 | 4 | -0.75 | 300 | 0.3782 | -0.3718 | -1.1282 | 5 | 899.3 | 2026-08-30T03:17:10
chip4 | chip4_0829_2330 | 40 | rung4_C-0.75 | 4 | -0.75 | 300 | 0.4282 | -0.3218 | -1.1782 | 5 | 949.3 | 2026-08-30T03:17:10
chip4 | chip4_0829_2330 | 40 | rung4_C-0.75 | 4 | -0.75 | 300 | 0.4782 | -0.2718 | -1.2282 | 5 | 1007 | 2026-08-30T03:17:10
chip4 | chip4_0829_2330 | 40 | rung4_C-0.75 | 4 | -0.75 | 300 | 0.5282 | -0.2218 | -1.2782 | 5 | 1070.7 | 2026-08-30T03:17:10
chip4 | chip4_0829_2330 | 41 | rung4_C-0.75 | 4 | -0.75 | 1000 | -0.6686 | -1.4186 | -0.0814 | 5 | 1032.3 | 2026-08-30T03:51:15
chip4 | chip4_0829_2330 | 41 | rung4_C-0.75 | 4 | -0.75 | 1000 | -0.6186 | -1.3686 | -0.1314 | 5 | 979 | 2026-08-30T03:51:15
chip4 | chip4_0829_2330 | 41 | rung4_C-0.75 | 4 | -0.75 | 1000 | -0.5686 | -1.3186 | -0.1814 | 5 | 929 | 2026-08-30T03:51:15
chip4 | chip4_0829_2330 | 41 | rung4_C-0.75 | 4 | -0.75 | 1000 | -0.5186 | -1.2686 | -0.2314 | 5 | 881.3 | 2026-08-30T03:51:15
chip4 | chip4_0829_2330 | 41 | rung4_C-0.75 | 4 | -0.75 | 1000 | -0.4686 | -1.2186 | -0.2814 | 5 | 839.7 | 2026-08-30T03:51:15
chip4 | chip4_0829_2330 | 41 | rung4_C-0.75 | 4 | -0.75 | 1000 | -0.4186 | -1.1686 | -0.3314 | 5 | 800.3 | 2026-08-30T03:51:15
chip4 | chip4_0829_2330 | 41 | rung4_C-0.75 | 4 | -0.75 | 1000 | -0.3686 | -1.1186 | -0.3814 | 5 | 767 | 2026-08-30T03:51:15
chip4 | chip4_0829_2330 | 41 | rung4_C-0.75 | 4 | -0.75 | 1000 | -0.3186 | -1.0686 | -0.4314 | 5 | 736.3 | 2026-08-30T03:51:15
chip4 | chip4_0829_2330 | 41 | rung4_C-0.75 | 4 | -0.75 | 1000 | -0.2686 | -1.0186 | -0.4814 | 5 | 711.3 | 2026-08-30T03:51:15
chip4 | chip4_0829_2330 | 41 | rung4_C-0.75 | 4 | -0.75 | 1000 | -0.2186 | -0.9686 | -0.5314 | 5 | 689.7 | 2026-08-30T03:51:15
chip4 | chip4_0829_2330 | 41 | rung4_C-0.75 | 4 | -0.75 | 1000 | -0.1686 | -0.9186 | -0.5814 | 5 | 676 | 2026-08-30T03:51:15
chip4 | chip4_0829_2330 | 41 | rung4_C-0.75 | 4 | -0.75 | 1000 | -0.1186 | -0.8686 | -0.6314 | 5 | 666 | 2026-08-30T03:51:15
chip4 | chip4_0829_2330 | 41 | rung4_C-0.75 | 4 | -0.75 | 1000 | -0.0686 | -0.8186 | -0.6814 | 5 | 663.3 | 2026-08-30T03:51:15
chip4 | chip4_0829_2330 | 41 | rung4_C-0.75 | 4 | -0.75 | 1000 | -0.0186 | -0.7686 | -0.7314 | 5 | 664 | 2026-08-30T03:51:15
chip4 | chip4_0829_2330 | 41 | rung4_C-0.75 | 4 | -0.75 | 1000 | 0.0314 | -0.7186 | -0.7814 | 5 | 671.3 | 2026-08-30T03:51:15
chip4 | chip4_0829_2330 | 41 | rung4_C-0.75 | 4 | -0.75 | 1000 | 0.0814 | -0.6686 | -0.8314 | 5 | 684.3 | 2026-08-30T03:51:15
chip4 | chip4_0829_2330 | 41 | rung4_C-0.75 | 4 | -0.75 | 1000 | 0.1314 | -0.6186 | -0.8814 | 5 | 701.7 | 2026-08-30T03:51:15
chip4 | chip4_0829_2330 | 41 | rung4_C-0.75 | 4 | -0.75 | 1000 | 0.1814 | -0.5686 | -0.9314 | 5 | 727 | 2026-08-30T03:51:15
chip4 | chip4_0829_2330 | 41 | rung4_C-0.75 | 4 | -0.75 | 1000 | 0.2314 | -0.5186 | -0.9814 | 5 | 756.7 | 2026-08-30T03:51:15
chip4 | chip4_0829_2330 | 41 | rung4_C-0.75 | 4 | -0.75 | 1000 | 0.2814 | -0.4686 | -1.0314 | 5 | 793.3 | 2026-08-30T03:51:15
chip4 | chip4_0829_2330 | 41 | rung4_C-0.75 | 4 | -0.75 | 1000 | 0.3314 | -0.4186 | -1.0814 | 5 | 834.7 | 2026-08-30T03:51:15
chip4 | chip4_0829_2330 | 41 | rung4_C-0.75 | 4 | -0.75 | 1000 | 0.3814 | -0.3686 | -1.1314 | 5 | 882 | 2026-08-30T03:51:15
chip4 | chip4_0829_2330 | 41 | rung4_C-0.75 | 4 | -0.75 | 1000 | 0.4314 | -0.3186 | -1.1814 | 5 | 933 | 2026-08-30T03:51:15
chip4 | chip4_0829_2330 | 41 | rung4_C-0.75 | 4 | -0.75 | 1000 | 0.4814 | -0.2686 | -1.2314 | 5 | 991 | 2026-08-30T03:51:15
chip4 | chip4_0829_2330 | 41 | rung4_C-0.75 | 4 | -0.75 | 1000 | 0.5314 | -0.2186 | -1.2814 | 5 | 1055 | 2026-08-30T03:51:15
chip4 | chip4_0829_2330 | 42 | move_to_5 | 4 | -0.75 | 1000 | -0.666 | -1.416 | -0.084 | 5 | 1255 | 2026-08-30T04:20:31
chip4 | chip4_0829_2330 | 42 | move_to_5 | 4 | -0.75 | 1000 | -0.616 | -1.366 | -0.134 | 5 | 1193 | 2026-08-30T04:20:31
chip4 | chip4_0829_2330 | 42 | move_to_5 | 4 | -0.75 | 1000 | -0.566 | -1.316 | -0.184 | 5 | 1136 | 2026-08-30T04:20:31
chip4 | chip4_0829_2330 | 42 | move_to_5 | 4 | -0.75 | 1000 | -0.516 | -1.266 | -0.234 | 5 | 1085 | 2026-08-30T04:20:31
chip4 | chip4_0829_2330 | 42 | move_to_5 | 4 | -0.75 | 1000 | -0.466 | -1.216 | -0.284 | 5 | 1035.7 | 2026-08-30T04:20:31
chip4 | chip4_0829_2330 | 42 | move_to_5 | 4 | -0.75 | 1000 | -0.416 | -1.166 | -0.334 | 5 | 993 | 2026-08-30T04:20:31
chip4 | chip4_0829_2330 | 42 | move_to_5 | 4 | -0.75 | 1000 | -0.366 | -1.116 | -0.384 | 5 | 955 | 2026-08-30T04:20:31
chip4 | chip4_0829_2330 | 42 | move_to_5 | 4 | -0.75 | 1000 | -0.316 | -1.066 | -0.434 | 5 | 925 | 2026-08-30T04:20:31
chip4 | chip4_0829_2330 | 42 | move_to_5 | 4 | -0.75 | 1000 | -0.266 | -1.016 | -0.484 | 5 | 898.7 | 2026-08-30T04:20:31
chip4 | chip4_0829_2330 | 42 | move_to_5 | 4 | -0.75 | 1000 | -0.216 | -0.966 | -0.534 | 5 | 878 | 2026-08-30T04:20:31
chip4 | chip4_0829_2330 | 42 | move_to_5 | 4 | -0.75 | 1000 | -0.166 | -0.916 | -0.584 | 5 | 862 | 2026-08-30T04:20:31
chip4 | chip4_0829_2330 | 42 | move_to_5 | 4 | -0.75 | 1000 | -0.116 | -0.866 | -0.634 | 5 | 853 | 2026-08-30T04:20:31
chip4 | chip4_0829_2330 | 42 | move_to_5 | 4 | -0.75 | 1000 | -0.066 | -0.816 | -0.684 | 5 | 848.7 | 2026-08-30T04:20:31
chip4 | chip4_0829_2330 | 42 | move_to_5 | 4 | -0.75 | 1000 | -0.016 | -0.766 | -0.734 | 5 | 852.3 | 2026-08-30T04:20:31
chip4 | chip4_0829_2330 | 42 | move_to_5 | 4 | -0.75 | 1000 | 0.034 | -0.716 | -0.784 | 5 | 860.3 | 2026-08-30T04:20:31
chip4 | chip4_0829_2330 | 42 | move_to_5 | 4 | -0.75 | 1000 | 0.084 | -0.666 | -0.834 | 5 | 875.3 | 2026-08-30T04:20:31
chip4 | chip4_0829_2330 | 42 | move_to_5 | 4 | -0.75 | 1000 | 0.134 | -0.616 | -0.884 | 5 | 897.3 | 2026-08-30T04:20:31
chip4 | chip4_0829_2330 | 42 | move_to_5 | 4 | -0.75 | 1000 | 0.184 | -0.566 | -0.934 | 5 | 923.3 | 2026-08-30T04:20:31
chip4 | chip4_0829_2330 | 42 | move_to_5 | 4 | -0.75 | 1000 | 0.234 | -0.516 | -0.984 | 5 | 957 | 2026-08-30T04:20:31
chip4 | chip4_0829_2330 | 42 | move_to_5 | 4 | -0.75 | 1000 | 0.284 | -0.466 | -1.034 | 5 | 996 | 2026-08-30T04:20:31
chip4 | chip4_0829_2330 | 42 | move_to_5 | 4 | -0.75 | 1000 | 0.334 | -0.416 | -1.084 | 5 | 1041.7 | 2026-08-30T04:20:31
chip4 | chip4_0829_2330 | 42 | move_to_5 | 4 | -0.75 | 1000 | 0.384 | -0.366 | -1.134 | 5 | 1092.3 | 2026-08-30T04:20:31
chip4 | chip4_0829_2330 | 42 | move_to_5 | 4 | -0.75 | 1000 | 0.434 | -0.316 | -1.184 | 5 | 1149.3 | 2026-08-30T04:20:31
chip4 | chip4_0829_2330 | 42 | move_to_5 | 4 | -0.75 | 1000 | 0.484 | -0.266 | -1.234 | 5 | 1212.3 | 2026-08-30T04:20:31
chip4 | chip4_0829_2330 | 42 | move_to_5 | 4 | -0.75 | 1000 | 0.534 | -0.216 | -1.284 | 5 | 1279.7 | 2026-08-30T04:20:31
chip4 | chip4_0829_2330 | 43 | rung5_C-0.75 | 5 | -0.75 | 0 | -0.6688 | -1.4188 | -0.0812 | 5 | 1207 | 2026-08-30T04:20:52
chip4 | chip4_0829_2330 | 43 | rung5_C-0.75 | 5 | -0.75 | 0 | -0.6188 | -1.3688 | -0.1312 | 5 | 1150.7 | 2026-08-30T04:20:52
chip4 | chip4_0829_2330 | 43 | rung5_C-0.75 | 5 | -0.75 | 0 | -0.5688 | -1.3188 | -0.1812 | 5 | 1097 | 2026-08-30T04:20:52
chip4 | chip4_0829_2330 | 43 | rung5_C-0.75 | 5 | -0.75 | 0 | -0.5188 | -1.2688 | -0.2312 | 5 | 1048.3 | 2026-08-30T04:20:52
chip4 | chip4_0829_2330 | 43 | rung5_C-0.75 | 5 | -0.75 | 0 | -0.4688 | -1.2188 | -0.2812 | 5 | 1001 | 2026-08-30T04:20:52
chip4 | chip4_0829_2330 | 43 | rung5_C-0.75 | 5 | -0.75 | 0 | -0.4188 | -1.1688 | -0.3312 | 5 | 961 | 2026-08-30T04:20:52
chip4 | chip4_0829_2330 | 43 | rung5_C-0.75 | 5 | -0.75 | 0 | -0.3688 | -1.1188 | -0.3812 | 5 | 925.7 | 2026-08-30T04:20:52
chip4 | chip4_0829_2330 | 43 | rung5_C-0.75 | 5 | -0.75 | 0 | -0.3188 | -1.0688 | -0.4312 | 5 | 895 | 2026-08-30T04:20:52
chip4 | chip4_0829_2330 | 43 | rung5_C-0.75 | 5 | -0.75 | 0 | -0.2688 | -1.0188 | -0.4812 | 5 | 870.3 | 2026-08-30T04:20:52
chip4 | chip4_0829_2330 | 43 | rung5_C-0.75 | 5 | -0.75 | 0 | -0.2188 | -0.9688 | -0.5312 | 5 | 849.7 | 2026-08-30T04:20:52
chip4 | chip4_0829_2330 | 43 | rung5_C-0.75 | 5 | -0.75 | 0 | -0.1688 | -0.9188 | -0.5812 | 5 | 837 | 2026-08-30T04:20:52
chip4 | chip4_0829_2330 | 43 | rung5_C-0.75 | 5 | -0.75 | 0 | -0.1188 | -0.8688 | -0.6312 | 5 | 828.3 | 2026-08-30T04:20:52
chip4 | chip4_0829_2330 | 43 | rung5_C-0.75 | 5 | -0.75 | 0 | -0.0688 | -0.8188 | -0.6812 | 5 | 825.7 | 2026-08-30T04:20:52
chip4 | chip4_0829_2330 | 43 | rung5_C-0.75 | 5 | -0.75 | 0 | -0.0188 | -0.7688 | -0.7312 | 5 | 831 | 2026-08-30T04:20:52
chip4 | chip4_0829_2330 | 43 | rung5_C-0.75 | 5 | -0.75 | 0 | 0.0312 | -0.7188 | -0.7812 | 5 | 841 | 2026-08-30T04:20:52
chip4 | chip4_0829_2330 | 43 | rung5_C-0.75 | 5 | -0.75 | 0 | 0.0812 | -0.6688 | -0.8312 | 5 | 857.7 | 2026-08-30T04:20:52
chip4 | chip4_0829_2330 | 43 | rung5_C-0.75 | 5 | -0.75 | 0 | 0.1312 | -0.6188 | -0.8812 | 5 | 880 | 2026-08-30T04:20:52
chip4 | chip4_0829_2330 | 43 | rung5_C-0.75 | 5 | -0.75 | 0 | 0.1812 | -0.5688 | -0.9312 | 5 | 908 | 2026-08-30T04:20:52
chip4 | chip4_0829_2330 | 43 | rung5_C-0.75 | 5 | -0.75 | 0 | 0.2312 | -0.5188 | -0.9812 | 5 | 944.3 | 2026-08-30T04:20:52
chip4 | chip4_0829_2330 | 43 | rung5_C-0.75 | 5 | -0.75 | 0 | 0.2812 | -0.4688 | -1.0312 | 5 | 982.7 | 2026-08-30T04:20:52
chip4 | chip4_0829_2330 | 43 | rung5_C-0.75 | 5 | -0.75 | 0 | 0.3312 | -0.4188 | -1.0812 | 5 | 1028.7 | 2026-08-30T04:20:52
chip4 | chip4_0829_2330 | 43 | rung5_C-0.75 | 5 | -0.75 | 0 | 0.3812 | -0.3688 | -1.1312 | 5 | 1082.7 | 2026-08-30T04:20:52
chip4 | chip4_0829_2330 | 43 | rung5_C-0.75 | 5 | -0.75 | 0 | 0.4312 | -0.3188 | -1.1812 | 5 | 1138.7 | 2026-08-30T04:20:52
chip4 | chip4_0829_2330 | 43 | rung5_C-0.75 | 5 | -0.75 | 0 | 0.4812 | -0.2688 | -1.2312 | 5 | 1204.3 | 2026-08-30T04:20:52
chip4 | chip4_0829_2330 | 43 | rung5_C-0.75 | 5 | -0.75 | 0 | 0.5312 | -0.2188 | -1.2812 | 5 | 1271.3 | 2026-08-30T04:20:52
chip4 | chip4_0829_2330 | 44 | rung5_C-0.75 | 5 | -0.75 | 0 | -0.6838 | -1.4338 | -0.0662 | 5 | 1207 | 2026-08-30T04:21:14
chip4 | chip4_0829_2330 | 44 | rung5_C-0.75 | 5 | -0.75 | 0 | -0.6338 | -1.3838 | -0.1162 | 5 | 1148 | 2026-08-30T04:21:14
chip4 | chip4_0829_2330 | 44 | rung5_C-0.75 | 5 | -0.75 | 0 | -0.5838 | -1.3338 | -0.1662 | 5 | 1095 | 2026-08-30T04:21:14
chip4 | chip4_0829_2330 | 44 | rung5_C-0.75 | 5 | -0.75 | 0 | -0.5338 | -1.2838 | -0.2162 | 5 | 1046 | 2026-08-30T04:21:14
chip4 | chip4_0829_2330 | 44 | rung5_C-0.75 | 5 | -0.75 | 0 | -0.4838 | -1.2338 | -0.2662 | 5 | 999.3 | 2026-08-30T04:21:14
chip4 | chip4_0829_2330 | 44 | rung5_C-0.75 | 5 | -0.75 | 0 | -0.4338 | -1.1838 | -0.3162 | 5 | 959.3 | 2026-08-30T04:21:14
chip4 | chip4_0829_2330 | 44 | rung5_C-0.75 | 5 | -0.75 | 0 | -0.3838 | -1.1338 | -0.3662 | 5 | 921.3 | 2026-08-30T04:21:14
chip4 | chip4_0829_2330 | 44 | rung5_C-0.75 | 5 | -0.75 | 0 | -0.3338 | -1.0838 | -0.4162 | 5 | 890.3 | 2026-08-30T04:21:14
chip4 | chip4_0829_2330 | 44 | rung5_C-0.75 | 5 | -0.75 | 0 | -0.2838 | -1.0338 | -0.4662 | 5 | 864 | 2026-08-30T04:21:14
chip4 | chip4_0829_2330 | 44 | rung5_C-0.75 | 5 | -0.75 | 0 | -0.2338 | -0.9838 | -0.5162 | 5 | 844.7 | 2026-08-30T04:21:14
chip4 | chip4_0829_2330 | 44 | rung5_C-0.75 | 5 | -0.75 | 0 | -0.1838 | -0.9338 | -0.5662 | 5 | 829 | 2026-08-30T04:21:14
chip4 | chip4_0829_2330 | 44 | rung5_C-0.75 | 5 | -0.75 | 0 | -0.1338 | -0.8838 | -0.6162 | 5 | 820.3 | 2026-08-30T04:21:14
chip4 | chip4_0829_2330 | 44 | rung5_C-0.75 | 5 | -0.75 | 0 | -0.0838 | -0.8338 | -0.6662 | 5 | 817.7 | 2026-08-30T04:21:14
chip4 | chip4_0829_2330 | 44 | rung5_C-0.75 | 5 | -0.75 | 0 | -0.0338 | -0.7838 | -0.7162 | 5 | 820 | 2026-08-30T04:21:14
chip4 | chip4_0829_2330 | 44 | rung5_C-0.75 | 5 | -0.75 | 0 | 0.0162 | -0.7338 | -0.7662 | 5 | 831.3 | 2026-08-30T04:21:14
chip4 | chip4_0829_2330 | 44 | rung5_C-0.75 | 5 | -0.75 | 0 | 0.0662 | -0.6838 | -0.8162 | 5 | 844.7 | 2026-08-30T04:21:14
chip4 | chip4_0829_2330 | 44 | rung5_C-0.75 | 5 | -0.75 | 0 | 0.1162 | -0.6338 | -0.8662 | 5 | 867.3 | 2026-08-30T04:21:14
chip4 | chip4_0829_2330 | 44 | rung5_C-0.75 | 5 | -0.75 | 0 | 0.1662 | -0.5838 | -0.9162 | 5 | 894 | 2026-08-30T04:21:14
chip4 | chip4_0829_2330 | 44 | rung5_C-0.75 | 5 | -0.75 | 0 | 0.2162 | -0.5338 | -0.9662 | 5 | 927.7 | 2026-08-30T04:21:14
chip4 | chip4_0829_2330 | 44 | rung5_C-0.75 | 5 | -0.75 | 0 | 0.2662 | -0.4838 | -1.0162 | 5 | 965.7 | 2026-08-30T04:21:14
chip4 | chip4_0829_2330 | 44 | rung5_C-0.75 | 5 | -0.75 | 0 | 0.3162 | -0.4338 | -1.0662 | 5 | 1011 | 2026-08-30T04:21:14
chip4 | chip4_0829_2330 | 44 | rung5_C-0.75 | 5 | -0.75 | 0 | 0.3662 | -0.3838 | -1.1162 | 5 | 1061.7 | 2026-08-30T04:21:14
chip4 | chip4_0829_2330 | 44 | rung5_C-0.75 | 5 | -0.75 | 0 | 0.4162 | -0.3338 | -1.1662 | 5 | 1118.7 | 2026-08-30T04:21:14
chip4 | chip4_0829_2330 | 44 | rung5_C-0.75 | 5 | -0.75 | 0 | 0.4662 | -0.2838 | -1.2162 | 5 | 1180.7 | 2026-08-30T04:21:14
chip4 | chip4_0829_2330 | 44 | rung5_C-0.75 | 5 | -0.75 | 0 | 0.5162 | -0.2338 | -1.2662 | 5 | 1247.7 | 2026-08-30T04:21:14
chip4 | chip4_0829_2330 | 45 | rung5_C-0.75 | 5 | -0.75 | 1 | -0.6904 | -1.4404 | -0.0596 | 5 | 1183.3 | 2026-08-30T04:21:40
chip4 | chip4_0829_2330 | 45 | rung5_C-0.75 | 5 | -0.75 | 1 | -0.6404 | -1.3904 | -0.1096 | 5 | 1127.7 | 2026-08-30T04:21:40
chip4 | chip4_0829_2330 | 45 | rung5_C-0.75 | 5 | -0.75 | 1 | -0.5904 | -1.3404 | -0.1596 | 5 | 1075.3 | 2026-08-30T04:21:40
chip4 | chip4_0829_2330 | 45 | rung5_C-0.75 | 5 | -0.75 | 1 | -0.5404 | -1.2904 | -0.2096 | 5 | 1026.3 | 2026-08-30T04:21:40
chip4 | chip4_0829_2330 | 45 | rung5_C-0.75 | 5 | -0.75 | 1 | -0.4904 | -1.2404 | -0.2596 | 5 | 981.7 | 2026-08-30T04:21:40
chip4 | chip4_0829_2330 | 45 | rung5_C-0.75 | 5 | -0.75 | 1 | -0.4404 | -1.1904 | -0.3096 | 5 | 941.7 | 2026-08-30T04:21:40
chip4 | chip4_0829_2330 | 45 | rung5_C-0.75 | 5 | -0.75 | 1 | -0.3904 | -1.1404 | -0.3596 | 5 | 905.3 | 2026-08-30T04:21:40
chip4 | chip4_0829_2330 | 45 | rung5_C-0.75 | 5 | -0.75 | 1 | -0.3404 | -1.0904 | -0.4096 | 5 | 876.7 | 2026-08-30T04:21:40
chip4 | chip4_0829_2330 | 45 | rung5_C-0.75 | 5 | -0.75 | 1 | -0.2904 | -1.0404 | -0.4596 | 5 | 851.3 | 2026-08-30T04:21:40
chip4 | chip4_0829_2330 | 45 | rung5_C-0.75 | 5 | -0.75 | 1 | -0.2404 | -0.9904 | -0.5096 | 5 | 831.7 | 2026-08-30T04:21:40
chip4 | chip4_0829_2330 | 45 | rung5_C-0.75 | 5 | -0.75 | 1 | -0.1904 | -0.9404 | -0.5596 | 5 | 817.3 | 2026-08-30T04:21:40
chip4 | chip4_0829_2330 | 45 | rung5_C-0.75 | 5 | -0.75 | 1 | -0.1404 | -0.8904 | -0.6096 | 5 | 809.7 | 2026-08-30T04:21:40
chip4 | chip4_0829_2330 | 45 | rung5_C-0.75 | 5 | -0.75 | 1 | -0.0904 | -0.8404 | -0.6596 | 5 | 806 | 2026-08-30T04:21:40
chip4 | chip4_0829_2330 | 45 | rung5_C-0.75 | 5 | -0.75 | 1 | -0.0404 | -0.7904 | -0.7096 | 5 | 809.3 | 2026-08-30T04:21:40
chip4 | chip4_0829_2330 | 45 | rung5_C-0.75 | 5 | -0.75 | 1 | 0.0096 | -0.7404 | -0.7596 | 5 | 819.7 | 2026-08-30T04:21:40
chip4 | chip4_0829_2330 | 45 | rung5_C-0.75 | 5 | -0.75 | 1 | 0.0596 | -0.6904 | -0.8096 | 5 | 835.3 | 2026-08-30T04:21:40
chip4 | chip4_0829_2330 | 45 | rung5_C-0.75 | 5 | -0.75 | 1 | 0.1096 | -0.6404 | -0.8596 | 5 | 855 | 2026-08-30T04:21:40
chip4 | chip4_0829_2330 | 45 | rung5_C-0.75 | 5 | -0.75 | 1 | 0.1596 | -0.5904 | -0.9096 | 5 | 881.3 | 2026-08-30T04:21:40
chip4 | chip4_0829_2330 | 45 | rung5_C-0.75 | 5 | -0.75 | 1 | 0.2096 | -0.5404 | -0.9596 | 5 | 915.7 | 2026-08-30T04:21:40
chip4 | chip4_0829_2330 | 45 | rung5_C-0.75 | 5 | -0.75 | 1 | 0.2596 | -0.4904 | -1.0096 | 5 | 954.3 | 2026-08-30T04:21:40
chip4 | chip4_0829_2330 | 45 | rung5_C-0.75 | 5 | -0.75 | 1 | 0.3096 | -0.4404 | -1.0596 | 5 | 998.3 | 2026-08-30T04:21:40
chip4 | chip4_0829_2330 | 45 | rung5_C-0.75 | 5 | -0.75 | 1 | 0.3596 | -0.3904 | -1.1096 | 5 | 1048.7 | 2026-08-30T04:21:40
chip4 | chip4_0829_2330 | 45 | rung5_C-0.75 | 5 | -0.75 | 1 | 0.4096 | -0.3404 | -1.1596 | 5 | 1104.3 | 2026-08-30T04:21:40
chip4 | chip4_0829_2330 | 45 | rung5_C-0.75 | 5 | -0.75 | 1 | 0.4596 | -0.2904 | -1.2096 | 5 | 1165.7 | 2026-08-30T04:21:40
chip4 | chip4_0829_2330 | 45 | rung5_C-0.75 | 5 | -0.75 | 1 | 0.5096 | -0.2404 | -1.2596 | 5 | 1231.3 | 2026-08-30T04:21:40
chip4 | chip4_0829_2330 | 46 | rung5_C-0.75 | 5 | -0.75 | 3 | -0.6998 | -1.4498 | -0.0502 | 5 | 1158.3 | 2026-08-30T04:22:08
chip4 | chip4_0829_2330 | 46 | rung5_C-0.75 | 5 | -0.75 | 3 | -0.6498 | -1.3998 | -0.1002 | 5 | 1103 | 2026-08-30T04:22:08
chip4 | chip4_0829_2330 | 46 | rung5_C-0.75 | 5 | -0.75 | 3 | -0.5998 | -1.3498 | -0.1502 | 5 | 1051 | 2026-08-30T04:22:08
chip4 | chip4_0829_2330 | 46 | rung5_C-0.75 | 5 | -0.75 | 3 | -0.5498 | -1.2998 | -0.2002 | 5 | 1003.3 | 2026-08-30T04:22:08
chip4 | chip4_0829_2330 | 46 | rung5_C-0.75 | 5 | -0.75 | 3 | -0.4998 | -1.2498 | -0.2502 | 5 | 960 | 2026-08-30T04:22:08
chip4 | chip4_0829_2330 | 46 | rung5_C-0.75 | 5 | -0.75 | 3 | -0.4498 | -1.1998 | -0.3002 | 5 | 920.3 | 2026-08-30T04:22:08
chip4 | chip4_0829_2330 | 46 | rung5_C-0.75 | 5 | -0.75 | 3 | -0.3998 | -1.1498 | -0.3502 | 5 | 886.7 | 2026-08-30T04:22:08
chip4 | chip4_0829_2330 | 46 | rung5_C-0.75 | 5 | -0.75 | 3 | -0.3498 | -1.0998 | -0.4002 | 5 | 856 | 2026-08-30T04:22:08
chip4 | chip4_0829_2330 | 46 | rung5_C-0.75 | 5 | -0.75 | 3 | -0.2998 | -1.0498 | -0.4502 | 5 | 831 | 2026-08-30T04:22:08
chip4 | chip4_0829_2330 | 46 | rung5_C-0.75 | 5 | -0.75 | 3 | -0.2498 | -0.9998 | -0.5002 | 5 | 811 | 2026-08-30T04:22:08
chip4 | chip4_0829_2330 | 46 | rung5_C-0.75 | 5 | -0.75 | 3 | -0.1998 | -0.9498 | -0.5502 | 5 | 797.7 | 2026-08-30T04:22:08
chip4 | chip4_0829_2330 | 46 | rung5_C-0.75 | 5 | -0.75 | 3 | -0.1498 | -0.8998 | -0.6002 | 5 | 788.3 | 2026-08-30T04:22:08
chip4 | chip4_0829_2330 | 46 | rung5_C-0.75 | 5 | -0.75 | 3 | -0.0998 | -0.8498 | -0.6502 | 5 | 788 | 2026-08-30T04:22:08
chip4 | chip4_0829_2330 | 46 | rung5_C-0.75 | 5 | -0.75 | 3 | -0.0498 | -0.7998 | -0.7002 | 5 | 791.3 | 2026-08-30T04:22:08
chip4 | chip4_0829_2330 | 46 | rung5_C-0.75 | 5 | -0.75 | 3 | 0.0002 | -0.7498 | -0.7502 | 5 | 801 | 2026-08-30T04:22:08
chip4 | chip4_0829_2330 | 46 | rung5_C-0.75 | 5 | -0.75 | 3 | 0.0502 | -0.6998 | -0.8002 | 5 | 816.3 | 2026-08-30T04:22:08
chip4 | chip4_0829_2330 | 46 | rung5_C-0.75 | 5 | -0.75 | 3 | 0.1002 | -0.6498 | -0.8502 | 5 | 837.7 | 2026-08-30T04:22:08
chip4 | chip4_0829_2330 | 46 | rung5_C-0.75 | 5 | -0.75 | 3 | 0.1502 | -0.5998 | -0.9002 | 5 | 864.3 | 2026-08-30T04:22:08
chip4 | chip4_0829_2330 | 46 | rung5_C-0.75 | 5 | -0.75 | 3 | 0.2002 | -0.5498 | -0.9502 | 5 | 897 | 2026-08-30T04:22:08
chip4 | chip4_0829_2330 | 46 | rung5_C-0.75 | 5 | -0.75 | 3 | 0.2502 | -0.4998 | -1.0002 | 5 | 936.3 | 2026-08-30T04:22:08
chip4 | chip4_0829_2330 | 46 | rung5_C-0.75 | 5 | -0.75 | 3 | 0.3002 | -0.4498 | -1.0502 | 5 | 980 | 2026-08-30T04:22:08
chip4 | chip4_0829_2330 | 46 | rung5_C-0.75 | 5 | -0.75 | 3 | 0.3502 | -0.3998 | -1.1002 | 5 | 1029.7 | 2026-08-30T04:22:08
chip4 | chip4_0829_2330 | 46 | rung5_C-0.75 | 5 | -0.75 | 3 | 0.4002 | -0.3498 | -1.1502 | 5 | 1083.7 | 2026-08-30T04:22:08
chip4 | chip4_0829_2330 | 46 | rung5_C-0.75 | 5 | -0.75 | 3 | 0.4502 | -0.2998 | -1.2002 | 5 | 1144 | 2026-08-30T04:22:08
chip4 | chip4_0829_2330 | 46 | rung5_C-0.75 | 5 | -0.75 | 3 | 0.5002 | -0.2498 | -1.2502 | 5 | 1209 | 2026-08-30T04:22:08
chip4 | chip4_0829_2330 | 47 | rung5_C-0.75 | 5 | -0.75 | 10 | -0.7113 | -1.4613 | -0.0387 | 5 | 1122 | 2026-08-30T04:22:51
chip4 | chip4_0829_2330 | 47 | rung5_C-0.75 | 5 | -0.75 | 10 | -0.6613 | -1.4113 | -0.0887 | 5 | 1071 | 2026-08-30T04:22:51
chip4 | chip4_0829_2330 | 47 | rung5_C-0.75 | 5 | -0.75 | 10 | -0.6113 | -1.3613 | -0.1387 | 5 | 1020.7 | 2026-08-30T04:22:51
chip4 | chip4_0829_2330 | 47 | rung5_C-0.75 | 5 | -0.75 | 10 | -0.5613 | -1.3113 | -0.1887 | 5 | 974.7 | 2026-08-30T04:22:51
chip4 | chip4_0829_2330 | 47 | rung5_C-0.75 | 5 | -0.75 | 10 | -0.5113 | -1.2613 | -0.2387 | 5 | 934 | 2026-08-30T04:22:51
chip4 | chip4_0829_2330 | 47 | rung5_C-0.75 | 5 | -0.75 | 10 | -0.4613 | -1.2113 | -0.2887 | 5 | 896 | 2026-08-30T04:22:51
chip4 | chip4_0829_2330 | 47 | rung5_C-0.75 | 5 | -0.75 | 10 | -0.4113 | -1.1613 | -0.3387 | 5 | 862.3 | 2026-08-30T04:22:51
chip4 | chip4_0829_2330 | 47 | rung5_C-0.75 | 5 | -0.75 | 10 | -0.3613 | -1.1113 | -0.3887 | 5 | 831.3 | 2026-08-30T04:22:51
chip4 | chip4_0829_2330 | 47 | rung5_C-0.75 | 5 | -0.75 | 10 | -0.3113 | -1.0613 | -0.4387 | 5 | 808.3 | 2026-08-30T04:22:51
chip4 | chip4_0829_2330 | 47 | rung5_C-0.75 | 5 | -0.75 | 10 | -0.2613 | -1.0113 | -0.4887 | 5 | 790.7 | 2026-08-30T04:22:51
chip4 | chip4_0829_2330 | 47 | rung5_C-0.75 | 5 | -0.75 | 10 | -0.2113 | -0.9613 | -0.5387 | 5 | 777.7 | 2026-08-30T04:22:51
chip4 | chip4_0829_2330 | 47 | rung5_C-0.75 | 5 | -0.75 | 10 | -0.1613 | -0.9113 | -0.5887 | 5 | 769 | 2026-08-30T04:22:51
chip4 | chip4_0829_2330 | 47 | rung5_C-0.75 | 5 | -0.75 | 10 | -0.1113 | -0.8613 | -0.6387 | 5 | 767.7 | 2026-08-30T04:22:51
chip4 | chip4_0829_2330 | 47 | rung5_C-0.75 | 5 | -0.75 | 10 | -0.0613 | -0.8113 | -0.6887 | 5 | 772.3 | 2026-08-30T04:22:51
chip4 | chip4_0829_2330 | 47 | rung5_C-0.75 | 5 | -0.75 | 10 | -0.0113 | -0.7613 | -0.7387 | 5 | 780.7 | 2026-08-30T04:22:51
chip4 | chip4_0829_2330 | 47 | rung5_C-0.75 | 5 | -0.75 | 10 | 0.0387 | -0.7113 | -0.7887 | 5 | 797 | 2026-08-30T04:22:51
chip4 | chip4_0829_2330 | 47 | rung5_C-0.75 | 5 | -0.75 | 10 | 0.0887 | -0.6613 | -0.8387 | 5 | 817.7 | 2026-08-30T04:22:51
chip4 | chip4_0829_2330 | 47 | rung5_C-0.75 | 5 | -0.75 | 10 | 0.1387 | -0.6113 | -0.8887 | 5 | 845 | 2026-08-30T04:22:51
chip4 | chip4_0829_2330 | 47 | rung5_C-0.75 | 5 | -0.75 | 10 | 0.1887 | -0.5613 | -0.9387 | 5 | 878.3 | 2026-08-30T04:22:51
chip4 | chip4_0829_2330 | 47 | rung5_C-0.75 | 5 | -0.75 | 10 | 0.2387 | -0.5113 | -0.9887 | 5 | 917.7 | 2026-08-30T04:22:51
chip4 | chip4_0829_2330 | 47 | rung5_C-0.75 | 5 | -0.75 | 10 | 0.2887 | -0.4613 | -1.0387 | 5 | 961.3 | 2026-08-30T04:22:51
chip4 | chip4_0829_2330 | 47 | rung5_C-0.75 | 5 | -0.75 | 10 | 0.3387 | -0.4113 | -1.0887 | 5 | 1012.3 | 2026-08-30T04:22:51
chip4 | chip4_0829_2330 | 47 | rung5_C-0.75 | 5 | -0.75 | 10 | 0.3887 | -0.3613 | -1.1387 | 5 | 1069 | 2026-08-30T04:22:51
chip4 | chip4_0829_2330 | 47 | rung5_C-0.75 | 5 | -0.75 | 10 | 0.4387 | -0.3113 | -1.1887 | 5 | 1128 | 2026-08-30T04:22:51
chip4 | chip4_0829_2330 | 47 | rung5_C-0.75 | 5 | -0.75 | 10 | 0.4887 | -0.2613 | -1.2387 | 5 | 1193.3 | 2026-08-30T04:22:51
chip4 | chip4_0829_2330 | 48 | rung5_C-0.75 | 5 | -0.75 | 30 | -0.7279 | -1.4779 | -0.0221 | 5 | 1119.3 | 2026-08-30T04:24:12
chip4 | chip4_0829_2330 | 48 | rung5_C-0.75 | 5 | -0.75 | 30 | -0.6779 | -1.4279 | -0.0721 | 5 | 1067.7 | 2026-08-30T04:24:12
chip4 | chip4_0829_2330 | 48 | rung5_C-0.75 | 5 | -0.75 | 30 | -0.6279 | -1.3779 | -0.1221 | 5 | 1016.3 | 2026-08-30T04:24:12
chip4 | chip4_0829_2330 | 48 | rung5_C-0.75 | 5 | -0.75 | 30 | -0.5779 | -1.3279 | -0.1721 | 5 | 971.3 | 2026-08-30T04:24:12
chip4 | chip4_0829_2330 | 48 | rung5_C-0.75 | 5 | -0.75 | 30 | -0.5279 | -1.2779 | -0.2221 | 5 | 927.7 | 2026-08-30T04:24:12
chip4 | chip4_0829_2330 | 48 | rung5_C-0.75 | 5 | -0.75 | 30 | -0.4779 | -1.2279 | -0.2721 | 5 | 890.7 | 2026-08-30T04:24:12
chip4 | chip4_0829_2330 | 48 | rung5_C-0.75 | 5 | -0.75 | 30 | -0.4279 | -1.1779 | -0.3221 | 5 | 855.7 | 2026-08-30T04:24:12
chip4 | chip4_0829_2330 | 48 | rung5_C-0.75 | 5 | -0.75 | 30 | -0.3779 | -1.1279 | -0.3721 | 5 | 827 | 2026-08-30T04:24:12
chip4 | chip4_0829_2330 | 48 | rung5_C-0.75 | 5 | -0.75 | 30 | -0.3279 | -1.0779 | -0.4221 | 5 | 801 | 2026-08-30T04:24:12
chip4 | chip4_0829_2330 | 48 | rung5_C-0.75 | 5 | -0.75 | 30 | -0.2779 | -1.0279 | -0.4721 | 5 | 782.7 | 2026-08-30T04:24:12
chip4 | chip4_0829_2330 | 48 | rung5_C-0.75 | 5 | -0.75 | 30 | -0.2279 | -0.9779 | -0.5221 | 5 | 768 | 2026-08-30T04:24:12
chip4 | chip4_0829_2330 | 48 | rung5_C-0.75 | 5 | -0.75 | 30 | -0.1779 | -0.9279 | -0.5721 | 5 | 759.3 | 2026-08-30T04:24:12
chip4 | chip4_0829_2330 | 48 | rung5_C-0.75 | 5 | -0.75 | 30 | -0.1279 | -0.8779 | -0.6221 | 5 | 757.3 | 2026-08-30T04:24:12
chip4 | chip4_0829_2330 | 48 | rung5_C-0.75 | 5 | -0.75 | 30 | -0.0779 | -0.8279 | -0.6721 | 5 | 759.3 | 2026-08-30T04:24:12
chip4 | chip4_0829_2330 | 48 | rung5_C-0.75 | 5 | -0.75 | 30 | -0.0279 | -0.7779 | -0.7221 | 5 | 769 | 2026-08-30T04:24:12
chip4 | chip4_0829_2330 | 48 | rung5_C-0.75 | 5 | -0.75 | 30 | 0.0221 | -0.7279 | -0.7721 | 5 | 782.7 | 2026-08-30T04:24:12
chip4 | chip4_0829_2330 | 48 | rung5_C-0.75 | 5 | -0.75 | 30 | 0.0721 | -0.6779 | -0.8221 | 5 | 804 | 2026-08-30T04:24:12
chip4 | chip4_0829_2330 | 48 | rung5_C-0.75 | 5 | -0.75 | 30 | 0.1221 | -0.6279 | -0.8721 | 5 | 829.7 | 2026-08-30T04:24:12
chip4 | chip4_0829_2330 | 48 | rung5_C-0.75 | 5 | -0.75 | 30 | 0.1721 | -0.5779 | -0.9221 | 5 | 861.3 | 2026-08-30T04:24:12
chip4 | chip4_0829_2330 | 48 | rung5_C-0.75 | 5 | -0.75 | 30 | 0.2221 | -0.5279 | -0.9721 | 5 | 898.3 | 2026-08-30T04:24:12
chip4 | chip4_0829_2330 | 48 | rung5_C-0.75 | 5 | -0.75 | 30 | 0.2721 | -0.4779 | -1.0221 | 5 | 941.7 | 2026-08-30T04:24:12
chip4 | chip4_0829_2330 | 48 | rung5_C-0.75 | 5 | -0.75 | 30 | 0.3221 | -0.4279 | -1.0721 | 5 | 990.3 | 2026-08-30T04:24:12
chip4 | chip4_0829_2330 | 48 | rung5_C-0.75 | 5 | -0.75 | 30 | 0.3721 | -0.3779 | -1.1221 | 5 | 1041.7 | 2026-08-30T04:24:12
chip4 | chip4_0829_2330 | 48 | rung5_C-0.75 | 5 | -0.75 | 30 | 0.4221 | -0.3279 | -1.1721 | 5 | 1101 | 2026-08-30T04:24:12
chip4 | chip4_0829_2330 | 48 | rung5_C-0.75 | 5 | -0.75 | 30 | 0.4721 | -0.2779 | -1.2221 | 5 | 1165.7 | 2026-08-30T04:24:12
chip4 | chip4_0829_2330 | 49 | rung5_C-0.75 | 5 | -0.75 | 100 | -0.7356 | -1.4856 | -0.0144 | 5 | 1137 | 2026-08-30T04:27:56
chip4 | chip4_0829_2330 | 49 | rung5_C-0.75 | 5 | -0.75 | 100 | -0.6856 | -1.4356 | -0.0644 | 5 | 1084.7 | 2026-08-30T04:27:56
chip4 | chip4_0829_2330 | 49 | rung5_C-0.75 | 5 | -0.75 | 100 | -0.6356 | -1.3856 | -0.1144 | 5 | 1032.3 | 2026-08-30T04:27:56
chip4 | chip4_0829_2330 | 49 | rung5_C-0.75 | 5 | -0.75 | 100 | -0.5856 | -1.3356 | -0.1644 | 5 | 985.7 | 2026-08-30T04:27:56
chip4 | chip4_0829_2330 | 49 | rung5_C-0.75 | 5 | -0.75 | 100 | -0.5356 | -1.2856 | -0.2144 | 5 | 941.3 | 2026-08-30T04:27:56
chip4 | chip4_0829_2330 | 49 | rung5_C-0.75 | 5 | -0.75 | 100 | -0.4856 | -1.2356 | -0.2644 | 5 | 902.7 | 2026-08-30T04:27:56
chip4 | chip4_0829_2330 | 49 | rung5_C-0.75 | 5 | -0.75 | 100 | -0.4356 | -1.1856 | -0.3144 | 5 | 866.7 | 2026-08-30T04:27:56
chip4 | chip4_0829_2330 | 49 | rung5_C-0.75 | 5 | -0.75 | 100 | -0.3856 | -1.1356 | -0.3644 | 5 | 838.3 | 2026-08-30T04:27:56
chip4 | chip4_0829_2330 | 49 | rung5_C-0.75 | 5 | -0.75 | 100 | -0.3356 | -1.0856 | -0.4144 | 5 | 811.7 | 2026-08-30T04:27:56
chip4 | chip4_0829_2330 | 49 | rung5_C-0.75 | 5 | -0.75 | 100 | -0.2856 | -1.0356 | -0.4644 | 5 | 790.7 | 2026-08-30T04:27:56
chip4 | chip4_0829_2330 | 49 | rung5_C-0.75 | 5 | -0.75 | 100 | -0.2356 | -0.9856 | -0.5144 | 5 | 774.7 | 2026-08-30T04:27:56
chip4 | chip4_0829_2330 | 49 | rung5_C-0.75 | 5 | -0.75 | 100 | -0.1856 | -0.9356 | -0.5644 | 5 | 764.3 | 2026-08-30T04:27:56
chip4 | chip4_0829_2330 | 49 | rung5_C-0.75 | 5 | -0.75 | 100 | -0.1356 | -0.8856 | -0.6144 | 5 | 759.3 | 2026-08-30T04:27:56
chip4 | chip4_0829_2330 | 49 | rung5_C-0.75 | 5 | -0.75 | 100 | -0.0856 | -0.8356 | -0.6644 | 5 | 761.7 | 2026-08-30T04:27:56
chip4 | chip4_0829_2330 | 49 | rung5_C-0.75 | 5 | -0.75 | 100 | -0.0356 | -0.7856 | -0.7144 | 5 | 769 | 2026-08-30T04:27:56
chip4 | chip4_0829_2330 | 49 | rung5_C-0.75 | 5 | -0.75 | 100 | 0.0144 | -0.7356 | -0.7644 | 5 | 782 | 2026-08-30T04:27:56
chip4 | chip4_0829_2330 | 49 | rung5_C-0.75 | 5 | -0.75 | 100 | 0.0644 | -0.6856 | -0.8144 | 5 | 799.3 | 2026-08-30T04:27:56
chip4 | chip4_0829_2330 | 49 | rung5_C-0.75 | 5 | -0.75 | 100 | 0.1144 | -0.6356 | -0.8644 | 5 | 824.7 | 2026-08-30T04:27:56
chip4 | chip4_0829_2330 | 49 | rung5_C-0.75 | 5 | -0.75 | 100 | 0.1644 | -0.5856 | -0.9144 | 5 | 854.3 | 2026-08-30T04:27:56
chip4 | chip4_0829_2330 | 49 | rung5_C-0.75 | 5 | -0.75 | 100 | 0.2144 | -0.5356 | -0.9644 | 5 | 891.7 | 2026-08-30T04:27:56
chip4 | chip4_0829_2330 | 49 | rung5_C-0.75 | 5 | -0.75 | 100 | 0.2644 | -0.4856 | -1.0144 | 5 | 933 | 2026-08-30T04:27:56
chip4 | chip4_0829_2330 | 49 | rung5_C-0.75 | 5 | -0.75 | 100 | 0.3144 | -0.4356 | -1.0644 | 5 | 980.3 | 2026-08-30T04:27:56
chip4 | chip4_0829_2330 | 49 | rung5_C-0.75 | 5 | -0.75 | 100 | 0.3644 | -0.3856 | -1.1144 | 5 | 1033.7 | 2026-08-30T04:27:56
chip4 | chip4_0829_2330 | 49 | rung5_C-0.75 | 5 | -0.75 | 100 | 0.4144 | -0.3356 | -1.1644 | 5 | 1089.3 | 2026-08-30T04:27:56
chip4 | chip4_0829_2330 | 49 | rung5_C-0.75 | 5 | -0.75 | 100 | 0.4644 | -0.2856 | -1.2144 | 5 | 1152.7 | 2026-08-30T04:27:56
chip4 | chip4_0829_2330 | 50 | rung5_C-0.75 | 5 | -0.75 | 300 | -0.7308 | -1.4808 | -0.0192 | 5 | 1127.3 | 2026-08-30T04:37:57
chip4 | chip4_0829_2330 | 50 | rung5_C-0.75 | 5 | -0.75 | 300 | -0.6808 | -1.4308 | -0.0692 | 5 | 1076 | 2026-08-30T04:37:57
chip4 | chip4_0829_2330 | 50 | rung5_C-0.75 | 5 | -0.75 | 300 | -0.6308 | -1.3808 | -0.1192 | 5 | 1025.3 | 2026-08-30T04:37:57
chip4 | chip4_0829_2330 | 50 | rung5_C-0.75 | 5 | -0.75 | 300 | -0.5808 | -1.3308 | -0.1692 | 5 | 979 | 2026-08-30T04:37:57
chip4 | chip4_0829_2330 | 50 | rung5_C-0.75 | 5 | -0.75 | 300 | -0.5308 | -1.2808 | -0.2192 | 5 | 934.7 | 2026-08-30T04:37:57
chip4 | chip4_0829_2330 | 50 | rung5_C-0.75 | 5 | -0.75 | 300 | -0.4808 | -1.2308 | -0.2692 | 5 | 897.3 | 2026-08-30T04:37:57
chip4 | chip4_0829_2330 | 50 | rung5_C-0.75 | 5 | -0.75 | 300 | -0.4308 | -1.1808 | -0.3192 | 5 | 863 | 2026-08-30T04:37:57
chip4 | chip4_0829_2330 | 50 | rung5_C-0.75 | 5 | -0.75 | 300 | -0.3808 | -1.1308 | -0.3692 | 5 | 831.7 | 2026-08-30T04:37:57
chip4 | chip4_0829_2330 | 50 | rung5_C-0.75 | 5 | -0.75 | 300 | -0.3308 | -1.0808 | -0.4192 | 5 | 804.7 | 2026-08-30T04:37:57
chip4 | chip4_0829_2330 | 50 | rung5_C-0.75 | 5 | -0.75 | 300 | -0.2808 | -1.0308 | -0.4692 | 5 | 785 | 2026-08-30T04:37:57
chip4 | chip4_0829_2330 | 50 | rung5_C-0.75 | 5 | -0.75 | 300 | -0.2308 | -0.9808 | -0.5192 | 5 | 770.7 | 2026-08-30T04:37:57
chip4 | chip4_0829_2330 | 50 | rung5_C-0.75 | 5 | -0.75 | 300 | -0.1808 | -0.9308 | -0.5692 | 5 | 761.3 | 2026-08-30T04:37:57
chip4 | chip4_0829_2330 | 50 | rung5_C-0.75 | 5 | -0.75 | 300 | -0.1308 | -0.8808 | -0.6192 | 5 | 756.7 | 2026-08-30T04:37:57
chip4 | chip4_0829_2330 | 50 | rung5_C-0.75 | 5 | -0.75 | 300 | -0.0808 | -0.8308 | -0.6692 | 5 | 757.7 | 2026-08-30T04:37:57
chip4 | chip4_0829_2330 | 50 | rung5_C-0.75 | 5 | -0.75 | 300 | -0.0308 | -0.7808 | -0.7192 | 5 | 765 | 2026-08-30T04:37:57
chip4 | chip4_0829_2330 | 50 | rung5_C-0.75 | 5 | -0.75 | 300 | 0.0192 | -0.7308 | -0.7692 | 5 | 777 | 2026-08-30T04:37:57
chip4 | chip4_0829_2330 | 50 | rung5_C-0.75 | 5 | -0.75 | 300 | 0.0692 | -0.6808 | -0.8192 | 5 | 795.7 | 2026-08-30T04:37:57
chip4 | chip4_0829_2330 | 50 | rung5_C-0.75 | 5 | -0.75 | 300 | 0.1192 | -0.6308 | -0.8692 | 5 | 820.3 | 2026-08-30T04:37:57
chip4 | chip4_0829_2330 | 50 | rung5_C-0.75 | 5 | -0.75 | 300 | 0.1692 | -0.5808 | -0.9192 | 5 | 850.7 | 2026-08-30T04:37:57
chip4 | chip4_0829_2330 | 50 | rung5_C-0.75 | 5 | -0.75 | 300 | 0.2192 | -0.5308 | -0.9692 | 5 | 885.3 | 2026-08-30T04:37:57
chip4 | chip4_0829_2330 | 50 | rung5_C-0.75 | 5 | -0.75 | 300 | 0.2692 | -0.4808 | -1.0192 | 5 | 928 | 2026-08-30T04:37:57
chip4 | chip4_0829_2330 | 50 | rung5_C-0.75 | 5 | -0.75 | 300 | 0.3192 | -0.4308 | -1.0692 | 5 | 974.7 | 2026-08-30T04:37:57
chip4 | chip4_0829_2330 | 50 | rung5_C-0.75 | 5 | -0.75 | 300 | 0.3692 | -0.3808 | -1.1192 | 5 | 1028 | 2026-08-30T04:37:57
chip4 | chip4_0829_2330 | 50 | rung5_C-0.75 | 5 | -0.75 | 300 | 0.4192 | -0.3308 | -1.1692 | 5 | 1087 | 2026-08-30T04:37:57
chip4 | chip4_0829_2330 | 50 | rung5_C-0.75 | 5 | -0.75 | 300 | 0.4692 | -0.2808 | -1.2192 | 5 | 1150 | 2026-08-30T04:37:57
chip4 | chip4_0829_2330 | 51 | rung5_C-0.75 | 5 | -0.75 | 1000 | -0.7265 | -1.4765 | -0.0235 | 5 | 1113.3 | 2026-08-30T05:12:03
chip4 | chip4_0829_2330 | 51 | rung5_C-0.75 | 5 | -0.75 | 1000 | -0.6765 | -1.4265 | -0.0735 | 5 | 1060 | 2026-08-30T05:12:03
chip4 | chip4_0829_2330 | 51 | rung5_C-0.75 | 5 | -0.75 | 1000 | -0.6265 | -1.3765 | -0.1235 | 5 | 1010.3 | 2026-08-30T05:12:03
chip4 | chip4_0829_2330 | 51 | rung5_C-0.75 | 5 | -0.75 | 1000 | -0.5765 | -1.3265 | -0.1735 | 5 | 963.7 | 2026-08-30T05:12:03
chip4 | chip4_0829_2330 | 51 | rung5_C-0.75 | 5 | -0.75 | 1000 | -0.5265 | -1.2765 | -0.2235 | 5 | 920 | 2026-08-30T05:12:03
chip4 | chip4_0829_2330 | 51 | rung5_C-0.75 | 5 | -0.75 | 1000 | -0.4765 | -1.2265 | -0.2735 | 5 | 880.3 | 2026-08-30T05:12:03
chip4 | chip4_0829_2330 | 51 | rung5_C-0.75 | 5 | -0.75 | 1000 | -0.4265 | -1.1765 | -0.3235 | 5 | 845 | 2026-08-30T05:12:03
chip4 | chip4_0829_2330 | 51 | rung5_C-0.75 | 5 | -0.75 | 1000 | -0.3765 | -1.1265 | -0.3735 | 5 | 814.7 | 2026-08-30T05:12:03
chip4 | chip4_0829_2330 | 51 | rung5_C-0.75 | 5 | -0.75 | 1000 | -0.3265 | -1.0765 | -0.4235 | 5 | 789.3 | 2026-08-30T05:12:03
chip4 | chip4_0829_2330 | 51 | rung5_C-0.75 | 5 | -0.75 | 1000 | -0.2765 | -1.0265 | -0.4735 | 5 | 768 | 2026-08-30T05:12:03
chip4 | chip4_0829_2330 | 51 | rung5_C-0.75 | 5 | -0.75 | 1000 | -0.2265 | -0.9765 | -0.5235 | 5 | 752.7 | 2026-08-30T05:12:03
chip4 | chip4_0829_2330 | 51 | rung5_C-0.75 | 5 | -0.75 | 1000 | -0.1765 | -0.9265 | -0.5735 | 5 | 742 | 2026-08-30T05:12:03
chip4 | chip4_0829_2330 | 51 | rung5_C-0.75 | 5 | -0.75 | 1000 | -0.1265 | -0.8765 | -0.6235 | 5 | 737 | 2026-08-30T05:12:03
chip4 | chip4_0829_2330 | 51 | rung5_C-0.75 | 5 | -0.75 | 1000 | -0.0765 | -0.8265 | -0.6735 | 5 | 739 | 2026-08-30T05:12:03
chip4 | chip4_0829_2330 | 51 | rung5_C-0.75 | 5 | -0.75 | 1000 | -0.0265 | -0.7765 | -0.7235 | 5 | 747.3 | 2026-08-30T05:12:03
chip4 | chip4_0829_2330 | 51 | rung5_C-0.75 | 5 | -0.75 | 1000 | 0.0235 | -0.7265 | -0.7735 | 5 | 760.3 | 2026-08-30T05:12:03
chip4 | chip4_0829_2330 | 51 | rung5_C-0.75 | 5 | -0.75 | 1000 | 0.0735 | -0.6765 | -0.8235 | 5 | 778.7 | 2026-08-30T05:12:03
chip4 | chip4_0829_2330 | 51 | rung5_C-0.75 | 5 | -0.75 | 1000 | 0.1235 | -0.6265 | -0.8735 | 5 | 803 | 2026-08-30T05:12:03
chip4 | chip4_0829_2330 | 51 | rung5_C-0.75 | 5 | -0.75 | 1000 | 0.1735 | -0.5765 | -0.9235 | 5 | 832.7 | 2026-08-30T05:12:03
chip4 | chip4_0829_2330 | 51 | rung5_C-0.75 | 5 | -0.75 | 1000 | 0.2235 | -0.5265 | -0.9735 | 5 | 868 | 2026-08-30T05:12:03
chip4 | chip4_0829_2330 | 51 | rung5_C-0.75 | 5 | -0.75 | 1000 | 0.2735 | -0.4765 | -1.0235 | 5 | 910 | 2026-08-30T05:12:03
chip4 | chip4_0829_2330 | 51 | rung5_C-0.75 | 5 | -0.75 | 1000 | 0.3235 | -0.4265 | -1.0735 | 5 | 957 | 2026-08-30T05:12:03
chip4 | chip4_0829_2330 | 51 | rung5_C-0.75 | 5 | -0.75 | 1000 | 0.3735 | -0.3765 | -1.1235 | 5 | 1009 | 2026-08-30T05:12:03
chip4 | chip4_0829_2330 | 51 | rung5_C-0.75 | 5 | -0.75 | 1000 | 0.4235 | -0.3265 | -1.1735 | 5 | 1066 | 2026-08-30T05:12:03
chip4 | chip4_0829_2330 | 51 | rung5_C-0.75 | 5 | -0.75 | 1000 | 0.4735 | -0.2765 | -1.2235 | 5 | 1130 | 2026-08-30T05:12:03
chip4 | chip4_0830_1148 | 1 | 0_locate | 0 | -0.75 | 0 | -1 | -1.75 | 0.25 | 5 | 1694.7 | 2026-08-30T11:48:22
chip4 | chip4_0830_1148 | 1 | 0_locate | 0 | -0.75 | 0 | -0.95 | -1.7 | 0.2 | 5 | 1616.3 | 2026-08-30T11:48:22
chip4 | chip4_0830_1148 | 1 | 0_locate | 0 | -0.75 | 0 | -0.9 | -1.65 | 0.15 | 5 | 1541 | 2026-08-30T11:48:22
chip4 | chip4_0830_1148 | 1 | 0_locate | 0 | -0.75 | 0 | -0.85 | -1.6 | 0.1 | 5 | 1464 | 2026-08-30T11:48:22
chip4 | chip4_0830_1148 | 1 | 0_locate | 0 | -0.75 | 0 | -0.8 | -1.55 | 0.05 | 5 | 1390.3 | 2026-08-30T11:48:22
chip4 | chip4_0830_1148 | 1 | 0_locate | 0 | -0.75 | 0 | -0.75 | -1.5 | 0 | 5 | 1319 | 2026-08-30T11:48:22
chip4 | chip4_0830_1148 | 1 | 0_locate | 0 | -0.75 | 0 | -0.7 | -1.45 | -0.05 | 5 | 1248 | 2026-08-30T11:48:22
chip4 | chip4_0830_1148 | 1 | 0_locate | 0 | -0.75 | 0 | -0.65 | -1.4 | -0.1 | 5 | 1182.7 | 2026-08-30T11:48:22
chip4 | chip4_0830_1148 | 1 | 0_locate | 0 | -0.75 | 0 | -0.6 | -1.35 | -0.15 | 5 | 1119.7 | 2026-08-30T11:48:22
chip4 | chip4_0830_1148 | 1 | 0_locate | 0 | -0.75 | 0 | -0.55 | -1.3 | -0.2 | 5 | 1061.7 | 2026-08-30T11:48:22
chip4 | chip4_0830_1148 | 1 | 0_locate | 0 | -0.75 | 0 | -0.5 | -1.25 | -0.25 | 5 | 1007 | 2026-08-30T11:48:22
chip4 | chip4_0830_1148 | 1 | 0_locate | 0 | -0.75 | 0 | -0.45 | -1.2 | -0.3 | 5 | 957 | 2026-08-30T11:48:22
chip4 | chip4_0830_1148 | 1 | 0_locate | 0 | -0.75 | 0 | -0.4 | -1.15 | -0.35 | 5 | 911.7 | 2026-08-30T11:48:22
chip4 | chip4_0830_1148 | 1 | 0_locate | 0 | -0.75 | 0 | -0.35 | -1.1 | -0.4 | 5 | 872.3 | 2026-08-30T11:48:22
chip4 | chip4_0830_1148 | 1 | 0_locate | 0 | -0.75 | 0 | -0.3 | -1.05 | -0.45 | 5 | 836.3 | 2026-08-30T11:48:22
chip4 | chip4_0830_1148 | 1 | 0_locate | 0 | -0.75 | 0 | -0.25 | -1 | -0.5 | 5 | 806 | 2026-08-30T11:48:22
chip4 | chip4_0830_1148 | 1 | 0_locate | 0 | -0.75 | 0 | -0.2 | -0.95 | -0.55 | 5 | 783.7 | 2026-08-30T11:48:22
chip4 | chip4_0830_1148 | 1 | 0_locate | 0 | -0.75 | 0 | -0.15 | -0.9 | -0.6 | 5 | 765.3 | 2026-08-30T11:48:22
chip4 | chip4_0830_1148 | 1 | 0_locate | 0 | -0.75 | 0 | -0.1 | -0.85 | -0.65 | 5 | 752 | 2026-08-30T11:48:22
chip4 | chip4_0830_1148 | 1 | 0_locate | 0 | -0.75 | 0 | -0.05 | -0.8 | -0.7 | 5 | 745.7 | 2026-08-30T11:48:22
chip4 | chip4_0830_1148 | 1 | 0_locate | 0 | -0.75 | 0 | 0 | -0.75 | -0.75 | 5 | 744.7 | 2026-08-30T11:48:22
chip4 | chip4_0830_1148 | 1 | 0_locate | 0 | -0.75 | 0 | 0.05 | -0.7 | -0.8 | 5 | 751 | 2026-08-30T11:48:22
chip4 | chip4_0830_1148 | 1 | 0_locate | 0 | -0.75 | 0 | 0.1 | -0.65 | -0.85 | 5 | 762 | 2026-08-30T11:48:22
chip4 | chip4_0830_1148 | 1 | 0_locate | 0 | -0.75 | 0 | 0.15 | -0.6 | -0.9 | 5 | 778.3 | 2026-08-30T11:48:22
chip4 | chip4_0830_1148 | 1 | 0_locate | 0 | -0.75 | 0 | 0.2 | -0.55 | -0.95 | 5 | 803 | 2026-08-30T11:48:22
chip4 | chip4_0830_1148 | 1 | 0_locate | 0 | -0.75 | 0 | 0.25 | -0.5 | -1 | 5 | 828.7 | 2026-08-30T11:48:22
chip4 | chip4_0830_1148 | 1 | 0_locate | 0 | -0.75 | 0 | 0.3 | -0.45 | -1.05 | 5 | 863.7 | 2026-08-30T11:48:22
chip4 | chip4_0830_1148 | 1 | 0_locate | 0 | -0.75 | 0 | 0.35 | -0.4 | -1.1 | 5 | 905 | 2026-08-30T11:48:22
chip4 | chip4_0830_1148 | 1 | 0_locate | 0 | -0.75 | 0 | 0.4 | -0.35 | -1.15 | 5 | 952 | 2026-08-30T11:48:22
chip4 | chip4_0830_1148 | 1 | 0_locate | 0 | -0.75 | 0 | 0.45 | -0.3 | -1.2 | 5 | 1005.3 | 2026-08-30T11:48:22
chip4 | chip4_0830_1148 | 1 | 0_locate | 0 | -0.75 | 0 | 0.5 | -0.25 | -1.25 | 5 | 1062.3 | 2026-08-30T11:48:22
chip4 | chip4_0830_1148 | 1 | 0_locate | 0 | -0.75 | 0 | 0.55 | -0.2 | -1.3 | 5 | 1128.3 | 2026-08-30T11:48:22
chip4 | chip4_0830_1148 | 1 | 0_locate | 0 | -0.75 | 0 | 0.6 | -0.15 | -1.35 | 5 | 1197.3 | 2026-08-30T11:48:22
chip4 | chip4_0830_1148 | 1 | 0_locate | 0 | -0.75 | 0 | 0.65 | -0.1 | -1.4 | 5 | 1271.7 | 2026-08-30T11:48:22
chip4 | chip4_0830_1148 | 1 | 0_locate | 0 | -0.75 | 0 | 0.7 | -0.05 | -1.45 | 5 | 1349.7 | 2026-08-30T11:48:22
chip4 | chip4_0830_1148 | 1 | 0_locate | 0 | -0.75 | 0 | 0.75 | 0 | -1.5 | 5 | 1435.7 | 2026-08-30T11:48:22
chip4 | chip4_0830_1148 | 1 | 0_locate | 0 | -0.75 | 0 | 0.8 | 0.05 | -1.55 | 5 | 1521.3 | 2026-08-30T11:48:22
chip4 | chip4_0830_1148 | 1 | 0_locate | 0 | -0.75 | 0 | 0.85 | 0.1 | -1.6 | 5 | 1615 | 2026-08-30T11:48:22
chip4 | chip4_0830_1148 | 1 | 0_locate | 0 | -0.75 | 0 | 0.9 | 0.15 | -1.65 | 5 | 1711 | 2026-08-30T11:48:22
chip4 | chip4_0830_1148 | 1 | 0_locate | 0 | -0.75 | 0 | 0.95 | 0.2 | -1.7 | 5 | 1809.7 | 2026-08-30T11:48:22
chip4 | chip4_0830_1148 | 1 | 0_locate | 0 | -0.75 | 0 | 1 | 0.25 | -1.75 | 5 | 1911.7 | 2026-08-30T11:48:22
chip4 | chip4_0830_1148 | 2 | seek_1 | 1 | -0.75 | 0 | -1.2219 | -1.9719 | 0.4719 | 5 | 2202.7 | 2026-08-30T12:02:37
chip4 | chip4_0830_1148 | 2 | seek_1 | 1 | -0.75 | 0 | -1.1719 | -1.9219 | 0.4219 | 5 | 2127.7 | 2026-08-30T12:02:37
chip4 | chip4_0830_1148 | 2 | seek_1 | 1 | -0.75 | 0 | -1.1219 | -1.8719 | 0.3719 | 5 | 2050.3 | 2026-08-30T12:02:37
chip4 | chip4_0830_1148 | 2 | seek_1 | 1 | -0.75 | 0 | -1.0719 | -1.8219 | 0.3219 | 5 | 1969.3 | 2026-08-30T12:02:37
chip4 | chip4_0830_1148 | 2 | seek_1 | 1 | -0.75 | 0 | -1.0219 | -1.7719 | 0.2719 | 5 | 1886.7 | 2026-08-30T12:02:37
chip4 | chip4_0830_1148 | 2 | seek_1 | 1 | -0.75 | 0 | -0.9719 | -1.7219 | 0.2219 | 5 | 1802 | 2026-08-30T12:02:37
chip4 | chip4_0830_1148 | 2 | seek_1 | 1 | -0.75 | 0 | -0.9219 | -1.6719 | 0.1719 | 5 | 1717.7 | 2026-08-30T12:02:37
chip4 | chip4_0830_1148 | 2 | seek_1 | 1 | -0.75 | 0 | -0.8719 | -1.6219 | 0.1219 | 5 | 1632 | 2026-08-30T12:02:37
chip4 | chip4_0830_1148 | 2 | seek_1 | 1 | -0.75 | 0 | -0.8219 | -1.5719 | 0.0719 | 5 | 1547 | 2026-08-30T12:02:37
chip4 | chip4_0830_1148 | 2 | seek_1 | 1 | -0.75 | 0 | -0.7719 | -1.5219 | 0.0219 | 5 | 1464 | 2026-08-30T12:02:37
chip4 | chip4_0830_1148 | 2 | seek_1 | 1 | -0.75 | 0 | -0.7219 | -1.4719 | -0.0281 | 5 | 1381 | 2026-08-30T12:02:37
chip4 | chip4_0830_1148 | 2 | seek_1 | 1 | -0.75 | 0 | -0.6719 | -1.4219 | -0.0781 | 5 | 1299 | 2026-08-30T12:02:37
chip4 | chip4_0830_1148 | 2 | seek_1 | 1 | -0.75 | 0 | -0.6219 | -1.3719 | -0.1281 | 5 | 1219 | 2026-08-30T12:02:37
chip4 | chip4_0830_1148 | 2 | seek_1 | 1 | -0.75 | 0 | -0.5719 | -1.3219 | -0.1781 | 5 | 1144 | 2026-08-30T12:02:37
chip4 | chip4_0830_1148 | 2 | seek_1 | 1 | -0.75 | 0 | -0.5219 | -1.2719 | -0.2281 | 5 | 1071.7 | 2026-08-30T12:02:37
chip4 | chip4_0830_1148 | 2 | seek_1 | 1 | -0.75 | 0 | -0.4719 | -1.2219 | -0.2781 | 5 | 1001.7 | 2026-08-30T12:02:37
chip4 | chip4_0830_1148 | 2 | seek_1 | 1 | -0.75 | 0 | -0.4219 | -1.1719 | -0.3281 | 5 | 935.3 | 2026-08-30T12:02:37
chip4 | chip4_0830_1148 | 2 | seek_1 | 1 | -0.75 | 0 | -0.3719 | -1.1219 | -0.3781 | 5 | 873.3 | 2026-08-30T12:02:37
chip4 | chip4_0830_1148 | 2 | seek_1 | 1 | -0.75 | 0 | -0.3219 | -1.0719 | -0.4281 | 5 | 816 | 2026-08-30T12:02:37
chip4 | chip4_0830_1148 | 2 | seek_1 | 1 | -0.75 | 0 | -0.2719 | -1.0219 | -0.4781 | 5 | 763 | 2026-08-30T12:02:37
chip4 | chip4_0830_1148 | 2 | seek_1 | 1 | -0.75 | 0 | -0.2219 | -0.9719 | -0.5281 | 5 | 717 | 2026-08-30T12:02:37
chip4 | chip4_0830_1148 | 2 | seek_1 | 1 | -0.75 | 0 | -0.1719 | -0.9219 | -0.5781 | 5 | 672.3 | 2026-08-30T12:02:37
chip4 | chip4_0830_1148 | 2 | seek_1 | 1 | -0.75 | 0 | -0.1219 | -0.8719 | -0.6281 | 5 | 634.7 | 2026-08-30T12:02:37
chip4 | chip4_0830_1148 | 2 | seek_1 | 1 | -0.75 | 0 | -0.0719 | -0.8219 | -0.6781 | 5 | 602.7 | 2026-08-30T12:02:37
chip4 | chip4_0830_1148 | 2 | seek_1 | 1 | -0.75 | 0 | -0.0219 | -0.7719 | -0.7281 | 5 | 575.3 | 2026-08-30T12:02:37
chip4 | chip4_0830_1148 | 2 | seek_1 | 1 | -0.75 | 0 | 0.0281 | -0.7219 | -0.7781 | 5 | 554 | 2026-08-30T12:02:37
chip4 | chip4_0830_1148 | 2 | seek_1 | 1 | -0.75 | 0 | 0.0781 | -0.6719 | -0.8281 | 5 | 538.3 | 2026-08-30T12:02:37
chip4 | chip4_0830_1148 | 2 | seek_1 | 1 | -0.75 | 0 | 0.1281 | -0.6219 | -0.8781 | 5 | 529 | 2026-08-30T12:02:37
chip4 | chip4_0830_1148 | 2 | seek_1 | 1 | -0.75 | 0 | 0.1781 | -0.5719 | -0.9281 | 5 | 525 | 2026-08-30T12:02:37
chip4 | chip4_0830_1148 | 2 | seek_1 | 1 | -0.75 | 0 | 0.2281 | -0.5219 | -0.9781 | 5 | 528 | 2026-08-30T12:02:37
chip4 | chip4_0830_1148 | 2 | seek_1 | 1 | -0.75 | 0 | 0.2781 | -0.4719 | -1.0281 | 5 | 536 | 2026-08-30T12:02:37
chip4 | chip4_0830_1148 | 2 | seek_1 | 1 | -0.75 | 0 | 0.3281 | -0.4219 | -1.0781 | 5 | 551.7 | 2026-08-30T12:02:37
chip4 | chip4_0830_1148 | 2 | seek_1 | 1 | -0.75 | 0 | 0.3781 | -0.3719 | -1.1281 | 5 | 570.7 | 2026-08-30T12:02:37
chip4 | chip4_0830_1148 | 2 | seek_1 | 1 | -0.75 | 0 | 0.4281 | -0.3219 | -1.1781 | 5 | 599.7 | 2026-08-30T12:02:37
chip4 | chip4_0830_1148 | 2 | seek_1 | 1 | -0.75 | 0 | 0.4781 | -0.2719 | -1.2281 | 5 | 632.7 | 2026-08-30T12:02:37
chip4 | chip4_0830_1148 | 2 | seek_1 | 1 | -0.75 | 0 | 0.5281 | -0.2219 | -1.2781 | 5 | 672 | 2026-08-30T12:02:37
chip4 | chip4_0830_1148 | 2 | seek_1 | 1 | -0.75 | 0 | 0.5781 | -0.1719 | -1.3281 | 5 | 716 | 2026-08-30T12:02:37
chip4 | chip4_0830_1148 | 2 | seek_1 | 1 | -0.75 | 0 | 0.6281 | -0.1219 | -1.3781 | 5 | 767.3 | 2026-08-30T12:02:37
chip4 | chip4_0830_1148 | 2 | seek_1 | 1 | -0.75 | 0 | 0.6781 | -0.0719 | -1.4281 | 5 | 823.7 | 2026-08-30T12:02:37
chip4 | chip4_0830_1148 | 2 | seek_1 | 1 | -0.75 | 0 | 0.7281 | -0.0219 | -1.4781 | 5 | 885.3 | 2026-08-30T12:02:37
chip4 | chip4_0830_1148 | 2 | seek_1 | 1 | -0.75 | 0 | 0.7781 | 0.0281 | -1.5281 | 5 | 953 | 2026-08-30T12:02:37
chip4 | chip4_0830_1148 | 2 | seek_1 | 1 | -0.75 | 0 | 0.8281 | 0.0781 | -1.5781 | 5 | 1023.3 | 2026-08-30T12:02:37
chip4 | chip4_0830_1148 | 2 | seek_1 | 1 | -0.75 | 0 | 0.8781 | 0.1281 | -1.6281 | 5 | 1098.3 | 2026-08-30T12:02:37
chip4 | chip4_0830_1148 | 2 | seek_1 | 1 | -0.75 | 0 | 0.9281 | 0.1781 | -1.6781 | 5 | 1179 | 2026-08-30T12:02:37
chip4 | chip4_0830_1148 | 2 | seek_1 | 1 | -0.75 | 0 | 0.9781 | 0.2281 | -1.7281 | 5 | 1261 | 2026-08-30T12:02:37
chip4 | chip4_0830_1148 | 2 | seek_1 | 1 | -0.75 | 0 | 1.0281 | 0.2781 | -1.7781 | 5 | 1345.3 | 2026-08-30T12:02:37
chip4 | chip4_0830_1148 | 2 | seek_1 | 1 | -0.75 | 0 | 1.0781 | 0.3281 | -1.8281 | 5 | 1436.7 | 2026-08-30T12:02:37
chip4 | chip4_0830_1148 | 2 | seek_1 | 1 | -0.75 | 0 | 1.1281 | 0.3781 | -1.8781 | 5 | 1528 | 2026-08-30T12:02:37
chip4 | chip4_0830_1148 | 2 | seek_1 | 1 | -0.75 | 0 | 1.1781 | 0.4281 | -1.9281 | 5 | 1623.7 | 2026-08-30T12:02:37
chip4 | chip4_0830_1148 | 3 | seek_1 | 1 | -0.75 | 0 | -1.0224 | -1.7724 | 0.2724 | 5 | 1861 | 2026-08-30T12:29:19
chip4 | chip4_0830_1148 | 3 | seek_1 | 1 | -0.75 | 0 | -0.9724 | -1.7224 | 0.2224 | 5 | 1782.7 | 2026-08-30T12:29:19
chip4 | chip4_0830_1148 | 3 | seek_1 | 1 | -0.75 | 0 | -0.9224 | -1.6724 | 0.1724 | 5 | 1702.3 | 2026-08-30T12:29:19
chip4 | chip4_0830_1148 | 3 | seek_1 | 1 | -0.75 | 0 | -0.8724 | -1.6224 | 0.1224 | 5 | 1620 | 2026-08-30T12:29:19
chip4 | chip4_0830_1148 | 3 | seek_1 | 1 | -0.75 | 0 | -0.8224 | -1.5724 | 0.0724 | 5 | 1536.3 | 2026-08-30T12:29:19
chip4 | chip4_0830_1148 | 3 | seek_1 | 1 | -0.75 | 0 | -0.7724 | -1.5224 | 0.0224 | 5 | 1456.3 | 2026-08-30T12:29:19
chip4 | chip4_0830_1148 | 3 | seek_1 | 1 | -0.75 | 0 | -0.7224 | -1.4724 | -0.0276 | 5 | 1374.3 | 2026-08-30T12:29:19
chip4 | chip4_0830_1148 | 3 | seek_1 | 1 | -0.75 | 0 | -0.6724 | -1.4224 | -0.0776 | 5 | 1294.7 | 2026-08-30T12:29:19
chip4 | chip4_0830_1148 | 3 | seek_1 | 1 | -0.75 | 0 | -0.6224 | -1.3724 | -0.1276 | 5 | 1218 | 2026-08-30T12:29:19
chip4 | chip4_0830_1148 | 3 | seek_1 | 1 | -0.75 | 0 | -0.5724 | -1.3224 | -0.1776 | 5 | 1141 | 2026-08-30T12:29:19
chip4 | chip4_0830_1148 | 3 | seek_1 | 1 | -0.75 | 0 | -0.5224 | -1.2724 | -0.2276 | 5 | 1067.7 | 2026-08-30T12:29:19
chip4 | chip4_0830_1148 | 3 | seek_1 | 1 | -0.75 | 0 | -0.4724 | -1.2224 | -0.2776 | 5 | 994.3 | 2026-08-30T12:29:19
chip4 | chip4_0830_1148 | 3 | seek_1 | 1 | -0.75 | 0 | -0.4224 | -1.1724 | -0.3276 | 5 | 927.3 | 2026-08-30T12:29:19
chip4 | chip4_0830_1148 | 3 | seek_1 | 1 | -0.75 | 0 | -0.3724 | -1.1224 | -0.3776 | 5 | 862 | 2026-08-30T12:29:19
chip4 | chip4_0830_1148 | 3 | seek_1 | 1 | -0.75 | 0 | -0.3224 | -1.0724 | -0.4276 | 5 | 801 | 2026-08-30T12:29:19
chip4 | chip4_0830_1148 | 3 | seek_1 | 1 | -0.75 | 0 | -0.2724 | -1.0224 | -0.4776 | 5 | 743.7 | 2026-08-30T12:29:19
chip4 | chip4_0830_1148 | 3 | seek_1 | 1 | -0.75 | 0 | -0.2224 | -0.9724 | -0.5276 | 5 | 691.7 | 2026-08-30T12:29:19
chip4 | chip4_0830_1148 | 3 | seek_1 | 1 | -0.75 | 0 | -0.1724 | -0.9224 | -0.5776 | 5 | 644 | 2026-08-30T12:29:19
chip4 | chip4_0830_1148 | 3 | seek_1 | 1 | -0.75 | 0 | -0.1224 | -0.8724 | -0.6276 | 5 | 601 | 2026-08-30T12:29:19
chip4 | chip4_0830_1148 | 3 | seek_1 | 1 | -0.75 | 0 | -0.0724 | -0.8224 | -0.6776 | 5 | 563 | 2026-08-30T12:29:19
chip4 | chip4_0830_1148 | 3 | seek_1 | 1 | -0.75 | 0 | -0.0224 | -0.7724 | -0.7276 | 5 | 529 | 2026-08-30T12:29:19
chip4 | chip4_0830_1148 | 3 | seek_1 | 1 | -0.75 | 0 | 0.0276 | -0.7224 | -0.7776 | 5 | 501.7 | 2026-08-30T12:29:19
chip4 | chip4_0830_1148 | 3 | seek_1 | 1 | -0.75 | 0 | 0.0776 | -0.6724 | -0.8276 | 5 | 480 | 2026-08-30T12:29:19
chip4 | chip4_0830_1148 | 3 | seek_1 | 1 | -0.75 | 0 | 0.1276 | -0.6224 | -0.8776 | 5 | 464 | 2026-08-30T12:29:19
chip4 | chip4_0830_1148 | 3 | seek_1 | 1 | -0.75 | 0 | 0.1776 | -0.5724 | -0.9276 | 5 | 453 | 2026-08-30T12:29:19
chip4 | chip4_0830_1148 | 3 | seek_1 | 1 | -0.75 | 0 | 0.2276 | -0.5224 | -0.9776 | 5 | 448.7 | 2026-08-30T12:29:19
chip4 | chip4_0830_1148 | 3 | seek_1 | 1 | -0.75 | 0 | 0.2776 | -0.4724 | -1.0276 | 5 | 451 | 2026-08-30T12:29:19
chip4 | chip4_0830_1148 | 3 | seek_1 | 1 | -0.75 | 0 | 0.3276 | -0.4224 | -1.0776 | 5 | 458 | 2026-08-30T12:29:19
chip4 | chip4_0830_1148 | 3 | seek_1 | 1 | -0.75 | 0 | 0.3776 | -0.3724 | -1.1276 | 5 | 472.3 | 2026-08-30T12:29:19
chip4 | chip4_0830_1148 | 3 | seek_1 | 1 | -0.75 | 0 | 0.4276 | -0.3224 | -1.1776 | 5 | 492.3 | 2026-08-30T12:29:19
chip4 | chip4_0830_1148 | 3 | seek_1 | 1 | -0.75 | 0 | 0.4776 | -0.2724 | -1.2276 | 5 | 517.3 | 2026-08-30T12:29:19
chip4 | chip4_0830_1148 | 3 | seek_1 | 1 | -0.75 | 0 | 0.5276 | -0.2224 | -1.2776 | 5 | 549.7 | 2026-08-30T12:29:19
chip4 | chip4_0830_1148 | 3 | seek_1 | 1 | -0.75 | 0 | 0.5776 | -0.1724 | -1.3276 | 5 | 587 | 2026-08-30T12:29:19
chip4 | chip4_0830_1148 | 3 | seek_1 | 1 | -0.75 | 0 | 0.6276 | -0.1224 | -1.3776 | 5 | 630.3 | 2026-08-30T12:29:19
chip4 | chip4_0830_1148 | 3 | seek_1 | 1 | -0.75 | 0 | 0.6776 | -0.0724 | -1.4276 | 5 | 679.7 | 2026-08-30T12:29:19
chip4 | chip4_0830_1148 | 3 | seek_1 | 1 | -0.75 | 0 | 0.7276 | -0.0224 | -1.4776 | 5 | 733.3 | 2026-08-30T12:29:19
chip4 | chip4_0830_1148 | 3 | seek_1 | 1 | -0.75 | 0 | 0.7776 | 0.0276 | -1.5276 | 5 | 793.3 | 2026-08-30T12:29:19
chip4 | chip4_0830_1148 | 3 | seek_1 | 1 | -0.75 | 0 | 0.8276 | 0.0776 | -1.5776 | 5 | 856.3 | 2026-08-30T12:29:19
chip4 | chip4_0830_1148 | 3 | seek_1 | 1 | -0.75 | 0 | 0.8776 | 0.1276 | -1.6276 | 5 | 923 | 2026-08-30T12:29:19
chip4 | chip4_0830_1148 | 3 | seek_1 | 1 | -0.75 | 0 | 0.9276 | 0.1776 | -1.6776 | 5 | 996 | 2026-08-30T12:29:19
chip4 | chip4_0830_1148 | 3 | seek_1 | 1 | -0.75 | 0 | 0.9776 | 0.2276 | -1.7276 | 5 | 1072 | 2026-08-30T12:29:19
chip4 | chip4_0830_1148 | 3 | seek_1 | 1 | -0.75 | 0 | 1.0276 | 0.2776 | -1.7776 | 5 | 1151 | 2026-08-30T12:29:19
chip4 | chip4_0830_1148 | 3 | seek_1 | 1 | -0.75 | 0 | 1.0776 | 0.3276 | -1.8276 | 5 | 1234 | 2026-08-30T12:29:19
chip4 | chip4_0830_1148 | 3 | seek_1 | 1 | -0.75 | 0 | 1.1276 | 0.3776 | -1.8776 | 5 | 1319 | 2026-08-30T12:29:19
chip4 | chip4_0830_1148 | 3 | seek_1 | 1 | -0.75 | 0 | 1.1776 | 0.4276 | -1.9276 | 5 | 1408 | 2026-08-30T12:29:19
chip4 | chip4_0830_1148 | 3 | seek_1 | 1 | -0.75 | 0 | 1.2276 | 0.4776 | -1.9776 | 5 | 1499.7 | 2026-08-30T12:29:19
chip4 | chip4_0830_1148 | 3 | seek_1 | 1 | -0.75 | 0 | 1.2776 | 0.5276 | -2.0276 | 5 | 1594 | 2026-08-30T12:29:19
chip4 | chip4_0830_1148 | 3 | seek_1 | 1 | -0.75 | 0 | 1.3276 | 0.5776 | -2.0776 | 5 | 1689.3 | 2026-08-30T12:29:19
chip4 | chip4_0830_1148 | 3 | seek_1 | 1 | -0.75 | 0 | 1.3776 | 0.6276 | -2.1276 | 5 | 1790.3 | 2026-08-30T12:29:19
chip4 | chip4_0830_1148 | 4 | seek_1 | 1 | -0.75 | 0 | -0.9654 | -1.7154 | 0.2154 | 5 | 1750.3 | 2026-08-30T13:12:10
chip4 | chip4_0830_1148 | 4 | seek_1 | 1 | -0.75 | 0 | -0.9154 | -1.6654 | 0.1654 | 5 | 1672.7 | 2026-08-30T13:12:10
chip4 | chip4_0830_1148 | 4 | seek_1 | 1 | -0.75 | 0 | -0.8654 | -1.6154 | 0.1154 | 5 | 1595.3 | 2026-08-30T13:12:10
chip4 | chip4_0830_1148 | 4 | seek_1 | 1 | -0.75 | 0 | -0.8154 | -1.5654 | 0.0654 | 5 | 1513 | 2026-08-30T13:12:10
chip4 | chip4_0830_1148 | 4 | seek_1 | 1 | -0.75 | 0 | -0.7654 | -1.5154 | 0.0154 | 5 | 1432 | 2026-08-30T13:12:10
chip4 | chip4_0830_1148 | 4 | seek_1 | 1 | -0.75 | 0 | -0.7154 | -1.4654 | -0.0346 | 5 | 1350.7 | 2026-08-30T13:12:10
chip4 | chip4_0830_1148 | 4 | seek_1 | 1 | -0.75 | 0 | -0.6654 | -1.4154 | -0.0846 | 5 | 1272.3 | 2026-08-30T13:12:10
chip4 | chip4_0830_1148 | 4 | seek_1 | 1 | -0.75 | 0 | -0.6154 | -1.3654 | -0.1346 | 5 | 1194.7 | 2026-08-30T13:12:10
chip4 | chip4_0830_1148 | 4 | seek_1 | 1 | -0.75 | 0 | -0.5654 | -1.3154 | -0.1846 | 5 | 1120 | 2026-08-30T13:12:10
chip4 | chip4_0830_1148 | 4 | seek_1 | 1 | -0.75 | 0 | -0.5154 | -1.2654 | -0.2346 | 5 | 1044.3 | 2026-08-30T13:12:10
chip4 | chip4_0830_1148 | 4 | seek_1 | 1 | -0.75 | 0 | -0.4654 | -1.2154 | -0.2846 | 5 | 973.3 | 2026-08-30T13:12:10
chip4 | chip4_0830_1148 | 4 | seek_1 | 1 | -0.75 | 0 | -0.4154 | -1.1654 | -0.3346 | 5 | 904.7 | 2026-08-30T13:12:10
chip4 | chip4_0830_1148 | 4 | seek_1 | 1 | -0.75 | 0 | -0.3654 | -1.1154 | -0.3846 | 5 | 839.3 | 2026-08-30T13:12:10
chip4 | chip4_0830_1148 | 4 | seek_1 | 1 | -0.75 | 0 | -0.3154 | -1.0654 | -0.4346 | 5 | 778.3 | 2026-08-30T13:12:10
chip4 | chip4_0830_1148 | 4 | seek_1 | 1 | -0.75 | 0 | -0.2654 | -1.0154 | -0.4846 | 5 | 721 | 2026-08-30T13:12:10
chip4 | chip4_0830_1148 | 4 | seek_1 | 1 | -0.75 | 0 | -0.2154 | -0.9654 | -0.5346 | 5 | 668 | 2026-08-30T13:12:10
chip4 | chip4_0830_1148 | 4 | seek_1 | 1 | -0.75 | 0 | -0.1654 | -0.9154 | -0.5846 | 5 | 619 | 2026-08-30T13:12:10
chip4 | chip4_0830_1148 | 4 | seek_1 | 1 | -0.75 | 0 | -0.1154 | -0.8654 | -0.6346 | 5 | 575 | 2026-08-30T13:12:10
chip4 | chip4_0830_1148 | 4 | seek_1 | 1 | -0.75 | 0 | -0.0654 | -0.8154 | -0.6846 | 5 | 537 | 2026-08-30T13:12:10
chip4 | chip4_0830_1148 | 4 | seek_1 | 1 | -0.75 | 0 | -0.0154 | -0.7654 | -0.7346 | 5 | 502.3 | 2026-08-30T13:12:10
chip4 | chip4_0830_1148 | 4 | seek_1 | 1 | -0.75 | 0 | 0.0346 | -0.7154 | -0.7846 | 5 | 474.3 | 2026-08-30T13:12:10
chip4 | chip4_0830_1148 | 4 | seek_1 | 1 | -0.75 | 0 | 0.0846 | -0.6654 | -0.8346 | 5 | 450.7 | 2026-08-30T13:12:10
chip4 | chip4_0830_1148 | 4 | seek_1 | 1 | -0.75 | 0 | 0.1346 | -0.6154 | -0.8846 | 5 | 435 | 2026-08-30T13:12:10
chip4 | chip4_0830_1148 | 4 | seek_1 | 1 | -0.75 | 0 | 0.1846 | -0.5654 | -0.9346 | 5 | 422 | 2026-08-30T13:12:10
chip4 | chip4_0830_1148 | 4 | seek_1 | 1 | -0.75 | 0 | 0.2346 | -0.5154 | -0.9846 | 5 | 416.3 | 2026-08-30T13:12:10
chip4 | chip4_0830_1148 | 4 | seek_1 | 1 | -0.75 | 0 | 0.2846 | -0.4654 | -1.0346 | 5 | 416.3 | 2026-08-30T13:12:10
chip4 | chip4_0830_1148 | 4 | seek_1 | 1 | -0.75 | 0 | 0.3346 | -0.4154 | -1.0846 | 5 | 422 | 2026-08-30T13:12:10
chip4 | chip4_0830_1148 | 4 | seek_1 | 1 | -0.75 | 0 | 0.3846 | -0.3654 | -1.1346 | 5 | 433.3 | 2026-08-30T13:12:10
chip4 | chip4_0830_1148 | 4 | seek_1 | 1 | -0.75 | 0 | 0.4346 | -0.3154 | -1.1846 | 5 | 450.3 | 2026-08-30T13:12:10
chip4 | chip4_0830_1148 | 4 | seek_1 | 1 | -0.75 | 0 | 0.4846 | -0.2654 | -1.2346 | 5 | 474 | 2026-08-30T13:12:10
chip4 | chip4_0830_1148 | 4 | seek_1 | 1 | -0.75 | 0 | 0.5346 | -0.2154 | -1.2846 | 5 | 503.7 | 2026-08-30T13:12:10
chip4 | chip4_0830_1148 | 4 | seek_1 | 1 | -0.75 | 0 | 0.5846 | -0.1654 | -1.3346 | 5 | 539.7 | 2026-08-30T13:12:10
chip4 | chip4_0830_1148 | 4 | seek_1 | 1 | -0.75 | 0 | 0.6346 | -0.1154 | -1.3846 | 5 | 579 | 2026-08-30T13:12:10
chip4 | chip4_0830_1148 | 4 | seek_1 | 1 | -0.75 | 0 | 0.6846 | -0.0654 | -1.4346 | 5 | 624.7 | 2026-08-30T13:12:10
chip4 | chip4_0830_1148 | 4 | seek_1 | 1 | -0.75 | 0 | 0.7346 | -0.0154 | -1.4846 | 5 | 676.3 | 2026-08-30T13:12:10
chip4 | chip4_0830_1148 | 4 | seek_1 | 1 | -0.75 | 0 | 0.7846 | 0.0346 | -1.5346 | 5 | 731.3 | 2026-08-30T13:12:10
chip4 | chip4_0830_1148 | 4 | seek_1 | 1 | -0.75 | 0 | 0.8346 | 0.0846 | -1.5846 | 5 | 794 | 2026-08-30T13:12:10
chip4 | chip4_0830_1148 | 4 | seek_1 | 1 | -0.75 | 0 | 0.8846 | 0.1346 | -1.6346 | 5 | 858.7 | 2026-08-30T13:12:10
chip4 | chip4_0830_1148 | 4 | seek_1 | 1 | -0.75 | 0 | 0.9346 | 0.1846 | -1.6846 | 5 | 927.7 | 2026-08-30T13:12:10
chip4 | chip4_0830_1148 | 4 | seek_1 | 1 | -0.75 | 0 | 0.9846 | 0.2346 | -1.7346 | 5 | 1001 | 2026-08-30T13:12:10
chip4 | chip4_0830_1148 | 4 | seek_1 | 1 | -0.75 | 0 | 1.0346 | 0.2846 | -1.7846 | 5 | 1078 | 2026-08-30T13:12:10
chip4 | chip4_0830_1148 | 4 | seek_1 | 1 | -0.75 | 0 | 1.0846 | 0.3346 | -1.8346 | 5 | 1157 | 2026-08-30T13:12:10
chip4 | chip4_0830_1148 | 4 | seek_1 | 1 | -0.75 | 0 | 1.1346 | 0.3846 | -1.8846 | 5 | 1240 | 2026-08-30T13:12:10
chip4 | chip4_0830_1148 | 4 | seek_1 | 1 | -0.75 | 0 | 1.1846 | 0.4346 | -1.9346 | 5 | 1327 | 2026-08-30T13:12:10
chip4 | chip4_0830_1148 | 4 | seek_1 | 1 | -0.75 | 0 | 1.2346 | 0.4846 | -1.9846 | 5 | 1414 | 2026-08-30T13:12:10
chip4 | chip4_0830_1148 | 4 | seek_1 | 1 | -0.75 | 0 | 1.2846 | 0.5346 | -2.0346 | 5 | 1504 | 2026-08-30T13:12:10
chip4 | chip4_0830_1148 | 4 | seek_1 | 1 | -0.75 | 0 | 1.3346 | 0.5846 | -2.0846 | 5 | 1598.7 | 2026-08-30T13:12:10
chip4 | chip4_0830_1148 | 4 | seek_1 | 1 | -0.75 | 0 | 1.3846 | 0.6346 | -2.1346 | 5 | 1695 | 2026-08-30T13:12:10
chip4 | chip4_0830_1148 | 4 | seek_1 | 1 | -0.75 | 0 | 1.4346 | 0.6846 | -2.1846 | 5 | 1795.3 | 2026-08-30T13:12:10
chip4 | chip4_0830_1148 | 5 | rung1_C-0.75 | 1 | -0.75 | 0 | -0.3433 | -1.0933 | -0.4067 | 5 | 665 | 2026-08-30T13:17:57
chip4 | chip4_0830_1148 | 5 | rung1_C-0.75 | 1 | -0.75 | 0 | -0.2933 | -1.0433 | -0.4567 | 5 | 614.7 | 2026-08-30T13:17:57
chip4 | chip4_0830_1148 | 5 | rung1_C-0.75 | 1 | -0.75 | 0 | -0.2433 | -0.9933 | -0.5067 | 5 | 569.7 | 2026-08-30T13:17:57
chip4 | chip4_0830_1148 | 5 | rung1_C-0.75 | 1 | -0.75 | 0 | -0.1933 | -0.9433 | -0.5567 | 5 | 527.7 | 2026-08-30T13:17:57
chip4 | chip4_0830_1148 | 5 | rung1_C-0.75 | 1 | -0.75 | 0 | -0.1433 | -0.8933 | -0.6067 | 5 | 491 | 2026-08-30T13:17:57
chip4 | chip4_0830_1148 | 5 | rung1_C-0.75 | 1 | -0.75 | 0 | -0.0933 | -0.8433 | -0.6567 | 5 | 458 | 2026-08-30T13:17:57
chip4 | chip4_0830_1148 | 5 | rung1_C-0.75 | 1 | -0.75 | 0 | -0.0433 | -0.7933 | -0.7067 | 5 | 430.3 | 2026-08-30T13:17:57
chip4 | chip4_0830_1148 | 5 | rung1_C-0.75 | 1 | -0.75 | 0 | 0.0067 | -0.7433 | -0.7567 | 5 | 408 | 2026-08-30T13:17:57
chip4 | chip4_0830_1148 | 5 | rung1_C-0.75 | 1 | -0.75 | 0 | 0.0567 | -0.6933 | -0.8067 | 5 | 389 | 2026-08-30T13:17:57
chip4 | chip4_0830_1148 | 5 | rung1_C-0.75 | 1 | -0.75 | 0 | 0.1067 | -0.6433 | -0.8567 | 5 | 375.7 | 2026-08-30T13:17:57
chip4 | chip4_0830_1148 | 5 | rung1_C-0.75 | 1 | -0.75 | 0 | 0.1567 | -0.5933 | -0.9067 | 5 | 368.3 | 2026-08-30T13:17:57
chip4 | chip4_0830_1148 | 5 | rung1_C-0.75 | 1 | -0.75 | 0 | 0.2067 | -0.5433 | -0.9567 | 5 | 365.7 | 2026-08-30T13:17:57
chip4 | chip4_0830_1148 | 5 | rung1_C-0.75 | 1 | -0.75 | 0 | 0.2567 | -0.4933 | -1.0067 | 5 | 369.7 | 2026-08-30T13:17:57
chip4 | chip4_0830_1148 | 5 | rung1_C-0.75 | 1 | -0.75 | 0 | 0.3067 | -0.4433 | -1.0567 | 5 | 377.7 | 2026-08-30T13:17:57
chip4 | chip4_0830_1148 | 5 | rung1_C-0.75 | 1 | -0.75 | 0 | 0.3567 | -0.3933 | -1.1067 | 5 | 391.3 | 2026-08-30T13:17:57
chip4 | chip4_0830_1148 | 5 | rung1_C-0.75 | 1 | -0.75 | 0 | 0.4067 | -0.3433 | -1.1567 | 5 | 409.7 | 2026-08-30T13:17:57
chip4 | chip4_0830_1148 | 5 | rung1_C-0.75 | 1 | -0.75 | 0 | 0.4567 | -0.2933 | -1.2067 | 5 | 435.3 | 2026-08-30T13:17:57
chip4 | chip4_0830_1148 | 5 | rung1_C-0.75 | 1 | -0.75 | 0 | 0.5067 | -0.2433 | -1.2567 | 5 | 465.7 | 2026-08-30T13:17:57
chip4 | chip4_0830_1148 | 5 | rung1_C-0.75 | 1 | -0.75 | 0 | 0.5567 | -0.1933 | -1.3067 | 5 | 501.3 | 2026-08-30T13:17:57
chip4 | chip4_0830_1148 | 5 | rung1_C-0.75 | 1 | -0.75 | 0 | 0.6067 | -0.1433 | -1.3567 | 5 | 542.3 | 2026-08-30T13:17:57
chip4 | chip4_0830_1148 | 5 | rung1_C-0.75 | 1 | -0.75 | 0 | 0.6567 | -0.0933 | -1.4067 | 5 | 588.3 | 2026-08-30T13:17:57
chip4 | chip4_0830_1148 | 5 | rung1_C-0.75 | 1 | -0.75 | 0 | 0.7067 | -0.0433 | -1.4567 | 5 | 638.7 | 2026-08-30T13:17:57
chip4 | chip4_0830_1148 | 5 | rung1_C-0.75 | 1 | -0.75 | 0 | 0.7567 | 0.0067 | -1.5067 | 5 | 693 | 2026-08-30T13:17:57
chip4 | chip4_0830_1148 | 5 | rung1_C-0.75 | 1 | -0.75 | 0 | 0.8067 | 0.0567 | -1.5567 | 5 | 752.7 | 2026-08-30T13:17:57
chip4 | chip4_0830_1148 | 5 | rung1_C-0.75 | 1 | -0.75 | 0 | 0.8567 | 0.1067 | -1.6067 | 5 | 816.3 | 2026-08-30T13:17:57
chip4 | chip4_0830_1148 | 6 | rung1_C-0.75 | 1 | -0.75 | 0 | -0.4018 | -1.1518 | -0.3482 | 5 | 648.7 | 2026-08-30T13:18:18
chip4 | chip4_0830_1148 | 6 | rung1_C-0.75 | 1 | -0.75 | 0 | -0.3518 | -1.1018 | -0.3982 | 5 | 600.3 | 2026-08-30T13:18:18
chip4 | chip4_0830_1148 | 6 | rung1_C-0.75 | 1 | -0.75 | 0 | -0.3018 | -1.0518 | -0.4482 | 5 | 556.3 | 2026-08-30T13:18:18
chip4 | chip4_0830_1148 | 6 | rung1_C-0.75 | 1 | -0.75 | 0 | -0.2518 | -1.0018 | -0.4982 | 5 | 515 | 2026-08-30T13:18:18
chip4 | chip4_0830_1148 | 6 | rung1_C-0.75 | 1 | -0.75 | 0 | -0.2018 | -0.9518 | -0.5482 | 5 | 478 | 2026-08-30T13:18:18
chip4 | chip4_0830_1148 | 6 | rung1_C-0.75 | 1 | -0.75 | 0 | -0.1518 | -0.9018 | -0.5982 | 5 | 444 | 2026-08-30T13:18:18
chip4 | chip4_0830_1148 | 6 | rung1_C-0.75 | 1 | -0.75 | 0 | -0.1018 | -0.8518 | -0.6482 | 5 | 415.7 | 2026-08-30T13:18:18
chip4 | chip4_0830_1148 | 6 | rung1_C-0.75 | 1 | -0.75 | 0 | -0.0518 | -0.8018 | -0.6982 | 5 | 391.7 | 2026-08-30T13:18:18
chip4 | chip4_0830_1148 | 6 | rung1_C-0.75 | 1 | -0.75 | 0 | -0.0018 | -0.7518 | -0.7482 | 5 | 371 | 2026-08-30T13:18:18
chip4 | chip4_0830_1148 | 6 | rung1_C-0.75 | 1 | -0.75 | 0 | 0.0482 | -0.7018 | -0.7982 | 5 | 356.3 | 2026-08-30T13:18:18
chip4 | chip4_0830_1148 | 6 | rung1_C-0.75 | 1 | -0.75 | 0 | 0.0982 | -0.6518 | -0.8482 | 5 | 346 | 2026-08-30T13:18:18
chip4 | chip4_0830_1148 | 6 | rung1_C-0.75 | 1 | -0.75 | 0 | 0.1482 | -0.6018 | -0.8982 | 5 | 341 | 2026-08-30T13:18:18
chip4 | chip4_0830_1148 | 6 | rung1_C-0.75 | 1 | -0.75 | 0 | 0.1982 | -0.5518 | -0.9482 | 5 | 341.3 | 2026-08-30T13:18:18
chip4 | chip4_0830_1148 | 6 | rung1_C-0.75 | 1 | -0.75 | 0 | 0.2482 | -0.5018 | -0.9982 | 5 | 347 | 2026-08-30T13:18:18
chip4 | chip4_0830_1148 | 6 | rung1_C-0.75 | 1 | -0.75 | 0 | 0.2982 | -0.4518 | -1.0482 | 5 | 357 | 2026-08-30T13:18:18
chip4 | chip4_0830_1148 | 6 | rung1_C-0.75 | 1 | -0.75 | 0 | 0.3482 | -0.4018 | -1.0982 | 5 | 373 | 2026-08-30T13:18:18
chip4 | chip4_0830_1148 | 6 | rung1_C-0.75 | 1 | -0.75 | 0 | 0.3982 | -0.3518 | -1.1482 | 5 | 394 | 2026-08-30T13:18:18
chip4 | chip4_0830_1148 | 6 | rung1_C-0.75 | 1 | -0.75 | 0 | 0.4482 | -0.3018 | -1.1982 | 5 | 420.3 | 2026-08-30T13:18:18
chip4 | chip4_0830_1148 | 6 | rung1_C-0.75 | 1 | -0.75 | 0 | 0.4982 | -0.2518 | -1.2482 | 5 | 452.3 | 2026-08-30T13:18:18
chip4 | chip4_0830_1148 | 6 | rung1_C-0.75 | 1 | -0.75 | 0 | 0.5482 | -0.2018 | -1.2982 | 5 | 488.3 | 2026-08-30T13:18:18
chip4 | chip4_0830_1148 | 6 | rung1_C-0.75 | 1 | -0.75 | 0 | 0.5982 | -0.1518 | -1.3482 | 5 | 529 | 2026-08-30T13:18:18
chip4 | chip4_0830_1148 | 6 | rung1_C-0.75 | 1 | -0.75 | 0 | 0.6482 | -0.1018 | -1.3982 | 5 | 574.3 | 2026-08-30T13:18:18
chip4 | chip4_0830_1148 | 6 | rung1_C-0.75 | 1 | -0.75 | 0 | 0.6982 | -0.0518 | -1.4482 | 5 | 625.7 | 2026-08-30T13:18:18
chip4 | chip4_0830_1148 | 6 | rung1_C-0.75 | 1 | -0.75 | 0 | 0.7482 | -0.0018 | -1.4982 | 5 | 680.3 | 2026-08-30T13:18:18
chip4 | chip4_0830_1148 | 6 | rung1_C-0.75 | 1 | -0.75 | 0 | 0.7982 | 0.0482 | -1.5482 | 5 | 740.7 | 2026-08-30T13:18:18
chip4 | chip4_0830_1148 | 7 | rung1_C-0.75 | 1 | -0.75 | 1 | -0.4349 | -1.1849 | -0.3151 | 5 | 680 | 2026-08-30T13:18:44
chip4 | chip4_0830_1148 | 7 | rung1_C-0.75 | 1 | -0.75 | 1 | -0.3849 | -1.1349 | -0.3651 | 5 | 631.3 | 2026-08-30T13:18:44
chip4 | chip4_0830_1148 | 7 | rung1_C-0.75 | 1 | -0.75 | 1 | -0.3349 | -1.0849 | -0.4151 | 5 | 584 | 2026-08-30T13:18:44
chip4 | chip4_0830_1148 | 7 | rung1_C-0.75 | 1 | -0.75 | 1 | -0.2849 | -1.0349 | -0.4651 | 5 | 541.3 | 2026-08-30T13:18:44
chip4 | chip4_0830_1148 | 7 | rung1_C-0.75 | 1 | -0.75 | 1 | -0.2349 | -0.9849 | -0.5151 | 5 | 501.3 | 2026-08-30T13:18:44
chip4 | chip4_0830_1148 | 7 | rung1_C-0.75 | 1 | -0.75 | 1 | -0.1849 | -0.9349 | -0.5651 | 5 | 465.3 | 2026-08-30T13:18:44
chip4 | chip4_0830_1148 | 7 | rung1_C-0.75 | 1 | -0.75 | 1 | -0.1349 | -0.8849 | -0.6151 | 5 | 433 | 2026-08-30T13:18:44
chip4 | chip4_0830_1148 | 7 | rung1_C-0.75 | 1 | -0.75 | 1 | -0.0849 | -0.8349 | -0.6651 | 5 | 406 | 2026-08-30T13:18:44
chip4 | chip4_0830_1148 | 7 | rung1_C-0.75 | 1 | -0.75 | 1 | -0.0349 | -0.7849 | -0.7151 | 5 | 383.3 | 2026-08-30T13:18:44
chip4 | chip4_0830_1148 | 7 | rung1_C-0.75 | 1 | -0.75 | 1 | 0.0151 | -0.7349 | -0.7651 | 5 | 365.3 | 2026-08-30T13:18:44
chip4 | chip4_0830_1148 | 7 | rung1_C-0.75 | 1 | -0.75 | 1 | 0.0651 | -0.6849 | -0.8151 | 5 | 352 | 2026-08-30T13:18:44
chip4 | chip4_0830_1148 | 7 | rung1_C-0.75 | 1 | -0.75 | 1 | 0.1151 | -0.6349 | -0.8651 | 5 | 343.7 | 2026-08-30T13:18:44
chip4 | chip4_0830_1148 | 7 | rung1_C-0.75 | 1 | -0.75 | 1 | 0.1651 | -0.5849 | -0.9151 | 5 | 341 | 2026-08-30T13:18:44
chip4 | chip4_0830_1148 | 7 | rung1_C-0.75 | 1 | -0.75 | 1 | 0.2151 | -0.5349 | -0.9651 | 5 | 342 | 2026-08-30T13:18:44
chip4 | chip4_0830_1148 | 7 | rung1_C-0.75 | 1 | -0.75 | 1 | 0.2651 | -0.4849 | -1.0151 | 5 | 349.3 | 2026-08-30T13:18:44
chip4 | chip4_0830_1148 | 7 | rung1_C-0.75 | 1 | -0.75 | 1 | 0.3151 | -0.4349 | -1.0651 | 5 | 361.3 | 2026-08-30T13:18:44
chip4 | chip4_0830_1148 | 7 | rung1_C-0.75 | 1 | -0.75 | 1 | 0.3651 | -0.3849 | -1.1151 | 5 | 379.3 | 2026-08-30T13:18:44
chip4 | chip4_0830_1148 | 7 | rung1_C-0.75 | 1 | -0.75 | 1 | 0.4151 | -0.3349 | -1.1651 | 5 | 402 | 2026-08-30T13:18:44
chip4 | chip4_0830_1148 | 7 | rung1_C-0.75 | 1 | -0.75 | 1 | 0.4651 | -0.2849 | -1.2151 | 5 | 430.7 | 2026-08-30T13:18:44
chip4 | chip4_0830_1148 | 7 | rung1_C-0.75 | 1 | -0.75 | 1 | 0.5151 | -0.2349 | -1.2651 | 5 | 463 | 2026-08-30T13:18:44
chip4 | chip4_0830_1148 | 7 | rung1_C-0.75 | 1 | -0.75 | 1 | 0.5651 | -0.1849 | -1.3151 | 5 | 501 | 2026-08-30T13:18:44
chip4 | chip4_0830_1148 | 7 | rung1_C-0.75 | 1 | -0.75 | 1 | 0.6151 | -0.1349 | -1.3651 | 5 | 545 | 2026-08-30T13:18:44
chip4 | chip4_0830_1148 | 7 | rung1_C-0.75 | 1 | -0.75 | 1 | 0.6651 | -0.0849 | -1.4151 | 5 | 591.7 | 2026-08-30T13:18:44
chip4 | chip4_0830_1148 | 7 | rung1_C-0.75 | 1 | -0.75 | 1 | 0.7151 | -0.0349 | -1.4651 | 5 | 644.3 | 2026-08-30T13:18:44
chip4 | chip4_0830_1148 | 7 | rung1_C-0.75 | 1 | -0.75 | 1 | 0.7651 | 0.0151 | -1.5151 | 5 | 701.3 | 2026-08-30T13:18:44
chip4 | chip4_0830_1148 | 8 | rung1_C-0.75 | 1 | -0.75 | 3 | -0.4352 | -1.1852 | -0.3148 | 5 | 686.7 | 2026-08-30T13:19:12
chip4 | chip4_0830_1148 | 8 | rung1_C-0.75 | 1 | -0.75 | 3 | -0.3852 | -1.1352 | -0.3648 | 5 | 636.3 | 2026-08-30T13:19:12
chip4 | chip4_0830_1148 | 8 | rung1_C-0.75 | 1 | -0.75 | 3 | -0.3352 | -1.0852 | -0.4148 | 5 | 589.3 | 2026-08-30T13:19:12
chip4 | chip4_0830_1148 | 8 | rung1_C-0.75 | 1 | -0.75 | 3 | -0.2852 | -1.0352 | -0.4648 | 5 | 545.3 | 2026-08-30T13:19:12
chip4 | chip4_0830_1148 | 8 | rung1_C-0.75 | 1 | -0.75 | 3 | -0.2352 | -0.9852 | -0.5148 | 5 | 505.3 | 2026-08-30T13:19:12
chip4 | chip4_0830_1148 | 8 | rung1_C-0.75 | 1 | -0.75 | 3 | -0.1852 | -0.9352 | -0.5648 | 5 | 468.7 | 2026-08-30T13:19:12
chip4 | chip4_0830_1148 | 8 | rung1_C-0.75 | 1 | -0.75 | 3 | -0.1352 | -0.8852 | -0.6148 | 5 | 437 | 2026-08-30T13:19:12
chip4 | chip4_0830_1148 | 8 | rung1_C-0.75 | 1 | -0.75 | 3 | -0.0852 | -0.8352 | -0.6648 | 5 | 410.7 | 2026-08-30T13:19:12
chip4 | chip4_0830_1148 | 8 | rung1_C-0.75 | 1 | -0.75 | 3 | -0.0352 | -0.7852 | -0.7148 | 5 | 386.7 | 2026-08-30T13:19:12
chip4 | chip4_0830_1148 | 8 | rung1_C-0.75 | 1 | -0.75 | 3 | 0.0148 | -0.7352 | -0.7648 | 5 | 368 | 2026-08-30T13:19:12
chip4 | chip4_0830_1148 | 8 | rung1_C-0.75 | 1 | -0.75 | 3 | 0.0648 | -0.6852 | -0.8148 | 5 | 355.3 | 2026-08-30T13:19:12
chip4 | chip4_0830_1148 | 8 | rung1_C-0.75 | 1 | -0.75 | 3 | 0.1148 | -0.6352 | -0.8648 | 5 | 346 | 2026-08-30T13:19:12
chip4 | chip4_0830_1148 | 8 | rung1_C-0.75 | 1 | -0.75 | 3 | 0.1648 | -0.5852 | -0.9148 | 5 | 342.3 | 2026-08-30T13:19:12
chip4 | chip4_0830_1148 | 8 | rung1_C-0.75 | 1 | -0.75 | 3 | 0.2148 | -0.5352 | -0.9648 | 5 | 344.7 | 2026-08-30T13:19:12
chip4 | chip4_0830_1148 | 8 | rung1_C-0.75 | 1 | -0.75 | 3 | 0.2648 | -0.4852 | -1.0148 | 5 | 350.7 | 2026-08-30T13:19:12
chip4 | chip4_0830_1148 | 8 | rung1_C-0.75 | 1 | -0.75 | 3 | 0.3148 | -0.4352 | -1.0648 | 5 | 363 | 2026-08-30T13:19:12
chip4 | chip4_0830_1148 | 8 | rung1_C-0.75 | 1 | -0.75 | 3 | 0.3648 | -0.3852 | -1.1148 | 5 | 380 | 2026-08-30T13:19:12
chip4 | chip4_0830_1148 | 8 | rung1_C-0.75 | 1 | -0.75 | 3 | 0.4148 | -0.3352 | -1.1648 | 5 | 401.3 | 2026-08-30T13:19:12
chip4 | chip4_0830_1148 | 8 | rung1_C-0.75 | 1 | -0.75 | 3 | 0.4648 | -0.2852 | -1.2148 | 5 | 429.7 | 2026-08-30T13:19:12
chip4 | chip4_0830_1148 | 8 | rung1_C-0.75 | 1 | -0.75 | 3 | 0.5148 | -0.2352 | -1.2648 | 5 | 462.3 | 2026-08-30T13:19:12
chip4 | chip4_0830_1148 | 8 | rung1_C-0.75 | 1 | -0.75 | 3 | 0.5648 | -0.1852 | -1.3148 | 5 | 500.3 | 2026-08-30T13:19:12
chip4 | chip4_0830_1148 | 8 | rung1_C-0.75 | 1 | -0.75 | 3 | 0.6148 | -0.1352 | -1.3648 | 5 | 543.7 | 2026-08-30T13:19:12
chip4 | chip4_0830_1148 | 8 | rung1_C-0.75 | 1 | -0.75 | 3 | 0.6648 | -0.0852 | -1.4148 | 5 | 590.7 | 2026-08-30T13:19:12
chip4 | chip4_0830_1148 | 8 | rung1_C-0.75 | 1 | -0.75 | 3 | 0.7148 | -0.0352 | -1.4648 | 5 | 642.3 | 2026-08-30T13:19:12
chip4 | chip4_0830_1148 | 8 | rung1_C-0.75 | 1 | -0.75 | 3 | 0.7648 | 0.0148 | -1.5148 | 5 | 701 | 2026-08-30T13:19:12
chip4 | chip4_0830_1148 | 9 | rung1_C-0.75 | 1 | -0.75 | 10 | -0.4322 | -1.1822 | -0.3178 | 5 | 692.3 | 2026-08-30T13:19:55
chip4 | chip4_0830_1148 | 9 | rung1_C-0.75 | 1 | -0.75 | 10 | -0.3822 | -1.1322 | -0.3678 | 5 | 641.7 | 2026-08-30T13:19:55
chip4 | chip4_0830_1148 | 9 | rung1_C-0.75 | 1 | -0.75 | 10 | -0.3322 | -1.0822 | -0.4178 | 5 | 594.3 | 2026-08-30T13:19:55
chip4 | chip4_0830_1148 | 9 | rung1_C-0.75 | 1 | -0.75 | 10 | -0.2822 | -1.0322 | -0.4678 | 5 | 551 | 2026-08-30T13:19:55
chip4 | chip4_0830_1148 | 9 | rung1_C-0.75 | 1 | -0.75 | 10 | -0.2322 | -0.9822 | -0.5178 | 5 | 509.7 | 2026-08-30T13:19:55
chip4 | chip4_0830_1148 | 9 | rung1_C-0.75 | 1 | -0.75 | 10 | -0.1822 | -0.9322 | -0.5678 | 5 | 473.7 | 2026-08-30T13:19:55
chip4 | chip4_0830_1148 | 9 | rung1_C-0.75 | 1 | -0.75 | 10 | -0.1322 | -0.8822 | -0.6178 | 5 | 440 | 2026-08-30T13:19:55
chip4 | chip4_0830_1148 | 9 | rung1_C-0.75 | 1 | -0.75 | 10 | -0.0822 | -0.8322 | -0.6678 | 5 | 413 | 2026-08-30T13:19:55
chip4 | chip4_0830_1148 | 9 | rung1_C-0.75 | 1 | -0.75 | 10 | -0.0322 | -0.7822 | -0.7178 | 5 | 389.3 | 2026-08-30T13:19:55
chip4 | chip4_0830_1148 | 9 | rung1_C-0.75 | 1 | -0.75 | 10 | 0.0178 | -0.7322 | -0.7678 | 5 | 369.7 | 2026-08-30T13:19:55
chip4 | chip4_0830_1148 | 9 | rung1_C-0.75 | 1 | -0.75 | 10 | 0.0678 | -0.6822 | -0.8178 | 5 | 356.3 | 2026-08-30T13:19:55
chip4 | chip4_0830_1148 | 9 | rung1_C-0.75 | 1 | -0.75 | 10 | 0.1178 | -0.6322 | -0.8678 | 5 | 349 | 2026-08-30T13:19:55
chip4 | chip4_0830_1148 | 9 | rung1_C-0.75 | 1 | -0.75 | 10 | 0.1678 | -0.5822 | -0.9178 | 5 | 345 | 2026-08-30T13:19:55
chip4 | chip4_0830_1148 | 9 | rung1_C-0.75 | 1 | -0.75 | 10 | 0.2178 | -0.5322 | -0.9678 | 5 | 345.7 | 2026-08-30T13:19:55
chip4 | chip4_0830_1148 | 9 | rung1_C-0.75 | 1 | -0.75 | 10 | 0.2678 | -0.4822 | -1.0178 | 5 | 352.7 | 2026-08-30T13:19:55
chip4 | chip4_0830_1148 | 9 | rung1_C-0.75 | 1 | -0.75 | 10 | 0.3178 | -0.4322 | -1.0678 | 5 | 363.7 | 2026-08-30T13:19:55
chip4 | chip4_0830_1148 | 9 | rung1_C-0.75 | 1 | -0.75 | 10 | 0.3678 | -0.3822 | -1.1178 | 5 | 382.3 | 2026-08-30T13:19:55
chip4 | chip4_0830_1148 | 9 | rung1_C-0.75 | 1 | -0.75 | 10 | 0.4178 | -0.3322 | -1.1678 | 5 | 405 | 2026-08-30T13:19:55
chip4 | chip4_0830_1148 | 9 | rung1_C-0.75 | 1 | -0.75 | 10 | 0.4678 | -0.2822 | -1.2178 | 5 | 432.3 | 2026-08-30T13:19:55
chip4 | chip4_0830_1148 | 9 | rung1_C-0.75 | 1 | -0.75 | 10 | 0.5178 | -0.2322 | -1.2678 | 5 | 464.3 | 2026-08-30T13:19:55
chip4 | chip4_0830_1148 | 9 | rung1_C-0.75 | 1 | -0.75 | 10 | 0.5678 | -0.1822 | -1.3178 | 5 | 504.7 | 2026-08-30T13:19:55
chip4 | chip4_0830_1148 | 9 | rung1_C-0.75 | 1 | -0.75 | 10 | 0.6178 | -0.1322 | -1.3678 | 5 | 546.7 | 2026-08-30T13:19:55
chip4 | chip4_0830_1148 | 9 | rung1_C-0.75 | 1 | -0.75 | 10 | 0.6678 | -0.0822 | -1.4178 | 5 | 594.3 | 2026-08-30T13:19:55
chip4 | chip4_0830_1148 | 9 | rung1_C-0.75 | 1 | -0.75 | 10 | 0.7178 | -0.0322 | -1.4678 | 5 | 647.3 | 2026-08-30T13:19:55
chip4 | chip4_0830_1148 | 9 | rung1_C-0.75 | 1 | -0.75 | 10 | 0.7678 | 0.0178 | -1.5178 | 5 | 704.7 | 2026-08-30T13:19:55
chip4 | chip4_0830_1148 | 10 | rung1_C-0.75 | 1 | -0.75 | 30 | -0.4285 | -1.1785 | -0.3215 | 5 | 683.7 | 2026-08-30T13:21:16
chip4 | chip4_0830_1148 | 10 | rung1_C-0.75 | 1 | -0.75 | 30 | -0.3785 | -1.1285 | -0.3715 | 5 | 634 | 2026-08-30T13:21:16
chip4 | chip4_0830_1148 | 10 | rung1_C-0.75 | 1 | -0.75 | 30 | -0.3285 | -1.0785 | -0.4215 | 5 | 587 | 2026-08-30T13:21:16
chip4 | chip4_0830_1148 | 10 | rung1_C-0.75 | 1 | -0.75 | 30 | -0.2785 | -1.0285 | -0.4715 | 5 | 542.7 | 2026-08-30T13:21:16
chip4 | chip4_0830_1148 | 10 | rung1_C-0.75 | 1 | -0.75 | 30 | -0.2285 | -0.9785 | -0.5215 | 5 | 503 | 2026-08-30T13:21:16
chip4 | chip4_0830_1148 | 10 | rung1_C-0.75 | 1 | -0.75 | 30 | -0.1785 | -0.9285 | -0.5715 | 5 | 466.7 | 2026-08-30T13:21:16
chip4 | chip4_0830_1148 | 10 | rung1_C-0.75 | 1 | -0.75 | 30 | -0.1285 | -0.8785 | -0.6215 | 5 | 434.7 | 2026-08-30T13:21:16
chip4 | chip4_0830_1148 | 10 | rung1_C-0.75 | 1 | -0.75 | 30 | -0.0785 | -0.8285 | -0.6715 | 5 | 407 | 2026-08-30T13:21:16
chip4 | chip4_0830_1148 | 10 | rung1_C-0.75 | 1 | -0.75 | 30 | -0.0285 | -0.7785 | -0.7215 | 5 | 383.7 | 2026-08-30T13:21:16
chip4 | chip4_0830_1148 | 10 | rung1_C-0.75 | 1 | -0.75 | 30 | 0.0215 | -0.7285 | -0.7715 | 5 | 366.3 | 2026-08-30T13:21:16
chip4 | chip4_0830_1148 | 10 | rung1_C-0.75 | 1 | -0.75 | 30 | 0.0715 | -0.6785 | -0.8215 | 5 | 352.7 | 2026-08-30T13:21:16
chip4 | chip4_0830_1148 | 10 | rung1_C-0.75 | 1 | -0.75 | 30 | 0.1215 | -0.6285 | -0.8715 | 5 | 345.3 | 2026-08-30T13:21:16
chip4 | chip4_0830_1148 | 10 | rung1_C-0.75 | 1 | -0.75 | 30 | 0.1715 | -0.5785 | -0.9215 | 5 | 341.7 | 2026-08-30T13:21:16
chip4 | chip4_0830_1148 | 10 | rung1_C-0.75 | 1 | -0.75 | 30 | 0.2215 | -0.5285 | -0.9715 | 5 | 344.3 | 2026-08-30T13:21:16
chip4 | chip4_0830_1148 | 10 | rung1_C-0.75 | 1 | -0.75 | 30 | 0.2715 | -0.4785 | -1.0215 | 5 | 352 | 2026-08-30T13:21:16
chip4 | chip4_0830_1148 | 10 | rung1_C-0.75 | 1 | -0.75 | 30 | 0.3215 | -0.4285 | -1.0715 | 5 | 364 | 2026-08-30T13:21:16
chip4 | chip4_0830_1148 | 10 | rung1_C-0.75 | 1 | -0.75 | 30 | 0.3715 | -0.3785 | -1.1215 | 5 | 382 | 2026-08-30T13:21:16
chip4 | chip4_0830_1148 | 10 | rung1_C-0.75 | 1 | -0.75 | 30 | 0.4215 | -0.3285 | -1.1715 | 5 | 406 | 2026-08-30T13:21:16
chip4 | chip4_0830_1148 | 10 | rung1_C-0.75 | 1 | -0.75 | 30 | 0.4715 | -0.2785 | -1.2215 | 5 | 434 | 2026-08-30T13:21:16
chip4 | chip4_0830_1148 | 10 | rung1_C-0.75 | 1 | -0.75 | 30 | 0.5215 | -0.2285 | -1.2715 | 5 | 468.3 | 2026-08-30T13:21:16
chip4 | chip4_0830_1148 | 10 | rung1_C-0.75 | 1 | -0.75 | 30 | 0.5715 | -0.1785 | -1.3215 | 5 | 506.3 | 2026-08-30T13:21:16
chip4 | chip4_0830_1148 | 10 | rung1_C-0.75 | 1 | -0.75 | 30 | 0.6215 | -0.1285 | -1.3715 | 5 | 550.7 | 2026-08-30T13:21:16
chip4 | chip4_0830_1148 | 10 | rung1_C-0.75 | 1 | -0.75 | 30 | 0.6715 | -0.0785 | -1.4215 | 5 | 599 | 2026-08-30T13:21:16
chip4 | chip4_0830_1148 | 10 | rung1_C-0.75 | 1 | -0.75 | 30 | 0.7215 | -0.0285 | -1.4715 | 5 | 651 | 2026-08-30T13:21:16
chip4 | chip4_0830_1148 | 10 | rung1_C-0.75 | 1 | -0.75 | 30 | 0.7715 | 0.0215 | -1.5215 | 5 | 709 | 2026-08-30T13:21:16
chip4 | chip4_0830_1148 | 11 | rung1_C-0.75 | 1 | -0.75 | 100 | -0.4311 | -1.1811 | -0.3189 | 5 | 684.7 | 2026-08-30T13:25:01
chip4 | chip4_0830_1148 | 11 | rung1_C-0.75 | 1 | -0.75 | 100 | -0.3811 | -1.1311 | -0.3689 | 5 | 633.7 | 2026-08-30T13:25:01
chip4 | chip4_0830_1148 | 11 | rung1_C-0.75 | 1 | -0.75 | 100 | -0.3311 | -1.0811 | -0.4189 | 5 | 586.7 | 2026-08-30T13:25:01
chip4 | chip4_0830_1148 | 11 | rung1_C-0.75 | 1 | -0.75 | 100 | -0.2811 | -1.0311 | -0.4689 | 5 | 543.3 | 2026-08-30T13:25:01
chip4 | chip4_0830_1148 | 11 | rung1_C-0.75 | 1 | -0.75 | 100 | -0.2311 | -0.9811 | -0.5189 | 5 | 502 | 2026-08-30T13:25:01
chip4 | chip4_0830_1148 | 11 | rung1_C-0.75 | 1 | -0.75 | 100 | -0.1811 | -0.9311 | -0.5689 | 5 | 466.3 | 2026-08-30T13:25:01
chip4 | chip4_0830_1148 | 11 | rung1_C-0.75 | 1 | -0.75 | 100 | -0.1311 | -0.8811 | -0.6189 | 5 | 435 | 2026-08-30T13:25:01
chip4 | chip4_0830_1148 | 11 | rung1_C-0.75 | 1 | -0.75 | 100 | -0.0811 | -0.8311 | -0.6689 | 5 | 407.7 | 2026-08-30T13:25:01
chip4 | chip4_0830_1148 | 11 | rung1_C-0.75 | 1 | -0.75 | 100 | -0.0311 | -0.7811 | -0.7189 | 5 | 384.3 | 2026-08-30T13:25:01
chip4 | chip4_0830_1148 | 11 | rung1_C-0.75 | 1 | -0.75 | 100 | 0.0189 | -0.7311 | -0.7689 | 5 | 366 | 2026-08-30T13:25:01
chip4 | chip4_0830_1148 | 11 | rung1_C-0.75 | 1 | -0.75 | 100 | 0.0689 | -0.6811 | -0.8189 | 5 | 353 | 2026-08-30T13:25:01
chip4 | chip4_0830_1148 | 11 | rung1_C-0.75 | 1 | -0.75 | 100 | 0.1189 | -0.6311 | -0.8689 | 5 | 344.3 | 2026-08-30T13:25:01
chip4 | chip4_0830_1148 | 11 | rung1_C-0.75 | 1 | -0.75 | 100 | 0.1689 | -0.5811 | -0.9189 | 5 | 340.7 | 2026-08-30T13:25:01
chip4 | chip4_0830_1148 | 11 | rung1_C-0.75 | 1 | -0.75 | 100 | 0.2189 | -0.5311 | -0.9689 | 5 | 342.7 | 2026-08-30T13:25:01
chip4 | chip4_0830_1148 | 11 | rung1_C-0.75 | 1 | -0.75 | 100 | 0.2689 | -0.4811 | -1.0189 | 5 | 350.3 | 2026-08-30T13:25:01
chip4 | chip4_0830_1148 | 11 | rung1_C-0.75 | 1 | -0.75 | 100 | 0.3189 | -0.4311 | -1.0689 | 5 | 363 | 2026-08-30T13:25:01
chip4 | chip4_0830_1148 | 11 | rung1_C-0.75 | 1 | -0.75 | 100 | 0.3689 | -0.3811 | -1.1189 | 5 | 381 | 2026-08-30T13:25:01
chip4 | chip4_0830_1148 | 11 | rung1_C-0.75 | 1 | -0.75 | 100 | 0.4189 | -0.3311 | -1.1689 | 5 | 403.7 | 2026-08-30T13:25:01
chip4 | chip4_0830_1148 | 11 | rung1_C-0.75 | 1 | -0.75 | 100 | 0.4689 | -0.2811 | -1.2189 | 5 | 431.3 | 2026-08-30T13:25:01
chip4 | chip4_0830_1148 | 11 | rung1_C-0.75 | 1 | -0.75 | 100 | 0.5189 | -0.2311 | -1.2689 | 5 | 464.3 | 2026-08-30T13:25:01
chip4 | chip4_0830_1148 | 11 | rung1_C-0.75 | 1 | -0.75 | 100 | 0.5689 | -0.1811 | -1.3189 | 5 | 503.3 | 2026-08-30T13:25:01
chip4 | chip4_0830_1148 | 11 | rung1_C-0.75 | 1 | -0.75 | 100 | 0.6189 | -0.1311 | -1.3689 | 5 | 546.7 | 2026-08-30T13:25:01
chip4 | chip4_0830_1148 | 11 | rung1_C-0.75 | 1 | -0.75 | 100 | 0.6689 | -0.0811 | -1.4189 | 5 | 594 | 2026-08-30T13:25:01
chip4 | chip4_0830_1148 | 11 | rung1_C-0.75 | 1 | -0.75 | 100 | 0.7189 | -0.0311 | -1.4689 | 5 | 646.7 | 2026-08-30T13:25:01
chip4 | chip4_0830_1148 | 11 | rung1_C-0.75 | 1 | -0.75 | 100 | 0.7689 | 0.0189 | -1.5189 | 5 | 703.3 | 2026-08-30T13:25:01
chip4 | chip4_0830_1148 | 12 | rung1_C-0.75 | 1 | -0.75 | 300 | -0.4315 | -1.1815 | -0.3185 | 5 | 675 | 2026-08-30T13:35:05
chip4 | chip4_0830_1148 | 12 | rung1_C-0.75 | 1 | -0.75 | 300 | -0.3815 | -1.1315 | -0.3685 | 5 | 625.3 | 2026-08-30T13:35:05
chip4 | chip4_0830_1148 | 12 | rung1_C-0.75 | 1 | -0.75 | 300 | -0.3315 | -1.0815 | -0.4185 | 5 | 578 | 2026-08-30T13:35:05
chip4 | chip4_0830_1148 | 12 | rung1_C-0.75 | 1 | -0.75 | 300 | -0.2815 | -1.0315 | -0.4685 | 5 | 536 | 2026-08-30T13:35:05
chip4 | chip4_0830_1148 | 12 | rung1_C-0.75 | 1 | -0.75 | 300 | -0.2315 | -0.9815 | -0.5185 | 5 | 495.7 | 2026-08-30T13:35:05
chip4 | chip4_0830_1148 | 12 | rung1_C-0.75 | 1 | -0.75 | 300 | -0.1815 | -0.9315 | -0.5685 | 5 | 460.3 | 2026-08-30T13:35:05
chip4 | chip4_0830_1148 | 12 | rung1_C-0.75 | 1 | -0.75 | 300 | -0.1315 | -0.8815 | -0.6185 | 5 | 429.3 | 2026-08-30T13:35:05
chip4 | chip4_0830_1148 | 12 | rung1_C-0.75 | 1 | -0.75 | 300 | -0.0815 | -0.8315 | -0.6685 | 5 | 401.3 | 2026-08-30T13:35:05
chip4 | chip4_0830_1148 | 12 | rung1_C-0.75 | 1 | -0.75 | 300 | -0.0315 | -0.7815 | -0.7185 | 5 | 381 | 2026-08-30T13:35:05
chip4 | chip4_0830_1148 | 12 | rung1_C-0.75 | 1 | -0.75 | 300 | 0.0185 | -0.7315 | -0.7685 | 5 | 362.3 | 2026-08-30T13:35:05
chip4 | chip4_0830_1148 | 12 | rung1_C-0.75 | 1 | -0.75 | 300 | 0.0685 | -0.6815 | -0.8185 | 5 | 349.7 | 2026-08-30T13:35:05
chip4 | chip4_0830_1148 | 12 | rung1_C-0.75 | 1 | -0.75 | 300 | 0.1185 | -0.6315 | -0.8685 | 5 | 342.3 | 2026-08-30T13:35:05
chip4 | chip4_0830_1148 | 12 | rung1_C-0.75 | 1 | -0.75 | 300 | 0.1685 | -0.5815 | -0.9185 | 5 | 340.3 | 2026-08-30T13:35:05
chip4 | chip4_0830_1148 | 12 | rung1_C-0.75 | 1 | -0.75 | 300 | 0.2185 | -0.5315 | -0.9685 | 5 | 341.3 | 2026-08-30T13:35:05
chip4 | chip4_0830_1148 | 12 | rung1_C-0.75 | 1 | -0.75 | 300 | 0.2685 | -0.4815 | -1.0185 | 5 | 349.7 | 2026-08-30T13:35:05
chip4 | chip4_0830_1148 | 12 | rung1_C-0.75 | 1 | -0.75 | 300 | 0.3185 | -0.4315 | -1.0685 | 5 | 363 | 2026-08-30T13:35:05
chip4 | chip4_0830_1148 | 12 | rung1_C-0.75 | 1 | -0.75 | 300 | 0.3685 | -0.3815 | -1.1185 | 5 | 381.3 | 2026-08-30T13:35:05
chip4 | chip4_0830_1148 | 12 | rung1_C-0.75 | 1 | -0.75 | 300 | 0.4185 | -0.3315 | -1.1685 | 5 | 404.3 | 2026-08-30T13:35:05
chip4 | chip4_0830_1148 | 12 | rung1_C-0.75 | 1 | -0.75 | 300 | 0.4685 | -0.2815 | -1.2185 | 5 | 433.3 | 2026-08-30T13:35:05
chip4 | chip4_0830_1148 | 12 | rung1_C-0.75 | 1 | -0.75 | 300 | 0.5185 | -0.2315 | -1.2685 | 5 | 466 | 2026-08-30T13:35:05
chip4 | chip4_0830_1148 | 12 | rung1_C-0.75 | 1 | -0.75 | 300 | 0.5685 | -0.1815 | -1.3185 | 5 | 505.3 | 2026-08-30T13:35:05
chip4 | chip4_0830_1148 | 12 | rung1_C-0.75 | 1 | -0.75 | 300 | 0.6185 | -0.1315 | -1.3685 | 5 | 549.7 | 2026-08-30T13:35:05
chip4 | chip4_0830_1148 | 12 | rung1_C-0.75 | 1 | -0.75 | 300 | 0.6685 | -0.0815 | -1.4185 | 5 | 597.7 | 2026-08-30T13:35:05
chip4 | chip4_0830_1148 | 12 | rung1_C-0.75 | 1 | -0.75 | 300 | 0.7185 | -0.0315 | -1.4685 | 5 | 650.7 | 2026-08-30T13:35:05
chip4 | chip4_0830_1148 | 12 | rung1_C-0.75 | 1 | -0.75 | 300 | 0.7685 | 0.0185 | -1.5185 | 5 | 708.3 | 2026-08-30T13:35:05
chip4 | chip4_0830_1148 | 13 | rung1_C-0.75 | 1 | -0.75 | 1000 | -0.4377 | -1.1877 | -0.3123 | 5 | 670.7 | 2026-08-30T14:09:11
chip4 | chip4_0830_1148 | 13 | rung1_C-0.75 | 1 | -0.75 | 1000 | -0.3877 | -1.1377 | -0.3623 | 5 | 620 | 2026-08-30T14:09:11
chip4 | chip4_0830_1148 | 13 | rung1_C-0.75 | 1 | -0.75 | 1000 | -0.3377 | -1.0877 | -0.4123 | 5 | 573.7 | 2026-08-30T14:09:11
chip4 | chip4_0830_1148 | 13 | rung1_C-0.75 | 1 | -0.75 | 1000 | -0.2877 | -1.0377 | -0.4623 | 5 | 530 | 2026-08-30T14:09:11
chip4 | chip4_0830_1148 | 13 | rung1_C-0.75 | 1 | -0.75 | 1000 | -0.2377 | -0.9877 | -0.5123 | 5 | 491.3 | 2026-08-30T14:09:11
chip4 | chip4_0830_1148 | 13 | rung1_C-0.75 | 1 | -0.75 | 1000 | -0.1877 | -0.9377 | -0.5623 | 5 | 455.7 | 2026-08-30T14:09:11
chip4 | chip4_0830_1148 | 13 | rung1_C-0.75 | 1 | -0.75 | 1000 | -0.1377 | -0.8877 | -0.6123 | 5 | 425.7 | 2026-08-30T14:09:11
chip4 | chip4_0830_1148 | 13 | rung1_C-0.75 | 1 | -0.75 | 1000 | -0.0877 | -0.8377 | -0.6623 | 5 | 398.7 | 2026-08-30T14:09:11
chip4 | chip4_0830_1148 | 13 | rung1_C-0.75 | 1 | -0.75 | 1000 | -0.0377 | -0.7877 | -0.7123 | 5 | 376.7 | 2026-08-30T14:09:11
chip4 | chip4_0830_1148 | 13 | rung1_C-0.75 | 1 | -0.75 | 1000 | 0.0123 | -0.7377 | -0.7623 | 5 | 358.7 | 2026-08-30T14:09:11
chip4 | chip4_0830_1148 | 13 | rung1_C-0.75 | 1 | -0.75 | 1000 | 0.0623 | -0.6877 | -0.8123 | 5 | 345.7 | 2026-08-30T14:09:11
chip4 | chip4_0830_1148 | 13 | rung1_C-0.75 | 1 | -0.75 | 1000 | 0.1123 | -0.6377 | -0.8623 | 5 | 338 | 2026-08-30T14:09:11
chip4 | chip4_0830_1148 | 13 | rung1_C-0.75 | 1 | -0.75 | 1000 | 0.1623 | -0.5877 | -0.9123 | 5 | 335.3 | 2026-08-30T14:09:11
chip4 | chip4_0830_1148 | 13 | rung1_C-0.75 | 1 | -0.75 | 1000 | 0.2123 | -0.5377 | -0.9623 | 5 | 339 | 2026-08-30T14:09:11
chip4 | chip4_0830_1148 | 13 | rung1_C-0.75 | 1 | -0.75 | 1000 | 0.2623 | -0.4877 | -1.0123 | 5 | 346.7 | 2026-08-30T14:09:11
chip4 | chip4_0830_1148 | 13 | rung1_C-0.75 | 1 | -0.75 | 1000 | 0.3123 | -0.4377 | -1.0623 | 5 | 360.3 | 2026-08-30T14:09:11
chip4 | chip4_0830_1148 | 13 | rung1_C-0.75 | 1 | -0.75 | 1000 | 0.3623 | -0.3877 | -1.1123 | 5 | 377.3 | 2026-08-30T14:09:11
chip4 | chip4_0830_1148 | 13 | rung1_C-0.75 | 1 | -0.75 | 1000 | 0.4123 | -0.3377 | -1.1623 | 5 | 401 | 2026-08-30T14:09:11
chip4 | chip4_0830_1148 | 13 | rung1_C-0.75 | 1 | -0.75 | 1000 | 0.4623 | -0.2877 | -1.2123 | 5 | 430 | 2026-08-30T14:09:11
chip4 | chip4_0830_1148 | 13 | rung1_C-0.75 | 1 | -0.75 | 1000 | 0.5123 | -0.2377 | -1.2623 | 5 | 463 | 2026-08-30T14:09:11
chip4 | chip4_0830_1148 | 13 | rung1_C-0.75 | 1 | -0.75 | 1000 | 0.5623 | -0.1877 | -1.3123 | 5 | 502.7 | 2026-08-30T14:09:11
chip4 | chip4_0830_1148 | 13 | rung1_C-0.75 | 1 | -0.75 | 1000 | 0.6123 | -0.1377 | -1.3623 | 5 | 545 | 2026-08-30T14:09:11
chip4 | chip4_0830_1148 | 13 | rung1_C-0.75 | 1 | -0.75 | 1000 | 0.6623 | -0.0877 | -1.4123 | 5 | 595.3 | 2026-08-30T14:09:11
chip4 | chip4_0830_1148 | 13 | rung1_C-0.75 | 1 | -0.75 | 1000 | 0.7123 | -0.0377 | -1.4623 | 5 | 647 | 2026-08-30T14:09:11
chip4 | chip4_0830_1148 | 13 | rung1_C-0.75 | 1 | -0.75 | 1000 | 0.7623 | 0.0123 | -1.5123 | 5 | 705.3 | 2026-08-30T14:09:11
chip4 | chip4_0830_1148 | 14 | seek_2 | 2 | -0.75 | 1000 | -1.0448 | -1.7948 | 0.2948 | 5 | 1876.7 | 2026-08-30T14:23:00
chip4 | chip4_0830_1148 | 14 | seek_2 | 2 | -0.75 | 1000 | -0.9948 | -1.7448 | 0.2448 | 5 | 1792.3 | 2026-08-30T14:23:00
chip4 | chip4_0830_1148 | 14 | seek_2 | 2 | -0.75 | 1000 | -0.9448 | -1.6948 | 0.1948 | 5 | 1711 | 2026-08-30T14:23:00
chip4 | chip4_0830_1148 | 14 | seek_2 | 2 | -0.75 | 1000 | -0.8948 | -1.6448 | 0.1448 | 5 | 1625.3 | 2026-08-30T14:23:00
chip4 | chip4_0830_1148 | 14 | seek_2 | 2 | -0.75 | 1000 | -0.8448 | -1.5948 | 0.0948 | 5 | 1543.3 | 2026-08-30T14:23:00
chip4 | chip4_0830_1148 | 14 | seek_2 | 2 | -0.75 | 1000 | -0.7948 | -1.5448 | 0.0448 | 5 | 1463.7 | 2026-08-30T14:23:00
chip4 | chip4_0830_1148 | 14 | seek_2 | 2 | -0.75 | 1000 | -0.7448 | -1.4948 | -0.0052 | 5 | 1382.3 | 2026-08-30T14:23:00
chip4 | chip4_0830_1148 | 14 | seek_2 | 2 | -0.75 | 1000 | -0.6948 | -1.4448 | -0.0552 | 5 | 1304 | 2026-08-30T14:23:00
chip4 | chip4_0830_1148 | 14 | seek_2 | 2 | -0.75 | 1000 | -0.6448 | -1.3948 | -0.1052 | 5 | 1231 | 2026-08-30T14:23:00
chip4 | chip4_0830_1148 | 14 | seek_2 | 2 | -0.75 | 1000 | -0.5948 | -1.3448 | -0.1552 | 5 | 1162.7 | 2026-08-30T14:23:00
chip4 | chip4_0830_1148 | 14 | seek_2 | 2 | -0.75 | 1000 | -0.5448 | -1.2948 | -0.2052 | 5 | 1095.7 | 2026-08-30T14:23:00
chip4 | chip4_0830_1148 | 14 | seek_2 | 2 | -0.75 | 1000 | -0.4948 | -1.2448 | -0.2552 | 5 | 1032 | 2026-08-30T14:23:00
chip4 | chip4_0830_1148 | 14 | seek_2 | 2 | -0.75 | 1000 | -0.4448 | -1.1948 | -0.3052 | 5 | 974.3 | 2026-08-30T14:23:00
chip4 | chip4_0830_1148 | 14 | seek_2 | 2 | -0.75 | 1000 | -0.3948 | -1.1448 | -0.3552 | 5 | 920.3 | 2026-08-30T14:23:00
chip4 | chip4_0830_1148 | 14 | seek_2 | 2 | -0.75 | 1000 | -0.3448 | -1.0948 | -0.4052 | 5 | 871.7 | 2026-08-30T14:23:00
chip4 | chip4_0830_1148 | 14 | seek_2 | 2 | -0.75 | 1000 | -0.2948 | -1.0448 | -0.4552 | 5 | 829 | 2026-08-30T14:23:00
chip4 | chip4_0830_1148 | 14 | seek_2 | 2 | -0.75 | 1000 | -0.2448 | -0.9948 | -0.5052 | 5 | 790 | 2026-08-30T14:23:00
chip4 | chip4_0830_1148 | 14 | seek_2 | 2 | -0.75 | 1000 | -0.1948 | -0.9448 | -0.5552 | 5 | 756.7 | 2026-08-30T14:23:00
chip4 | chip4_0830_1148 | 14 | seek_2 | 2 | -0.75 | 1000 | -0.1448 | -0.8948 | -0.6052 | 5 | 729.3 | 2026-08-30T14:23:00
chip4 | chip4_0830_1148 | 14 | seek_2 | 2 | -0.75 | 1000 | -0.0948 | -0.8448 | -0.6552 | 5 | 707 | 2026-08-30T14:23:00
chip4 | chip4_0830_1148 | 14 | seek_2 | 2 | -0.75 | 1000 | -0.0448 | -0.7948 | -0.7052 | 5 | 692.7 | 2026-08-30T14:23:00
chip4 | chip4_0830_1148 | 14 | seek_2 | 2 | -0.75 | 1000 | 0.0052 | -0.7448 | -0.7552 | 5 | 682.3 | 2026-08-30T14:23:00
chip4 | chip4_0830_1148 | 14 | seek_2 | 2 | -0.75 | 1000 | 0.0552 | -0.6948 | -0.8052 | 5 | 680 | 2026-08-30T14:23:00
chip4 | chip4_0830_1148 | 14 | seek_2 | 2 | -0.75 | 1000 | 0.1052 | -0.6448 | -0.8552 | 5 | 682.3 | 2026-08-30T14:23:00
chip4 | chip4_0830_1148 | 14 | seek_2 | 2 | -0.75 | 1000 | 0.1552 | -0.5948 | -0.9052 | 5 | 691.7 | 2026-08-30T14:23:00
chip4 | chip4_0830_1148 | 14 | seek_2 | 2 | -0.75 | 1000 | 0.2052 | -0.5448 | -0.9552 | 5 | 706.3 | 2026-08-30T14:23:00
chip4 | chip4_0830_1148 | 14 | seek_2 | 2 | -0.75 | 1000 | 0.2552 | -0.4948 | -1.0052 | 5 | 729.7 | 2026-08-30T14:23:00
chip4 | chip4_0830_1148 | 14 | seek_2 | 2 | -0.75 | 1000 | 0.3052 | -0.4448 | -1.0552 | 5 | 756.3 | 2026-08-30T14:23:00
chip4 | chip4_0830_1148 | 14 | seek_2 | 2 | -0.75 | 1000 | 0.3552 | -0.3948 | -1.1052 | 5 | 790.3 | 2026-08-30T14:23:00
chip4 | chip4_0830_1148 | 14 | seek_2 | 2 | -0.75 | 1000 | 0.4052 | -0.3448 | -1.1552 | 5 | 830.7 | 2026-08-30T14:23:00
chip4 | chip4_0830_1148 | 14 | seek_2 | 2 | -0.75 | 1000 | 0.4552 | -0.2948 | -1.2052 | 5 | 877.7 | 2026-08-30T14:23:00
chip4 | chip4_0830_1148 | 14 | seek_2 | 2 | -0.75 | 1000 | 0.5052 | -0.2448 | -1.2552 | 5 | 929.7 | 2026-08-30T14:23:00
chip4 | chip4_0830_1148 | 14 | seek_2 | 2 | -0.75 | 1000 | 0.5552 | -0.1948 | -1.3052 | 5 | 986 | 2026-08-30T14:23:00
chip4 | chip4_0830_1148 | 14 | seek_2 | 2 | -0.75 | 1000 | 0.6052 | -0.1448 | -1.3552 | 5 | 1049.7 | 2026-08-30T14:23:00
chip4 | chip4_0830_1148 | 14 | seek_2 | 2 | -0.75 | 1000 | 0.6552 | -0.0948 | -1.4052 | 5 | 1118.3 | 2026-08-30T14:23:00
chip4 | chip4_0830_1148 | 14 | seek_2 | 2 | -0.75 | 1000 | 0.7052 | -0.0448 | -1.4552 | 5 | 1191.7 | 2026-08-30T14:23:00
chip4 | chip4_0830_1148 | 14 | seek_2 | 2 | -0.75 | 1000 | 0.7552 | 0.0052 | -1.5052 | 5 | 1272 | 2026-08-30T14:23:00
chip4 | chip4_0830_1148 | 14 | seek_2 | 2 | -0.75 | 1000 | 0.8052 | 0.0552 | -1.5552 | 5 | 1355.3 | 2026-08-30T14:23:00
chip4 | chip4_0830_1148 | 14 | seek_2 | 2 | -0.75 | 1000 | 0.8552 | 0.1052 | -1.6052 | 5 | 1440.7 | 2026-08-30T14:23:00
chip4 | chip4_0830_1148 | 14 | seek_2 | 2 | -0.75 | 1000 | 0.9052 | 0.1552 | -1.6552 | 5 | 1534.3 | 2026-08-30T14:23:00
chip4 | chip4_0830_1148 | 14 | seek_2 | 2 | -0.75 | 1000 | 0.9552 | 0.2052 | -1.7052 | 5 | 1629 | 2026-08-30T14:23:00
chip4 | chip4_0830_1148 | 14 | seek_2 | 2 | -0.75 | 1000 | 1.0052 | 0.2552 | -1.7552 | 5 | 1726.3 | 2026-08-30T14:23:00
chip4 | chip4_0830_1148 | 14 | seek_2 | 2 | -0.75 | 1000 | 1.0552 | 0.3052 | -1.8052 | 5 | 1824.3 | 2026-08-30T14:23:00
chip4 | chip4_0830_1148 | 14 | seek_2 | 2 | -0.75 | 1000 | 1.1052 | 0.3552 | -1.8552 | 5 | 1929 | 2026-08-30T14:23:00
chip4 | chip4_0830_1148 | 14 | seek_2 | 2 | -0.75 | 1000 | 1.1552 | 0.4052 | -1.9052 | 5 | 2035.7 | 2026-08-30T14:23:00
chip4 | chip4_0830_1148 | 14 | seek_2 | 2 | -0.75 | 1000 | 1.2052 | 0.4552 | -1.9552 | 5 | 2143.3 | 2026-08-30T14:23:00
chip4 | chip4_0830_1148 | 14 | seek_2 | 2 | -0.75 | 1000 | 1.2552 | 0.5052 | -2.0052 | 5 | 2254.7 | 2026-08-30T14:23:00
chip4 | chip4_0830_1148 | 14 | seek_2 | 2 | -0.75 | 1000 | 1.3052 | 0.5552 | -2.0552 | 5 | 2367 | 2026-08-30T14:23:00
chip4 | chip4_0830_1148 | 14 | seek_2 | 2 | -0.75 | 1000 | 1.3552 | 0.6052 | -2.1052 | 5 | 2483.7 | 2026-08-30T14:23:00
chip4 | chip4_0830_1148 | 15 | seek_2 | 2 | -0.75 | 1000 | -1.1476 | -1.8976 | 0.3976 | 5 | 2085 | 2026-08-30T15:05:52
chip4 | chip4_0830_1148 | 15 | seek_2 | 2 | -0.75 | 1000 | -1.0976 | -1.8476 | 0.3476 | 5 | 1999 | 2026-08-30T15:05:52
chip4 | chip4_0830_1148 | 15 | seek_2 | 2 | -0.75 | 1000 | -1.0476 | -1.7976 | 0.2976 | 5 | 1915.3 | 2026-08-30T15:05:52
chip4 | chip4_0830_1148 | 15 | seek_2 | 2 | -0.75 | 1000 | -0.9976 | -1.7476 | 0.2476 | 5 | 1829.7 | 2026-08-30T15:05:52
chip4 | chip4_0830_1148 | 15 | seek_2 | 2 | -0.75 | 1000 | -0.9476 | -1.6976 | 0.1976 | 5 | 1744.7 | 2026-08-30T15:05:52
chip4 | chip4_0830_1148 | 15 | seek_2 | 2 | -0.75 | 1000 | -0.8976 | -1.6476 | 0.1476 | 5 | 1662 | 2026-08-30T15:05:52
chip4 | chip4_0830_1148 | 15 | seek_2 | 2 | -0.75 | 1000 | -0.8476 | -1.5976 | 0.0976 | 5 | 1580.3 | 2026-08-30T15:05:52
chip4 | chip4_0830_1148 | 15 | seek_2 | 2 | -0.75 | 1000 | -0.7976 | -1.5476 | 0.0476 | 5 | 1502.3 | 2026-08-30T15:05:52
chip4 | chip4_0830_1148 | 15 | seek_2 | 2 | -0.75 | 1000 | -0.7476 | -1.4976 | -0.0024 | 5 | 1423 | 2026-08-30T15:05:52
chip4 | chip4_0830_1148 | 15 | seek_2 | 2 | -0.75 | 1000 | -0.6976 | -1.4476 | -0.0524 | 5 | 1349.7 | 2026-08-30T15:05:52
chip4 | chip4_0830_1148 | 15 | seek_2 | 2 | -0.75 | 1000 | -0.6476 | -1.3976 | -0.1024 | 5 | 1279 | 2026-08-30T15:05:52
chip4 | chip4_0830_1148 | 15 | seek_2 | 2 | -0.75 | 1000 | -0.5976 | -1.3476 | -0.1524 | 5 | 1213.7 | 2026-08-30T15:05:52
chip4 | chip4_0830_1148 | 15 | seek_2 | 2 | -0.75 | 1000 | -0.5476 | -1.2976 | -0.2024 | 5 | 1150 | 2026-08-30T15:05:52
chip4 | chip4_0830_1148 | 15 | seek_2 | 2 | -0.75 | 1000 | -0.4976 | -1.2476 | -0.2524 | 5 | 1094 | 2026-08-30T15:05:52
chip4 | chip4_0830_1148 | 15 | seek_2 | 2 | -0.75 | 1000 | -0.4476 | -1.1976 | -0.3024 | 5 | 1039.7 | 2026-08-30T15:05:52
chip4 | chip4_0830_1148 | 15 | seek_2 | 2 | -0.75 | 1000 | -0.3976 | -1.1476 | -0.3524 | 5 | 993 | 2026-08-30T15:05:52
chip4 | chip4_0830_1148 | 15 | seek_2 | 2 | -0.75 | 1000 | -0.3476 | -1.0976 | -0.4024 | 5 | 950.7 | 2026-08-30T15:05:52
chip4 | chip4_0830_1148 | 15 | seek_2 | 2 | -0.75 | 1000 | -0.2976 | -1.0476 | -0.4524 | 5 | 912 | 2026-08-30T15:05:52
chip4 | chip4_0830_1148 | 15 | seek_2 | 2 | -0.75 | 1000 | -0.2476 | -0.9976 | -0.5024 | 5 | 883.3 | 2026-08-30T15:05:52
chip4 | chip4_0830_1148 | 15 | seek_2 | 2 | -0.75 | 1000 | -0.1976 | -0.9476 | -0.5524 | 5 | 857.3 | 2026-08-30T15:05:52
chip4 | chip4_0830_1148 | 15 | seek_2 | 2 | -0.75 | 1000 | -0.1476 | -0.8976 | -0.6024 | 5 | 838 | 2026-08-30T15:05:52
chip4 | chip4_0830_1148 | 15 | seek_2 | 2 | -0.75 | 1000 | -0.0976 | -0.8476 | -0.6524 | 5 | 824 | 2026-08-30T15:05:52
chip4 | chip4_0830_1148 | 15 | seek_2 | 2 | -0.75 | 1000 | -0.0476 | -0.7976 | -0.7024 | 5 | 816.3 | 2026-08-30T15:05:52
chip4 | chip4_0830_1148 | 15 | seek_2 | 2 | -0.75 | 1000 | 0.0024 | -0.7476 | -0.7524 | 5 | 815 | 2026-08-30T15:05:52
chip4 | chip4_0830_1148 | 15 | seek_2 | 2 | -0.75 | 1000 | 0.0524 | -0.6976 | -0.8024 | 5 | 820.7 | 2026-08-30T15:05:52
chip4 | chip4_0830_1148 | 15 | seek_2 | 2 | -0.75 | 1000 | 0.1024 | -0.6476 | -0.8524 | 5 | 832.3 | 2026-08-30T15:05:52
chip4 | chip4_0830_1148 | 15 | seek_2 | 2 | -0.75 | 1000 | 0.1524 | -0.5976 | -0.9024 | 5 | 849.7 | 2026-08-30T15:05:52
chip4 | chip4_0830_1148 | 15 | seek_2 | 2 | -0.75 | 1000 | 0.2024 | -0.5476 | -0.9524 | 5 | 873.7 | 2026-08-30T15:05:52
chip4 | chip4_0830_1148 | 15 | seek_2 | 2 | -0.75 | 1000 | 0.2524 | -0.4976 | -1.0024 | 5 | 903.3 | 2026-08-30T15:05:52
chip4 | chip4_0830_1148 | 15 | seek_2 | 2 | -0.75 | 1000 | 0.3024 | -0.4476 | -1.0524 | 5 | 939.3 | 2026-08-30T15:05:52
chip4 | chip4_0830_1148 | 15 | seek_2 | 2 | -0.75 | 1000 | 0.3524 | -0.3976 | -1.1024 | 5 | 982 | 2026-08-30T15:05:52
chip4 | chip4_0830_1148 | 15 | seek_2 | 2 | -0.75 | 1000 | 0.4024 | -0.3476 | -1.1524 | 5 | 1032 | 2026-08-30T15:05:52
chip4 | chip4_0830_1148 | 15 | seek_2 | 2 | -0.75 | 1000 | 0.4524 | -0.2976 | -1.2024 | 5 | 1085.7 | 2026-08-30T15:05:52
chip4 | chip4_0830_1148 | 15 | seek_2 | 2 | -0.75 | 1000 | 0.5024 | -0.2476 | -1.2524 | 5 | 1148 | 2026-08-30T15:05:52
chip4 | chip4_0830_1148 | 15 | seek_2 | 2 | -0.75 | 1000 | 0.5524 | -0.1976 | -1.3024 | 5 | 1214 | 2026-08-30T15:05:52
chip4 | chip4_0830_1148 | 15 | seek_2 | 2 | -0.75 | 1000 | 0.6024 | -0.1476 | -1.3524 | 5 | 1285.3 | 2026-08-30T15:05:52
chip4 | chip4_0830_1148 | 15 | seek_2 | 2 | -0.75 | 1000 | 0.6524 | -0.0976 | -1.4024 | 5 | 1361.3 | 2026-08-30T15:05:52
chip4 | chip4_0830_1148 | 15 | seek_2 | 2 | -0.75 | 1000 | 0.7024 | -0.0476 | -1.4524 | 5 | 1444.3 | 2026-08-30T15:05:52
chip4 | chip4_0830_1148 | 15 | seek_2 | 2 | -0.75 | 1000 | 0.7524 | 0.0024 | -1.5024 | 5 | 1533.3 | 2026-08-30T15:05:52
chip4 | chip4_0830_1148 | 15 | seek_2 | 2 | -0.75 | 1000 | 0.8024 | 0.0524 | -1.5524 | 5 | 1625 | 2026-08-30T15:05:52
chip4 | chip4_0830_1148 | 15 | seek_2 | 2 | -0.75 | 1000 | 0.8524 | 0.1024 | -1.6024 | 5 | 1719.7 | 2026-08-30T15:05:52
chip4 | chip4_0830_1148 | 15 | seek_2 | 2 | -0.75 | 1000 | 0.9024 | 0.1524 | -1.6524 | 5 | 1820 | 2026-08-30T15:05:52
chip4 | chip4_0830_1148 | 15 | seek_2 | 2 | -0.75 | 1000 | 0.9524 | 0.2024 | -1.7024 | 5 | 1920 | 2026-08-30T15:05:52
chip4 | chip4_0830_1148 | 15 | seek_2 | 2 | -0.75 | 1000 | 1.0024 | 0.2524 | -1.7524 | 5 | 2026 | 2026-08-30T15:05:52
chip4 | chip4_0830_1148 | 15 | seek_2 | 2 | -0.75 | 1000 | 1.0524 | 0.3024 | -1.8024 | 5 | 2134.3 | 2026-08-30T15:05:52
chip4 | chip4_0830_1148 | 15 | seek_2 | 2 | -0.75 | 1000 | 1.1024 | 0.3524 | -1.8524 | 5 | 2245.7 | 2026-08-30T15:05:52
chip4 | chip4_0830_1148 | 15 | seek_2 | 2 | -0.75 | 1000 | 1.1524 | 0.4024 | -1.9024 | 5 | 2361.3 | 2026-08-30T15:05:52
chip4 | chip4_0830_1148 | 15 | seek_2 | 2 | -0.75 | 1000 | 1.2024 | 0.4524 | -1.9524 | 5 | 2476 | 2026-08-30T15:05:52
chip4 | chip4_0830_1148 | 15 | seek_2 | 2 | -0.75 | 1000 | 1.2524 | 0.5024 | -2.0024 | 5 | 2588.7 | 2026-08-30T15:05:52
chip4 | chip4_0830_1148 | 16 | rung2_C-0.75 | 2 | -0.75 | 0 | -0.6175 | -1.3675 | -0.1325 | 5 | 1074.3 | 2026-08-30T15:11:38
chip4 | chip4_0830_1148 | 16 | rung2_C-0.75 | 2 | -0.75 | 0 | -0.5675 | -1.3175 | -0.1825 | 5 | 1022.3 | 2026-08-30T15:11:38
chip4 | chip4_0830_1148 | 16 | rung2_C-0.75 | 2 | -0.75 | 0 | -0.5175 | -1.2675 | -0.2325 | 5 | 970 | 2026-08-30T15:11:38
chip4 | chip4_0830_1148 | 16 | rung2_C-0.75 | 2 | -0.75 | 0 | -0.4675 | -1.2175 | -0.2825 | 5 | 923.7 | 2026-08-30T15:11:38
chip4 | chip4_0830_1148 | 16 | rung2_C-0.75 | 2 | -0.75 | 0 | -0.4175 | -1.1675 | -0.3325 | 5 | 881 | 2026-08-30T15:11:38
chip4 | chip4_0830_1148 | 16 | rung2_C-0.75 | 2 | -0.75 | 0 | -0.3675 | -1.1175 | -0.3825 | 5 | 843.7 | 2026-08-30T15:11:38
chip4 | chip4_0830_1148 | 16 | rung2_C-0.75 | 2 | -0.75 | 0 | -0.3175 | -1.0675 | -0.4325 | 5 | 811.7 | 2026-08-30T15:11:38
chip4 | chip4_0830_1148 | 16 | rung2_C-0.75 | 2 | -0.75 | 0 | -0.2675 | -1.0175 | -0.4825 | 5 | 784.7 | 2026-08-30T15:11:38
chip4 | chip4_0830_1148 | 16 | rung2_C-0.75 | 2 | -0.75 | 0 | -0.2175 | -0.9675 | -0.5325 | 5 | 762.7 | 2026-08-30T15:11:38
chip4 | chip4_0830_1148 | 16 | rung2_C-0.75 | 2 | -0.75 | 0 | -0.1675 | -0.9175 | -0.5825 | 5 | 746.3 | 2026-08-30T15:11:38
chip4 | chip4_0830_1148 | 16 | rung2_C-0.75 | 2 | -0.75 | 0 | -0.1175 | -0.8675 | -0.6325 | 5 | 737 | 2026-08-30T15:11:38
chip4 | chip4_0830_1148 | 16 | rung2_C-0.75 | 2 | -0.75 | 0 | -0.0675 | -0.8175 | -0.6825 | 5 | 730.3 | 2026-08-30T15:11:38
chip4 | chip4_0830_1148 | 16 | rung2_C-0.75 | 2 | -0.75 | 0 | -0.0175 | -0.7675 | -0.7325 | 5 | 733 | 2026-08-30T15:11:38
chip4 | chip4_0830_1148 | 16 | rung2_C-0.75 | 2 | -0.75 | 0 | 0.0325 | -0.7175 | -0.7825 | 5 | 740.3 | 2026-08-30T15:11:38
chip4 | chip4_0830_1148 | 16 | rung2_C-0.75 | 2 | -0.75 | 0 | 0.0825 | -0.6675 | -0.8325 | 5 | 754.3 | 2026-08-30T15:11:38
chip4 | chip4_0830_1148 | 16 | rung2_C-0.75 | 2 | -0.75 | 0 | 0.1325 | -0.6175 | -0.8825 | 5 | 773.3 | 2026-08-30T15:11:38
chip4 | chip4_0830_1148 | 16 | rung2_C-0.75 | 2 | -0.75 | 0 | 0.1825 | -0.5675 | -0.9325 | 5 | 799.3 | 2026-08-30T15:11:38
chip4 | chip4_0830_1148 | 16 | rung2_C-0.75 | 2 | -0.75 | 0 | 0.2325 | -0.5175 | -0.9825 | 5 | 831.3 | 2026-08-30T15:11:38
chip4 | chip4_0830_1148 | 16 | rung2_C-0.75 | 2 | -0.75 | 0 | 0.2825 | -0.4675 | -1.0325 | 5 | 869.3 | 2026-08-30T15:11:38
chip4 | chip4_0830_1148 | 16 | rung2_C-0.75 | 2 | -0.75 | 0 | 0.3325 | -0.4175 | -1.0825 | 5 | 913 | 2026-08-30T15:11:38
chip4 | chip4_0830_1148 | 16 | rung2_C-0.75 | 2 | -0.75 | 0 | 0.3825 | -0.3675 | -1.1325 | 5 | 962 | 2026-08-30T15:11:38
chip4 | chip4_0830_1148 | 16 | rung2_C-0.75 | 2 | -0.75 | 0 | 0.4325 | -0.3175 | -1.1825 | 5 | 1017.3 | 2026-08-30T15:11:38
chip4 | chip4_0830_1148 | 16 | rung2_C-0.75 | 2 | -0.75 | 0 | 0.4825 | -0.2675 | -1.2325 | 5 | 1076.7 | 2026-08-30T15:11:38
chip4 | chip4_0830_1148 | 16 | rung2_C-0.75 | 2 | -0.75 | 0 | 0.5325 | -0.2175 | -1.2825 | 5 | 1142 | 2026-08-30T15:11:38
chip4 | chip4_0830_1148 | 16 | rung2_C-0.75 | 2 | -0.75 | 0 | 0.5825 | -0.1675 | -1.3325 | 5 | 1213 | 2026-08-30T15:11:38
chip4 | chip4_0830_1148 | 17 | rung2_C-0.75 | 2 | -0.75 | 0 | -0.6617 | -1.4117 | -0.0883 | 5 | 1097 | 2026-08-30T15:12:00
chip4 | chip4_0830_1148 | 17 | rung2_C-0.75 | 2 | -0.75 | 0 | -0.6117 | -1.3617 | -0.1383 | 5 | 1040 | 2026-08-30T15:12:00
chip4 | chip4_0830_1148 | 17 | rung2_C-0.75 | 2 | -0.75 | 0 | -0.5617 | -1.3117 | -0.1883 | 5 | 987.7 | 2026-08-30T15:12:00
chip4 | chip4_0830_1148 | 17 | rung2_C-0.75 | 2 | -0.75 | 0 | -0.5117 | -1.2617 | -0.2383 | 5 | 939.7 | 2026-08-30T15:12:00
chip4 | chip4_0830_1148 | 17 | rung2_C-0.75 | 2 | -0.75 | 0 | -0.4617 | -1.2117 | -0.2883 | 5 | 895 | 2026-08-30T15:12:00
chip4 | chip4_0830_1148 | 17 | rung2_C-0.75 | 2 | -0.75 | 0 | -0.4117 | -1.1617 | -0.3383 | 5 | 853.7 | 2026-08-30T15:12:00
chip4 | chip4_0830_1148 | 17 | rung2_C-0.75 | 2 | -0.75 | 0 | -0.3617 | -1.1117 | -0.3883 | 5 | 817.7 | 2026-08-30T15:12:00
chip4 | chip4_0830_1148 | 17 | rung2_C-0.75 | 2 | -0.75 | 0 | -0.3117 | -1.0617 | -0.4383 | 5 | 786.7 | 2026-08-30T15:12:00
chip4 | chip4_0830_1148 | 17 | rung2_C-0.75 | 2 | -0.75 | 0 | -0.2617 | -1.0117 | -0.4883 | 5 | 762.3 | 2026-08-30T15:12:00
chip4 | chip4_0830_1148 | 17 | rung2_C-0.75 | 2 | -0.75 | 0 | -0.2117 | -0.9617 | -0.5383 | 5 | 742.7 | 2026-08-30T15:12:00
chip4 | chip4_0830_1148 | 17 | rung2_C-0.75 | 2 | -0.75 | 0 | -0.1617 | -0.9117 | -0.5883 | 5 | 728 | 2026-08-30T15:12:00
chip4 | chip4_0830_1148 | 17 | rung2_C-0.75 | 2 | -0.75 | 0 | -0.1117 | -0.8617 | -0.6383 | 5 | 720.3 | 2026-08-30T15:12:00
chip4 | chip4_0830_1148 | 17 | rung2_C-0.75 | 2 | -0.75 | 0 | -0.0617 | -0.8117 | -0.6883 | 5 | 717.7 | 2026-08-30T15:12:00
chip4 | chip4_0830_1148 | 17 | rung2_C-0.75 | 2 | -0.75 | 0 | -0.0117 | -0.7617 | -0.7383 | 5 | 720.7 | 2026-08-30T15:12:00
chip4 | chip4_0830_1148 | 17 | rung2_C-0.75 | 2 | -0.75 | 0 | 0.0383 | -0.7117 | -0.7883 | 5 | 730.3 | 2026-08-30T15:12:00
chip4 | chip4_0830_1148 | 17 | rung2_C-0.75 | 2 | -0.75 | 0 | 0.0883 | -0.6617 | -0.8383 | 5 | 745.3 | 2026-08-30T15:12:00
chip4 | chip4_0830_1148 | 17 | rung2_C-0.75 | 2 | -0.75 | 0 | 0.1383 | -0.6117 | -0.8883 | 5 | 767.7 | 2026-08-30T15:12:00
chip4 | chip4_0830_1148 | 17 | rung2_C-0.75 | 2 | -0.75 | 0 | 0.1883 | -0.5617 | -0.9383 | 5 | 794.3 | 2026-08-30T15:12:00
chip4 | chip4_0830_1148 | 17 | rung2_C-0.75 | 2 | -0.75 | 0 | 0.2383 | -0.5117 | -0.9883 | 5 | 829 | 2026-08-30T15:12:00
chip4 | chip4_0830_1148 | 17 | rung2_C-0.75 | 2 | -0.75 | 0 | 0.2883 | -0.4617 | -1.0383 | 5 | 865.7 | 2026-08-30T15:12:00
chip4 | chip4_0830_1148 | 17 | rung2_C-0.75 | 2 | -0.75 | 0 | 0.3383 | -0.4117 | -1.0883 | 5 | 912.3 | 2026-08-30T15:12:00
chip4 | chip4_0830_1148 | 17 | rung2_C-0.75 | 2 | -0.75 | 0 | 0.3883 | -0.3617 | -1.1383 | 5 | 961.7 | 2026-08-30T15:12:00
chip4 | chip4_0830_1148 | 17 | rung2_C-0.75 | 2 | -0.75 | 0 | 0.4383 | -0.3117 | -1.1883 | 5 | 1019 | 2026-08-30T15:12:00
chip4 | chip4_0830_1148 | 17 | rung2_C-0.75 | 2 | -0.75 | 0 | 0.4883 | -0.2617 | -1.2383 | 5 | 1079.3 | 2026-08-30T15:12:00
chip4 | chip4_0830_1148 | 17 | rung2_C-0.75 | 2 | -0.75 | 0 | 0.5383 | -0.2117 | -1.2883 | 5 | 1144.3 | 2026-08-30T15:12:00
chip4 | chip4_0830_1148 | 18 | rung2_C-0.75 | 2 | -0.75 | 1 | -0.6716 | -1.4216 | -0.0784 | 5 | 1082.3 | 2026-08-30T15:12:26
chip4 | chip4_0830_1148 | 18 | rung2_C-0.75 | 2 | -0.75 | 1 | -0.6216 | -1.3716 | -0.1284 | 5 | 1025.7 | 2026-08-30T15:12:26
chip4 | chip4_0830_1148 | 18 | rung2_C-0.75 | 2 | -0.75 | 1 | -0.5716 | -1.3216 | -0.1784 | 5 | 975 | 2026-08-30T15:12:26
chip4 | chip4_0830_1148 | 18 | rung2_C-0.75 | 2 | -0.75 | 1 | -0.5216 | -1.2716 | -0.2284 | 5 | 927 | 2026-08-30T15:12:26
chip4 | chip4_0830_1148 | 18 | rung2_C-0.75 | 2 | -0.75 | 1 | -0.4716 | -1.2216 | -0.2784 | 5 | 881.7 | 2026-08-30T15:12:26
chip4 | chip4_0830_1148 | 18 | rung2_C-0.75 | 2 | -0.75 | 1 | -0.4216 | -1.1716 | -0.3284 | 5 | 842.3 | 2026-08-30T15:12:26
chip4 | chip4_0830_1148 | 18 | rung2_C-0.75 | 2 | -0.75 | 1 | -0.3716 | -1.1216 | -0.3784 | 5 | 807.7 | 2026-08-30T15:12:26
chip4 | chip4_0830_1148 | 18 | rung2_C-0.75 | 2 | -0.75 | 1 | -0.3216 | -1.0716 | -0.4284 | 5 | 777 | 2026-08-30T15:12:26
chip4 | chip4_0830_1148 | 18 | rung2_C-0.75 | 2 | -0.75 | 1 | -0.2716 | -1.0216 | -0.4784 | 5 | 752 | 2026-08-30T15:12:26
chip4 | chip4_0830_1148 | 18 | rung2_C-0.75 | 2 | -0.75 | 1 | -0.2216 | -0.9716 | -0.5284 | 5 | 731.7 | 2026-08-30T15:12:26
chip4 | chip4_0830_1148 | 18 | rung2_C-0.75 | 2 | -0.75 | 1 | -0.1716 | -0.9216 | -0.5784 | 5 | 718 | 2026-08-30T15:12:26
chip4 | chip4_0830_1148 | 18 | rung2_C-0.75 | 2 | -0.75 | 1 | -0.1216 | -0.8716 | -0.6284 | 5 | 709.3 | 2026-08-30T15:12:26
chip4 | chip4_0830_1148 | 18 | rung2_C-0.75 | 2 | -0.75 | 1 | -0.0716 | -0.8216 | -0.6784 | 5 | 705.7 | 2026-08-30T15:12:26
chip4 | chip4_0830_1148 | 18 | rung2_C-0.75 | 2 | -0.75 | 1 | -0.0216 | -0.7716 | -0.7284 | 5 | 708.7 | 2026-08-30T15:12:26
chip4 | chip4_0830_1148 | 18 | rung2_C-0.75 | 2 | -0.75 | 1 | 0.0284 | -0.7216 | -0.7784 | 5 | 719.7 | 2026-08-30T15:12:26
chip4 | chip4_0830_1148 | 18 | rung2_C-0.75 | 2 | -0.75 | 1 | 0.0784 | -0.6716 | -0.8284 | 5 | 734 | 2026-08-30T15:12:26
chip4 | chip4_0830_1148 | 18 | rung2_C-0.75 | 2 | -0.75 | 1 | 0.1284 | -0.6216 | -0.8784 | 5 | 756.3 | 2026-08-30T15:12:26
chip4 | chip4_0830_1148 | 18 | rung2_C-0.75 | 2 | -0.75 | 1 | 0.1784 | -0.5716 | -0.9284 | 5 | 782 | 2026-08-30T15:12:26
chip4 | chip4_0830_1148 | 18 | rung2_C-0.75 | 2 | -0.75 | 1 | 0.2284 | -0.5216 | -0.9784 | 5 | 816.7 | 2026-08-30T15:12:26
chip4 | chip4_0830_1148 | 18 | rung2_C-0.75 | 2 | -0.75 | 1 | 0.2784 | -0.4716 | -1.0284 | 5 | 854.7 | 2026-08-30T15:12:26
chip4 | chip4_0830_1148 | 18 | rung2_C-0.75 | 2 | -0.75 | 1 | 0.3284 | -0.4216 | -1.0784 | 5 | 899 | 2026-08-30T15:12:26
chip4 | chip4_0830_1148 | 18 | rung2_C-0.75 | 2 | -0.75 | 1 | 0.3784 | -0.3716 | -1.1284 | 5 | 948.3 | 2026-08-30T15:12:26
chip4 | chip4_0830_1148 | 18 | rung2_C-0.75 | 2 | -0.75 | 1 | 0.4284 | -0.3216 | -1.1784 | 5 | 1004.7 | 2026-08-30T15:12:26
chip4 | chip4_0830_1148 | 18 | rung2_C-0.75 | 2 | -0.75 | 1 | 0.4784 | -0.2716 | -1.2284 | 5 | 1064.7 | 2026-08-30T15:12:26
chip4 | chip4_0830_1148 | 18 | rung2_C-0.75 | 2 | -0.75 | 1 | 0.5284 | -0.2216 | -1.2784 | 5 | 1129.3 | 2026-08-30T15:12:26
chip4 | chip4_0830_1148 | 19 | rung2_C-0.75 | 2 | -0.75 | 3 | -0.681 | -1.431 | -0.069 | 5 | 1065.7 | 2026-08-30T15:12:54
chip4 | chip4_0830_1148 | 19 | rung2_C-0.75 | 2 | -0.75 | 3 | -0.631 | -1.381 | -0.119 | 5 | 1014.3 | 2026-08-30T15:12:54
chip4 | chip4_0830_1148 | 19 | rung2_C-0.75 | 2 | -0.75 | 3 | -0.581 | -1.331 | -0.169 | 5 | 962.3 | 2026-08-30T15:12:54
chip4 | chip4_0830_1148 | 19 | rung2_C-0.75 | 2 | -0.75 | 3 | -0.531 | -1.281 | -0.219 | 5 | 913.7 | 2026-08-30T15:12:54
chip4 | chip4_0830_1148 | 19 | rung2_C-0.75 | 2 | -0.75 | 3 | -0.481 | -1.231 | -0.269 | 5 | 871.3 | 2026-08-30T15:12:54
chip4 | chip4_0830_1148 | 19 | rung2_C-0.75 | 2 | -0.75 | 3 | -0.431 | -1.181 | -0.319 | 5 | 831 | 2026-08-30T15:12:54
chip4 | chip4_0830_1148 | 19 | rung2_C-0.75 | 2 | -0.75 | 3 | -0.381 | -1.131 | -0.369 | 5 | 797 | 2026-08-30T15:12:54
chip4 | chip4_0830_1148 | 19 | rung2_C-0.75 | 2 | -0.75 | 3 | -0.331 | -1.081 | -0.419 | 5 | 767 | 2026-08-30T15:12:54
chip4 | chip4_0830_1148 | 19 | rung2_C-0.75 | 2 | -0.75 | 3 | -0.281 | -1.031 | -0.469 | 5 | 740.7 | 2026-08-30T15:12:54
chip4 | chip4_0830_1148 | 19 | rung2_C-0.75 | 2 | -0.75 | 3 | -0.231 | -0.981 | -0.519 | 5 | 721.3 | 2026-08-30T15:12:54
chip4 | chip4_0830_1148 | 19 | rung2_C-0.75 | 2 | -0.75 | 3 | -0.181 | -0.931 | -0.569 | 5 | 707.3 | 2026-08-30T15:12:54
chip4 | chip4_0830_1148 | 19 | rung2_C-0.75 | 2 | -0.75 | 3 | -0.131 | -0.881 | -0.619 | 5 | 698 | 2026-08-30T15:12:54
chip4 | chip4_0830_1148 | 19 | rung2_C-0.75 | 2 | -0.75 | 3 | -0.081 | -0.831 | -0.669 | 5 | 695.7 | 2026-08-30T15:12:54
chip4 | chip4_0830_1148 | 19 | rung2_C-0.75 | 2 | -0.75 | 3 | -0.031 | -0.781 | -0.719 | 5 | 697.3 | 2026-08-30T15:12:54
chip4 | chip4_0830_1148 | 19 | rung2_C-0.75 | 2 | -0.75 | 3 | 0.019 | -0.731 | -0.769 | 5 | 708 | 2026-08-30T15:12:54
chip4 | chip4_0830_1148 | 19 | rung2_C-0.75 | 2 | -0.75 | 3 | 0.069 | -0.681 | -0.819 | 5 | 721.7 | 2026-08-30T15:12:54
chip4 | chip4_0830_1148 | 19 | rung2_C-0.75 | 2 | -0.75 | 3 | 0.119 | -0.631 | -0.869 | 5 | 742.7 | 2026-08-30T15:12:54
chip4 | chip4_0830_1148 | 19 | rung2_C-0.75 | 2 | -0.75 | 3 | 0.169 | -0.581 | -0.919 | 5 | 768.7 | 2026-08-30T15:12:54
chip4 | chip4_0830_1148 | 19 | rung2_C-0.75 | 2 | -0.75 | 3 | 0.219 | -0.531 | -0.969 | 5 | 803 | 2026-08-30T15:12:54
chip4 | chip4_0830_1148 | 19 | rung2_C-0.75 | 2 | -0.75 | 3 | 0.269 | -0.481 | -1.019 | 5 | 839.7 | 2026-08-30T15:12:54
chip4 | chip4_0830_1148 | 19 | rung2_C-0.75 | 2 | -0.75 | 3 | 0.319 | -0.431 | -1.069 | 5 | 884.7 | 2026-08-30T15:12:54
chip4 | chip4_0830_1148 | 19 | rung2_C-0.75 | 2 | -0.75 | 3 | 0.369 | -0.381 | -1.119 | 5 | 935 | 2026-08-30T15:12:54
chip4 | chip4_0830_1148 | 19 | rung2_C-0.75 | 2 | -0.75 | 3 | 0.419 | -0.331 | -1.169 | 5 | 989.3 | 2026-08-30T15:12:54
chip4 | chip4_0830_1148 | 19 | rung2_C-0.75 | 2 | -0.75 | 3 | 0.469 | -0.281 | -1.219 | 5 | 1049.3 | 2026-08-30T15:12:54
chip4 | chip4_0830_1148 | 19 | rung2_C-0.75 | 2 | -0.75 | 3 | 0.519 | -0.231 | -1.269 | 5 | 1114.7 | 2026-08-30T15:12:54
chip4 | chip4_0830_1148 | 20 | rung2_C-0.75 | 2 | -0.75 | 10 | -0.6889 | -1.4389 | -0.0611 | 5 | 1027 | 2026-08-30T15:13:37
chip4 | chip4_0830_1148 | 20 | rung2_C-0.75 | 2 | -0.75 | 10 | -0.6389 | -1.3889 | -0.1111 | 5 | 974.7 | 2026-08-30T15:13:37
chip4 | chip4_0830_1148 | 20 | rung2_C-0.75 | 2 | -0.75 | 10 | -0.5889 | -1.3389 | -0.1611 | 5 | 926.7 | 2026-08-30T15:13:37
chip4 | chip4_0830_1148 | 20 | rung2_C-0.75 | 2 | -0.75 | 10 | -0.5389 | -1.2889 | -0.2111 | 5 | 881 | 2026-08-30T15:13:37
chip4 | chip4_0830_1148 | 20 | rung2_C-0.75 | 2 | -0.75 | 10 | -0.4889 | -1.2389 | -0.2611 | 5 | 839.3 | 2026-08-30T15:13:37
chip4 | chip4_0830_1148 | 20 | rung2_C-0.75 | 2 | -0.75 | 10 | -0.4389 | -1.1889 | -0.3111 | 5 | 800.3 | 2026-08-30T15:13:37
chip4 | chip4_0830_1148 | 20 | rung2_C-0.75 | 2 | -0.75 | 10 | -0.3889 | -1.1389 | -0.3611 | 5 | 767.7 | 2026-08-30T15:13:37
chip4 | chip4_0830_1148 | 20 | rung2_C-0.75 | 2 | -0.75 | 10 | -0.3389 | -1.0889 | -0.4111 | 5 | 738 | 2026-08-30T15:13:37
chip4 | chip4_0830_1148 | 20 | rung2_C-0.75 | 2 | -0.75 | 10 | -0.2889 | -1.0389 | -0.4611 | 5 | 715 | 2026-08-30T15:13:37
chip4 | chip4_0830_1148 | 20 | rung2_C-0.75 | 2 | -0.75 | 10 | -0.2389 | -0.9889 | -0.5111 | 5 | 697.3 | 2026-08-30T15:13:37
chip4 | chip4_0830_1148 | 20 | rung2_C-0.75 | 2 | -0.75 | 10 | -0.1889 | -0.9389 | -0.5611 | 5 | 683 | 2026-08-30T15:13:37
chip4 | chip4_0830_1148 | 20 | rung2_C-0.75 | 2 | -0.75 | 10 | -0.1389 | -0.8889 | -0.6111 | 5 | 677.7 | 2026-08-30T15:13:37
chip4 | chip4_0830_1148 | 20 | rung2_C-0.75 | 2 | -0.75 | 10 | -0.0889 | -0.8389 | -0.6611 | 5 | 674.3 | 2026-08-30T15:13:37
chip4 | chip4_0830_1148 | 20 | rung2_C-0.75 | 2 | -0.75 | 10 | -0.0389 | -0.7889 | -0.7111 | 5 | 679.3 | 2026-08-30T15:13:37
chip4 | chip4_0830_1148 | 20 | rung2_C-0.75 | 2 | -0.75 | 10 | 0.0111 | -0.7389 | -0.7611 | 5 | 689 | 2026-08-30T15:13:37
chip4 | chip4_0830_1148 | 20 | rung2_C-0.75 | 2 | -0.75 | 10 | 0.0611 | -0.6889 | -0.8111 | 5 | 705 | 2026-08-30T15:13:37
chip4 | chip4_0830_1148 | 20 | rung2_C-0.75 | 2 | -0.75 | 10 | 0.1111 | -0.6389 | -0.8611 | 5 | 726 | 2026-08-30T15:13:37
chip4 | chip4_0830_1148 | 20 | rung2_C-0.75 | 2 | -0.75 | 10 | 0.1611 | -0.5889 | -0.9111 | 5 | 752 | 2026-08-30T15:13:37
chip4 | chip4_0830_1148 | 20 | rung2_C-0.75 | 2 | -0.75 | 10 | 0.2111 | -0.5389 | -0.9611 | 5 | 786.3 | 2026-08-30T15:13:37
chip4 | chip4_0830_1148 | 20 | rung2_C-0.75 | 2 | -0.75 | 10 | 0.2611 | -0.4889 | -1.0111 | 5 | 825.3 | 2026-08-30T15:13:37
chip4 | chip4_0830_1148 | 20 | rung2_C-0.75 | 2 | -0.75 | 10 | 0.3111 | -0.4389 | -1.0611 | 5 | 868.3 | 2026-08-30T15:13:37
chip4 | chip4_0830_1148 | 20 | rung2_C-0.75 | 2 | -0.75 | 10 | 0.3611 | -0.3889 | -1.1111 | 5 | 917 | 2026-08-30T15:13:37
chip4 | chip4_0830_1148 | 20 | rung2_C-0.75 | 2 | -0.75 | 10 | 0.4111 | -0.3389 | -1.1611 | 5 | 971.7 | 2026-08-30T15:13:37
chip4 | chip4_0830_1148 | 20 | rung2_C-0.75 | 2 | -0.75 | 10 | 0.4611 | -0.2889 | -1.2111 | 5 | 1032.7 | 2026-08-30T15:13:37
chip4 | chip4_0830_1148 | 20 | rung2_C-0.75 | 2 | -0.75 | 10 | 0.5111 | -0.2389 | -1.2611 | 5 | 1097.3 | 2026-08-30T15:13:37
chip4 | chip4_0830_1148 | 21 | rung2_C-0.75 | 2 | -0.75 | 30 | -0.7059 | -1.4559 | -0.0441 | 5 | 1034.7 | 2026-08-30T15:14:58
chip4 | chip4_0830_1148 | 21 | rung2_C-0.75 | 2 | -0.75 | 30 | -0.6559 | -1.4059 | -0.0941 | 5 | 983 | 2026-08-30T15:14:58
chip4 | chip4_0830_1148 | 21 | rung2_C-0.75 | 2 | -0.75 | 30 | -0.6059 | -1.3559 | -0.1441 | 5 | 932.3 | 2026-08-30T15:14:58
chip4 | chip4_0830_1148 | 21 | rung2_C-0.75 | 2 | -0.75 | 30 | -0.5559 | -1.3059 | -0.1941 | 5 | 886 | 2026-08-30T15:14:58
chip4 | chip4_0830_1148 | 21 | rung2_C-0.75 | 2 | -0.75 | 30 | -0.5059 | -1.2559 | -0.2441 | 5 | 843.7 | 2026-08-30T15:14:58
chip4 | chip4_0830_1148 | 21 | rung2_C-0.75 | 2 | -0.75 | 30 | -0.4559 | -1.2059 | -0.2941 | 5 | 803.7 | 2026-08-30T15:14:58
chip4 | chip4_0830_1148 | 21 | rung2_C-0.75 | 2 | -0.75 | 30 | -0.4059 | -1.1559 | -0.3441 | 5 | 769.3 | 2026-08-30T15:14:58
chip4 | chip4_0830_1148 | 21 | rung2_C-0.75 | 2 | -0.75 | 30 | -0.3559 | -1.1059 | -0.3941 | 5 | 739.3 | 2026-08-30T15:14:58
chip4 | chip4_0830_1148 | 21 | rung2_C-0.75 | 2 | -0.75 | 30 | -0.3059 | -1.0559 | -0.4441 | 5 | 714.3 | 2026-08-30T15:14:58
chip4 | chip4_0830_1148 | 21 | rung2_C-0.75 | 2 | -0.75 | 30 | -0.2559 | -1.0059 | -0.4941 | 5 | 695 | 2026-08-30T15:14:58
chip4 | chip4_0830_1148 | 21 | rung2_C-0.75 | 2 | -0.75 | 30 | -0.2059 | -0.9559 | -0.5441 | 5 | 680 | 2026-08-30T15:14:58
chip4 | chip4_0830_1148 | 21 | rung2_C-0.75 | 2 | -0.75 | 30 | -0.1559 | -0.9059 | -0.5941 | 5 | 671.7 | 2026-08-30T15:14:58
chip4 | chip4_0830_1148 | 21 | rung2_C-0.75 | 2 | -0.75 | 30 | -0.1059 | -0.8559 | -0.6441 | 5 | 668.7 | 2026-08-30T15:14:58
chip4 | chip4_0830_1148 | 21 | rung2_C-0.75 | 2 | -0.75 | 30 | -0.0559 | -0.8059 | -0.6941 | 5 | 671.7 | 2026-08-30T15:14:58
chip4 | chip4_0830_1148 | 21 | rung2_C-0.75 | 2 | -0.75 | 30 | -0.0059 | -0.7559 | -0.7441 | 5 | 679 | 2026-08-30T15:14:58
chip4 | chip4_0830_1148 | 21 | rung2_C-0.75 | 2 | -0.75 | 30 | 0.0441 | -0.7059 | -0.7941 | 5 | 693 | 2026-08-30T15:14:58
chip4 | chip4_0830_1148 | 21 | rung2_C-0.75 | 2 | -0.75 | 30 | 0.0941 | -0.6559 | -0.8441 | 5 | 711.3 | 2026-08-30T15:14:58
chip4 | chip4_0830_1148 | 21 | rung2_C-0.75 | 2 | -0.75 | 30 | 0.1441 | -0.6059 | -0.8941 | 5 | 737.3 | 2026-08-30T15:14:58
chip4 | chip4_0830_1148 | 21 | rung2_C-0.75 | 2 | -0.75 | 30 | 0.1941 | -0.5559 | -0.9441 | 5 | 769 | 2026-08-30T15:14:58
chip4 | chip4_0830_1148 | 21 | rung2_C-0.75 | 2 | -0.75 | 30 | 0.2441 | -0.5059 | -0.9941 | 5 | 805.3 | 2026-08-30T15:14:58
chip4 | chip4_0830_1148 | 21 | rung2_C-0.75 | 2 | -0.75 | 30 | 0.2941 | -0.4559 | -1.0441 | 5 | 848.3 | 2026-08-30T15:14:58
chip4 | chip4_0830_1148 | 21 | rung2_C-0.75 | 2 | -0.75 | 30 | 0.3441 | -0.4059 | -1.0941 | 5 | 896.3 | 2026-08-30T15:14:58
chip4 | chip4_0830_1148 | 21 | rung2_C-0.75 | 2 | -0.75 | 30 | 0.3941 | -0.3559 | -1.1441 | 5 | 948.7 | 2026-08-30T15:14:58
chip4 | chip4_0830_1148 | 21 | rung2_C-0.75 | 2 | -0.75 | 30 | 0.4441 | -0.3059 | -1.1941 | 5 | 1007 | 2026-08-30T15:14:58
chip4 | chip4_0830_1148 | 21 | rung2_C-0.75 | 2 | -0.75 | 30 | 0.4941 | -0.2559 | -1.2441 | 5 | 1070 | 2026-08-30T15:14:58
chip4 | chip4_0830_1148 | 22 | rung2_C-0.75 | 2 | -0.75 | 100 | -0.7092 | -1.4592 | -0.0408 | 5 | 1035.3 | 2026-08-30T15:18:43
chip4 | chip4_0830_1148 | 22 | rung2_C-0.75 | 2 | -0.75 | 100 | -0.6592 | -1.4092 | -0.0908 | 5 | 983.7 | 2026-08-30T15:18:43
chip4 | chip4_0830_1148 | 22 | rung2_C-0.75 | 2 | -0.75 | 100 | -0.6092 | -1.3592 | -0.1408 | 5 | 935 | 2026-08-30T15:18:43
chip4 | chip4_0830_1148 | 22 | rung2_C-0.75 | 2 | -0.75 | 100 | -0.5592 | -1.3092 | -0.1908 | 5 | 888 | 2026-08-30T15:18:43
chip4 | chip4_0830_1148 | 22 | rung2_C-0.75 | 2 | -0.75 | 100 | -0.5092 | -1.2592 | -0.2408 | 5 | 844.7 | 2026-08-30T15:18:43
chip4 | chip4_0830_1148 | 22 | rung2_C-0.75 | 2 | -0.75 | 100 | -0.4592 | -1.2092 | -0.2908 | 5 | 806.3 | 2026-08-30T15:18:43
chip4 | chip4_0830_1148 | 22 | rung2_C-0.75 | 2 | -0.75 | 100 | -0.4092 | -1.1592 | -0.3408 | 5 | 771.7 | 2026-08-30T15:18:43
chip4 | chip4_0830_1148 | 22 | rung2_C-0.75 | 2 | -0.75 | 100 | -0.3592 | -1.1092 | -0.3908 | 5 | 741.7 | 2026-08-30T15:18:43
chip4 | chip4_0830_1148 | 22 | rung2_C-0.75 | 2 | -0.75 | 100 | -0.3092 | -1.0592 | -0.4408 | 5 | 717 | 2026-08-30T15:18:43
chip4 | chip4_0830_1148 | 22 | rung2_C-0.75 | 2 | -0.75 | 100 | -0.2592 | -1.0092 | -0.4908 | 5 | 695.7 | 2026-08-30T15:18:43
chip4 | chip4_0830_1148 | 22 | rung2_C-0.75 | 2 | -0.75 | 100 | -0.2092 | -0.9592 | -0.5408 | 5 | 680.7 | 2026-08-30T15:18:43
chip4 | chip4_0830_1148 | 22 | rung2_C-0.75 | 2 | -0.75 | 100 | -0.1592 | -0.9092 | -0.5908 | 5 | 671.3 | 2026-08-30T15:18:43
chip4 | chip4_0830_1148 | 22 | rung2_C-0.75 | 2 | -0.75 | 100 | -0.1092 | -0.8592 | -0.6408 | 5 | 667.3 | 2026-08-30T15:18:43
chip4 | chip4_0830_1148 | 22 | rung2_C-0.75 | 2 | -0.75 | 100 | -0.0592 | -0.8092 | -0.6908 | 5 | 669 | 2026-08-30T15:18:43
chip4 | chip4_0830_1148 | 22 | rung2_C-0.75 | 2 | -0.75 | 100 | -0.0092 | -0.7592 | -0.7408 | 5 | 677 | 2026-08-30T15:18:43
chip4 | chip4_0830_1148 | 22 | rung2_C-0.75 | 2 | -0.75 | 100 | 0.0408 | -0.7092 | -0.7908 | 5 | 690 | 2026-08-30T15:18:43
chip4 | chip4_0830_1148 | 22 | rung2_C-0.75 | 2 | -0.75 | 100 | 0.0908 | -0.6592 | -0.8408 | 5 | 709.3 | 2026-08-30T15:18:43
chip4 | chip4_0830_1148 | 22 | rung2_C-0.75 | 2 | -0.75 | 100 | 0.1408 | -0.6092 | -0.8908 | 5 | 734 | 2026-08-30T15:18:43
chip4 | chip4_0830_1148 | 22 | rung2_C-0.75 | 2 | -0.75 | 100 | 0.1908 | -0.5592 | -0.9408 | 5 | 764 | 2026-08-30T15:18:43
chip4 | chip4_0830_1148 | 22 | rung2_C-0.75 | 2 | -0.75 | 100 | 0.2408 | -0.5092 | -0.9908 | 5 | 801 | 2026-08-30T15:18:43
chip4 | chip4_0830_1148 | 22 | rung2_C-0.75 | 2 | -0.75 | 100 | 0.2908 | -0.4592 | -1.0408 | 5 | 842.7 | 2026-08-30T15:18:43
chip4 | chip4_0830_1148 | 22 | rung2_C-0.75 | 2 | -0.75 | 100 | 0.3408 | -0.4092 | -1.0908 | 5 | 890.3 | 2026-08-30T15:18:43
chip4 | chip4_0830_1148 | 22 | rung2_C-0.75 | 2 | -0.75 | 100 | 0.3908 | -0.3592 | -1.1408 | 5 | 943.3 | 2026-08-30T15:18:43
chip4 | chip4_0830_1148 | 22 | rung2_C-0.75 | 2 | -0.75 | 100 | 0.4408 | -0.3092 | -1.1908 | 5 | 1001 | 2026-08-30T15:18:43
chip4 | chip4_0830_1148 | 22 | rung2_C-0.75 | 2 | -0.75 | 100 | 0.4908 | -0.2592 | -1.2408 | 5 | 1065 | 2026-08-30T15:18:43
chip4 | chip4_0830_1148 | 23 | rung2_C-0.75 | 2 | -0.75 | 300 | -0.7081 | -1.4581 | -0.0419 | 5 | 1039.7 | 2026-08-30T15:28:43
chip4 | chip4_0830_1148 | 23 | rung2_C-0.75 | 2 | -0.75 | 300 | -0.6581 | -1.4081 | -0.0919 | 5 | 988 | 2026-08-30T15:28:43
chip4 | chip4_0830_1148 | 23 | rung2_C-0.75 | 2 | -0.75 | 300 | -0.6081 | -1.3581 | -0.1419 | 5 | 936.7 | 2026-08-30T15:28:43
chip4 | chip4_0830_1148 | 23 | rung2_C-0.75 | 2 | -0.75 | 300 | -0.5581 | -1.3081 | -0.1919 | 5 | 891.7 | 2026-08-30T15:28:43
chip4 | chip4_0830_1148 | 23 | rung2_C-0.75 | 2 | -0.75 | 300 | -0.5081 | -1.2581 | -0.2419 | 5 | 848.3 | 2026-08-30T15:28:43
chip4 | chip4_0830_1148 | 23 | rung2_C-0.75 | 2 | -0.75 | 300 | -0.4581 | -1.2081 | -0.2919 | 5 | 809 | 2026-08-30T15:28:43
chip4 | chip4_0830_1148 | 23 | rung2_C-0.75 | 2 | -0.75 | 300 | -0.4081 | -1.1581 | -0.3419 | 5 | 774.7 | 2026-08-30T15:28:43
chip4 | chip4_0830_1148 | 23 | rung2_C-0.75 | 2 | -0.75 | 300 | -0.3581 | -1.1081 | -0.3919 | 5 | 742.7 | 2026-08-30T15:28:43
chip4 | chip4_0830_1148 | 23 | rung2_C-0.75 | 2 | -0.75 | 300 | -0.3081 | -1.0581 | -0.4419 | 5 | 717 | 2026-08-30T15:28:43
chip4 | chip4_0830_1148 | 23 | rung2_C-0.75 | 2 | -0.75 | 300 | -0.2581 | -1.0081 | -0.4919 | 5 | 696.3 | 2026-08-30T15:28:43
chip4 | chip4_0830_1148 | 23 | rung2_C-0.75 | 2 | -0.75 | 300 | -0.2081 | -0.9581 | -0.5419 | 5 | 679.3 | 2026-08-30T15:28:43
chip4 | chip4_0830_1148 | 23 | rung2_C-0.75 | 2 | -0.75 | 300 | -0.1581 | -0.9081 | -0.5919 | 5 | 669.3 | 2026-08-30T15:28:43
chip4 | chip4_0830_1148 | 23 | rung2_C-0.75 | 2 | -0.75 | 300 | -0.1081 | -0.8581 | -0.6419 | 5 | 664.7 | 2026-08-30T15:28:43
chip4 | chip4_0830_1148 | 23 | rung2_C-0.75 | 2 | -0.75 | 300 | -0.0581 | -0.8081 | -0.6919 | 5 | 665.7 | 2026-08-30T15:28:43
chip4 | chip4_0830_1148 | 23 | rung2_C-0.75 | 2 | -0.75 | 300 | -0.0081 | -0.7581 | -0.7419 | 5 | 673 | 2026-08-30T15:28:43
chip4 | chip4_0830_1148 | 23 | rung2_C-0.75 | 2 | -0.75 | 300 | 0.0419 | -0.7081 | -0.7919 | 5 | 685.3 | 2026-08-30T15:28:43
chip4 | chip4_0830_1148 | 23 | rung2_C-0.75 | 2 | -0.75 | 300 | 0.0919 | -0.6581 | -0.8419 | 5 | 703.7 | 2026-08-30T15:28:43
chip4 | chip4_0830_1148 | 23 | rung2_C-0.75 | 2 | -0.75 | 300 | 0.1419 | -0.6081 | -0.8919 | 5 | 729 | 2026-08-30T15:28:43
chip4 | chip4_0830_1148 | 23 | rung2_C-0.75 | 2 | -0.75 | 300 | 0.1919 | -0.5581 | -0.9419 | 5 | 759 | 2026-08-30T15:28:43
chip4 | chip4_0830_1148 | 23 | rung2_C-0.75 | 2 | -0.75 | 300 | 0.2419 | -0.5081 | -0.9919 | 5 | 794.7 | 2026-08-30T15:28:43
chip4 | chip4_0830_1148 | 23 | rung2_C-0.75 | 2 | -0.75 | 300 | 0.2919 | -0.4581 | -1.0419 | 5 | 836.7 | 2026-08-30T15:28:43
chip4 | chip4_0830_1148 | 23 | rung2_C-0.75 | 2 | -0.75 | 300 | 0.3419 | -0.4081 | -1.0919 | 5 | 882.3 | 2026-08-30T15:28:43
chip4 | chip4_0830_1148 | 23 | rung2_C-0.75 | 2 | -0.75 | 300 | 0.3919 | -0.3581 | -1.1419 | 5 | 935.7 | 2026-08-30T15:28:43
chip4 | chip4_0830_1148 | 23 | rung2_C-0.75 | 2 | -0.75 | 300 | 0.4419 | -0.3081 | -1.1919 | 5 | 993.7 | 2026-08-30T15:28:43
chip4 | chip4_0830_1148 | 23 | rung2_C-0.75 | 2 | -0.75 | 300 | 0.4919 | -0.2581 | -1.2419 | 5 | 1056.7 | 2026-08-30T15:28:43
chip4 | chip4_0830_1148 | 24 | rung2_C-0.75 | 2 | -0.75 | 1000 | -0.7015 | -1.4515 | -0.0485 | 5 | 1013.7 | 2026-08-30T16:02:48
chip4 | chip4_0830_1148 | 24 | rung2_C-0.75 | 2 | -0.75 | 1000 | -0.6515 | -1.4015 | -0.0985 | 5 | 960.3 | 2026-08-30T16:02:48
chip4 | chip4_0830_1148 | 24 | rung2_C-0.75 | 2 | -0.75 | 1000 | -0.6015 | -1.3515 | -0.1485 | 5 | 911 | 2026-08-30T16:02:48
chip4 | chip4_0830_1148 | 24 | rung2_C-0.75 | 2 | -0.75 | 1000 | -0.5515 | -1.3015 | -0.1985 | 5 | 864 | 2026-08-30T16:02:48
chip4 | chip4_0830_1148 | 24 | rung2_C-0.75 | 2 | -0.75 | 1000 | -0.5015 | -1.2515 | -0.2485 | 5 | 821.3 | 2026-08-30T16:02:48
chip4 | chip4_0830_1148 | 24 | rung2_C-0.75 | 2 | -0.75 | 1000 | -0.4515 | -1.2015 | -0.2985 | 5 | 785 | 2026-08-30T16:02:48
chip4 | chip4_0830_1148 | 24 | rung2_C-0.75 | 2 | -0.75 | 1000 | -0.4015 | -1.1515 | -0.3485 | 5 | 749 | 2026-08-30T16:02:48
chip4 | chip4_0830_1148 | 24 | rung2_C-0.75 | 2 | -0.75 | 1000 | -0.3515 | -1.1015 | -0.3985 | 5 | 719 | 2026-08-30T16:02:48
chip4 | chip4_0830_1148 | 24 | rung2_C-0.75 | 2 | -0.75 | 1000 | -0.3015 | -1.0515 | -0.4485 | 5 | 694 | 2026-08-30T16:02:48
chip4 | chip4_0830_1148 | 24 | rung2_C-0.75 | 2 | -0.75 | 1000 | -0.2515 | -1.0015 | -0.4985 | 5 | 673.7 | 2026-08-30T16:02:48
chip4 | chip4_0830_1148 | 24 | rung2_C-0.75 | 2 | -0.75 | 1000 | -0.2015 | -0.9515 | -0.5485 | 5 | 658.7 | 2026-08-30T16:02:48
chip4 | chip4_0830_1148 | 24 | rung2_C-0.75 | 2 | -0.75 | 1000 | -0.1515 | -0.9015 | -0.5985 | 5 | 649.7 | 2026-08-30T16:02:48
chip4 | chip4_0830_1148 | 24 | rung2_C-0.75 | 2 | -0.75 | 1000 | -0.1015 | -0.8515 | -0.6485 | 5 | 645.3 | 2026-08-30T16:02:48
chip4 | chip4_0830_1148 | 24 | rung2_C-0.75 | 2 | -0.75 | 1000 | -0.0515 | -0.8015 | -0.6985 | 5 | 646.3 | 2026-08-30T16:02:48
chip4 | chip4_0830_1148 | 24 | rung2_C-0.75 | 2 | -0.75 | 1000 | -0.0015 | -0.7515 | -0.7485 | 5 | 654.7 | 2026-08-30T16:02:48
chip4 | chip4_0830_1148 | 24 | rung2_C-0.75 | 2 | -0.75 | 1000 | 0.0485 | -0.7015 | -0.7985 | 5 | 665.3 | 2026-08-30T16:02:48
chip4 | chip4_0830_1148 | 24 | rung2_C-0.75 | 2 | -0.75 | 1000 | 0.0985 | -0.6515 | -0.8485 | 5 | 684.3 | 2026-08-30T16:02:48
chip4 | chip4_0830_1148 | 24 | rung2_C-0.75 | 2 | -0.75 | 1000 | 0.1485 | -0.6015 | -0.8985 | 5 | 708.7 | 2026-08-30T16:02:48
chip4 | chip4_0830_1148 | 24 | rung2_C-0.75 | 2 | -0.75 | 1000 | 0.1985 | -0.5515 | -0.9485 | 5 | 739 | 2026-08-30T16:02:48
chip4 | chip4_0830_1148 | 24 | rung2_C-0.75 | 2 | -0.75 | 1000 | 0.2485 | -0.5015 | -0.9985 | 5 | 774 | 2026-08-30T16:02:48
chip4 | chip4_0830_1148 | 24 | rung2_C-0.75 | 2 | -0.75 | 1000 | 0.2985 | -0.4515 | -1.0485 | 5 | 817 | 2026-08-30T16:02:48
chip4 | chip4_0830_1148 | 24 | rung2_C-0.75 | 2 | -0.75 | 1000 | 0.3485 | -0.4015 | -1.0985 | 5 | 863.7 | 2026-08-30T16:02:48
chip4 | chip4_0830_1148 | 24 | rung2_C-0.75 | 2 | -0.75 | 1000 | 0.3985 | -0.3515 | -1.1485 | 5 | 916.7 | 2026-08-30T16:02:48
chip4 | chip4_0830_1148 | 24 | rung2_C-0.75 | 2 | -0.75 | 1000 | 0.4485 | -0.3015 | -1.1985 | 5 | 973.7 | 2026-08-30T16:02:48
chip4 | chip4_0830_1148 | 24 | rung2_C-0.75 | 2 | -0.75 | 1000 | 0.4985 | -0.2515 | -1.2485 | 5 | 1037 | 2026-08-30T16:02:48
chip4 | chip4_0830_1148 | 25 | seek_3 | 3 | -0.75 | 1000 | -1.2986 | -2.0486 | 0.5486 | 5 | 2373.7 | 2026-08-30T16:16:38
chip4 | chip4_0830_1148 | 25 | seek_3 | 3 | -0.75 | 1000 | -1.2486 | -1.9986 | 0.4986 | 5 | 2295.7 | 2026-08-30T16:16:38
chip4 | chip4_0830_1148 | 25 | seek_3 | 3 | -0.75 | 1000 | -1.1986 | -1.9486 | 0.4486 | 5 | 2221.7 | 2026-08-30T16:16:38
chip4 | chip4_0830_1148 | 25 | seek_3 | 3 | -0.75 | 1000 | -1.1486 | -1.8986 | 0.3986 | 5 | 2139.7 | 2026-08-30T16:16:38
chip4 | chip4_0830_1148 | 25 | seek_3 | 3 | -0.75 | 1000 | -1.0986 | -1.8486 | 0.3486 | 5 | 2055.3 | 2026-08-30T16:16:38
chip4 | chip4_0830_1148 | 25 | seek_3 | 3 | -0.75 | 1000 | -1.0486 | -1.7986 | 0.2986 | 5 | 1973.7 | 2026-08-30T16:16:38
chip4 | chip4_0830_1148 | 25 | seek_3 | 3 | -0.75 | 1000 | -0.9986 | -1.7486 | 0.2486 | 5 | 1887.3 | 2026-08-30T16:16:38
chip4 | chip4_0830_1148 | 25 | seek_3 | 3 | -0.75 | 1000 | -0.9486 | -1.6986 | 0.1986 | 5 | 1799.3 | 2026-08-30T16:16:38
chip4 | chip4_0830_1148 | 25 | seek_3 | 3 | -0.75 | 1000 | -0.8986 | -1.6486 | 0.1486 | 5 | 1712.3 | 2026-08-30T16:16:38
chip4 | chip4_0830_1148 | 25 | seek_3 | 3 | -0.75 | 1000 | -0.8486 | -1.5986 | 0.0986 | 5 | 1624.7 | 2026-08-30T16:16:38
chip4 | chip4_0830_1148 | 25 | seek_3 | 3 | -0.75 | 1000 | -0.7986 | -1.5486 | 0.0486 | 5 | 1537.3 | 2026-08-30T16:16:38
chip4 | chip4_0830_1148 | 25 | seek_3 | 3 | -0.75 | 1000 | -0.7486 | -1.4986 | -0.0014 | 5 | 1451 | 2026-08-30T16:16:38
chip4 | chip4_0830_1148 | 25 | seek_3 | 3 | -0.75 | 1000 | -0.6986 | -1.4486 | -0.0514 | 5 | 1367.7 | 2026-08-30T16:16:38
chip4 | chip4_0830_1148 | 25 | seek_3 | 3 | -0.75 | 1000 | -0.6486 | -1.3986 | -0.1014 | 5 | 1285.7 | 2026-08-30T16:16:38
chip4 | chip4_0830_1148 | 25 | seek_3 | 3 | -0.75 | 1000 | -0.5986 | -1.3486 | -0.1514 | 5 | 1207.7 | 2026-08-30T16:16:38
chip4 | chip4_0830_1148 | 25 | seek_3 | 3 | -0.75 | 1000 | -0.5486 | -1.2986 | -0.2014 | 5 | 1131.7 | 2026-08-30T16:16:38
chip4 | chip4_0830_1148 | 25 | seek_3 | 3 | -0.75 | 1000 | -0.4986 | -1.2486 | -0.2514 | 5 | 1056.7 | 2026-08-30T16:16:38
chip4 | chip4_0830_1148 | 25 | seek_3 | 3 | -0.75 | 1000 | -0.4486 | -1.1986 | -0.3014 | 5 | 989.3 | 2026-08-30T16:16:38
chip4 | chip4_0830_1148 | 25 | seek_3 | 3 | -0.75 | 1000 | -0.3986 | -1.1486 | -0.3514 | 5 | 922.3 | 2026-08-30T16:16:38
chip4 | chip4_0830_1148 | 25 | seek_3 | 3 | -0.75 | 1000 | -0.3486 | -1.0986 | -0.4014 | 5 | 861 | 2026-08-30T16:16:38
chip4 | chip4_0830_1148 | 25 | seek_3 | 3 | -0.75 | 1000 | -0.2986 | -1.0486 | -0.4514 | 5 | 803.7 | 2026-08-30T16:16:38
chip4 | chip4_0830_1148 | 25 | seek_3 | 3 | -0.75 | 1000 | -0.2486 | -0.9986 | -0.5014 | 5 | 751.3 | 2026-08-30T16:16:38
chip4 | chip4_0830_1148 | 25 | seek_3 | 3 | -0.75 | 1000 | -0.1986 | -0.9486 | -0.5514 | 5 | 703.3 | 2026-08-30T16:16:38
chip4 | chip4_0830_1148 | 25 | seek_3 | 3 | -0.75 | 1000 | -0.1486 | -0.8986 | -0.6014 | 5 | 661.7 | 2026-08-30T16:16:38
chip4 | chip4_0830_1148 | 25 | seek_3 | 3 | -0.75 | 1000 | -0.0986 | -0.8486 | -0.6514 | 5 | 623.7 | 2026-08-30T16:16:38
chip4 | chip4_0830_1148 | 25 | seek_3 | 3 | -0.75 | 1000 | -0.0486 | -0.7986 | -0.7014 | 5 | 593 | 2026-08-30T16:16:38
chip4 | chip4_0830_1148 | 25 | seek_3 | 3 | -0.75 | 1000 | 0.0014 | -0.7486 | -0.7514 | 5 | 567 | 2026-08-30T16:16:38
chip4 | chip4_0830_1148 | 25 | seek_3 | 3 | -0.75 | 1000 | 0.0514 | -0.6986 | -0.8014 | 5 | 547.3 | 2026-08-30T16:16:38
chip4 | chip4_0830_1148 | 25 | seek_3 | 3 | -0.75 | 1000 | 0.1014 | -0.6486 | -0.8514 | 5 | 532.7 | 2026-08-30T16:16:38
chip4 | chip4_0830_1148 | 25 | seek_3 | 3 | -0.75 | 1000 | 0.1514 | -0.5986 | -0.9014 | 5 | 524 | 2026-08-30T16:16:38
chip4 | chip4_0830_1148 | 25 | seek_3 | 3 | -0.75 | 1000 | 0.2014 | -0.5486 | -0.9514 | 5 | 522.3 | 2026-08-30T16:16:38
chip4 | chip4_0830_1148 | 25 | seek_3 | 3 | -0.75 | 1000 | 0.2514 | -0.4986 | -1.0014 | 5 | 525.3 | 2026-08-30T16:16:38
chip4 | chip4_0830_1148 | 25 | seek_3 | 3 | -0.75 | 1000 | 0.3014 | -0.4486 | -1.0514 | 5 | 535.3 | 2026-08-30T16:16:38
chip4 | chip4_0830_1148 | 25 | seek_3 | 3 | -0.75 | 1000 | 0.3514 | -0.3986 | -1.1014 | 5 | 552 | 2026-08-30T16:16:38
chip4 | chip4_0830_1148 | 25 | seek_3 | 3 | -0.75 | 1000 | 0.4014 | -0.3486 | -1.1514 | 5 | 574.7 | 2026-08-30T16:16:38
chip4 | chip4_0830_1148 | 25 | seek_3 | 3 | -0.75 | 1000 | 0.4514 | -0.2986 | -1.2014 | 5 | 602.7 | 2026-08-30T16:16:38
chip4 | chip4_0830_1148 | 25 | seek_3 | 3 | -0.75 | 1000 | 0.5014 | -0.2486 | -1.2514 | 5 | 637.3 | 2026-08-30T16:16:38
chip4 | chip4_0830_1148 | 25 | seek_3 | 3 | -0.75 | 1000 | 0.5514 | -0.1986 | -1.3014 | 5 | 677.7 | 2026-08-30T16:16:38
chip4 | chip4_0830_1148 | 25 | seek_3 | 3 | -0.75 | 1000 | 0.6014 | -0.1486 | -1.3514 | 5 | 724.3 | 2026-08-30T16:16:38
chip4 | chip4_0830_1148 | 25 | seek_3 | 3 | -0.75 | 1000 | 0.6514 | -0.0986 | -1.4014 | 5 | 777 | 2026-08-30T16:16:38
chip4 | chip4_0830_1148 | 25 | seek_3 | 3 | -0.75 | 1000 | 0.7014 | -0.0486 | -1.4514 | 5 | 834 | 2026-08-30T16:16:38
chip4 | chip4_0830_1148 | 25 | seek_3 | 3 | -0.75 | 1000 | 0.7514 | 0.0014 | -1.5014 | 5 | 897 | 2026-08-30T16:16:38
chip4 | chip4_0830_1148 | 25 | seek_3 | 3 | -0.75 | 1000 | 0.8014 | 0.0514 | -1.5514 | 5 | 965.7 | 2026-08-30T16:16:38
chip4 | chip4_0830_1148 | 25 | seek_3 | 3 | -0.75 | 1000 | 0.8514 | 0.1014 | -1.6014 | 5 | 1037 | 2026-08-30T16:16:38
chip4 | chip4_0830_1148 | 25 | seek_3 | 3 | -0.75 | 1000 | 0.9014 | 0.1514 | -1.6514 | 5 | 1114 | 2026-08-30T16:16:38
chip4 | chip4_0830_1148 | 25 | seek_3 | 3 | -0.75 | 1000 | 0.9514 | 0.2014 | -1.7014 | 5 | 1194.3 | 2026-08-30T16:16:38
chip4 | chip4_0830_1148 | 25 | seek_3 | 3 | -0.75 | 1000 | 1.0014 | 0.2514 | -1.7514 | 5 | 1278.7 | 2026-08-30T16:16:38
chip4 | chip4_0830_1148 | 25 | seek_3 | 3 | -0.75 | 1000 | 1.0514 | 0.3014 | -1.8014 | 5 | 1366 | 2026-08-30T16:16:38
chip4 | chip4_0830_1148 | 25 | seek_3 | 3 | -0.75 | 1000 | 1.1014 | 0.3514 | -1.8514 | 5 | 1455.7 | 2026-08-30T16:16:38
chip4 | chip4_0830_1148 | 26 | seek_4 | 4 | -0.75 | 1000 | -1.0094 | -1.7594 | 0.2594 | 5 | 1790.7 | 2026-08-30T16:30:47
chip4 | chip4_0830_1148 | 26 | seek_4 | 4 | -0.75 | 1000 | -0.9594 | -1.7094 | 0.2094 | 5 | 1710.3 | 2026-08-30T16:30:47
chip4 | chip4_0830_1148 | 26 | seek_4 | 4 | -0.75 | 1000 | -0.9094 | -1.6594 | 0.1594 | 5 | 1625.3 | 2026-08-30T16:30:47
chip4 | chip4_0830_1148 | 26 | seek_4 | 4 | -0.75 | 1000 | -0.8594 | -1.6094 | 0.1094 | 5 | 1542.3 | 2026-08-30T16:30:47
chip4 | chip4_0830_1148 | 26 | seek_4 | 4 | -0.75 | 1000 | -0.8094 | -1.5594 | 0.0594 | 5 | 1462 | 2026-08-30T16:30:47
chip4 | chip4_0830_1148 | 26 | seek_4 | 4 | -0.75 | 1000 | -0.7594 | -1.5094 | 0.0094 | 5 | 1383 | 2026-08-30T16:30:47
chip4 | chip4_0830_1148 | 26 | seek_4 | 4 | -0.75 | 1000 | -0.7094 | -1.4594 | -0.0406 | 5 | 1304.7 | 2026-08-30T16:30:47
chip4 | chip4_0830_1148 | 26 | seek_4 | 4 | -0.75 | 1000 | -0.6594 | -1.4094 | -0.0906 | 5 | 1233 | 2026-08-30T16:30:47
chip4 | chip4_0830_1148 | 26 | seek_4 | 4 | -0.75 | 1000 | -0.6094 | -1.3594 | -0.1406 | 5 | 1164 | 2026-08-30T16:30:47
chip4 | chip4_0830_1148 | 26 | seek_4 | 4 | -0.75 | 1000 | -0.5594 | -1.3094 | -0.1906 | 5 | 1097 | 2026-08-30T16:30:47
chip4 | chip4_0830_1148 | 26 | seek_4 | 4 | -0.75 | 1000 | -0.5094 | -1.2594 | -0.2406 | 5 | 1036.3 | 2026-08-30T16:30:47
chip4 | chip4_0830_1148 | 26 | seek_4 | 4 | -0.75 | 1000 | -0.4594 | -1.2094 | -0.2906 | 5 | 977 | 2026-08-30T16:30:47
chip4 | chip4_0830_1148 | 26 | seek_4 | 4 | -0.75 | 1000 | -0.4094 | -1.1594 | -0.3406 | 5 | 924.7 | 2026-08-30T16:30:47
chip4 | chip4_0830_1148 | 26 | seek_4 | 4 | -0.75 | 1000 | -0.3594 | -1.1094 | -0.3906 | 5 | 877.3 | 2026-08-30T16:30:47
chip4 | chip4_0830_1148 | 26 | seek_4 | 4 | -0.75 | 1000 | -0.3094 | -1.0594 | -0.4406 | 5 | 832.3 | 2026-08-30T16:30:47
chip4 | chip4_0830_1148 | 26 | seek_4 | 4 | -0.75 | 1000 | -0.2594 | -1.0094 | -0.4906 | 5 | 797 | 2026-08-30T16:30:47
chip4 | chip4_0830_1148 | 26 | seek_4 | 4 | -0.75 | 1000 | -0.2094 | -0.9594 | -0.5406 | 5 | 763.7 | 2026-08-30T16:30:47
chip4 | chip4_0830_1148 | 26 | seek_4 | 4 | -0.75 | 1000 | -0.1594 | -0.9094 | -0.5906 | 5 | 737.3 | 2026-08-30T16:30:47
chip4 | chip4_0830_1148 | 26 | seek_4 | 4 | -0.75 | 1000 | -0.1094 | -0.8594 | -0.6406 | 5 | 716.3 | 2026-08-30T16:30:47
chip4 | chip4_0830_1148 | 26 | seek_4 | 4 | -0.75 | 1000 | -0.0594 | -0.8094 | -0.6906 | 5 | 701.3 | 2026-08-30T16:30:47
chip4 | chip4_0830_1148 | 26 | seek_4 | 4 | -0.75 | 1000 | -0.0094 | -0.7594 | -0.7406 | 5 | 693.3 | 2026-08-30T16:30:47
chip4 | chip4_0830_1148 | 26 | seek_4 | 4 | -0.75 | 1000 | 0.0406 | -0.7094 | -0.7906 | 5 | 691 | 2026-08-30T16:30:47
chip4 | chip4_0830_1148 | 26 | seek_4 | 4 | -0.75 | 1000 | 0.0906 | -0.6594 | -0.8406 | 5 | 695.3 | 2026-08-30T16:30:47
chip4 | chip4_0830_1148 | 26 | seek_4 | 4 | -0.75 | 1000 | 0.1406 | -0.6094 | -0.8906 | 5 | 705.7 | 2026-08-30T16:30:47
chip4 | chip4_0830_1148 | 26 | seek_4 | 4 | -0.75 | 1000 | 0.1906 | -0.5594 | -0.9406 | 5 | 720.7 | 2026-08-30T16:30:47
chip4 | chip4_0830_1148 | 26 | seek_4 | 4 | -0.75 | 1000 | 0.2406 | -0.5094 | -0.9906 | 5 | 743.3 | 2026-08-30T16:30:47
chip4 | chip4_0830_1148 | 26 | seek_4 | 4 | -0.75 | 1000 | 0.2906 | -0.4594 | -1.0406 | 5 | 771.3 | 2026-08-30T16:30:47
chip4 | chip4_0830_1148 | 26 | seek_4 | 4 | -0.75 | 1000 | 0.3406 | -0.4094 | -1.0906 | 5 | 804.7 | 2026-08-30T16:30:47
chip4 | chip4_0830_1148 | 26 | seek_4 | 4 | -0.75 | 1000 | 0.3906 | -0.3594 | -1.1406 | 5 | 845.7 | 2026-08-30T16:30:47
chip4 | chip4_0830_1148 | 26 | seek_4 | 4 | -0.75 | 1000 | 0.4406 | -0.3094 | -1.1906 | 5 | 892.7 | 2026-08-30T16:30:47
chip4 | chip4_0830_1148 | 26 | seek_4 | 4 | -0.75 | 1000 | 0.4906 | -0.2594 | -1.2406 | 5 | 944.3 | 2026-08-30T16:30:47
chip4 | chip4_0830_1148 | 26 | seek_4 | 4 | -0.75 | 1000 | 0.5406 | -0.2094 | -1.2906 | 5 | 1000.3 | 2026-08-30T16:30:47
chip4 | chip4_0830_1148 | 26 | seek_4 | 4 | -0.75 | 1000 | 0.5906 | -0.1594 | -1.3406 | 5 | 1062.7 | 2026-08-30T16:30:47
chip4 | chip4_0830_1148 | 26 | seek_4 | 4 | -0.75 | 1000 | 0.6406 | -0.1094 | -1.3906 | 5 | 1133.3 | 2026-08-30T16:30:47
chip4 | chip4_0830_1148 | 26 | seek_4 | 4 | -0.75 | 1000 | 0.6906 | -0.0594 | -1.4406 | 5 | 1206.7 | 2026-08-30T16:30:47
chip4 | chip4_0830_1148 | 26 | seek_4 | 4 | -0.75 | 1000 | 0.7406 | -0.0094 | -1.4906 | 5 | 1285.3 | 2026-08-30T16:30:47
chip4 | chip4_0830_1148 | 26 | seek_4 | 4 | -0.75 | 1000 | 0.7906 | 0.0406 | -1.5406 | 5 | 1368 | 2026-08-30T16:30:47
chip4 | chip4_0830_1148 | 26 | seek_4 | 4 | -0.75 | 1000 | 0.8406 | 0.0906 | -1.5906 | 5 | 1455.7 | 2026-08-30T16:30:47
chip4 | chip4_0830_1148 | 26 | seek_4 | 4 | -0.75 | 1000 | 0.8906 | 0.1406 | -1.6406 | 5 | 1547.3 | 2026-08-30T16:30:47
chip4 | chip4_0830_1148 | 26 | seek_4 | 4 | -0.75 | 1000 | 0.9406 | 0.1906 | -1.6906 | 5 | 1642 | 2026-08-30T16:30:47
chip4 | chip4_0830_1148 | 26 | seek_4 | 4 | -0.75 | 1000 | 0.9906 | 0.2406 | -1.7406 | 5 | 1739.3 | 2026-08-30T16:30:47
chip4 | chip4_0830_1148 | 26 | seek_4 | 4 | -0.75 | 1000 | 1.0406 | 0.2906 | -1.7906 | 5 | 1840.3 | 2026-08-30T16:30:47
chip4 | chip4_0830_1148 | 26 | seek_4 | 4 | -0.75 | 1000 | 1.0906 | 0.3406 | -1.8406 | 5 | 1947 | 2026-08-30T16:30:47
chip4 | chip4_0830_1148 | 26 | seek_4 | 4 | -0.75 | 1000 | 1.1406 | 0.3906 | -1.8906 | 5 | 2051.7 | 2026-08-30T16:30:47
chip4 | chip4_0830_1148 | 26 | seek_4 | 4 | -0.75 | 1000 | 1.1906 | 0.4406 | -1.9406 | 5 | 2160.3 | 2026-08-30T16:30:47
chip4 | chip4_0830_1148 | 26 | seek_4 | 4 | -0.75 | 1000 | 1.2406 | 0.4906 | -1.9906 | 5 | 2273 | 2026-08-30T16:30:47
chip4 | chip4_0830_1148 | 26 | seek_4 | 4 | -0.75 | 1000 | 1.2906 | 0.5406 | -2.0406 | 5 | 2386 | 2026-08-30T16:30:47
chip4 | chip4_0830_1148 | 26 | seek_4 | 4 | -0.75 | 1000 | 1.3406 | 0.5906 | -2.0906 | 5 | 2504.7 | 2026-08-30T16:30:47
chip4 | chip4_0830_1148 | 26 | seek_4 | 4 | -0.75 | 1000 | 1.3906 | 0.6406 | -2.1406 | 5 | 2622.7 | 2026-08-30T16:30:47
chip4 | chip4_0830_1148 | 27 | seek_4 | 4 | -0.75 | 1000 | -1.1677 | -1.9177 | 0.4177 | 5 | 2124 | 2026-08-30T16:55:40
chip4 | chip4_0830_1148 | 27 | seek_4 | 4 | -0.75 | 1000 | -1.1177 | -1.8677 | 0.3677 | 5 | 2035.3 | 2026-08-30T16:55:40
chip4 | chip4_0830_1148 | 27 | seek_4 | 4 | -0.75 | 1000 | -1.0677 | -1.8177 | 0.3177 | 5 | 1947.7 | 2026-08-30T16:55:40
chip4 | chip4_0830_1148 | 27 | seek_4 | 4 | -0.75 | 1000 | -1.0177 | -1.7677 | 0.2677 | 5 | 1859 | 2026-08-30T16:55:40
chip4 | chip4_0830_1148 | 27 | seek_4 | 4 | -0.75 | 1000 | -0.9677 | -1.7177 | 0.2177 | 5 | 1773.3 | 2026-08-30T16:55:40
chip4 | chip4_0830_1148 | 27 | seek_4 | 4 | -0.75 | 1000 | -0.9177 | -1.6677 | 0.1677 | 5 | 1688 | 2026-08-30T16:55:40
chip4 | chip4_0830_1148 | 27 | seek_4 | 4 | -0.75 | 1000 | -0.8677 | -1.6177 | 0.1177 | 5 | 1604.3 | 2026-08-30T16:55:40
chip4 | chip4_0830_1148 | 27 | seek_4 | 4 | -0.75 | 1000 | -0.8177 | -1.5677 | 0.0677 | 5 | 1523.3 | 2026-08-30T16:55:40
chip4 | chip4_0830_1148 | 27 | seek_4 | 4 | -0.75 | 1000 | -0.7677 | -1.5177 | 0.0177 | 5 | 1446 | 2026-08-30T16:55:40
chip4 | chip4_0830_1148 | 27 | seek_4 | 4 | -0.75 | 1000 | -0.7177 | -1.4677 | -0.0323 | 5 | 1373 | 2026-08-30T16:55:40
chip4 | chip4_0830_1148 | 27 | seek_4 | 4 | -0.75 | 1000 | -0.6677 | -1.4177 | -0.0823 | 5 | 1301.7 | 2026-08-30T16:55:40
chip4 | chip4_0830_1148 | 27 | seek_4 | 4 | -0.75 | 1000 | -0.6177 | -1.3677 | -0.1323 | 5 | 1234.3 | 2026-08-30T16:55:40
chip4 | chip4_0830_1148 | 27 | seek_4 | 4 | -0.75 | 1000 | -0.5677 | -1.3177 | -0.1823 | 5 | 1172.3 | 2026-08-30T16:55:40
chip4 | chip4_0830_1148 | 27 | seek_4 | 4 | -0.75 | 1000 | -0.5177 | -1.2677 | -0.2323 | 5 | 1113.7 | 2026-08-30T16:55:40
chip4 | chip4_0830_1148 | 27 | seek_4 | 4 | -0.75 | 1000 | -0.4677 | -1.2177 | -0.2823 | 5 | 1060.3 | 2026-08-30T16:55:40
chip4 | chip4_0830_1148 | 27 | seek_4 | 4 | -0.75 | 1000 | -0.4177 | -1.1677 | -0.3323 | 5 | 1011 | 2026-08-30T16:55:40
chip4 | chip4_0830_1148 | 27 | seek_4 | 4 | -0.75 | 1000 | -0.3677 | -1.1177 | -0.3823 | 5 | 967.7 | 2026-08-30T16:55:40
chip4 | chip4_0830_1148 | 27 | seek_4 | 4 | -0.75 | 1000 | -0.3177 | -1.0677 | -0.4323 | 5 | 929.7 | 2026-08-30T16:55:40
chip4 | chip4_0830_1148 | 27 | seek_4 | 4 | -0.75 | 1000 | -0.2677 | -1.0177 | -0.4823 | 5 | 897 | 2026-08-30T16:55:40
chip4 | chip4_0830_1148 | 27 | seek_4 | 4 | -0.75 | 1000 | -0.2177 | -0.9677 | -0.5323 | 5 | 869 | 2026-08-30T16:55:40
chip4 | chip4_0830_1148 | 27 | seek_4 | 4 | -0.75 | 1000 | -0.1677 | -0.9177 | -0.5823 | 5 | 850.3 | 2026-08-30T16:55:40
chip4 | chip4_0830_1148 | 27 | seek_4 | 4 | -0.75 | 1000 | -0.1177 | -0.8677 | -0.6323 | 5 | 834 | 2026-08-30T16:55:40
chip4 | chip4_0830_1148 | 27 | seek_4 | 4 | -0.75 | 1000 | -0.0677 | -0.8177 | -0.6823 | 5 | 826.7 | 2026-08-30T16:55:40
chip4 | chip4_0830_1148 | 27 | seek_4 | 4 | -0.75 | 1000 | -0.0177 | -0.7677 | -0.7323 | 5 | 824.7 | 2026-08-30T16:55:40
chip4 | chip4_0830_1148 | 27 | seek_4 | 4 | -0.75 | 1000 | 0.0323 | -0.7177 | -0.7823 | 5 | 829 | 2026-08-30T16:55:40
chip4 | chip4_0830_1148 | 27 | seek_4 | 4 | -0.75 | 1000 | 0.0823 | -0.6677 | -0.8323 | 5 | 839.3 | 2026-08-30T16:55:40
chip4 | chip4_0830_1148 | 27 | seek_4 | 4 | -0.75 | 1000 | 0.1323 | -0.6177 | -0.8823 | 5 | 857 | 2026-08-30T16:55:40
chip4 | chip4_0830_1148 | 27 | seek_4 | 4 | -0.75 | 1000 | 0.1823 | -0.5677 | -0.9323 | 5 | 881 | 2026-08-30T16:55:40
chip4 | chip4_0830_1148 | 27 | seek_4 | 4 | -0.75 | 1000 | 0.2323 | -0.5177 | -0.9823 | 5 | 909.7 | 2026-08-30T16:55:40
chip4 | chip4_0830_1148 | 27 | seek_4 | 4 | -0.75 | 1000 | 0.2823 | -0.4677 | -1.0323 | 5 | 947.3 | 2026-08-30T16:55:40
chip4 | chip4_0830_1148 | 27 | seek_4 | 4 | -0.75 | 1000 | 0.3323 | -0.4177 | -1.0823 | 5 | 989.3 | 2026-08-30T16:55:40
chip4 | chip4_0830_1148 | 27 | seek_4 | 4 | -0.75 | 1000 | 0.3823 | -0.3677 | -1.1323 | 5 | 1036.7 | 2026-08-30T16:55:40
chip4 | chip4_0830_1148 | 27 | seek_4 | 4 | -0.75 | 1000 | 0.4323 | -0.3177 | -1.1823 | 5 | 1092.3 | 2026-08-30T16:55:40
chip4 | chip4_0830_1148 | 27 | seek_4 | 4 | -0.75 | 1000 | 0.4823 | -0.2677 | -1.2323 | 5 | 1152.3 | 2026-08-30T16:55:40
chip4 | chip4_0830_1148 | 27 | seek_4 | 4 | -0.75 | 1000 | 0.5323 | -0.2177 | -1.2823 | 5 | 1217.3 | 2026-08-30T16:55:40
chip4 | chip4_0830_1148 | 27 | seek_4 | 4 | -0.75 | 1000 | 0.5823 | -0.1677 | -1.3323 | 5 | 1289.7 | 2026-08-30T16:55:40
chip4 | chip4_0830_1148 | 27 | seek_4 | 4 | -0.75 | 1000 | 0.6323 | -0.1177 | -1.3823 | 5 | 1366.3 | 2026-08-30T16:55:40
chip4 | chip4_0830_1148 | 27 | seek_4 | 4 | -0.75 | 1000 | 0.6823 | -0.0677 | -1.4323 | 5 | 1449 | 2026-08-30T16:55:40
chip4 | chip4_0830_1148 | 27 | seek_4 | 4 | -0.75 | 1000 | 0.7323 | -0.0177 | -1.4823 | 5 | 1535.3 | 2026-08-30T16:55:40
chip4 | chip4_0830_1148 | 27 | seek_4 | 4 | -0.75 | 1000 | 0.7823 | 0.0323 | -1.5323 | 5 | 1623.3 | 2026-08-30T16:55:40
chip4 | chip4_0830_1148 | 27 | seek_4 | 4 | -0.75 | 1000 | 0.8323 | 0.0823 | -1.5823 | 5 | 1718.3 | 2026-08-30T16:55:40
chip4 | chip4_0830_1148 | 27 | seek_4 | 4 | -0.75 | 1000 | 0.8823 | 0.1323 | -1.6323 | 5 | 1817.3 | 2026-08-30T16:55:40
chip4 | chip4_0830_1148 | 27 | seek_4 | 4 | -0.75 | 1000 | 0.9323 | 0.1823 | -1.6823 | 5 | 1919.3 | 2026-08-30T16:55:40
chip4 | chip4_0830_1148 | 27 | seek_4 | 4 | -0.75 | 1000 | 0.9823 | 0.2323 | -1.7323 | 5 | 2025 | 2026-08-30T16:55:40
chip4 | chip4_0830_1148 | 27 | seek_4 | 4 | -0.75 | 1000 | 1.0323 | 0.2823 | -1.7823 | 5 | 2135.7 | 2026-08-30T16:55:40
chip4 | chip4_0830_1148 | 27 | seek_4 | 4 | -0.75 | 1000 | 1.0823 | 0.3323 | -1.8323 | 5 | 2247.3 | 2026-08-30T16:55:40
chip4 | chip4_0830_1148 | 27 | seek_4 | 4 | -0.75 | 1000 | 1.1323 | 0.3823 | -1.8823 | 5 | 2360 | 2026-08-30T16:55:40
chip4 | chip4_0830_1148 | 27 | seek_4 | 4 | -0.75 | 1000 | 1.1823 | 0.4323 | -1.9323 | 5 | 2478.3 | 2026-08-30T16:55:40
chip4 | chip4_0830_1148 | 27 | seek_4 | 4 | -0.75 | 1000 | 1.2323 | 0.4823 | -1.9823 | 5 | 2597.7 | 2026-08-30T16:55:40
chip4 | chip4_0830_1148 | 28 | seek_4 | 4 | -0.75 | 1000 | -1.2311 | -1.9811 | 0.4811 | 5 | 2240.3 | 2026-08-30T17:28:29
chip4 | chip4_0830_1148 | 28 | seek_4 | 4 | -0.75 | 1000 | -1.1811 | -1.9311 | 0.4311 | 5 | 2153.3 | 2026-08-30T17:28:29
chip4 | chip4_0830_1148 | 28 | seek_4 | 4 | -0.75 | 1000 | -1.1311 | -1.8811 | 0.3811 | 5 | 2064.3 | 2026-08-30T17:28:29
chip4 | chip4_0830_1148 | 28 | seek_4 | 4 | -0.75 | 1000 | -1.0811 | -1.8311 | 0.3311 | 5 | 1978.3 | 2026-08-30T17:28:29
chip4 | chip4_0830_1148 | 28 | seek_4 | 4 | -0.75 | 1000 | -1.0311 | -1.7811 | 0.2811 | 5 | 1891.3 | 2026-08-30T17:28:29
chip4 | chip4_0830_1148 | 28 | seek_4 | 4 | -0.75 | 1000 | -0.9811 | -1.7311 | 0.2311 | 5 | 1805 | 2026-08-30T17:28:29
chip4 | chip4_0830_1148 | 28 | seek_4 | 4 | -0.75 | 1000 | -0.9311 | -1.6811 | 0.1811 | 5 | 1720 | 2026-08-30T17:28:29
chip4 | chip4_0830_1148 | 28 | seek_4 | 4 | -0.75 | 1000 | -0.8811 | -1.6311 | 0.1311 | 5 | 1638.3 | 2026-08-30T17:28:29
chip4 | chip4_0830_1148 | 28 | seek_4 | 4 | -0.75 | 1000 | -0.8311 | -1.5811 | 0.0811 | 5 | 1558 | 2026-08-30T17:28:29
chip4 | chip4_0830_1148 | 28 | seek_4 | 4 | -0.75 | 1000 | -0.7811 | -1.5311 | 0.0311 | 5 | 1479.7 | 2026-08-30T17:28:29
chip4 | chip4_0830_1148 | 28 | seek_4 | 4 | -0.75 | 1000 | -0.7311 | -1.4811 | -0.0189 | 5 | 1407.7 | 2026-08-30T17:28:29
chip4 | chip4_0830_1148 | 28 | seek_4 | 4 | -0.75 | 1000 | -0.6811 | -1.4311 | -0.0689 | 5 | 1339 | 2026-08-30T17:28:29
chip4 | chip4_0830_1148 | 28 | seek_4 | 4 | -0.75 | 1000 | -0.6311 | -1.3811 | -0.1189 | 5 | 1272 | 2026-08-30T17:28:29
chip4 | chip4_0830_1148 | 28 | seek_4 | 4 | -0.75 | 1000 | -0.5811 | -1.3311 | -0.1689 | 5 | 1213 | 2026-08-30T17:28:29
chip4 | chip4_0830_1148 | 28 | seek_4 | 4 | -0.75 | 1000 | -0.5311 | -1.2811 | -0.2189 | 5 | 1153.3 | 2026-08-30T17:28:29
chip4 | chip4_0830_1148 | 28 | seek_4 | 4 | -0.75 | 1000 | -0.4811 | -1.2311 | -0.2689 | 5 | 1102.3 | 2026-08-30T17:28:29
chip4 | chip4_0830_1148 | 28 | seek_4 | 4 | -0.75 | 1000 | -0.4311 | -1.1811 | -0.3189 | 5 | 1055 | 2026-08-30T17:28:29
chip4 | chip4_0830_1148 | 28 | seek_4 | 4 | -0.75 | 1000 | -0.3811 | -1.1311 | -0.3689 | 5 | 1014 | 2026-08-30T17:28:29
chip4 | chip4_0830_1148 | 28 | seek_4 | 4 | -0.75 | 1000 | -0.3311 | -1.0811 | -0.4189 | 5 | 977.3 | 2026-08-30T17:28:29
chip4 | chip4_0830_1148 | 28 | seek_4 | 4 | -0.75 | 1000 | -0.2811 | -1.0311 | -0.4689 | 5 | 946 | 2026-08-30T17:28:29
chip4 | chip4_0830_1148 | 28 | seek_4 | 4 | -0.75 | 1000 | -0.2311 | -0.9811 | -0.5189 | 5 | 922.7 | 2026-08-30T17:28:29
chip4 | chip4_0830_1148 | 28 | seek_4 | 4 | -0.75 | 1000 | -0.1811 | -0.9311 | -0.5689 | 5 | 903.7 | 2026-08-30T17:28:29
chip4 | chip4_0830_1148 | 28 | seek_4 | 4 | -0.75 | 1000 | -0.1311 | -0.8811 | -0.6189 | 5 | 890.7 | 2026-08-30T17:28:29
chip4 | chip4_0830_1148 | 28 | seek_4 | 4 | -0.75 | 1000 | -0.0811 | -0.8311 | -0.6689 | 5 | 885.3 | 2026-08-30T17:28:29
chip4 | chip4_0830_1148 | 28 | seek_4 | 4 | -0.75 | 1000 | -0.0311 | -0.7811 | -0.7189 | 5 | 887 | 2026-08-30T17:28:29
chip4 | chip4_0830_1148 | 28 | seek_4 | 4 | -0.75 | 1000 | 0.0189 | -0.7311 | -0.7689 | 5 | 892 | 2026-08-30T17:28:29
chip4 | chip4_0830_1148 | 28 | seek_4 | 4 | -0.75 | 1000 | 0.0689 | -0.6811 | -0.8189 | 5 | 904.7 | 2026-08-30T17:28:29
chip4 | chip4_0830_1148 | 28 | seek_4 | 4 | -0.75 | 1000 | 0.1189 | -0.6311 | -0.8689 | 5 | 924 | 2026-08-30T17:28:29
chip4 | chip4_0830_1148 | 28 | seek_4 | 4 | -0.75 | 1000 | 0.1689 | -0.5811 | -0.9189 | 5 | 950 | 2026-08-30T17:28:29
chip4 | chip4_0830_1148 | 28 | seek_4 | 4 | -0.75 | 1000 | 0.2189 | -0.5311 | -0.9689 | 5 | 982.3 | 2026-08-30T17:28:29
chip4 | chip4_0830_1148 | 28 | seek_4 | 4 | -0.75 | 1000 | 0.2689 | -0.4811 | -1.0189 | 5 | 1020.7 | 2026-08-30T17:28:29
chip4 | chip4_0830_1148 | 28 | seek_4 | 4 | -0.75 | 1000 | 0.3189 | -0.4311 | -1.0689 | 5 | 1064.7 | 2026-08-30T17:28:29
chip4 | chip4_0830_1148 | 28 | seek_4 | 4 | -0.75 | 1000 | 0.3689 | -0.3811 | -1.1189 | 5 | 1115.3 | 2026-08-30T17:28:29
chip4 | chip4_0830_1148 | 28 | seek_4 | 4 | -0.75 | 1000 | 0.4189 | -0.3311 | -1.1689 | 5 | 1170 | 2026-08-30T17:28:29
chip4 | chip4_0830_1148 | 28 | seek_4 | 4 | -0.75 | 1000 | 0.4689 | -0.2811 | -1.2189 | 5 | 1232 | 2026-08-30T17:28:29
chip4 | chip4_0830_1148 | 28 | seek_4 | 4 | -0.75 | 1000 | 0.5189 | -0.2311 | -1.2689 | 5 | 1301.7 | 2026-08-30T17:28:29
chip4 | chip4_0830_1148 | 28 | seek_4 | 4 | -0.75 | 1000 | 0.5689 | -0.1811 | -1.3189 | 5 | 1374 | 2026-08-30T17:28:29
chip4 | chip4_0830_1148 | 28 | seek_4 | 4 | -0.75 | 1000 | 0.6189 | -0.1311 | -1.3689 | 5 | 1453.3 | 2026-08-30T17:28:29
chip4 | chip4_0830_1148 | 28 | seek_4 | 4 | -0.75 | 1000 | 0.6689 | -0.0811 | -1.4189 | 5 | 1537 | 2026-08-30T17:28:29
chip4 | chip4_0830_1148 | 28 | seek_4 | 4 | -0.75 | 1000 | 0.7189 | -0.0311 | -1.4689 | 5 | 1625.7 | 2026-08-30T17:28:29
chip4 | chip4_0830_1148 | 28 | seek_4 | 4 | -0.75 | 1000 | 0.7689 | 0.0189 | -1.5189 | 5 | 1715.7 | 2026-08-30T17:28:29
chip4 | chip4_0830_1148 | 28 | seek_4 | 4 | -0.75 | 1000 | 0.8189 | 0.0689 | -1.5689 | 5 | 1812.7 | 2026-08-30T17:28:29
chip4 | chip4_0830_1148 | 28 | seek_4 | 4 | -0.75 | 1000 | 0.8689 | 0.1189 | -1.6189 | 5 | 1914.7 | 2026-08-30T17:28:29
chip4 | chip4_0830_1148 | 28 | seek_4 | 4 | -0.75 | 1000 | 0.9189 | 0.1689 | -1.6689 | 5 | 2018 | 2026-08-30T17:28:29
chip4 | chip4_0830_1148 | 28 | seek_4 | 4 | -0.75 | 1000 | 0.9689 | 0.2189 | -1.7189 | 5 | 2126 | 2026-08-30T17:28:29
chip4 | chip4_0830_1148 | 28 | seek_4 | 4 | -0.75 | 1000 | 1.0189 | 0.2689 | -1.7689 | 5 | 2238.3 | 2026-08-30T17:28:29
chip4 | chip4_0830_1148 | 28 | seek_4 | 4 | -0.75 | 1000 | 1.0689 | 0.3189 | -1.8189 | 5 | 2351.7 | 2026-08-30T17:28:29
chip4 | chip4_0830_1148 | 28 | seek_4 | 4 | -0.75 | 1000 | 1.1189 | 0.3689 | -1.8689 | 5 | 2467 | 2026-08-30T17:28:29
chip4 | chip4_0830_1148 | 28 | seek_4 | 4 | -0.75 | 1000 | 1.1689 | 0.4189 | -1.9189 | 5 | 2584 | 2026-08-30T17:28:29
chip5 | chip5_0830_1822 | 1 | 0_locate | 0 | -0.75 | 0 | -1 | -1.75 | 0.25 | 10 | 3841 | 2026-08-30T18:22:32
chip5 | chip5_0830_1822 | 1 | 0_locate | 0 | -0.75 | 0 | -0.95 | -1.7 | 0.2 | 10 | 3478 | 2026-08-30T18:22:32
chip5 | chip5_0830_1822 | 1 | 0_locate | 0 | -0.75 | 0 | -0.9 | -1.65 | 0.15 | 10 | 3138 | 2026-08-30T18:22:32
chip5 | chip5_0830_1822 | 1 | 0_locate | 0 | -0.75 | 0 | -0.85 | -1.6 | 0.1 | 10 | 2822.3 | 2026-08-30T18:22:32
chip5 | chip5_0830_1822 | 1 | 0_locate | 0 | -0.75 | 0 | -0.8 | -1.55 | 0.05 | 10 | 2529.3 | 2026-08-30T18:22:32
chip5 | chip5_0830_1822 | 1 | 0_locate | 0 | -0.75 | 0 | -0.75 | -1.5 | 0 | 10 | 2257.3 | 2026-08-30T18:22:32
chip5 | chip5_0830_1822 | 1 | 0_locate | 0 | -0.75 | 0 | -0.7 | -1.45 | -0.05 | 10 | 1996.7 | 2026-08-30T18:22:32
chip5 | chip5_0830_1822 | 1 | 0_locate | 0 | -0.75 | 0 | -0.65 | -1.4 | -0.1 | 10 | 1760.7 | 2026-08-30T18:22:32
chip5 | chip5_0830_1822 | 1 | 0_locate | 0 | -0.75 | 0 | -0.6 | -1.35 | -0.15 | 10 | 1542 | 2026-08-30T18:22:32
chip5 | chip5_0830_1822 | 1 | 0_locate | 0 | -0.75 | 0 | -0.55 | -1.3 | -0.2 | 10 | 1342.7 | 2026-08-30T18:22:32
chip5 | chip5_0830_1822 | 1 | 0_locate | 0 | -0.75 | 0 | -0.5 | -1.25 | -0.25 | 10 | 1160.7 | 2026-08-30T18:22:32
chip5 | chip5_0830_1822 | 1 | 0_locate | 0 | -0.75 | 0 | -0.45 | -1.2 | -0.3 | 10 | 994.3 | 2026-08-30T18:22:32
chip5 | chip5_0830_1822 | 1 | 0_locate | 0 | -0.75 | 0 | -0.4 | -1.15 | -0.35 | 10 | 846.3 | 2026-08-30T18:22:32
chip5 | chip5_0830_1822 | 1 | 0_locate | 0 | -0.75 | 0 | -0.35 | -1.1 | -0.4 | 10 | 713 | 2026-08-30T18:22:32
chip5 | chip5_0830_1822 | 1 | 0_locate | 0 | -0.75 | 0 | -0.3 | -1.05 | -0.45 | 10 | 598 | 2026-08-30T18:22:32
chip5 | chip5_0830_1822 | 1 | 0_locate | 0 | -0.75 | 0 | -0.25 | -1 | -0.5 | 10 | 499.7 | 2026-08-30T18:22:32
chip5 | chip5_0830_1822 | 1 | 0_locate | 0 | -0.75 | 0 | -0.2 | -0.95 | -0.55 | 10 | 421 | 2026-08-30T18:22:32
chip5 | chip5_0830_1822 | 1 | 0_locate | 0 | -0.75 | 0 | -0.15 | -0.9 | -0.6 | 10 | 357 | 2026-08-30T18:22:32
chip5 | chip5_0830_1822 | 1 | 0_locate | 0 | -0.75 | 0 | -0.1 | -0.85 | -0.65 | 10 | 311 | 2026-08-30T18:22:32
chip5 | chip5_0830_1822 | 1 | 0_locate | 0 | -0.75 | 0 | -0.05 | -0.8 | -0.7 | 10 | 283.3 | 2026-08-30T18:22:32
chip5 | chip5_0830_1822 | 1 | 0_locate | 0 | -0.75 | 0 | 0 | -0.75 | -0.75 | 10 | 272.7 | 2026-08-30T18:22:32
chip5 | chip5_0830_1822 | 1 | 0_locate | 0 | -0.75 | 0 | 0.05 | -0.7 | -0.8 | 10 | 280.7 | 2026-08-30T18:22:32
chip5 | chip5_0830_1822 | 1 | 0_locate | 0 | -0.75 | 0 | 0.1 | -0.65 | -0.85 | 10 | 306.7 | 2026-08-30T18:22:32
chip5 | chip5_0830_1822 | 1 | 0_locate | 0 | -0.75 | 0 | 0.15 | -0.6 | -0.9 | 10 | 350 | 2026-08-30T18:22:32
chip5 | chip5_0830_1822 | 1 | 0_locate | 0 | -0.75 | 0 | 0.2 | -0.55 | -0.95 | 10 | 410.3 | 2026-08-30T18:22:32
chip5 | chip5_0830_1822 | 1 | 0_locate | 0 | -0.75 | 0 | 0.25 | -0.5 | -1 | 10 | 486.3 | 2026-08-30T18:22:32
chip5 | chip5_0830_1822 | 1 | 0_locate | 0 | -0.75 | 0 | 0.3 | -0.45 | -1.05 | 10 | 581.3 | 2026-08-30T18:22:32
chip5 | chip5_0830_1822 | 1 | 0_locate | 0 | -0.75 | 0 | 0.35 | -0.4 | -1.1 | 10 | 692 | 2026-08-30T18:22:32
chip5 | chip5_0830_1822 | 1 | 0_locate | 0 | -0.75 | 0 | 0.4 | -0.35 | -1.15 | 10 | 820 | 2026-08-30T18:22:32
chip5 | chip5_0830_1822 | 1 | 0_locate | 0 | -0.75 | 0 | 0.45 | -0.3 | -1.2 | 10 | 964 | 2026-08-30T18:22:32
chip5 | chip5_0830_1822 | 1 | 0_locate | 0 | -0.75 | 0 | 0.5 | -0.25 | -1.25 | 10 | 1123.3 | 2026-08-30T18:22:32
chip5 | chip5_0830_1822 | 1 | 0_locate | 0 | -0.75 | 0 | 0.55 | -0.2 | -1.3 | 10 | 1299.3 | 2026-08-30T18:22:32
chip5 | chip5_0830_1822 | 1 | 0_locate | 0 | -0.75 | 0 | 0.6 | -0.15 | -1.35 | 10 | 1493.3 | 2026-08-30T18:22:32
chip5 | chip5_0830_1822 | 1 | 0_locate | 0 | -0.75 | 0 | 0.65 | -0.1 | -1.4 | 10 | 1700.7 | 2026-08-30T18:22:32
chip5 | chip5_0830_1822 | 1 | 0_locate | 0 | -0.75 | 0 | 0.7 | -0.05 | -1.45 | 10 | 1930.3 | 2026-08-30T18:22:32
chip5 | chip5_0830_1822 | 1 | 0_locate | 0 | -0.75 | 0 | 0.75 | 0 | -1.5 | 10 | 2177.7 | 2026-08-30T18:22:32
chip5 | chip5_0830_1822 | 1 | 0_locate | 0 | -0.75 | 0 | 0.8 | 0.05 | -1.55 | 10 | 2439 | 2026-08-30T18:22:32
chip5 | chip5_0830_1822 | 1 | 0_locate | 0 | -0.75 | 0 | 0.85 | 0.1 | -1.6 | 10 | 2721.7 | 2026-08-30T18:22:32
chip5 | chip5_0830_1822 | 1 | 0_locate | 0 | -0.75 | 0 | 0.9 | 0.15 | -1.65 | 10 | 3024.3 | 2026-08-30T18:22:32
chip5 | chip5_0830_1822 | 1 | 0_locate | 0 | -0.75 | 0 | 0.95 | 0.2 | -1.7 | 10 | 3342 | 2026-08-30T18:22:32
chip5 | chip5_0830_1822 | 1 | 0_locate | 0 | -0.75 | 0 | 1 | 0.25 | -1.75 | 10 | 3685 | 2026-08-30T18:22:32
chip5 | chip5_0830_1822 | 2 | 0_polarity | 0 | -0.75 | 0 | -1.1953 | -1.9453 | 0.4453 | 10 | 4095 | 2026-08-30T18:36:17
chip5 | chip5_0830_1822 | 2 | 0_polarity | 0 | -0.75 | 0 | -1.1453 | -1.8953 | 0.3953 | 10 | 4095 | 2026-08-30T18:36:17
chip5 | chip5_0830_1822 | 2 | 0_polarity | 0 | -0.75 | 0 | -1.0953 | -1.8453 | 0.3453 | 10 | 4095 | 2026-08-30T18:36:17
chip5 | chip5_0830_1822 | 2 | 0_polarity | 0 | -0.75 | 0 | -1.0453 | -1.7953 | 0.2953 | 10 | 4095 | 2026-08-30T18:36:17
chip5 | chip5_0830_1822 | 2 | 0_polarity | 0 | -0.75 | 0 | -0.9953 | -1.7453 | 0.2453 | 10 | 3871.3 | 2026-08-30T18:36:17
chip5 | chip5_0830_1822 | 2 | 0_polarity | 0 | -0.75 | 0 | -0.9453 | -1.6953 | 0.1953 | 10 | 3503.7 | 2026-08-30T18:36:17
chip5 | chip5_0830_1822 | 2 | 0_polarity | 0 | -0.75 | 0 | -0.8953 | -1.6453 | 0.1453 | 10 | 3168 | 2026-08-30T18:36:17
chip5 | chip5_0830_1822 | 2 | 0_polarity | 0 | -0.75 | 0 | -0.8453 | -1.5953 | 0.0953 | 10 | 2846 | 2026-08-30T18:36:17
chip5 | chip5_0830_1822 | 2 | 0_polarity | 0 | -0.75 | 0 | -0.7953 | -1.5453 | 0.0453 | 10 | 2547.7 | 2026-08-30T18:36:17
chip5 | chip5_0830_1822 | 2 | 0_polarity | 0 | -0.75 | 0 | -0.7453 | -1.4953 | -0.0047 | 10 | 2265 | 2026-08-30T18:36:17
chip5 | chip5_0830_1822 | 2 | 0_polarity | 0 | -0.75 | 0 | -0.6953 | -1.4453 | -0.0547 | 10 | 2006.7 | 2026-08-30T18:36:17
chip5 | chip5_0830_1822 | 2 | 0_polarity | 0 | -0.75 | 0 | -0.6453 | -1.3953 | -0.1047 | 10 | 1767.3 | 2026-08-30T18:36:17
chip5 | chip5_0830_1822 | 2 | 0_polarity | 0 | -0.75 | 0 | -0.5953 | -1.3453 | -0.1547 | 10 | 1545.3 | 2026-08-30T18:36:17
chip5 | chip5_0830_1822 | 2 | 0_polarity | 0 | -0.75 | 0 | -0.5453 | -1.2953 | -0.2047 | 10 | 1341.3 | 2026-08-30T18:36:17
chip5 | chip5_0830_1822 | 2 | 0_polarity | 0 | -0.75 | 0 | -0.4953 | -1.2453 | -0.2547 | 10 | 1157.3 | 2026-08-30T18:36:17
chip5 | chip5_0830_1822 | 2 | 0_polarity | 0 | -0.75 | 0 | -0.4453 | -1.1953 | -0.3047 | 10 | 990.3 | 2026-08-30T18:36:17
chip5 | chip5_0830_1822 | 2 | 0_polarity | 0 | -0.75 | 0 | -0.3953 | -1.1453 | -0.3547 | 10 | 842.7 | 2026-08-30T18:36:17
chip5 | chip5_0830_1822 | 2 | 0_polarity | 0 | -0.75 | 0 | -0.3453 | -1.0953 | -0.4047 | 10 | 708 | 2026-08-30T18:36:17
chip5 | chip5_0830_1822 | 2 | 0_polarity | 0 | -0.75 | 0 | -0.2953 | -1.0453 | -0.4547 | 10 | 590.3 | 2026-08-30T18:36:17
chip5 | chip5_0830_1822 | 2 | 0_polarity | 0 | -0.75 | 0 | -0.2453 | -0.9953 | -0.5047 | 10 | 487 | 2026-08-30T18:36:17
chip5 | chip5_0830_1822 | 2 | 0_polarity | 0 | -0.75 | 0 | -0.1953 | -0.9453 | -0.5547 | 10 | 402.3 | 2026-08-30T18:36:17
chip5 | chip5_0830_1822 | 2 | 0_polarity | 0 | -0.75 | 0 | -0.1453 | -0.8953 | -0.6047 | 10 | 332.7 | 2026-08-30T18:36:17
chip5 | chip5_0830_1822 | 2 | 0_polarity | 0 | -0.75 | 0 | -0.0953 | -0.8453 | -0.6547 | 10 | 280.3 | 2026-08-30T18:36:17
chip5 | chip5_0830_1822 | 2 | 0_polarity | 0 | -0.75 | 0 | -0.0453 | -0.7953 | -0.7047 | 10 | 243.3 | 2026-08-30T18:36:17
chip5 | chip5_0830_1822 | 2 | 0_polarity | 0 | -0.75 | 0 | 0.0047 | -0.7453 | -0.7547 | 10 | 223.7 | 2026-08-30T18:36:17
chip5 | chip5_0830_1822 | 2 | 0_polarity | 0 | -0.75 | 0 | 0.0547 | -0.6953 | -0.8047 | 10 | 219.7 | 2026-08-30T18:36:17
chip5 | chip5_0830_1822 | 2 | 0_polarity | 0 | -0.75 | 0 | 0.1047 | -0.6453 | -0.8547 | 10 | 231 | 2026-08-30T18:36:17
chip5 | chip5_0830_1822 | 2 | 0_polarity | 0 | -0.75 | 0 | 0.1547 | -0.5953 | -0.9047 | 10 | 260.7 | 2026-08-30T18:36:17
chip5 | chip5_0830_1822 | 2 | 0_polarity | 0 | -0.75 | 0 | 0.2047 | -0.5453 | -0.9547 | 10 | 306.7 | 2026-08-30T18:36:17
chip5 | chip5_0830_1822 | 2 | 0_polarity | 0 | -0.75 | 0 | 0.2547 | -0.4953 | -1.0047 | 10 | 366.7 | 2026-08-30T18:36:17
chip5 | chip5_0830_1822 | 2 | 0_polarity | 0 | -0.75 | 0 | 0.3047 | -0.4453 | -1.0547 | 10 | 443.3 | 2026-08-30T18:36:17
chip5 | chip5_0830_1822 | 2 | 0_polarity | 0 | -0.75 | 0 | 0.3547 | -0.3953 | -1.1047 | 10 | 534.7 | 2026-08-30T18:36:17
chip5 | chip5_0830_1822 | 2 | 0_polarity | 0 | -0.75 | 0 | 0.4047 | -0.3453 | -1.1547 | 10 | 642.3 | 2026-08-30T18:36:17
chip5 | chip5_0830_1822 | 2 | 0_polarity | 0 | -0.75 | 0 | 0.4547 | -0.2953 | -1.2047 | 10 | 764.3 | 2026-08-30T18:36:17
chip5 | chip5_0830_1822 | 2 | 0_polarity | 0 | -0.75 | 0 | 0.5047 | -0.2453 | -1.2547 | 10 | 900.7 | 2026-08-30T18:36:17
chip5 | chip5_0830_1822 | 2 | 0_polarity | 0 | -0.75 | 0 | 0.5547 | -0.1953 | -1.3047 | 10 | 1052 | 2026-08-30T18:36:17
chip5 | chip5_0830_1822 | 2 | 0_polarity | 0 | -0.75 | 0 | 0.6047 | -0.1453 | -1.3547 | 10 | 1220.3 | 2026-08-30T18:36:17
chip5 | chip5_0830_1822 | 2 | 0_polarity | 0 | -0.75 | 0 | 0.6547 | -0.0953 | -1.4047 | 10 | 1403.7 | 2026-08-30T18:36:17
chip5 | chip5_0830_1822 | 2 | 0_polarity | 0 | -0.75 | 0 | 0.7047 | -0.0453 | -1.4547 | 10 | 1603.3 | 2026-08-30T18:36:17
chip5 | chip5_0830_1822 | 2 | 0_polarity | 0 | -0.75 | 0 | 0.7547 | 0.0047 | -1.5047 | 10 | 1822.3 | 2026-08-30T18:36:17
chip5 | chip5_0830_1822 | 2 | 0_polarity | 0 | -0.75 | 0 | 0.8047 | 0.0547 | -1.5547 | 10 | 2055.3 | 2026-08-30T18:36:17
chip5 | chip5_0830_1822 | 2 | 0_polarity | 0 | -0.75 | 0 | 0.8547 | 0.1047 | -1.6047 | 10 | 2307.7 | 2026-08-30T18:36:17
chip5 | chip5_0830_1822 | 2 | 0_polarity | 0 | -0.75 | 0 | 0.9047 | 0.1547 | -1.6547 | 10 | 2578 | 2026-08-30T18:36:17
chip5 | chip5_0830_1822 | 2 | 0_polarity | 0 | -0.75 | 0 | 0.9547 | 0.2047 | -1.7047 | 10 | 2869 | 2026-08-30T18:36:17
chip5 | chip5_0830_1822 | 2 | 0_polarity | 0 | -0.75 | 0 | 1.0047 | 0.2547 | -1.7547 | 10 | 3177.7 | 2026-08-30T18:36:17
chip5 | chip5_0830_1822 | 2 | 0_polarity | 0 | -0.75 | 0 | 1.0547 | 0.3047 | -1.8047 | 10 | 3505 | 2026-08-30T18:36:17
chip5 | chip5_0830_1822 | 2 | 0_polarity | 0 | -0.75 | 0 | 1.1047 | 0.3547 | -1.8547 | 10 | 3849.7 | 2026-08-30T18:36:17
chip5 | chip5_0830_1822 | 2 | 0_polarity | 0 | -0.75 | 0 | 1.1547 | 0.4047 | -1.9047 | 10 | 4095 | 2026-08-30T18:36:17
chip5 | chip5_0830_1822 | 2 | 0_polarity | 0 | -0.75 | 0 | 1.2047 | 0.4547 | -1.9547 | 10 | 4095 | 2026-08-30T18:36:17
chip5 | chip5_0830_1822 | 3 | stair_1 | 1 | -0.75 | 0 | -1.1563 | -1.9063 | 0.4063 | 10 | 4095 | 2026-08-30T18:52:55
chip5 | chip5_0830_1822 | 3 | stair_1 | 1 | -0.75 | 0 | -1.1063 | -1.8563 | 0.3563 | 10 | 4095 | 2026-08-30T18:52:55
chip5 | chip5_0830_1822 | 3 | stair_1 | 1 | -0.75 | 0 | -1.0563 | -1.8063 | 0.3063 | 10 | 4011.3 | 2026-08-30T18:52:55
chip5 | chip5_0830_1822 | 3 | stair_1 | 1 | -0.75 | 0 | -1.0063 | -1.7563 | 0.2563 | 10 | 3642.3 | 2026-08-30T18:52:55
chip5 | chip5_0830_1822 | 3 | stair_1 | 1 | -0.75 | 0 | -0.9563 | -1.7063 | 0.2063 | 10 | 3290.7 | 2026-08-30T18:52:55
chip5 | chip5_0830_1822 | 3 | stair_1 | 1 | -0.75 | 0 | -0.9063 | -1.6563 | 0.1563 | 10 | 2958.7 | 2026-08-30T18:52:55
chip5 | chip5_0830_1822 | 3 | stair_1 | 1 | -0.75 | 0 | -0.8563 | -1.6063 | 0.1063 | 10 | 2653 | 2026-08-30T18:52:55
chip5 | chip5_0830_1822 | 3 | stair_1 | 1 | -0.75 | 0 | -0.8063 | -1.5563 | 0.0563 | 10 | 2365 | 2026-08-30T18:52:55
chip5 | chip5_0830_1822 | 3 | stair_1 | 1 | -0.75 | 0 | -0.7563 | -1.5063 | 0.0063 | 10 | 2098.3 | 2026-08-30T18:52:55
chip5 | chip5_0830_1822 | 3 | stair_1 | 1 | -0.75 | 0 | -0.7063 | -1.4563 | -0.0437 | 10 | 1848.3 | 2026-08-30T18:52:55
chip5 | chip5_0830_1822 | 3 | stair_1 | 1 | -0.75 | 0 | -0.6563 | -1.4063 | -0.0937 | 10 | 1620.7 | 2026-08-30T18:52:55
chip5 | chip5_0830_1822 | 3 | stair_1 | 1 | -0.75 | 0 | -0.6063 | -1.3563 | -0.1437 | 10 | 1411.3 | 2026-08-30T18:52:55
chip5 | chip5_0830_1822 | 3 | stair_1 | 1 | -0.75 | 0 | -0.5563 | -1.3063 | -0.1937 | 10 | 1219.3 | 2026-08-30T18:52:55
chip5 | chip5_0830_1822 | 3 | stair_1 | 1 | -0.75 | 0 | -0.5063 | -1.2563 | -0.2437 | 10 | 1047 | 2026-08-30T18:52:55
chip5 | chip5_0830_1822 | 3 | stair_1 | 1 | -0.75 | 0 | -0.4563 | -1.2063 | -0.2937 | 10 | 890 | 2026-08-30T18:52:55
chip5 | chip5_0830_1822 | 3 | stair_1 | 1 | -0.75 | 0 | -0.4063 | -1.1563 | -0.3437 | 10 | 750 | 2026-08-30T18:52:55
chip5 | chip5_0830_1822 | 3 | stair_1 | 1 | -0.75 | 0 | -0.3563 | -1.1063 | -0.3937 | 10 | 629 | 2026-08-30T18:52:55
chip5 | chip5_0830_1822 | 3 | stair_1 | 1 | -0.75 | 0 | -0.3063 | -1.0563 | -0.4437 | 10 | 519.3 | 2026-08-30T18:52:55
chip5 | chip5_0830_1822 | 3 | stair_1 | 1 | -0.75 | 0 | -0.2563 | -1.0063 | -0.4937 | 10 | 425.7 | 2026-08-30T18:52:55
chip5 | chip5_0830_1822 | 3 | stair_1 | 1 | -0.75 | 0 | -0.2063 | -0.9563 | -0.5437 | 10 | 347.3 | 2026-08-30T18:52:55
chip5 | chip5_0830_1822 | 3 | stair_1 | 1 | -0.75 | 0 | -0.1563 | -0.9063 | -0.5937 | 10 | 284.3 | 2026-08-30T18:52:55
chip5 | chip5_0830_1822 | 3 | stair_1 | 1 | -0.75 | 0 | -0.1063 | -0.8563 | -0.6437 | 10 | 236.3 | 2026-08-30T18:52:55
chip5 | chip5_0830_1822 | 3 | stair_1 | 1 | -0.75 | 0 | -0.0563 | -0.8063 | -0.6937 | 10 | 203.7 | 2026-08-30T18:52:55
chip5 | chip5_0830_1822 | 3 | stair_1 | 1 | -0.75 | 0 | -0.0063 | -0.7563 | -0.7437 | 10 | 186 | 2026-08-30T18:52:55
chip5 | chip5_0830_1822 | 3 | stair_1 | 1 | -0.75 | 0 | 0.0437 | -0.7063 | -0.7937 | 10 | 184.7 | 2026-08-30T18:52:55
chip5 | chip5_0830_1822 | 3 | stair_1 | 1 | -0.75 | 0 | 0.0937 | -0.6563 | -0.8437 | 10 | 197.3 | 2026-08-30T18:52:55
chip5 | chip5_0830_1822 | 3 | stair_1 | 1 | -0.75 | 0 | 0.1437 | -0.6063 | -0.8937 | 10 | 224.7 | 2026-08-30T18:52:55
chip5 | chip5_0830_1822 | 3 | stair_1 | 1 | -0.75 | 0 | 0.1937 | -0.5563 | -0.9437 | 10 | 268.7 | 2026-08-30T18:52:55
chip5 | chip5_0830_1822 | 3 | stair_1 | 1 | -0.75 | 0 | 0.2437 | -0.5063 | -0.9937 | 10 | 326.3 | 2026-08-30T18:52:55
chip5 | chip5_0830_1822 | 3 | stair_1 | 1 | -0.75 | 0 | 0.2937 | -0.4563 | -1.0437 | 10 | 399.3 | 2026-08-30T18:52:55
chip5 | chip5_0830_1822 | 3 | stair_1 | 1 | -0.75 | 0 | 0.3437 | -0.4063 | -1.0937 | 10 | 484.7 | 2026-08-30T18:52:55
chip5 | chip5_0830_1822 | 3 | stair_1 | 1 | -0.75 | 0 | 0.3937 | -0.3563 | -1.1437 | 10 | 585.7 | 2026-08-30T18:52:55
chip5 | chip5_0830_1822 | 3 | stair_1 | 1 | -0.75 | 0 | 0.4437 | -0.3063 | -1.1937 | 10 | 700.3 | 2026-08-30T18:52:55
chip5 | chip5_0830_1822 | 3 | stair_1 | 1 | -0.75 | 0 | 0.4937 | -0.2563 | -1.2437 | 10 | 830.3 | 2026-08-30T18:52:55
chip5 | chip5_0830_1822 | 3 | stair_1 | 1 | -0.75 | 0 | 0.5437 | -0.2063 | -1.2937 | 10 | 974 | 2026-08-30T18:52:55
chip5 | chip5_0830_1822 | 3 | stair_1 | 1 | -0.75 | 0 | 0.5937 | -0.1563 | -1.3437 | 10 | 1133.3 | 2026-08-30T18:52:55
chip5 | chip5_0830_1822 | 3 | stair_1 | 1 | -0.75 | 0 | 0.6437 | -0.1063 | -1.3937 | 10 | 1307.7 | 2026-08-30T18:52:55
chip5 | chip5_0830_1822 | 3 | stair_1 | 1 | -0.75 | 0 | 0.6937 | -0.0563 | -1.4437 | 10 | 1498 | 2026-08-30T18:52:55
chip5 | chip5_0830_1822 | 3 | stair_1 | 1 | -0.75 | 0 | 0.7437 | -0.0063 | -1.4937 | 10 | 1705.7 | 2026-08-30T18:52:55
chip5 | chip5_0830_1822 | 3 | stair_1 | 1 | -0.75 | 0 | 0.7937 | 0.0437 | -1.5437 | 10 | 1931.7 | 2026-08-30T18:52:55
chip5 | chip5_0830_1822 | 3 | stair_1 | 1 | -0.75 | 0 | 0.8437 | 0.0937 | -1.5937 | 10 | 2170.3 | 2026-08-30T18:52:55
chip5 | chip5_0830_1822 | 3 | stair_1 | 1 | -0.75 | 0 | 0.8937 | 0.1437 | -1.6437 | 10 | 2430.3 | 2026-08-30T18:52:55
chip5 | chip5_0830_1822 | 3 | stair_1 | 1 | -0.75 | 0 | 0.9437 | 0.1937 | -1.6937 | 10 | 2705 | 2026-08-30T18:52:55
chip5 | chip5_0830_1822 | 3 | stair_1 | 1 | -0.75 | 0 | 0.9937 | 0.2437 | -1.7437 | 10 | 3005.3 | 2026-08-30T18:52:55
chip5 | chip5_0830_1822 | 3 | stair_1 | 1 | -0.75 | 0 | 1.0437 | 0.2937 | -1.7937 | 10 | 3319.7 | 2026-08-30T18:52:55
chip5 | chip5_0830_1822 | 3 | stair_1 | 1 | -0.75 | 0 | 1.0937 | 0.3437 | -1.8437 | 10 | 3660.3 | 2026-08-30T18:52:55
chip5 | chip5_0830_1822 | 3 | stair_1 | 1 | -0.75 | 0 | 1.1437 | 0.3937 | -1.8937 | 10 | 4004.7 | 2026-08-30T18:52:55
chip5 | chip5_0830_1822 | 3 | stair_1 | 1 | -0.75 | 0 | 1.1937 | 0.4437 | -1.9437 | 10 | 4095 | 2026-08-30T18:52:55
chip5 | chip5_0830_1822 | 3 | stair_1 | 1 | -0.75 | 0 | 1.2437 | 0.4937 | -1.9937 | 10 | 4095 | 2026-08-30T18:52:55
chip5 | chip5_0830_1822 | 4 | stair_1 | 1 | -0.75 | 0 | -1.1716 | -1.9216 | 0.4216 | 10 | 4095 | 2026-08-30T19:09:35
chip5 | chip5_0830_1822 | 4 | stair_1 | 1 | -0.75 | 0 | -1.1216 | -1.8716 | 0.3716 | 10 | 4095 | 2026-08-30T19:09:35
chip5 | chip5_0830_1822 | 4 | stair_1 | 1 | -0.75 | 0 | -1.0716 | -1.8216 | 0.3216 | 10 | 4083 | 2026-08-30T19:09:35
chip5 | chip5_0830_1822 | 4 | stair_1 | 1 | -0.75 | 0 | -1.0216 | -1.7716 | 0.2716 | 10 | 3703.3 | 2026-08-30T19:09:35
chip5 | chip5_0830_1822 | 4 | stair_1 | 1 | -0.75 | 0 | -0.9716 | -1.7216 | 0.2216 | 10 | 3347.3 | 2026-08-30T19:09:35
chip5 | chip5_0830_1822 | 4 | stair_1 | 1 | -0.75 | 0 | -0.9216 | -1.6716 | 0.1716 | 10 | 3018 | 2026-08-30T19:09:35
chip5 | chip5_0830_1822 | 4 | stair_1 | 1 | -0.75 | 0 | -0.8716 | -1.6216 | 0.1216 | 10 | 2703.7 | 2026-08-30T19:09:35
chip5 | chip5_0830_1822 | 4 | stair_1 | 1 | -0.75 | 0 | -0.8216 | -1.5716 | 0.0716 | 10 | 2413 | 2026-08-30T19:09:35
chip5 | chip5_0830_1822 | 4 | stair_1 | 1 | -0.75 | 0 | -0.7716 | -1.5216 | 0.0216 | 10 | 2142 | 2026-08-30T19:09:35
chip5 | chip5_0830_1822 | 4 | stair_1 | 1 | -0.75 | 0 | -0.7216 | -1.4716 | -0.0284 | 10 | 1887.3 | 2026-08-30T19:09:35
chip5 | chip5_0830_1822 | 4 | stair_1 | 1 | -0.75 | 0 | -0.6716 | -1.4216 | -0.0784 | 10 | 1657.7 | 2026-08-30T19:09:35
chip5 | chip5_0830_1822 | 4 | stair_1 | 1 | -0.75 | 0 | -0.6216 | -1.3716 | -0.1284 | 10 | 1445.7 | 2026-08-30T19:09:35
chip5 | chip5_0830_1822 | 4 | stair_1 | 1 | -0.75 | 0 | -0.5716 | -1.3216 | -0.1784 | 10 | 1250.3 | 2026-08-30T19:09:35
chip5 | chip5_0830_1822 | 4 | stair_1 | 1 | -0.75 | 0 | -0.5216 | -1.2716 | -0.2284 | 10 | 1074.3 | 2026-08-30T19:09:35
chip5 | chip5_0830_1822 | 4 | stair_1 | 1 | -0.75 | 0 | -0.4716 | -1.2216 | -0.2784 | 10 | 914.7 | 2026-08-30T19:09:35
chip5 | chip5_0830_1822 | 4 | stair_1 | 1 | -0.75 | 0 | -0.4216 | -1.1716 | -0.3284 | 10 | 770.3 | 2026-08-30T19:09:35
chip5 | chip5_0830_1822 | 4 | stair_1 | 1 | -0.75 | 0 | -0.3716 | -1.1216 | -0.3784 | 10 | 643.7 | 2026-08-30T19:09:35
chip5 | chip5_0830_1822 | 4 | stair_1 | 1 | -0.75 | 0 | -0.3216 | -1.0716 | -0.4284 | 10 | 532.3 | 2026-08-30T19:09:35
chip5 | chip5_0830_1822 | 4 | stair_1 | 1 | -0.75 | 0 | -0.2716 | -1.0216 | -0.4784 | 10 | 436 | 2026-08-30T19:09:35
chip5 | chip5_0830_1822 | 4 | stair_1 | 1 | -0.75 | 0 | -0.2216 | -0.9716 | -0.5284 | 10 | 355.7 | 2026-08-30T19:09:35
chip5 | chip5_0830_1822 | 4 | stair_1 | 1 | -0.75 | 0 | -0.1716 | -0.9216 | -0.5784 | 10 | 289.7 | 2026-08-30T19:09:35
chip5 | chip5_0830_1822 | 4 | stair_1 | 1 | -0.75 | 0 | -0.1216 | -0.8716 | -0.6284 | 10 | 238.7 | 2026-08-30T19:09:35
chip5 | chip5_0830_1822 | 4 | stair_1 | 1 | -0.75 | 0 | -0.0716 | -0.8216 | -0.6784 | 10 | 202.3 | 2026-08-30T19:09:35
chip5 | chip5_0830_1822 | 4 | stair_1 | 1 | -0.75 | 0 | -0.0216 | -0.7716 | -0.7284 | 10 | 180.7 | 2026-08-30T19:09:35
chip5 | chip5_0830_1822 | 4 | stair_1 | 1 | -0.75 | 0 | 0.0284 | -0.7216 | -0.7784 | 10 | 174 | 2026-08-30T19:09:35
chip5 | chip5_0830_1822 | 4 | stair_1 | 1 | -0.75 | 0 | 0.0784 | -0.6716 | -0.8284 | 10 | 182.7 | 2026-08-30T19:09:35
chip5 | chip5_0830_1822 | 4 | stair_1 | 1 | -0.75 | 0 | 0.1284 | -0.6216 | -0.8784 | 10 | 207.3 | 2026-08-30T19:09:35
chip5 | chip5_0830_1822 | 4 | stair_1 | 1 | -0.75 | 0 | 0.1784 | -0.5716 | -0.9284 | 10 | 244.7 | 2026-08-30T19:09:35
chip5 | chip5_0830_1822 | 4 | stair_1 | 1 | -0.75 | 0 | 0.2284 | -0.5216 | -0.9784 | 10 | 298 | 2026-08-30T19:09:35
chip5 | chip5_0830_1822 | 4 | stair_1 | 1 | -0.75 | 0 | 0.2784 | -0.4716 | -1.0284 | 10 | 364.7 | 2026-08-30T19:09:35
chip5 | chip5_0830_1822 | 4 | stair_1 | 1 | -0.75 | 0 | 0.3284 | -0.4216 | -1.0784 | 10 | 446 | 2026-08-30T19:09:35
chip5 | chip5_0830_1822 | 4 | stair_1 | 1 | -0.75 | 0 | 0.3784 | -0.3716 | -1.1284 | 10 | 540.7 | 2026-08-30T19:09:35
chip5 | chip5_0830_1822 | 4 | stair_1 | 1 | -0.75 | 0 | 0.4284 | -0.3216 | -1.1784 | 10 | 649.3 | 2026-08-30T19:09:35
chip5 | chip5_0830_1822 | 4 | stair_1 | 1 | -0.75 | 0 | 0.4784 | -0.2716 | -1.2284 | 10 | 772.7 | 2026-08-30T19:09:35
chip5 | chip5_0830_1822 | 4 | stair_1 | 1 | -0.75 | 0 | 0.5284 | -0.2216 | -1.2784 | 10 | 910.3 | 2026-08-30T19:09:35
chip5 | chip5_0830_1822 | 4 | stair_1 | 1 | -0.75 | 0 | 0.5784 | -0.1716 | -1.3284 | 10 | 1058.3 | 2026-08-30T19:09:35
chip5 | chip5_0830_1822 | 4 | stair_1 | 1 | -0.75 | 0 | 0.6284 | -0.1216 | -1.3784 | 10 | 1226 | 2026-08-30T19:09:35
chip5 | chip5_0830_1822 | 4 | stair_1 | 1 | -0.75 | 0 | 0.6784 | -0.0716 | -1.4284 | 10 | 1409 | 2026-08-30T19:09:35
chip5 | chip5_0830_1822 | 4 | stair_1 | 1 | -0.75 | 0 | 0.7284 | -0.0216 | -1.4784 | 10 | 1610.3 | 2026-08-30T19:09:35
chip5 | chip5_0830_1822 | 4 | stair_1 | 1 | -0.75 | 0 | 0.7784 | 0.0284 | -1.5284 | 10 | 1825.3 | 2026-08-30T19:09:35
chip5 | chip5_0830_1822 | 4 | stair_1 | 1 | -0.75 | 0 | 0.8284 | 0.0784 | -1.5784 | 10 | 2058 | 2026-08-30T19:09:35
chip5 | chip5_0830_1822 | 4 | stair_1 | 1 | -0.75 | 0 | 0.8784 | 0.1284 | -1.6284 | 10 | 2305.7 | 2026-08-30T19:09:35
chip5 | chip5_0830_1822 | 4 | stair_1 | 1 | -0.75 | 0 | 0.9284 | 0.1784 | -1.6784 | 10 | 2576.3 | 2026-08-30T19:09:35
chip5 | chip5_0830_1822 | 4 | stair_1 | 1 | -0.75 | 0 | 0.9784 | 0.2284 | -1.7284 | 10 | 2865 | 2026-08-30T19:09:35
chip5 | chip5_0830_1822 | 4 | stair_1 | 1 | -0.75 | 0 | 1.0284 | 0.2784 | -1.7784 | 10 | 3170.3 | 2026-08-30T19:09:35
chip5 | chip5_0830_1822 | 4 | stair_1 | 1 | -0.75 | 0 | 1.0784 | 0.3284 | -1.8284 | 10 | 3495.7 | 2026-08-30T19:09:35
chip5 | chip5_0830_1822 | 4 | stair_1 | 1 | -0.75 | 0 | 1.1284 | 0.3784 | -1.8784 | 10 | 3841 | 2026-08-30T19:09:35
chip5 | chip5_0830_1822 | 4 | stair_1 | 1 | -0.75 | 0 | 1.1784 | 0.4284 | -1.9284 | 10 | 4095 | 2026-08-30T19:09:35
chip5 | chip5_0830_1822 | 4 | stair_1 | 1 | -0.75 | 0 | 1.2284 | 0.4784 | -1.9784 | 10 | 4095 | 2026-08-30T19:09:35
chip5 | chip5_0830_1822 | 5 | rung1_C-0.75 | 1 | -0.75 | 0 | -0.5727 | -1.3227 | -0.1773 | 10 | 1233.3 | 2026-08-30T19:15:22
chip5 | chip5_0830_1822 | 5 | rung1_C-0.75 | 1 | -0.75 | 0 | -0.5227 | -1.2727 | -0.2273 | 10 | 1059.3 | 2026-08-30T19:15:22
chip5 | chip5_0830_1822 | 5 | rung1_C-0.75 | 1 | -0.75 | 0 | -0.4727 | -1.2227 | -0.2773 | 10 | 900.7 | 2026-08-30T19:15:22
chip5 | chip5_0830_1822 | 5 | rung1_C-0.75 | 1 | -0.75 | 0 | -0.4227 | -1.1727 | -0.3273 | 10 | 758.3 | 2026-08-30T19:15:22
chip5 | chip5_0830_1822 | 5 | rung1_C-0.75 | 1 | -0.75 | 0 | -0.3727 | -1.1227 | -0.3773 | 10 | 632 | 2026-08-30T19:15:22
chip5 | chip5_0830_1822 | 5 | rung1_C-0.75 | 1 | -0.75 | 0 | -0.3227 | -1.0727 | -0.4273 | 10 | 522.3 | 2026-08-30T19:15:22
chip5 | chip5_0830_1822 | 5 | rung1_C-0.75 | 1 | -0.75 | 0 | -0.2727 | -1.0227 | -0.4773 | 10 | 427.7 | 2026-08-30T19:15:22
chip5 | chip5_0830_1822 | 5 | rung1_C-0.75 | 1 | -0.75 | 0 | -0.2227 | -0.9727 | -0.5273 | 10 | 347.7 | 2026-08-30T19:15:22
chip5 | chip5_0830_1822 | 5 | rung1_C-0.75 | 1 | -0.75 | 0 | -0.1727 | -0.9227 | -0.5773 | 10 | 282.3 | 2026-08-30T19:15:22
chip5 | chip5_0830_1822 | 5 | rung1_C-0.75 | 1 | -0.75 | 0 | -0.1227 | -0.8727 | -0.6273 | 10 | 231.7 | 2026-08-30T19:15:22
chip5 | chip5_0830_1822 | 5 | rung1_C-0.75 | 1 | -0.75 | 0 | -0.0727 | -0.8227 | -0.6773 | 10 | 195.3 | 2026-08-30T19:15:22
chip5 | chip5_0830_1822 | 5 | rung1_C-0.75 | 1 | -0.75 | 0 | -0.0227 | -0.7727 | -0.7273 | 10 | 174.7 | 2026-08-30T19:15:22
chip5 | chip5_0830_1822 | 5 | rung1_C-0.75 | 1 | -0.75 | 0 | 0.0273 | -0.7227 | -0.7773 | 10 | 168 | 2026-08-30T19:15:22
chip5 | chip5_0830_1822 | 5 | rung1_C-0.75 | 1 | -0.75 | 0 | 0.0773 | -0.6727 | -0.8273 | 10 | 176.7 | 2026-08-30T19:15:22
chip5 | chip5_0830_1822 | 5 | rung1_C-0.75 | 1 | -0.75 | 0 | 0.1273 | -0.6227 | -0.8773 | 10 | 200 | 2026-08-30T19:15:22
chip5 | chip5_0830_1822 | 5 | rung1_C-0.75 | 1 | -0.75 | 0 | 0.1773 | -0.5727 | -0.9273 | 10 | 239 | 2026-08-30T19:15:22
chip5 | chip5_0830_1822 | 5 | rung1_C-0.75 | 1 | -0.75 | 0 | 0.2273 | -0.5227 | -0.9773 | 10 | 291.7 | 2026-08-30T19:15:22
chip5 | chip5_0830_1822 | 5 | rung1_C-0.75 | 1 | -0.75 | 0 | 0.2773 | -0.4727 | -1.0273 | 10 | 357.7 | 2026-08-30T19:15:22
chip5 | chip5_0830_1822 | 5 | rung1_C-0.75 | 1 | -0.75 | 0 | 0.3273 | -0.4227 | -1.0773 | 10 | 437 | 2026-08-30T19:15:22
chip5 | chip5_0830_1822 | 5 | rung1_C-0.75 | 1 | -0.75 | 0 | 0.3773 | -0.3727 | -1.1273 | 10 | 531 | 2026-08-30T19:15:22
chip5 | chip5_0830_1822 | 5 | rung1_C-0.75 | 1 | -0.75 | 0 | 0.4273 | -0.3227 | -1.1773 | 10 | 638.7 | 2026-08-30T19:15:22
chip5 | chip5_0830_1822 | 5 | rung1_C-0.75 | 1 | -0.75 | 0 | 0.4773 | -0.2727 | -1.2273 | 10 | 760 | 2026-08-30T19:15:22
chip5 | chip5_0830_1822 | 5 | rung1_C-0.75 | 1 | -0.75 | 0 | 0.5273 | -0.2227 | -1.2773 | 10 | 895.7 | 2026-08-30T19:15:22
chip5 | chip5_0830_1822 | 5 | rung1_C-0.75 | 1 | -0.75 | 0 | 0.5773 | -0.1727 | -1.3273 | 10 | 1046.3 | 2026-08-30T19:15:22
chip5 | chip5_0830_1822 | 5 | rung1_C-0.75 | 1 | -0.75 | 0 | 0.6273 | -0.1227 | -1.3773 | 10 | 1213.3 | 2026-08-30T19:15:22
chip5 | chip5_0830_1822 | 6 | rung1_C-0.75 | 1 | -0.75 | 0 | -0.5738 | -1.3238 | -0.1762 | 10 | 1224.7 | 2026-08-30T19:15:44
chip5 | chip5_0830_1822 | 6 | rung1_C-0.75 | 1 | -0.75 | 0 | -0.5238 | -1.2738 | -0.2262 | 10 | 1051.3 | 2026-08-30T19:15:44
chip5 | chip5_0830_1822 | 6 | rung1_C-0.75 | 1 | -0.75 | 0 | -0.4738 | -1.2238 | -0.2762 | 10 | 893.7 | 2026-08-30T19:15:44
chip5 | chip5_0830_1822 | 6 | rung1_C-0.75 | 1 | -0.75 | 0 | -0.4238 | -1.1738 | -0.3262 | 10 | 754.3 | 2026-08-30T19:15:44
chip5 | chip5_0830_1822 | 6 | rung1_C-0.75 | 1 | -0.75 | 0 | -0.3738 | -1.1238 | -0.3762 | 10 | 628 | 2026-08-30T19:15:44
chip5 | chip5_0830_1822 | 6 | rung1_C-0.75 | 1 | -0.75 | 0 | -0.3238 | -1.0738 | -0.4262 | 10 | 519.3 | 2026-08-30T19:15:44
chip5 | chip5_0830_1822 | 6 | rung1_C-0.75 | 1 | -0.75 | 0 | -0.2738 | -1.0238 | -0.4762 | 10 | 425.7 | 2026-08-30T19:15:44
chip5 | chip5_0830_1822 | 6 | rung1_C-0.75 | 1 | -0.75 | 0 | -0.2238 | -0.9738 | -0.5262 | 10 | 345.7 | 2026-08-30T19:15:44
chip5 | chip5_0830_1822 | 6 | rung1_C-0.75 | 1 | -0.75 | 0 | -0.1738 | -0.9238 | -0.5762 | 10 | 281.7 | 2026-08-30T19:15:44
chip5 | chip5_0830_1822 | 6 | rung1_C-0.75 | 1 | -0.75 | 0 | -0.1238 | -0.8738 | -0.6262 | 10 | 230.3 | 2026-08-30T19:15:44
chip5 | chip5_0830_1822 | 6 | rung1_C-0.75 | 1 | -0.75 | 0 | -0.0738 | -0.8238 | -0.6762 | 10 | 193.7 | 2026-08-30T19:15:44
chip5 | chip5_0830_1822 | 6 | rung1_C-0.75 | 1 | -0.75 | 0 | -0.0238 | -0.7738 | -0.7262 | 10 | 172.7 | 2026-08-30T19:15:44
chip5 | chip5_0830_1822 | 6 | rung1_C-0.75 | 1 | -0.75 | 0 | 0.0262 | -0.7238 | -0.7762 | 10 | 166 | 2026-08-30T19:15:44
chip5 | chip5_0830_1822 | 6 | rung1_C-0.75 | 1 | -0.75 | 0 | 0.0762 | -0.6738 | -0.8262 | 10 | 175 | 2026-08-30T19:15:44
chip5 | chip5_0830_1822 | 6 | rung1_C-0.75 | 1 | -0.75 | 0 | 0.1262 | -0.6238 | -0.8762 | 10 | 196.7 | 2026-08-30T19:15:44
chip5 | chip5_0830_1822 | 6 | rung1_C-0.75 | 1 | -0.75 | 0 | 0.1762 | -0.5738 | -0.9262 | 10 | 234.7 | 2026-08-30T19:15:44
chip5 | chip5_0830_1822 | 6 | rung1_C-0.75 | 1 | -0.75 | 0 | 0.2262 | -0.5238 | -0.9762 | 10 | 286.3 | 2026-08-30T19:15:44
chip5 | chip5_0830_1822 | 6 | rung1_C-0.75 | 1 | -0.75 | 0 | 0.2762 | -0.4738 | -1.0262 | 10 | 352.3 | 2026-08-30T19:15:44
chip5 | chip5_0830_1822 | 6 | rung1_C-0.75 | 1 | -0.75 | 0 | 0.3262 | -0.4238 | -1.0762 | 10 | 432 | 2026-08-30T19:15:44
chip5 | chip5_0830_1822 | 6 | rung1_C-0.75 | 1 | -0.75 | 0 | 0.3762 | -0.3738 | -1.1262 | 10 | 523.7 | 2026-08-30T19:15:44
chip5 | chip5_0830_1822 | 6 | rung1_C-0.75 | 1 | -0.75 | 0 | 0.4262 | -0.3238 | -1.1762 | 10 | 630 | 2026-08-30T19:15:44
chip5 | chip5_0830_1822 | 6 | rung1_C-0.75 | 1 | -0.75 | 0 | 0.4762 | -0.2738 | -1.2262 | 10 | 751.3 | 2026-08-30T19:15:44
chip5 | chip5_0830_1822 | 6 | rung1_C-0.75 | 1 | -0.75 | 0 | 0.5262 | -0.2238 | -1.2762 | 10 | 887 | 2026-08-30T19:15:44
chip5 | chip5_0830_1822 | 6 | rung1_C-0.75 | 1 | -0.75 | 0 | 0.5762 | -0.1738 | -1.3262 | 10 | 1037.3 | 2026-08-30T19:15:44
chip5 | chip5_0830_1822 | 6 | rung1_C-0.75 | 1 | -0.75 | 0 | 0.6262 | -0.1238 | -1.3762 | 10 | 1201.3 | 2026-08-30T19:15:44
chip5 | chip5_0830_1822 | 7 | rung1_C-0.75 | 1 | -0.75 | 1 | -0.5741 | -1.3241 | -0.1759 | 10 | 1215.3 | 2026-08-30T19:16:09
chip5 | chip5_0830_1822 | 7 | rung1_C-0.75 | 1 | -0.75 | 1 | -0.5241 | -1.2741 | -0.2259 | 10 | 1044 | 2026-08-30T19:16:09
chip5 | chip5_0830_1822 | 7 | rung1_C-0.75 | 1 | -0.75 | 1 | -0.4741 | -1.2241 | -0.2759 | 10 | 887.7 | 2026-08-30T19:16:09
chip5 | chip5_0830_1822 | 7 | rung1_C-0.75 | 1 | -0.75 | 1 | -0.4241 | -1.1741 | -0.3259 | 10 | 749 | 2026-08-30T19:16:09
chip5 | chip5_0830_1822 | 7 | rung1_C-0.75 | 1 | -0.75 | 1 | -0.3741 | -1.1241 | -0.3759 | 10 | 624.7 | 2026-08-30T19:16:09
chip5 | chip5_0830_1822 | 7 | rung1_C-0.75 | 1 | -0.75 | 1 | -0.3241 | -1.0741 | -0.4259 | 10 | 515 | 2026-08-30T19:16:09
chip5 | chip5_0830_1822 | 7 | rung1_C-0.75 | 1 | -0.75 | 1 | -0.2741 | -1.0241 | -0.4759 | 10 | 421.7 | 2026-08-30T19:16:09
chip5 | chip5_0830_1822 | 7 | rung1_C-0.75 | 1 | -0.75 | 1 | -0.2241 | -0.9741 | -0.5259 | 10 | 342.7 | 2026-08-30T19:16:09
chip5 | chip5_0830_1822 | 7 | rung1_C-0.75 | 1 | -0.75 | 1 | -0.1741 | -0.9241 | -0.5759 | 10 | 278.7 | 2026-08-30T19:16:09
chip5 | chip5_0830_1822 | 7 | rung1_C-0.75 | 1 | -0.75 | 1 | -0.1241 | -0.8741 | -0.6259 | 10 | 227.7 | 2026-08-30T19:16:09
chip5 | chip5_0830_1822 | 7 | rung1_C-0.75 | 1 | -0.75 | 1 | -0.0741 | -0.8241 | -0.6759 | 10 | 192.7 | 2026-08-30T19:16:09
chip5 | chip5_0830_1822 | 7 | rung1_C-0.75 | 1 | -0.75 | 1 | -0.0241 | -0.7741 | -0.7259 | 10 | 172.7 | 2026-08-30T19:16:09
chip5 | chip5_0830_1822 | 7 | rung1_C-0.75 | 1 | -0.75 | 1 | 0.0259 | -0.7241 | -0.7759 | 10 | 165.3 | 2026-08-30T19:16:09
chip5 | chip5_0830_1822 | 7 | rung1_C-0.75 | 1 | -0.75 | 1 | 0.0759 | -0.6741 | -0.8259 | 10 | 173.7 | 2026-08-30T19:16:09
chip5 | chip5_0830_1822 | 7 | rung1_C-0.75 | 1 | -0.75 | 1 | 0.1259 | -0.6241 | -0.8759 | 10 | 196.7 | 2026-08-30T19:16:09
chip5 | chip5_0830_1822 | 7 | rung1_C-0.75 | 1 | -0.75 | 1 | 0.1759 | -0.5741 | -0.9259 | 10 | 234 | 2026-08-30T19:16:09
chip5 | chip5_0830_1822 | 7 | rung1_C-0.75 | 1 | -0.75 | 1 | 0.2259 | -0.5241 | -0.9759 | 10 | 285 | 2026-08-30T19:16:09
chip5 | chip5_0830_1822 | 7 | rung1_C-0.75 | 1 | -0.75 | 1 | 0.2759 | -0.4741 | -1.0259 | 10 | 351 | 2026-08-30T19:16:09
chip5 | chip5_0830_1822 | 7 | rung1_C-0.75 | 1 | -0.75 | 1 | 0.3259 | -0.4241 | -1.0759 | 10 | 429.3 | 2026-08-30T19:16:09
chip5 | chip5_0830_1822 | 7 | rung1_C-0.75 | 1 | -0.75 | 1 | 0.3759 | -0.3741 | -1.1259 | 10 | 522.3 | 2026-08-30T19:16:09
chip5 | chip5_0830_1822 | 7 | rung1_C-0.75 | 1 | -0.75 | 1 | 0.4259 | -0.3241 | -1.1759 | 10 | 629 | 2026-08-30T19:16:09
chip5 | chip5_0830_1822 | 7 | rung1_C-0.75 | 1 | -0.75 | 1 | 0.4759 | -0.2741 | -1.2259 | 10 | 746.3 | 2026-08-30T19:16:09
chip5 | chip5_0830_1822 | 7 | rung1_C-0.75 | 1 | -0.75 | 1 | 0.5259 | -0.2241 | -1.2759 | 10 | 881 | 2026-08-30T19:16:09
chip5 | chip5_0830_1822 | 7 | rung1_C-0.75 | 1 | -0.75 | 1 | 0.5759 | -0.1741 | -1.3259 | 10 | 1031 | 2026-08-30T19:16:09
chip5 | chip5_0830_1822 | 7 | rung1_C-0.75 | 1 | -0.75 | 1 | 0.6259 | -0.1241 | -1.3759 | 10 | 1195 | 2026-08-30T19:16:09
chip5 | chip5_0830_1822 | 8 | rung1_C-0.75 | 1 | -0.75 | 3 | -0.5747 | -1.3247 | -0.1753 | 10 | 1214.3 | 2026-08-30T19:16:38
chip5 | chip5_0830_1822 | 8 | rung1_C-0.75 | 1 | -0.75 | 3 | -0.5247 | -1.2747 | -0.2253 | 10 | 1045.7 | 2026-08-30T19:16:38
chip5 | chip5_0830_1822 | 8 | rung1_C-0.75 | 1 | -0.75 | 3 | -0.4747 | -1.2247 | -0.2753 | 10 | 890.3 | 2026-08-30T19:16:38
chip5 | chip5_0830_1822 | 8 | rung1_C-0.75 | 1 | -0.75 | 3 | -0.4247 | -1.1747 | -0.3253 | 10 | 751 | 2026-08-30T19:16:38
chip5 | chip5_0830_1822 | 8 | rung1_C-0.75 | 1 | -0.75 | 3 | -0.3747 | -1.1247 | -0.3753 | 10 | 626.3 | 2026-08-30T19:16:38
chip5 | chip5_0830_1822 | 8 | rung1_C-0.75 | 1 | -0.75 | 3 | -0.3247 | -1.0747 | -0.4253 | 10 | 516 | 2026-08-30T19:16:38
chip5 | chip5_0830_1822 | 8 | rung1_C-0.75 | 1 | -0.75 | 3 | -0.2747 | -1.0247 | -0.4753 | 10 | 422.7 | 2026-08-30T19:16:38
chip5 | chip5_0830_1822 | 8 | rung1_C-0.75 | 1 | -0.75 | 3 | -0.2247 | -0.9747 | -0.5253 | 10 | 343.7 | 2026-08-30T19:16:38
chip5 | chip5_0830_1822 | 8 | rung1_C-0.75 | 1 | -0.75 | 3 | -0.1747 | -0.9247 | -0.5753 | 10 | 278.7 | 2026-08-30T19:16:38
chip5 | chip5_0830_1822 | 8 | rung1_C-0.75 | 1 | -0.75 | 3 | -0.1247 | -0.8747 | -0.6253 | 10 | 228.3 | 2026-08-30T19:16:38
chip5 | chip5_0830_1822 | 8 | rung1_C-0.75 | 1 | -0.75 | 3 | -0.0747 | -0.8247 | -0.6753 | 10 | 193 | 2026-08-30T19:16:38
chip5 | chip5_0830_1822 | 8 | rung1_C-0.75 | 1 | -0.75 | 3 | -0.0247 | -0.7747 | -0.7253 | 10 | 171 | 2026-08-30T19:16:38
chip5 | chip5_0830_1822 | 8 | rung1_C-0.75 | 1 | -0.75 | 3 | 0.0253 | -0.7247 | -0.7753 | 10 | 164 | 2026-08-30T19:16:38
chip5 | chip5_0830_1822 | 8 | rung1_C-0.75 | 1 | -0.75 | 3 | 0.0753 | -0.6747 | -0.8253 | 10 | 172.7 | 2026-08-30T19:16:38
chip5 | chip5_0830_1822 | 8 | rung1_C-0.75 | 1 | -0.75 | 3 | 0.1253 | -0.6247 | -0.8753 | 10 | 195.3 | 2026-08-30T19:16:38
chip5 | chip5_0830_1822 | 8 | rung1_C-0.75 | 1 | -0.75 | 3 | 0.1753 | -0.5747 | -0.9253 | 10 | 232.3 | 2026-08-30T19:16:38
chip5 | chip5_0830_1822 | 8 | rung1_C-0.75 | 1 | -0.75 | 3 | 0.2253 | -0.5247 | -0.9753 | 10 | 283.3 | 2026-08-30T19:16:38
chip5 | chip5_0830_1822 | 8 | rung1_C-0.75 | 1 | -0.75 | 3 | 0.2753 | -0.4747 | -1.0253 | 10 | 348.3 | 2026-08-30T19:16:38
chip5 | chip5_0830_1822 | 8 | rung1_C-0.75 | 1 | -0.75 | 3 | 0.3253 | -0.4247 | -1.0753 | 10 | 427.3 | 2026-08-30T19:16:38
chip5 | chip5_0830_1822 | 8 | rung1_C-0.75 | 1 | -0.75 | 3 | 0.3753 | -0.3747 | -1.1253 | 10 | 519.7 | 2026-08-30T19:16:38
chip5 | chip5_0830_1822 | 8 | rung1_C-0.75 | 1 | -0.75 | 3 | 0.4253 | -0.3247 | -1.1753 | 10 | 626 | 2026-08-30T19:16:38
chip5 | chip5_0830_1822 | 8 | rung1_C-0.75 | 1 | -0.75 | 3 | 0.4753 | -0.2747 | -1.2253 | 10 | 746 | 2026-08-30T19:16:38
chip5 | chip5_0830_1822 | 8 | rung1_C-0.75 | 1 | -0.75 | 3 | 0.5253 | -0.2247 | -1.2753 | 10 | 881 | 2026-08-30T19:16:38
chip5 | chip5_0830_1822 | 8 | rung1_C-0.75 | 1 | -0.75 | 3 | 0.5753 | -0.1747 | -1.3253 | 10 | 1030 | 2026-08-30T19:16:38
chip5 | chip5_0830_1822 | 8 | rung1_C-0.75 | 1 | -0.75 | 3 | 0.6253 | -0.1247 | -1.3753 | 10 | 1195 | 2026-08-30T19:16:38
chip5 | chip5_0830_1822 | 9 | rung1_C-0.75 | 1 | -0.75 | 10 | -0.5746 | -1.3246 | -0.1754 | 10 | 1212 | 2026-08-30T19:17:21
chip5 | chip5_0830_1822 | 9 | rung1_C-0.75 | 1 | -0.75 | 10 | -0.5246 | -1.2746 | -0.2254 | 10 | 1039.7 | 2026-08-30T19:17:21
chip5 | chip5_0830_1822 | 9 | rung1_C-0.75 | 1 | -0.75 | 10 | -0.4746 | -1.2246 | -0.2754 | 10 | 883 | 2026-08-30T19:17:21
chip5 | chip5_0830_1822 | 9 | rung1_C-0.75 | 1 | -0.75 | 10 | -0.4246 | -1.1746 | -0.3254 | 10 | 747 | 2026-08-30T19:17:21
chip5 | chip5_0830_1822 | 9 | rung1_C-0.75 | 1 | -0.75 | 10 | -0.3746 | -1.1246 | -0.3754 | 10 | 623.3 | 2026-08-30T19:17:21
chip5 | chip5_0830_1822 | 9 | rung1_C-0.75 | 1 | -0.75 | 10 | -0.3246 | -1.0746 | -0.4254 | 10 | 514 | 2026-08-30T19:17:21
chip5 | chip5_0830_1822 | 9 | rung1_C-0.75 | 1 | -0.75 | 10 | -0.2746 | -1.0246 | -0.4754 | 10 | 420.3 | 2026-08-30T19:17:21
chip5 | chip5_0830_1822 | 9 | rung1_C-0.75 | 1 | -0.75 | 10 | -0.2246 | -0.9746 | -0.5254 | 10 | 341 | 2026-08-30T19:17:21
chip5 | chip5_0830_1822 | 9 | rung1_C-0.75 | 1 | -0.75 | 10 | -0.1746 | -0.9246 | -0.5754 | 10 | 277.7 | 2026-08-30T19:17:21
chip5 | chip5_0830_1822 | 9 | rung1_C-0.75 | 1 | -0.75 | 10 | -0.1246 | -0.8746 | -0.6254 | 10 | 227 | 2026-08-30T19:17:21
chip5 | chip5_0830_1822 | 9 | rung1_C-0.75 | 1 | -0.75 | 10 | -0.0746 | -0.8246 | -0.6754 | 10 | 191.7 | 2026-08-30T19:17:21
chip5 | chip5_0830_1822 | 9 | rung1_C-0.75 | 1 | -0.75 | 10 | -0.0246 | -0.7746 | -0.7254 | 10 | 170.3 | 2026-08-30T19:17:21
chip5 | chip5_0830_1822 | 9 | rung1_C-0.75 | 1 | -0.75 | 10 | 0.0254 | -0.7246 | -0.7754 | 10 | 163.7 | 2026-08-30T19:17:21
chip5 | chip5_0830_1822 | 9 | rung1_C-0.75 | 1 | -0.75 | 10 | 0.0754 | -0.6746 | -0.8254 | 10 | 171 | 2026-08-30T19:17:21
chip5 | chip5_0830_1822 | 9 | rung1_C-0.75 | 1 | -0.75 | 10 | 0.1254 | -0.6246 | -0.8754 | 10 | 194 | 2026-08-30T19:17:21
chip5 | chip5_0830_1822 | 9 | rung1_C-0.75 | 1 | -0.75 | 10 | 0.1754 | -0.5746 | -0.9254 | 10 | 230.7 | 2026-08-30T19:17:21
chip5 | chip5_0830_1822 | 9 | rung1_C-0.75 | 1 | -0.75 | 10 | 0.2254 | -0.5246 | -0.9754 | 10 | 281.7 | 2026-08-30T19:17:21
chip5 | chip5_0830_1822 | 9 | rung1_C-0.75 | 1 | -0.75 | 10 | 0.2754 | -0.4746 | -1.0254 | 10 | 346.3 | 2026-08-30T19:17:21
chip5 | chip5_0830_1822 | 9 | rung1_C-0.75 | 1 | -0.75 | 10 | 0.3254 | -0.4246 | -1.0754 | 10 | 424.7 | 2026-08-30T19:17:21
chip5 | chip5_0830_1822 | 9 | rung1_C-0.75 | 1 | -0.75 | 10 | 0.3754 | -0.3746 | -1.1254 | 10 | 515.3 | 2026-08-30T19:17:21
chip5 | chip5_0830_1822 | 9 | rung1_C-0.75 | 1 | -0.75 | 10 | 0.4254 | -0.3246 | -1.1754 | 10 | 622 | 2026-08-30T19:17:21
chip5 | chip5_0830_1822 | 9 | rung1_C-0.75 | 1 | -0.75 | 10 | 0.4754 | -0.2746 | -1.2254 | 10 | 742 | 2026-08-30T19:17:21
chip5 | chip5_0830_1822 | 9 | rung1_C-0.75 | 1 | -0.75 | 10 | 0.5254 | -0.2246 | -1.2754 | 10 | 874.7 | 2026-08-30T19:17:21
chip5 | chip5_0830_1822 | 9 | rung1_C-0.75 | 1 | -0.75 | 10 | 0.5754 | -0.1746 | -1.3254 | 10 | 1024.3 | 2026-08-30T19:17:21
chip5 | chip5_0830_1822 | 9 | rung1_C-0.75 | 1 | -0.75 | 10 | 0.6254 | -0.1246 | -1.3754 | 10 | 1187 | 2026-08-30T19:17:21
chip5 | chip5_0830_1822 | 10 | rung1_C-0.75 | 1 | -0.75 | 30 | -0.5744 | -1.3244 | -0.1756 | 10 | 1204.3 | 2026-08-30T19:18:41
chip5 | chip5_0830_1822 | 10 | rung1_C-0.75 | 1 | -0.75 | 30 | -0.5244 | -1.2744 | -0.2256 | 10 | 1031.7 | 2026-08-30T19:18:41
chip5 | chip5_0830_1822 | 10 | rung1_C-0.75 | 1 | -0.75 | 30 | -0.4744 | -1.2244 | -0.2756 | 10 | 877.7 | 2026-08-30T19:18:41
chip5 | chip5_0830_1822 | 10 | rung1_C-0.75 | 1 | -0.75 | 30 | -0.4244 | -1.1744 | -0.3256 | 10 | 739.3 | 2026-08-30T19:18:41
chip5 | chip5_0830_1822 | 10 | rung1_C-0.75 | 1 | -0.75 | 30 | -0.3744 | -1.1244 | -0.3756 | 10 | 616 | 2026-08-30T19:18:41
chip5 | chip5_0830_1822 | 10 | rung1_C-0.75 | 1 | -0.75 | 30 | -0.3244 | -1.0744 | -0.4256 | 10 | 507.3 | 2026-08-30T19:18:41
chip5 | chip5_0830_1822 | 10 | rung1_C-0.75 | 1 | -0.75 | 30 | -0.2744 | -1.0244 | -0.4756 | 10 | 415.3 | 2026-08-30T19:18:41
chip5 | chip5_0830_1822 | 10 | rung1_C-0.75 | 1 | -0.75 | 30 | -0.2244 | -0.9744 | -0.5256 | 10 | 338.7 | 2026-08-30T19:18:41
chip5 | chip5_0830_1822 | 10 | rung1_C-0.75 | 1 | -0.75 | 30 | -0.1744 | -0.9244 | -0.5756 | 10 | 276 | 2026-08-30T19:18:41
chip5 | chip5_0830_1822 | 10 | rung1_C-0.75 | 1 | -0.75 | 30 | -0.1244 | -0.8744 | -0.6256 | 10 | 225.3 | 2026-08-30T19:18:41
chip5 | chip5_0830_1822 | 10 | rung1_C-0.75 | 1 | -0.75 | 30 | -0.0744 | -0.8244 | -0.6756 | 10 | 190.7 | 2026-08-30T19:18:41
chip5 | chip5_0830_1822 | 10 | rung1_C-0.75 | 1 | -0.75 | 30 | -0.0244 | -0.7744 | -0.7256 | 10 | 170 | 2026-08-30T19:18:41
chip5 | chip5_0830_1822 | 10 | rung1_C-0.75 | 1 | -0.75 | 30 | 0.0256 | -0.7244 | -0.7756 | 10 | 163.3 | 2026-08-30T19:18:41
chip5 | chip5_0830_1822 | 10 | rung1_C-0.75 | 1 | -0.75 | 30 | 0.0756 | -0.6744 | -0.8256 | 10 | 172.3 | 2026-08-30T19:18:41
chip5 | chip5_0830_1822 | 10 | rung1_C-0.75 | 1 | -0.75 | 30 | 0.1256 | -0.6244 | -0.8756 | 10 | 195 | 2026-08-30T19:18:41
chip5 | chip5_0830_1822 | 10 | rung1_C-0.75 | 1 | -0.75 | 30 | 0.1756 | -0.5744 | -0.9256 | 10 | 233 | 2026-08-30T19:18:41
chip5 | chip5_0830_1822 | 10 | rung1_C-0.75 | 1 | -0.75 | 30 | 0.2256 | -0.5244 | -0.9756 | 10 | 284 | 2026-08-30T19:18:41
chip5 | chip5_0830_1822 | 10 | rung1_C-0.75 | 1 | -0.75 | 30 | 0.2756 | -0.4744 | -1.0256 | 10 | 347.3 | 2026-08-30T19:18:41
chip5 | chip5_0830_1822 | 10 | rung1_C-0.75 | 1 | -0.75 | 30 | 0.3256 | -0.4244 | -1.0756 | 10 | 426.7 | 2026-08-30T19:18:41
chip5 | chip5_0830_1822 | 10 | rung1_C-0.75 | 1 | -0.75 | 30 | 0.3756 | -0.3744 | -1.1256 | 10 | 519 | 2026-08-30T19:18:41
chip5 | chip5_0830_1822 | 10 | rung1_C-0.75 | 1 | -0.75 | 30 | 0.4256 | -0.3244 | -1.1756 | 10 | 624 | 2026-08-30T19:18:41
chip5 | chip5_0830_1822 | 10 | rung1_C-0.75 | 1 | -0.75 | 30 | 0.4756 | -0.2744 | -1.2256 | 10 | 744.3 | 2026-08-30T19:18:41
chip5 | chip5_0830_1822 | 10 | rung1_C-0.75 | 1 | -0.75 | 30 | 0.5256 | -0.2244 | -1.2756 | 10 | 878.3 | 2026-08-30T19:18:41
chip5 | chip5_0830_1822 | 10 | rung1_C-0.75 | 1 | -0.75 | 30 | 0.5756 | -0.1744 | -1.3256 | 10 | 1026.3 | 2026-08-30T19:18:41
chip5 | chip5_0830_1822 | 10 | rung1_C-0.75 | 1 | -0.75 | 30 | 0.6256 | -0.1244 | -1.3756 | 10 | 1190 | 2026-08-30T19:18:41
chip5 | chip5_0830_1822 | 11 | rung1_C-0.75 | 1 | -0.75 | 100 | -0.5761 | -1.3261 | -0.1739 | 10 | 1193.7 | 2026-08-30T19:22:26
chip5 | chip5_0830_1822 | 11 | rung1_C-0.75 | 1 | -0.75 | 100 | -0.5261 | -1.2761 | -0.2239 | 10 | 1023.7 | 2026-08-30T19:22:26
chip5 | chip5_0830_1822 | 11 | rung1_C-0.75 | 1 | -0.75 | 100 | -0.4761 | -1.2261 | -0.2739 | 10 | 872.3 | 2026-08-30T19:22:26
chip5 | chip5_0830_1822 | 11 | rung1_C-0.75 | 1 | -0.75 | 100 | -0.4261 | -1.1761 | -0.3239 | 10 | 734 | 2026-08-30T19:22:26
chip5 | chip5_0830_1822 | 11 | rung1_C-0.75 | 1 | -0.75 | 100 | -0.3761 | -1.1261 | -0.3739 | 10 | 612 | 2026-08-30T19:22:26
chip5 | chip5_0830_1822 | 11 | rung1_C-0.75 | 1 | -0.75 | 100 | -0.3261 | -1.0761 | -0.4239 | 10 | 504 | 2026-08-30T19:22:26
chip5 | chip5_0830_1822 | 11 | rung1_C-0.75 | 1 | -0.75 | 100 | -0.2761 | -1.0261 | -0.4739 | 10 | 413.7 | 2026-08-30T19:22:26
chip5 | chip5_0830_1822 | 11 | rung1_C-0.75 | 1 | -0.75 | 100 | -0.2261 | -0.9761 | -0.5239 | 10 | 335 | 2026-08-30T19:22:26
chip5 | chip5_0830_1822 | 11 | rung1_C-0.75 | 1 | -0.75 | 100 | -0.1761 | -0.9261 | -0.5739 | 10 | 272.3 | 2026-08-30T19:22:26
chip5 | chip5_0830_1822 | 11 | rung1_C-0.75 | 1 | -0.75 | 100 | -0.1261 | -0.8761 | -0.6239 | 10 | 222.7 | 2026-08-30T19:22:26
chip5 | chip5_0830_1822 | 11 | rung1_C-0.75 | 1 | -0.75 | 100 | -0.0761 | -0.8261 | -0.6739 | 10 | 187.3 | 2026-08-30T19:22:26
chip5 | chip5_0830_1822 | 11 | rung1_C-0.75 | 1 | -0.75 | 100 | -0.0261 | -0.7761 | -0.7239 | 10 | 166.3 | 2026-08-30T19:22:26
chip5 | chip5_0830_1822 | 11 | rung1_C-0.75 | 1 | -0.75 | 100 | 0.0239 | -0.7261 | -0.7739 | 10 | 160.3 | 2026-08-30T19:22:26
chip5 | chip5_0830_1822 | 11 | rung1_C-0.75 | 1 | -0.75 | 100 | 0.0739 | -0.6761 | -0.8239 | 10 | 168.3 | 2026-08-30T19:22:26
chip5 | chip5_0830_1822 | 11 | rung1_C-0.75 | 1 | -0.75 | 100 | 0.1239 | -0.6261 | -0.8739 | 10 | 191.7 | 2026-08-30T19:22:26
chip5 | chip5_0830_1822 | 11 | rung1_C-0.75 | 1 | -0.75 | 100 | 0.1739 | -0.5761 | -0.9239 | 10 | 228 | 2026-08-30T19:22:26
chip5 | chip5_0830_1822 | 11 | rung1_C-0.75 | 1 | -0.75 | 100 | 0.2239 | -0.5261 | -0.9739 | 10 | 280 | 2026-08-30T19:22:26
chip5 | chip5_0830_1822 | 11 | rung1_C-0.75 | 1 | -0.75 | 100 | 0.2739 | -0.4761 | -1.0239 | 10 | 344.3 | 2026-08-30T19:22:26
chip5 | chip5_0830_1822 | 11 | rung1_C-0.75 | 1 | -0.75 | 100 | 0.3239 | -0.4261 | -1.0739 | 10 | 422.7 | 2026-08-30T19:22:26
chip5 | chip5_0830_1822 | 11 | rung1_C-0.75 | 1 | -0.75 | 100 | 0.3739 | -0.3761 | -1.1239 | 10 | 514.7 | 2026-08-30T19:22:26
chip5 | chip5_0830_1822 | 11 | rung1_C-0.75 | 1 | -0.75 | 100 | 0.4239 | -0.3261 | -1.1739 | 10 | 619.3 | 2026-08-30T19:22:26
chip5 | chip5_0830_1822 | 11 | rung1_C-0.75 | 1 | -0.75 | 100 | 0.4739 | -0.2761 | -1.2239 | 10 | 738.3 | 2026-08-30T19:22:26
chip5 | chip5_0830_1822 | 11 | rung1_C-0.75 | 1 | -0.75 | 100 | 0.5239 | -0.2261 | -1.2739 | 10 | 872.7 | 2026-08-30T19:22:26
chip5 | chip5_0830_1822 | 11 | rung1_C-0.75 | 1 | -0.75 | 100 | 0.5739 | -0.1761 | -1.3239 | 10 | 1020.7 | 2026-08-30T19:22:26
chip5 | chip5_0830_1822 | 11 | rung1_C-0.75 | 1 | -0.75 | 100 | 0.6239 | -0.1261 | -1.3739 | 10 | 1182.7 | 2026-08-30T19:22:26
chip5 | chip5_0830_1822 | 12 | rung1_C-0.75 | 1 | -0.75 | 300 | -0.5776 | -1.3276 | -0.1724 | 10 | 1178.7 | 2026-08-30T19:32:27
chip5 | chip5_0830_1822 | 12 | rung1_C-0.75 | 1 | -0.75 | 300 | -0.5276 | -1.2776 | -0.2224 | 10 | 1010 | 2026-08-30T19:32:27
chip5 | chip5_0830_1822 | 12 | rung1_C-0.75 | 1 | -0.75 | 300 | -0.4776 | -1.2276 | -0.2724 | 10 | 856.7 | 2026-08-30T19:32:27
chip5 | chip5_0830_1822 | 12 | rung1_C-0.75 | 1 | -0.75 | 300 | -0.4276 | -1.1776 | -0.3224 | 10 | 720 | 2026-08-30T19:32:27
chip5 | chip5_0830_1822 | 12 | rung1_C-0.75 | 1 | -0.75 | 300 | -0.3776 | -1.1276 | -0.3724 | 10 | 599 | 2026-08-30T19:32:27
chip5 | chip5_0830_1822 | 12 | rung1_C-0.75 | 1 | -0.75 | 300 | -0.3276 | -1.0776 | -0.4224 | 10 | 493.7 | 2026-08-30T19:32:27
chip5 | chip5_0830_1822 | 12 | rung1_C-0.75 | 1 | -0.75 | 300 | -0.2776 | -1.0276 | -0.4724 | 10 | 403 | 2026-08-30T19:32:27
chip5 | chip5_0830_1822 | 12 | rung1_C-0.75 | 1 | -0.75 | 300 | -0.2276 | -0.9776 | -0.5224 | 10 | 326.3 | 2026-08-30T19:32:27
chip5 | chip5_0830_1822 | 12 | rung1_C-0.75 | 1 | -0.75 | 300 | -0.1776 | -0.9276 | -0.5724 | 10 | 264 | 2026-08-30T19:32:27
chip5 | chip5_0830_1822 | 12 | rung1_C-0.75 | 1 | -0.75 | 300 | -0.1276 | -0.8776 | -0.6224 | 10 | 216 | 2026-08-30T19:32:27
chip5 | chip5_0830_1822 | 12 | rung1_C-0.75 | 1 | -0.75 | 300 | -0.0776 | -0.8276 | -0.6724 | 10 | 180.7 | 2026-08-30T19:32:27
chip5 | chip5_0830_1822 | 12 | rung1_C-0.75 | 1 | -0.75 | 300 | -0.0276 | -0.7776 | -0.7224 | 10 | 160.7 | 2026-08-30T19:32:27
chip5 | chip5_0830_1822 | 12 | rung1_C-0.75 | 1 | -0.75 | 300 | 0.0224 | -0.7276 | -0.7724 | 10 | 154.7 | 2026-08-30T19:32:27
chip5 | chip5_0830_1822 | 12 | rung1_C-0.75 | 1 | -0.75 | 300 | 0.0724 | -0.6776 | -0.8224 | 10 | 163 | 2026-08-30T19:32:27
chip5 | chip5_0830_1822 | 12 | rung1_C-0.75 | 1 | -0.75 | 300 | 0.1224 | -0.6276 | -0.8724 | 10 | 186.3 | 2026-08-30T19:32:27
chip5 | chip5_0830_1822 | 12 | rung1_C-0.75 | 1 | -0.75 | 300 | 0.1724 | -0.5776 | -0.9224 | 10 | 223 | 2026-08-30T19:32:27
chip5 | chip5_0830_1822 | 12 | rung1_C-0.75 | 1 | -0.75 | 300 | 0.2224 | -0.5276 | -0.9724 | 10 | 273.3 | 2026-08-30T19:32:27
chip5 | chip5_0830_1822 | 12 | rung1_C-0.75 | 1 | -0.75 | 300 | 0.2724 | -0.4776 | -1.0224 | 10 | 337.3 | 2026-08-30T19:32:27
chip5 | chip5_0830_1822 | 12 | rung1_C-0.75 | 1 | -0.75 | 300 | 0.3224 | -0.4276 | -1.0724 | 10 | 414 | 2026-08-30T19:32:27
chip5 | chip5_0830_1822 | 12 | rung1_C-0.75 | 1 | -0.75 | 300 | 0.3724 | -0.3776 | -1.1224 | 10 | 504.3 | 2026-08-30T19:32:27
chip5 | chip5_0830_1822 | 12 | rung1_C-0.75 | 1 | -0.75 | 300 | 0.4224 | -0.3276 | -1.1724 | 10 | 608.3 | 2026-08-30T19:32:27
chip5 | chip5_0830_1822 | 12 | rung1_C-0.75 | 1 | -0.75 | 300 | 0.4724 | -0.2776 | -1.2224 | 10 | 725.3 | 2026-08-30T19:32:27
chip5 | chip5_0830_1822 | 12 | rung1_C-0.75 | 1 | -0.75 | 300 | 0.5224 | -0.2276 | -1.2724 | 10 | 857.7 | 2026-08-30T19:32:27
chip5 | chip5_0830_1822 | 12 | rung1_C-0.75 | 1 | -0.75 | 300 | 0.5724 | -0.1776 | -1.3224 | 10 | 1005.3 | 2026-08-30T19:32:27
chip5 | chip5_0830_1822 | 12 | rung1_C-0.75 | 1 | -0.75 | 300 | 0.6224 | -0.1276 | -1.3724 | 10 | 1160.7 | 2026-08-30T19:32:27
chip5 | chip5_0830_1822 | 13 | rung1_C-0.75 | 1 | -0.75 | 1000 | -0.5795 | -1.3295 | -0.1705 | 10 | 1130.7 | 2026-08-30T20:06:32
chip5 | chip5_0830_1822 | 13 | rung1_C-0.75 | 1 | -0.75 | 1000 | -0.5295 | -1.2795 | -0.2205 | 10 | 965.7 | 2026-08-30T20:06:32
chip5 | chip5_0830_1822 | 13 | rung1_C-0.75 | 1 | -0.75 | 1000 | -0.4795 | -1.2295 | -0.2705 | 10 | 817.7 | 2026-08-30T20:06:32
chip5 | chip5_0830_1822 | 13 | rung1_C-0.75 | 1 | -0.75 | 1000 | -0.4295 | -1.1795 | -0.3205 | 10 | 687.7 | 2026-08-30T20:06:32
chip5 | chip5_0830_1822 | 13 | rung1_C-0.75 | 1 | -0.75 | 1000 | -0.3795 | -1.1295 | -0.3705 | 10 | 572 | 2026-08-30T20:06:32
chip5 | chip5_0830_1822 | 13 | rung1_C-0.75 | 1 | -0.75 | 1000 | -0.3295 | -1.0795 | -0.4205 | 10 | 468.7 | 2026-08-30T20:06:32
chip5 | chip5_0830_1822 | 13 | rung1_C-0.75 | 1 | -0.75 | 1000 | -0.2795 | -1.0295 | -0.4705 | 10 | 381.3 | 2026-08-30T20:06:32
chip5 | chip5_0830_1822 | 13 | rung1_C-0.75 | 1 | -0.75 | 1000 | -0.2295 | -0.9795 | -0.5205 | 10 | 307 | 2026-08-30T20:06:32
chip5 | chip5_0830_1822 | 13 | rung1_C-0.75 | 1 | -0.75 | 1000 | -0.1795 | -0.9295 | -0.5705 | 10 | 247.3 | 2026-08-30T20:06:32
chip5 | chip5_0830_1822 | 13 | rung1_C-0.75 | 1 | -0.75 | 1000 | -0.1295 | -0.8795 | -0.6205 | 10 | 201 | 2026-08-30T20:06:32
chip5 | chip5_0830_1822 | 13 | rung1_C-0.75 | 1 | -0.75 | 1000 | -0.0795 | -0.8295 | -0.6705 | 10 | 168 | 2026-08-30T20:06:32
chip5 | chip5_0830_1822 | 13 | rung1_C-0.75 | 1 | -0.75 | 1000 | -0.0295 | -0.7795 | -0.7205 | 10 | 148 | 2026-08-30T20:06:32
chip5 | chip5_0830_1822 | 13 | rung1_C-0.75 | 1 | -0.75 | 1000 | 0.0205 | -0.7295 | -0.7705 | 10 | 142.7 | 2026-08-30T20:06:32
chip5 | chip5_0830_1822 | 13 | rung1_C-0.75 | 1 | -0.75 | 1000 | 0.0705 | -0.6795 | -0.8205 | 10 | 150 | 2026-08-30T20:06:32
chip5 | chip5_0830_1822 | 13 | rung1_C-0.75 | 1 | -0.75 | 1000 | 0.1205 | -0.6295 | -0.8705 | 10 | 171.7 | 2026-08-30T20:06:32
chip5 | chip5_0830_1822 | 13 | rung1_C-0.75 | 1 | -0.75 | 1000 | 0.1705 | -0.5795 | -0.9205 | 10 | 207 | 2026-08-30T20:06:32
chip5 | chip5_0830_1822 | 13 | rung1_C-0.75 | 1 | -0.75 | 1000 | 0.2205 | -0.5295 | -0.9705 | 10 | 256 | 2026-08-30T20:06:32
chip5 | chip5_0830_1822 | 13 | rung1_C-0.75 | 1 | -0.75 | 1000 | 0.2705 | -0.4795 | -1.0205 | 10 | 318.7 | 2026-08-30T20:06:32
chip5 | chip5_0830_1822 | 13 | rung1_C-0.75 | 1 | -0.75 | 1000 | 0.3205 | -0.4295 | -1.0705 | 10 | 393.3 | 2026-08-30T20:06:32
chip5 | chip5_0830_1822 | 13 | rung1_C-0.75 | 1 | -0.75 | 1000 | 0.3705 | -0.3795 | -1.1205 | 10 | 481.7 | 2026-08-30T20:06:32
chip5 | chip5_0830_1822 | 13 | rung1_C-0.75 | 1 | -0.75 | 1000 | 0.4205 | -0.3295 | -1.1705 | 10 | 582.7 | 2026-08-30T20:06:32
chip5 | chip5_0830_1822 | 13 | rung1_C-0.75 | 1 | -0.75 | 1000 | 0.4705 | -0.2795 | -1.2205 | 10 | 698.3 | 2026-08-30T20:06:32
chip5 | chip5_0830_1822 | 13 | rung1_C-0.75 | 1 | -0.75 | 1000 | 0.5205 | -0.2295 | -1.2705 | 10 | 828.3 | 2026-08-30T20:06:32
chip5 | chip5_0830_1822 | 13 | rung1_C-0.75 | 1 | -0.75 | 1000 | 0.5705 | -0.1795 | -1.3205 | 10 | 971.7 | 2026-08-30T20:06:32
chip5 | chip5_0830_1822 | 13 | rung1_C-0.75 | 1 | -0.75 | 1000 | 0.6205 | -0.1295 | -1.3705 | 10 | 1130 | 2026-08-30T20:06:32
chip5 | chip5_0830_1822 | 14 | stair_2 | 2 | -0.75 | 1000 | -1.1822 | -1.9322 | 0.4322 | 10 | 4095 | 2026-08-30T20:21:58
chip5 | chip5_0830_1822 | 14 | stair_2 | 2 | -0.75 | 1000 | -1.1322 | -1.8822 | 0.3822 | 10 | 4095 | 2026-08-30T20:21:58
chip5 | chip5_0830_1822 | 14 | stair_2 | 2 | -0.75 | 1000 | -1.0822 | -1.8322 | 0.3322 | 10 | 3949 | 2026-08-30T20:21:58
chip5 | chip5_0830_1822 | 14 | stair_2 | 2 | -0.75 | 1000 | -1.0322 | -1.7822 | 0.2822 | 10 | 3572.7 | 2026-08-30T20:21:58
chip5 | chip5_0830_1822 | 14 | stair_2 | 2 | -0.75 | 1000 | -0.9822 | -1.7322 | 0.2322 | 10 | 3220 | 2026-08-30T20:21:58
chip5 | chip5_0830_1822 | 14 | stair_2 | 2 | -0.75 | 1000 | -0.9322 | -1.6822 | 0.1822 | 10 | 2895 | 2026-08-30T20:21:58
chip5 | chip5_0830_1822 | 14 | stair_2 | 2 | -0.75 | 1000 | -0.8822 | -1.6322 | 0.1322 | 10 | 2590.3 | 2026-08-30T20:21:58
chip5 | chip5_0830_1822 | 14 | stair_2 | 2 | -0.75 | 1000 | -0.8322 | -1.5822 | 0.0822 | 10 | 2306.3 | 2026-08-30T20:21:58
chip5 | chip5_0830_1822 | 14 | stair_2 | 2 | -0.75 | 1000 | -0.7822 | -1.5322 | 0.0322 | 10 | 2042.3 | 2026-08-30T20:21:58
chip5 | chip5_0830_1822 | 14 | stair_2 | 2 | -0.75 | 1000 | -0.7322 | -1.4822 | -0.0178 | 10 | 1797.3 | 2026-08-30T20:21:58
chip5 | chip5_0830_1822 | 14 | stair_2 | 2 | -0.75 | 1000 | -0.6822 | -1.4322 | -0.0678 | 10 | 1574.3 | 2026-08-30T20:21:58
chip5 | chip5_0830_1822 | 14 | stair_2 | 2 | -0.75 | 1000 | -0.6322 | -1.3822 | -0.1178 | 10 | 1375.7 | 2026-08-30T20:21:58
chip5 | chip5_0830_1822 | 14 | stair_2 | 2 | -0.75 | 1000 | -0.5822 | -1.3322 | -0.1678 | 10 | 1188.3 | 2026-08-30T20:21:58
chip5 | chip5_0830_1822 | 14 | stair_2 | 2 | -0.75 | 1000 | -0.5322 | -1.2822 | -0.2178 | 10 | 1017.3 | 2026-08-30T20:21:58
chip5 | chip5_0830_1822 | 14 | stair_2 | 2 | -0.75 | 1000 | -0.4822 | -1.2322 | -0.2678 | 10 | 864 | 2026-08-30T20:21:58
chip5 | chip5_0830_1822 | 14 | stair_2 | 2 | -0.75 | 1000 | -0.4322 | -1.1822 | -0.3178 | 10 | 726.7 | 2026-08-30T20:21:58
chip5 | chip5_0830_1822 | 14 | stair_2 | 2 | -0.75 | 1000 | -0.3822 | -1.1322 | -0.3678 | 10 | 603.7 | 2026-08-30T20:21:58
chip5 | chip5_0830_1822 | 14 | stair_2 | 2 | -0.75 | 1000 | -0.3322 | -1.0822 | -0.4178 | 10 | 496.7 | 2026-08-30T20:21:58
chip5 | chip5_0830_1822 | 14 | stair_2 | 2 | -0.75 | 1000 | -0.2822 | -1.0322 | -0.4678 | 10 | 404 | 2026-08-30T20:21:58
chip5 | chip5_0830_1822 | 14 | stair_2 | 2 | -0.75 | 1000 | -0.2322 | -0.9822 | -0.5178 | 10 | 326 | 2026-08-30T20:21:58
chip5 | chip5_0830_1822 | 14 | stair_2 | 2 | -0.75 | 1000 | -0.1822 | -0.9322 | -0.5678 | 10 | 263.3 | 2026-08-30T20:21:58
chip5 | chip5_0830_1822 | 14 | stair_2 | 2 | -0.75 | 1000 | -0.1322 | -0.8822 | -0.6178 | 10 | 213.3 | 2026-08-30T20:21:58
chip5 | chip5_0830_1822 | 14 | stair_2 | 2 | -0.75 | 1000 | -0.0822 | -0.8322 | -0.6678 | 10 | 177.3 | 2026-08-30T20:21:58
chip5 | chip5_0830_1822 | 14 | stair_2 | 2 | -0.75 | 1000 | -0.0322 | -0.7822 | -0.7178 | 10 | 155 | 2026-08-30T20:21:58
chip5 | chip5_0830_1822 | 14 | stair_2 | 2 | -0.75 | 1000 | 0.0178 | -0.7322 | -0.7678 | 10 | 148 | 2026-08-30T20:21:58
chip5 | chip5_0830_1822 | 14 | stair_2 | 2 | -0.75 | 1000 | 0.0678 | -0.6822 | -0.8178 | 10 | 153.7 | 2026-08-30T20:21:58
chip5 | chip5_0830_1822 | 14 | stair_2 | 2 | -0.75 | 1000 | 0.1178 | -0.6322 | -0.8678 | 10 | 173.7 | 2026-08-30T20:21:58
chip5 | chip5_0830_1822 | 14 | stair_2 | 2 | -0.75 | 1000 | 0.1678 | -0.5822 | -0.9178 | 10 | 208 | 2026-08-30T20:21:58
chip5 | chip5_0830_1822 | 14 | stair_2 | 2 | -0.75 | 1000 | 0.2178 | -0.5322 | -0.9678 | 10 | 255 | 2026-08-30T20:21:58
chip5 | chip5_0830_1822 | 14 | stair_2 | 2 | -0.75 | 1000 | 0.2678 | -0.4822 | -1.0178 | 10 | 315.3 | 2026-08-30T20:21:58
chip5 | chip5_0830_1822 | 14 | stair_2 | 2 | -0.75 | 1000 | 0.3178 | -0.4322 | -1.0678 | 10 | 389.7 | 2026-08-30T20:21:58
chip5 | chip5_0830_1822 | 14 | stair_2 | 2 | -0.75 | 1000 | 0.3678 | -0.3822 | -1.1178 | 10 | 476.3 | 2026-08-30T20:21:58
chip5 | chip5_0830_1822 | 14 | stair_2 | 2 | -0.75 | 1000 | 0.4178 | -0.3322 | -1.1678 | 10 | 577.3 | 2026-08-30T20:21:58
chip5 | chip5_0830_1822 | 14 | stair_2 | 2 | -0.75 | 1000 | 0.4678 | -0.2822 | -1.2178 | 10 | 691 | 2026-08-30T20:21:58
chip5 | chip5_0830_1822 | 14 | stair_2 | 2 | -0.75 | 1000 | 0.5178 | -0.2322 | -1.2678 | 10 | 819.7 | 2026-08-30T20:21:58
chip5 | chip5_0830_1822 | 14 | stair_2 | 2 | -0.75 | 1000 | 0.5678 | -0.1822 | -1.3178 | 10 | 960.7 | 2026-08-30T20:21:58
chip5 | chip5_0830_1822 | 14 | stair_2 | 2 | -0.75 | 1000 | 0.6178 | -0.1322 | -1.3678 | 10 | 1117.3 | 2026-08-30T20:21:58
chip5 | chip5_0830_1822 | 14 | stair_2 | 2 | -0.75 | 1000 | 0.6678 | -0.0822 | -1.4178 | 10 | 1290.3 | 2026-08-30T20:21:58
chip5 | chip5_0830_1822 | 14 | stair_2 | 2 | -0.75 | 1000 | 0.7178 | -0.0322 | -1.4678 | 10 | 1478.3 | 2026-08-30T20:21:58
chip5 | chip5_0830_1822 | 14 | stair_2 | 2 | -0.75 | 1000 | 0.7678 | 0.0178 | -1.5178 | 10 | 1683 | 2026-08-30T20:21:58
chip5 | chip5_0830_1822 | 14 | stair_2 | 2 | -0.75 | 1000 | 0.8178 | 0.0678 | -1.5678 | 10 | 1906 | 2026-08-30T20:21:58
chip5 | chip5_0830_1822 | 14 | stair_2 | 2 | -0.75 | 1000 | 0.8678 | 0.1178 | -1.6178 | 10 | 2137 | 2026-08-30T20:21:58
chip5 | chip5_0830_1822 | 14 | stair_2 | 2 | -0.75 | 1000 | 0.9178 | 0.1678 | -1.6678 | 10 | 2388.7 | 2026-08-30T20:21:58
chip5 | chip5_0830_1822 | 14 | stair_2 | 2 | -0.75 | 1000 | 0.9678 | 0.2178 | -1.7178 | 10 | 2664 | 2026-08-30T20:21:58
chip5 | chip5_0830_1822 | 14 | stair_2 | 2 | -0.75 | 1000 | 1.0178 | 0.2678 | -1.7678 | 10 | 2955.3 | 2026-08-30T20:21:58
chip5 | chip5_0830_1822 | 14 | stair_2 | 2 | -0.75 | 1000 | 1.0678 | 0.3178 | -1.8178 | 10 | 3268 | 2026-08-30T20:21:58
chip5 | chip5_0830_1822 | 14 | stair_2 | 2 | -0.75 | 1000 | 1.1178 | 0.3678 | -1.8678 | 10 | 3600.3 | 2026-08-30T20:21:58
chip5 | chip5_0830_1822 | 14 | stair_2 | 2 | -0.75 | 1000 | 1.1678 | 0.4178 | -1.9178 | 10 | 3955.7 | 2026-08-30T20:21:58
chip5 | chip5_0830_1822 | 14 | stair_2 | 2 | -0.75 | 1000 | 1.2178 | 0.4678 | -1.9678 | 10 | 4095 | 2026-08-30T20:21:58
chip5 | chip5_0830_1822 | 15 | stair_2 | 2 | -0.75 | 1000 | -1.1761 | -1.9261 | 0.4261 | 10 | 4095 | 2026-08-30T20:37:26
chip5 | chip5_0830_1822 | 15 | stair_2 | 2 | -0.75 | 1000 | -1.1261 | -1.8761 | 0.3761 | 10 | 4095 | 2026-08-30T20:37:26
chip5 | chip5_0830_1822 | 15 | stair_2 | 2 | -0.75 | 1000 | -1.0761 | -1.8261 | 0.3261 | 10 | 3899.7 | 2026-08-30T20:37:26
chip5 | chip5_0830_1822 | 15 | stair_2 | 2 | -0.75 | 1000 | -1.0261 | -1.7761 | 0.2761 | 10 | 3524.7 | 2026-08-30T20:37:26
chip5 | chip5_0830_1822 | 15 | stair_2 | 2 | -0.75 | 1000 | -0.9761 | -1.7261 | 0.2261 | 10 | 3176.3 | 2026-08-30T20:37:26
chip5 | chip5_0830_1822 | 15 | stair_2 | 2 | -0.75 | 1000 | -0.9261 | -1.6761 | 0.1761 | 10 | 2851.7 | 2026-08-30T20:37:26
chip5 | chip5_0830_1822 | 15 | stair_2 | 2 | -0.75 | 1000 | -0.8761 | -1.6261 | 0.1261 | 10 | 2549.3 | 2026-08-30T20:37:26
chip5 | chip5_0830_1822 | 15 | stair_2 | 2 | -0.75 | 1000 | -0.8261 | -1.5761 | 0.0761 | 10 | 2270.7 | 2026-08-30T20:37:26
chip5 | chip5_0830_1822 | 15 | stair_2 | 2 | -0.75 | 1000 | -0.7761 | -1.5261 | 0.0261 | 10 | 2012 | 2026-08-30T20:37:26
chip5 | chip5_0830_1822 | 15 | stair_2 | 2 | -0.75 | 1000 | -0.7261 | -1.4761 | -0.0239 | 10 | 1769.3 | 2026-08-30T20:37:26
chip5 | chip5_0830_1822 | 15 | stair_2 | 2 | -0.75 | 1000 | -0.6761 | -1.4261 | -0.0739 | 10 | 1548 | 2026-08-30T20:37:26
chip5 | chip5_0830_1822 | 15 | stair_2 | 2 | -0.75 | 1000 | -0.6261 | -1.3761 | -0.1239 | 10 | 1349 | 2026-08-30T20:37:26
chip5 | chip5_0830_1822 | 15 | stair_2 | 2 | -0.75 | 1000 | -0.5761 | -1.3261 | -0.1739 | 10 | 1163.3 | 2026-08-30T20:37:26
chip5 | chip5_0830_1822 | 15 | stair_2 | 2 | -0.75 | 1000 | -0.5261 | -1.2761 | -0.2239 | 10 | 995.3 | 2026-08-30T20:37:26
chip5 | chip5_0830_1822 | 15 | stair_2 | 2 | -0.75 | 1000 | -0.4761 | -1.2261 | -0.2739 | 10 | 844.7 | 2026-08-30T20:37:26
chip5 | chip5_0830_1822 | 15 | stair_2 | 2 | -0.75 | 1000 | -0.4261 | -1.1761 | -0.3239 | 10 | 708.3 | 2026-08-30T20:37:26
chip5 | chip5_0830_1822 | 15 | stair_2 | 2 | -0.75 | 1000 | -0.3761 | -1.1261 | -0.3739 | 10 | 588 | 2026-08-30T20:37:26
chip5 | chip5_0830_1822 | 15 | stair_2 | 2 | -0.75 | 1000 | -0.3261 | -1.0761 | -0.4239 | 10 | 483.3 | 2026-08-30T20:37:26
chip5 | chip5_0830_1822 | 15 | stair_2 | 2 | -0.75 | 1000 | -0.2761 | -1.0261 | -0.4739 | 10 | 393.7 | 2026-08-30T20:37:26
chip5 | chip5_0830_1822 | 15 | stair_2 | 2 | -0.75 | 1000 | -0.2261 | -0.9761 | -0.5239 | 10 | 317.7 | 2026-08-30T20:37:26
chip5 | chip5_0830_1822 | 15 | stair_2 | 2 | -0.75 | 1000 | -0.1761 | -0.9261 | -0.5739 | 10 | 255.7 | 2026-08-30T20:37:26
chip5 | chip5_0830_1822 | 15 | stair_2 | 2 | -0.75 | 1000 | -0.1261 | -0.8761 | -0.6239 | 10 | 208 | 2026-08-30T20:37:26
chip5 | chip5_0830_1822 | 15 | stair_2 | 2 | -0.75 | 1000 | -0.0761 | -0.8261 | -0.6739 | 10 | 173 | 2026-08-30T20:37:26
chip5 | chip5_0830_1822 | 15 | stair_2 | 2 | -0.75 | 1000 | -0.0261 | -0.7761 | -0.7239 | 10 | 152.7 | 2026-08-30T20:37:26
chip5 | chip5_0830_1822 | 15 | stair_2 | 2 | -0.75 | 1000 | 0.0239 | -0.7261 | -0.7739 | 10 | 146 | 2026-08-30T20:37:26
chip5 | chip5_0830_1822 | 15 | stair_2 | 2 | -0.75 | 1000 | 0.0739 | -0.6761 | -0.8239 | 10 | 153.7 | 2026-08-30T20:37:26
chip5 | chip5_0830_1822 | 15 | stair_2 | 2 | -0.75 | 1000 | 0.1239 | -0.6261 | -0.8739 | 10 | 175.7 | 2026-08-30T20:37:26
chip5 | chip5_0830_1822 | 15 | stair_2 | 2 | -0.75 | 1000 | 0.1739 | -0.5761 | -0.9239 | 10 | 211.3 | 2026-08-30T20:37:26
chip5 | chip5_0830_1822 | 15 | stair_2 | 2 | -0.75 | 1000 | 0.2239 | -0.5261 | -0.9739 | 10 | 259.3 | 2026-08-30T20:37:26
chip5 | chip5_0830_1822 | 15 | stair_2 | 2 | -0.75 | 1000 | 0.2739 | -0.4761 | -1.0239 | 10 | 321.7 | 2026-08-30T20:37:26
chip5 | chip5_0830_1822 | 15 | stair_2 | 2 | -0.75 | 1000 | 0.3239 | -0.4261 | -1.0739 | 10 | 396 | 2026-08-30T20:37:26
chip5 | chip5_0830_1822 | 15 | stair_2 | 2 | -0.75 | 1000 | 0.3739 | -0.3761 | -1.1239 | 10 | 483.3 | 2026-08-30T20:37:26
chip5 | chip5_0830_1822 | 15 | stair_2 | 2 | -0.75 | 1000 | 0.4239 | -0.3261 | -1.1739 | 10 | 584 | 2026-08-30T20:37:26
chip5 | chip5_0830_1822 | 15 | stair_2 | 2 | -0.75 | 1000 | 0.4739 | -0.2761 | -1.2239 | 10 | 700 | 2026-08-30T20:37:26
chip5 | chip5_0830_1822 | 15 | stair_2 | 2 | -0.75 | 1000 | 0.5239 | -0.2261 | -1.2739 | 10 | 828 | 2026-08-30T20:37:26
chip5 | chip5_0830_1822 | 15 | stair_2 | 2 | -0.75 | 1000 | 0.5739 | -0.1761 | -1.3239 | 10 | 971.7 | 2026-08-30T20:37:26
chip5 | chip5_0830_1822 | 15 | stair_2 | 2 | -0.75 | 1000 | 0.6239 | -0.1261 | -1.3739 | 10 | 1129.3 | 2026-08-30T20:37:26
chip5 | chip5_0830_1822 | 15 | stair_2 | 2 | -0.75 | 1000 | 0.6739 | -0.0761 | -1.4239 | 10 | 1303 | 2026-08-30T20:37:26
chip5 | chip5_0830_1822 | 15 | stair_2 | 2 | -0.75 | 1000 | 0.7239 | -0.0261 | -1.4739 | 10 | 1491.3 | 2026-08-30T20:37:26
chip5 | chip5_0830_1822 | 15 | stair_2 | 2 | -0.75 | 1000 | 0.7739 | 0.0239 | -1.5239 | 10 | 1698 | 2026-08-30T20:37:26
chip5 | chip5_0830_1822 | 15 | stair_2 | 2 | -0.75 | 1000 | 0.8239 | 0.0739 | -1.5739 | 10 | 1922.3 | 2026-08-30T20:37:26
chip5 | chip5_0830_1822 | 15 | stair_2 | 2 | -0.75 | 1000 | 0.8739 | 0.1239 | -1.6239 | 10 | 2152.3 | 2026-08-30T20:37:26
chip5 | chip5_0830_1822 | 15 | stair_2 | 2 | -0.75 | 1000 | 0.9239 | 0.1739 | -1.6739 | 10 | 2410.3 | 2026-08-30T20:37:26
chip5 | chip5_0830_1822 | 15 | stair_2 | 2 | -0.75 | 1000 | 0.9739 | 0.2239 | -1.7239 | 10 | 2683.7 | 2026-08-30T20:37:26
chip5 | chip5_0830_1822 | 15 | stair_2 | 2 | -0.75 | 1000 | 1.0239 | 0.2739 | -1.7739 | 10 | 2975.3 | 2026-08-30T20:37:26
chip5 | chip5_0830_1822 | 15 | stair_2 | 2 | -0.75 | 1000 | 1.0739 | 0.3239 | -1.8239 | 10 | 3287.3 | 2026-08-30T20:37:26
chip5 | chip5_0830_1822 | 15 | stair_2 | 2 | -0.75 | 1000 | 1.1239 | 0.3739 | -1.8739 | 10 | 3619.3 | 2026-08-30T20:37:26
chip5 | chip5_0830_1822 | 15 | stair_2 | 2 | -0.75 | 1000 | 1.1739 | 0.4239 | -1.9239 | 10 | 3973 | 2026-08-30T20:37:26
chip5 | chip5_0830_1822 | 15 | stair_2 | 2 | -0.75 | 1000 | 1.2239 | 0.4739 | -1.9739 | 10 | 4095 | 2026-08-30T20:37:26
chip5 | chip5_0830_1822 | 16 | stair_3 | 3 | -0.75 | 1000 | -1.1751 | -1.9251 | 0.4251 | 10 | 4095 | 2026-08-30T20:54:04
chip5 | chip5_0830_1822 | 16 | stair_3 | 3 | -0.75 | 1000 | -1.1251 | -1.8751 | 0.3751 | 10 | 4095 | 2026-08-30T20:54:04
chip5 | chip5_0830_1822 | 16 | stair_3 | 3 | -0.75 | 1000 | -1.0751 | -1.8251 | 0.3251 | 10 | 3805.7 | 2026-08-30T20:54:04
chip5 | chip5_0830_1822 | 16 | stair_3 | 3 | -0.75 | 1000 | -1.0251 | -1.7751 | 0.2751 | 10 | 3437.3 | 2026-08-30T20:54:04
chip5 | chip5_0830_1822 | 16 | stair_3 | 3 | -0.75 | 1000 | -0.9751 | -1.7251 | 0.2251 | 10 | 3098 | 2026-08-30T20:54:04
chip5 | chip5_0830_1822 | 16 | stair_3 | 3 | -0.75 | 1000 | -0.9251 | -1.6751 | 0.1751 | 10 | 2780.3 | 2026-08-30T20:54:04
chip5 | chip5_0830_1822 | 16 | stair_3 | 3 | -0.75 | 1000 | -0.8751 | -1.6251 | 0.1251 | 10 | 2482 | 2026-08-30T20:54:04
chip5 | chip5_0830_1822 | 16 | stair_3 | 3 | -0.75 | 1000 | -0.8251 | -1.5751 | 0.0751 | 10 | 2206.7 | 2026-08-30T20:54:04
chip5 | chip5_0830_1822 | 16 | stair_3 | 3 | -0.75 | 1000 | -0.7751 | -1.5251 | 0.0251 | 10 | 1955.3 | 2026-08-30T20:54:04
chip5 | chip5_0830_1822 | 16 | stair_3 | 3 | -0.75 | 1000 | -0.7251 | -1.4751 | -0.0249 | 10 | 1720.7 | 2026-08-30T20:54:04
chip5 | chip5_0830_1822 | 16 | stair_3 | 3 | -0.75 | 1000 | -0.6751 | -1.4251 | -0.0749 | 10 | 1500 | 2026-08-30T20:54:04
chip5 | chip5_0830_1822 | 16 | stair_3 | 3 | -0.75 | 1000 | -0.6251 | -1.3751 | -0.1249 | 10 | 1303 | 2026-08-30T20:54:04
chip5 | chip5_0830_1822 | 16 | stair_3 | 3 | -0.75 | 1000 | -0.5751 | -1.3251 | -0.1749 | 10 | 1122.3 | 2026-08-30T20:54:04
chip5 | chip5_0830_1822 | 16 | stair_3 | 3 | -0.75 | 1000 | -0.5251 | -1.2751 | -0.2249 | 10 | 958.3 | 2026-08-30T20:54:04
chip5 | chip5_0830_1822 | 16 | stair_3 | 3 | -0.75 | 1000 | -0.4751 | -1.2251 | -0.2749 | 10 | 809.7 | 2026-08-30T20:54:04
chip5 | chip5_0830_1822 | 16 | stair_3 | 3 | -0.75 | 1000 | -0.4251 | -1.1751 | -0.3249 | 10 | 679 | 2026-08-30T20:54:04
chip5 | chip5_0830_1822 | 16 | stair_3 | 3 | -0.75 | 1000 | -0.3751 | -1.1251 | -0.3749 | 10 | 562.3 | 2026-08-30T20:54:04
chip5 | chip5_0830_1822 | 16 | stair_3 | 3 | -0.75 | 1000 | -0.3251 | -1.0751 | -0.4249 | 10 | 460.7 | 2026-08-30T20:54:04
chip5 | chip5_0830_1822 | 16 | stair_3 | 3 | -0.75 | 1000 | -0.2751 | -1.0251 | -0.4749 | 10 | 374.7 | 2026-08-30T20:54:04
chip5 | chip5_0830_1822 | 16 | stair_3 | 3 | -0.75 | 1000 | -0.2251 | -0.9751 | -0.5249 | 10 | 300.7 | 2026-08-30T20:54:04
chip5 | chip5_0830_1822 | 16 | stair_3 | 3 | -0.75 | 1000 | -0.1751 | -0.9251 | -0.5749 | 10 | 242 | 2026-08-30T20:54:04
chip5 | chip5_0830_1822 | 16 | stair_3 | 3 | -0.75 | 1000 | -0.1251 | -0.8751 | -0.6249 | 10 | 195.7 | 2026-08-30T20:54:04
chip5 | chip5_0830_1822 | 16 | stair_3 | 3 | -0.75 | 1000 | -0.0751 | -0.8251 | -0.6749 | 10 | 163 | 2026-08-30T20:54:04
chip5 | chip5_0830_1822 | 16 | stair_3 | 3 | -0.75 | 1000 | -0.0251 | -0.7751 | -0.7249 | 10 | 142.7 | 2026-08-30T20:54:04
chip5 | chip5_0830_1822 | 16 | stair_3 | 3 | -0.75 | 1000 | 0.0249 | -0.7251 | -0.7749 | 10 | 133.3 | 2026-08-30T20:54:04
chip5 | chip5_0830_1822 | 16 | stair_3 | 3 | -0.75 | 1000 | 0.0749 | -0.6751 | -0.8249 | 10 | 137.3 | 2026-08-30T20:54:04
chip5 | chip5_0830_1822 | 16 | stair_3 | 3 | -0.75 | 1000 | 0.1249 | -0.6251 | -0.8749 | 10 | 150.7 | 2026-08-30T20:54:04
chip5 | chip5_0830_1822 | 16 | stair_3 | 3 | -0.75 | 1000 | 0.1749 | -0.5751 | -0.9249 | 10 | 170.3 | 2026-08-30T20:54:04
chip5 | chip5_0830_1822 | 16 | stair_3 | 3 | -0.75 | 1000 | 0.2249 | -0.5251 | -0.9749 | 10 | 200.7 | 2026-08-30T20:54:04
chip5 | chip5_0830_1822 | 16 | stair_3 | 3 | -0.75 | 1000 | 0.2749 | -0.4751 | -1.0249 | 10 | 238.3 | 2026-08-30T20:54:04
chip5 | chip5_0830_1822 | 16 | stair_3 | 3 | -0.75 | 1000 | 0.3249 | -0.4251 | -1.0749 | 10 | 284.7 | 2026-08-30T20:54:04
chip5 | chip5_0830_1822 | 16 | stair_3 | 3 | -0.75 | 1000 | 0.3749 | -0.3751 | -1.1249 | 10 | 334 | 2026-08-30T20:54:04
chip5 | chip5_0830_1822 | 16 | stair_3 | 3 | -0.75 | 1000 | 0.4249 | -0.3251 | -1.1749 | 10 | 390.7 | 2026-08-30T20:54:04
chip5 | chip5_0830_1822 | 16 | stair_3 | 3 | -0.75 | 1000 | 0.4749 | -0.2751 | -1.2249 | 10 | 446.3 | 2026-08-30T20:54:04
chip5 | chip5_0830_1822 | 16 | stair_3 | 3 | -0.75 | 1000 | 0.5249 | -0.2251 | -1.2749 | 10 | 508.7 | 2026-08-30T20:54:04
chip5 | chip5_0830_1822 | 16 | stair_3 | 3 | -0.75 | 1000 | 0.5749 | -0.1751 | -1.3249 | 10 | 567 | 2026-08-30T20:54:04
chip5 | chip5_0830_1822 | 16 | stair_3 | 3 | -0.75 | 1000 | 0.6249 | -0.1251 | -1.3749 | 10 | 637.7 | 2026-08-30T20:54:04
chip5 | chip5_0830_1822 | 16 | stair_3 | 3 | -0.75 | 1000 | 0.6749 | -0.0751 | -1.4249 | 10 | 710.3 | 2026-08-30T20:54:04
chip5 | chip5_0830_1822 | 16 | stair_3 | 3 | -0.75 | 1000 | 0.7249 | -0.0251 | -1.4749 | 10 | 782.3 | 2026-08-30T20:54:04
chip5 | chip5_0830_1822 | 16 | stair_3 | 3 | -0.75 | 1000 | 0.7749 | 0.0249 | -1.5249 | 10 | 861 | 2026-08-30T20:54:04
chip5 | chip5_0830_1822 | 16 | stair_3 | 3 | -0.75 | 1000 | 0.8249 | 0.0749 | -1.5749 | 10 | 939 | 2026-08-30T20:54:04
chip5 | chip5_0830_1822 | 16 | stair_3 | 3 | -0.75 | 1000 | 0.8749 | 0.1249 | -1.6249 | 10 | 1055.7 | 2026-08-30T20:54:04
chip5 | chip5_0830_1822 | 16 | stair_3 | 3 | -0.75 | 1000 | 0.9249 | 0.1749 | -1.6749 | 10 | 1119 | 2026-08-30T20:54:04
chip5 | chip5_0830_1822 | 16 | stair_3 | 3 | -0.75 | 1000 | 0.9749 | 0.2249 | -1.7249 | 10 | 1215 | 2026-08-30T20:54:04
chip5 | chip5_0830_1822 | 16 | stair_3 | 3 | -0.75 | 1000 | 1.0249 | 0.2749 | -1.7749 | 10 | 1304.3 | 2026-08-30T20:54:04
chip5 | chip5_0830_1822 | 16 | stair_3 | 3 | -0.75 | 1000 | 1.0749 | 0.3249 | -1.8249 | 10 | 1405 | 2026-08-30T20:54:04
chip5 | chip5_0830_1822 | 16 | stair_3 | 3 | -0.75 | 1000 | 1.1249 | 0.3749 | -1.8749 | 10 | 1504.7 | 2026-08-30T20:54:04
chip5 | chip5_0830_1822 | 16 | stair_3 | 3 | -0.75 | 1000 | 1.1749 | 0.4249 | -1.9249 | 10 | 1607.3 | 2026-08-30T20:54:04
chip5 | chip5_0830_1822 | 16 | stair_3 | 3 | -0.75 | 1000 | 1.2249 | 0.4749 | -1.9749 | 10 | 1710.3 | 2026-08-30T20:54:04
chip5 | chip5_0830_1822 | 17 | stair_3 | 3 | -0.75 | 1000 | -1.1228 | -1.8728 | 0.3728 | 10 | 4095 | 2026-08-30T21:10:44
chip5 | chip5_0830_1822 | 17 | stair_3 | 3 | -0.75 | 1000 | -1.0728 | -1.8228 | 0.3228 | 10 | 3741 | 2026-08-30T21:10:44
chip5 | chip5_0830_1822 | 17 | stair_3 | 3 | -0.75 | 1000 | -1.0228 | -1.7728 | 0.2728 | 10 | 3379.7 | 2026-08-30T21:10:44
chip5 | chip5_0830_1822 | 17 | stair_3 | 3 | -0.75 | 1000 | -0.9728 | -1.7228 | 0.2228 | 10 | 3037 | 2026-08-30T21:10:44
chip5 | chip5_0830_1822 | 17 | stair_3 | 3 | -0.75 | 1000 | -0.9228 | -1.6728 | 0.1728 | 10 | 2721.3 | 2026-08-30T21:10:44
chip5 | chip5_0830_1822 | 17 | stair_3 | 3 | -0.75 | 1000 | -0.8728 | -1.6228 | 0.1228 | 10 | 2437 | 2026-08-30T21:10:44
chip5 | chip5_0830_1822 | 17 | stair_3 | 3 | -0.75 | 1000 | -0.8228 | -1.5728 | 0.0728 | 10 | 2166 | 2026-08-30T21:10:44
chip5 | chip5_0830_1822 | 17 | stair_3 | 3 | -0.75 | 1000 | -0.7728 | -1.5228 | 0.0228 | 10 | 1913.3 | 2026-08-30T21:10:44
chip5 | chip5_0830_1822 | 17 | stair_3 | 3 | -0.75 | 1000 | -0.7228 | -1.4728 | -0.0272 | 10 | 1680 | 2026-08-30T21:10:44
chip5 | chip5_0830_1822 | 17 | stair_3 | 3 | -0.75 | 1000 | -0.6728 | -1.4228 | -0.0772 | 10 | 1465.7 | 2026-08-30T21:10:44
chip5 | chip5_0830_1822 | 17 | stair_3 | 3 | -0.75 | 1000 | -0.6228 | -1.3728 | -0.1272 | 10 | 1270 | 2026-08-30T21:10:44
chip5 | chip5_0830_1822 | 17 | stair_3 | 3 | -0.75 | 1000 | -0.5728 | -1.3228 | -0.1772 | 10 | 1092 | 2026-08-30T21:10:44
chip5 | chip5_0830_1822 | 17 | stair_3 | 3 | -0.75 | 1000 | -0.5228 | -1.2728 | -0.2272 | 10 | 931 | 2026-08-30T21:10:44
chip5 | chip5_0830_1822 | 17 | stair_3 | 3 | -0.75 | 1000 | -0.4728 | -1.2228 | -0.2772 | 10 | 787 | 2026-08-30T21:10:44
chip5 | chip5_0830_1822 | 17 | stair_3 | 3 | -0.75 | 1000 | -0.4228 | -1.1728 | -0.3272 | 10 | 658.3 | 2026-08-30T21:10:44
chip5 | chip5_0830_1822 | 17 | stair_3 | 3 | -0.75 | 1000 | -0.3728 | -1.1228 | -0.3772 | 10 | 545 | 2026-08-30T21:10:44
chip5 | chip5_0830_1822 | 17 | stair_3 | 3 | -0.75 | 1000 | -0.3228 | -1.0728 | -0.4272 | 10 | 446 | 2026-08-30T21:10:44
chip5 | chip5_0830_1822 | 17 | stair_3 | 3 | -0.75 | 1000 | -0.2728 | -1.0228 | -0.4772 | 10 | 360.7 | 2026-08-30T21:10:44
chip5 | chip5_0830_1822 | 17 | stair_3 | 3 | -0.75 | 1000 | -0.2228 | -0.9728 | -0.5272 | 10 | 290 | 2026-08-30T21:10:44
chip5 | chip5_0830_1822 | 17 | stair_3 | 3 | -0.75 | 1000 | -0.1728 | -0.9228 | -0.5772 | 10 | 231.3 | 2026-08-30T21:10:44
chip5 | chip5_0830_1822 | 17 | stair_3 | 3 | -0.75 | 1000 | -0.1228 | -0.8728 | -0.6272 | 10 | 185.7 | 2026-08-30T21:10:44
chip5 | chip5_0830_1822 | 17 | stair_3 | 3 | -0.75 | 1000 | -0.0728 | -0.8228 | -0.6772 | 10 | 149.3 | 2026-08-30T21:10:44
chip5 | chip5_0830_1822 | 17 | stair_3 | 3 | -0.75 | 1000 | -0.0228 | -0.7728 | -0.7272 | 10 | 125.3 | 2026-08-30T21:10:44
chip5 | chip5_0830_1822 | 17 | stair_3 | 3 | -0.75 | 1000 | 0.0272 | -0.7228 | -0.7772 | 10 | 111 | 2026-08-30T21:10:44
chip5 | chip5_0830_1822 | 17 | stair_3 | 3 | -0.75 | 1000 | 0.0772 | -0.6728 | -0.8272 | 10 | 107 | 2026-08-30T21:10:44
chip5 | chip5_0830_1822 | 17 | stair_3 | 3 | -0.75 | 1000 | 0.1272 | -0.6228 | -0.8772 | 10 | 110.3 | 2026-08-30T21:10:44
chip5 | chip5_0830_1822 | 17 | stair_3 | 3 | -0.75 | 1000 | 0.1772 | -0.5728 | -0.9272 | 10 | 122 | 2026-08-30T21:10:44
chip5 | chip5_0830_1822 | 17 | stair_3 | 3 | -0.75 | 1000 | 0.2272 | -0.5228 | -0.9772 | 10 | 140 | 2026-08-30T21:10:44
chip5 | chip5_0830_1822 | 17 | stair_3 | 3 | -0.75 | 1000 | 0.2772 | -0.4728 | -1.0272 | 10 | 163 | 2026-08-30T21:10:44
chip5 | chip5_0830_1822 | 17 | stair_3 | 3 | -0.75 | 1000 | 0.3272 | -0.4228 | -1.0772 | 10 | 191.7 | 2026-08-30T21:10:44
chip5 | chip5_0830_1822 | 17 | stair_3 | 3 | -0.75 | 1000 | 0.3772 | -0.3728 | -1.1272 | 10 | 224.7 | 2026-08-30T21:10:44
chip5 | chip5_0830_1822 | 17 | stair_3 | 3 | -0.75 | 1000 | 0.4272 | -0.3228 | -1.1772 | 10 | 259.7 | 2026-08-30T21:10:44
chip5 | chip5_0830_1822 | 17 | stair_3 | 3 | -0.75 | 1000 | 0.4772 | -0.2728 | -1.2272 | 10 | 300.3 | 2026-08-30T21:10:44
chip5 | chip5_0830_1822 | 17 | stair_3 | 3 | -0.75 | 1000 | 0.5272 | -0.2228 | -1.2772 | 10 | 343.3 | 2026-08-30T21:10:44
chip5 | chip5_0830_1822 | 17 | stair_3 | 3 | -0.75 | 1000 | 0.5772 | -0.1728 | -1.3272 | 10 | 389.3 | 2026-08-30T21:10:44
chip5 | chip5_0830_1822 | 17 | stair_3 | 3 | -0.75 | 1000 | 0.6272 | -0.1228 | -1.3772 | 10 | 438 | 2026-08-30T21:10:44
chip5 | chip5_0830_1822 | 17 | stair_3 | 3 | -0.75 | 1000 | 0.6772 | -0.0728 | -1.4272 | 10 | 487.7 | 2026-08-30T21:10:44
chip5 | chip5_0830_1822 | 17 | stair_3 | 3 | -0.75 | 1000 | 0.7272 | -0.0228 | -1.4772 | 10 | 543.3 | 2026-08-30T21:10:44
chip5 | chip5_0830_1822 | 17 | stair_3 | 3 | -0.75 | 1000 | 0.7772 | 0.0272 | -1.5272 | 10 | 598.3 | 2026-08-30T21:10:44
chip5 | chip5_0830_1822 | 17 | stair_3 | 3 | -0.75 | 1000 | 0.8272 | 0.0772 | -1.5772 | 10 | 654.3 | 2026-08-30T21:10:44
chip5 | chip5_0830_1822 | 17 | stair_3 | 3 | -0.75 | 1000 | 0.8772 | 0.1272 | -1.6272 | 10 | 715 | 2026-08-30T21:10:44
chip5 | chip5_0830_1822 | 17 | stair_3 | 3 | -0.75 | 1000 | 0.9272 | 0.1772 | -1.6772 | 10 | 783 | 2026-08-30T21:10:44
chip5 | chip5_0830_1822 | 17 | stair_3 | 3 | -0.75 | 1000 | 0.9772 | 0.2272 | -1.7272 | 10 | 851.3 | 2026-08-30T21:10:44
chip5 | chip5_0830_1822 | 17 | stair_3 | 3 | -0.75 | 1000 | 1.0272 | 0.2772 | -1.7772 | 10 | 925 | 2026-08-30T21:10:44
chip5 | chip5_0830_1822 | 17 | stair_3 | 3 | -0.75 | 1000 | 1.0772 | 0.3272 | -1.8272 | 10 | 993 | 2026-08-30T21:10:44
chip5 | chip5_0830_1822 | 17 | stair_3 | 3 | -0.75 | 1000 | 1.1272 | 0.3772 | -1.8772 | 10 | 1070.3 | 2026-08-30T21:10:44
chip5 | chip5_0830_1822 | 17 | stair_3 | 3 | -0.75 | 1000 | 1.1772 | 0.4272 | -1.9272 | 10 | 1138.7 | 2026-08-30T21:10:44
chip5 | chip5_0830_1822 | 17 | stair_3 | 3 | -0.75 | 1000 | 1.2272 | 0.4772 | -1.9772 | 10 | 1216.7 | 2026-08-30T21:10:44
chip5 | chip5_0830_1822 | 17 | stair_3 | 3 | -0.75 | 1000 | 1.2772 | 0.5272 | -2.0272 | 10 | 1300 | 2026-08-30T21:10:44
chip5 | chip5_0830_1822 | 18 | rung3_C-0.75 | 3 | -0.75 | 0 | -0.4674 | -1.2174 | -0.2826 | 16.67 | 1285.7 | 2026-08-30T21:16:31
chip5 | chip5_0830_1822 | 18 | rung3_C-0.75 | 3 | -0.75 | 0 | -0.4174 | -1.1674 | -0.3326 | 16.67 | 1071.3 | 2026-08-30T21:16:31
chip5 | chip5_0830_1822 | 18 | rung3_C-0.75 | 3 | -0.75 | 0 | -0.3674 | -1.1174 | -0.3826 | 16.67 | 883.7 | 2026-08-30T21:16:31
chip5 | chip5_0830_1822 | 18 | rung3_C-0.75 | 3 | -0.75 | 0 | -0.3174 | -1.0674 | -0.4326 | 16.67 | 721.7 | 2026-08-30T21:16:31
chip5 | chip5_0830_1822 | 18 | rung3_C-0.75 | 3 | -0.75 | 0 | -0.2674 | -1.0174 | -0.4826 | 16.67 | 582.3 | 2026-08-30T21:16:31
chip5 | chip5_0830_1822 | 18 | rung3_C-0.75 | 3 | -0.75 | 0 | -0.2174 | -0.9674 | -0.5326 | 16.67 | 467.7 | 2026-08-30T21:16:31
chip5 | chip5_0830_1822 | 18 | rung3_C-0.75 | 3 | -0.75 | 0 | -0.1674 | -0.9174 | -0.5826 | 16.67 | 373 | 2026-08-30T21:16:31
chip5 | chip5_0830_1822 | 18 | rung3_C-0.75 | 3 | -0.75 | 0 | -0.1174 | -0.8674 | -0.6326 | 16.67 | 297.7 | 2026-08-30T21:16:31
chip5 | chip5_0830_1822 | 18 | rung3_C-0.75 | 3 | -0.75 | 0 | -0.0674 | -0.8174 | -0.6826 | 16.67 | 241.3 | 2026-08-30T21:16:31
chip5 | chip5_0830_1822 | 18 | rung3_C-0.75 | 3 | -0.75 | 0 | -0.0174 | -0.7674 | -0.7326 | 16.67 | 202.7 | 2026-08-30T21:16:31
chip5 | chip5_0830_1822 | 18 | rung3_C-0.75 | 3 | -0.75 | 0 | 0.0326 | -0.7174 | -0.7826 | 16.67 | 181.3 | 2026-08-30T21:16:31
chip5 | chip5_0830_1822 | 18 | rung3_C-0.75 | 3 | -0.75 | 0 | 0.0826 | -0.6674 | -0.8326 | 16.67 | 174.7 | 2026-08-30T21:16:31
chip5 | chip5_0830_1822 | 18 | rung3_C-0.75 | 3 | -0.75 | 0 | 0.1326 | -0.6174 | -0.8826 | 16.67 | 183 | 2026-08-30T21:16:31
chip5 | chip5_0830_1822 | 18 | rung3_C-0.75 | 3 | -0.75 | 0 | 0.1826 | -0.5674 | -0.9326 | 16.67 | 202 | 2026-08-30T21:16:31
chip5 | chip5_0830_1822 | 18 | rung3_C-0.75 | 3 | -0.75 | 0 | 0.2326 | -0.5174 | -0.9826 | 16.67 | 232.7 | 2026-08-30T21:16:31
chip5 | chip5_0830_1822 | 18 | rung3_C-0.75 | 3 | -0.75 | 0 | 0.2826 | -0.4674 | -1.0326 | 16.67 | 271.3 | 2026-08-30T21:16:31
chip5 | chip5_0830_1822 | 18 | rung3_C-0.75 | 3 | -0.75 | 0 | 0.3326 | -0.4174 | -1.0826 | 16.67 | 318.3 | 2026-08-30T21:16:31
chip5 | chip5_0830_1822 | 18 | rung3_C-0.75 | 3 | -0.75 | 0 | 0.3826 | -0.3674 | -1.1326 | 16.67 | 374.3 | 2026-08-30T21:16:31
chip5 | chip5_0830_1822 | 18 | rung3_C-0.75 | 3 | -0.75 | 0 | 0.4326 | -0.3174 | -1.1826 | 16.67 | 435.7 | 2026-08-30T21:16:31
chip5 | chip5_0830_1822 | 18 | rung3_C-0.75 | 3 | -0.75 | 0 | 0.4826 | -0.2674 | -1.2326 | 16.67 | 502.7 | 2026-08-30T21:16:31
chip5 | chip5_0830_1822 | 18 | rung3_C-0.75 | 3 | -0.75 | 0 | 0.5326 | -0.2174 | -1.2826 | 16.67 | 575.7 | 2026-08-30T21:16:31
chip5 | chip5_0830_1822 | 18 | rung3_C-0.75 | 3 | -0.75 | 0 | 0.5826 | -0.1674 | -1.3326 | 16.67 | 651.3 | 2026-08-30T21:16:31
chip5 | chip5_0830_1822 | 18 | rung3_C-0.75 | 3 | -0.75 | 0 | 0.6326 | -0.1174 | -1.3826 | 16.67 | 733.3 | 2026-08-30T21:16:31
chip5 | chip5_0830_1822 | 18 | rung3_C-0.75 | 3 | -0.75 | 0 | 0.6826 | -0.0674 | -1.4326 | 16.67 | 821.3 | 2026-08-30T21:16:31
chip5 | chip5_0830_1822 | 18 | rung3_C-0.75 | 3 | -0.75 | 0 | 0.7326 | -0.0174 | -1.4826 | 16.67 | 911.7 | 2026-08-30T21:16:31
chip5 | chip5_0830_1822 | 19 | rung3_C-0.75 | 3 | -0.75 | 0 | -0.4667 | -1.2167 | -0.2833 | 16.67 | 1270 | 2026-08-30T21:16:53
chip5 | chip5_0830_1822 | 19 | rung3_C-0.75 | 3 | -0.75 | 0 | -0.4167 | -1.1667 | -0.3333 | 16.67 | 1056.7 | 2026-08-30T21:16:53
chip5 | chip5_0830_1822 | 19 | rung3_C-0.75 | 3 | -0.75 | 0 | -0.3667 | -1.1167 | -0.3833 | 16.67 | 871.7 | 2026-08-30T21:16:53
chip5 | chip5_0830_1822 | 19 | rung3_C-0.75 | 3 | -0.75 | 0 | -0.3167 | -1.0667 | -0.4333 | 16.67 | 712.7 | 2026-08-30T21:16:53
chip5 | chip5_0830_1822 | 19 | rung3_C-0.75 | 3 | -0.75 | 0 | -0.2667 | -1.0167 | -0.4833 | 16.67 | 576.3 | 2026-08-30T21:16:53
chip5 | chip5_0830_1822 | 19 | rung3_C-0.75 | 3 | -0.75 | 0 | -0.2167 | -0.9667 | -0.5333 | 16.67 | 463 | 2026-08-30T21:16:53
chip5 | chip5_0830_1822 | 19 | rung3_C-0.75 | 3 | -0.75 | 0 | -0.1667 | -0.9167 | -0.5833 | 16.67 | 368.3 | 2026-08-30T21:16:53
chip5 | chip5_0830_1822 | 19 | rung3_C-0.75 | 3 | -0.75 | 0 | -0.1167 | -0.8667 | -0.6333 | 16.67 | 293.3 | 2026-08-30T21:16:53
chip5 | chip5_0830_1822 | 19 | rung3_C-0.75 | 3 | -0.75 | 0 | -0.0667 | -0.8167 | -0.6833 | 16.67 | 238 | 2026-08-30T21:16:53
chip5 | chip5_0830_1822 | 19 | rung3_C-0.75 | 3 | -0.75 | 0 | -0.0167 | -0.7667 | -0.7333 | 16.67 | 200.3 | 2026-08-30T21:16:53
chip5 | chip5_0830_1822 | 19 | rung3_C-0.75 | 3 | -0.75 | 0 | 0.0333 | -0.7167 | -0.7833 | 16.67 | 179.7 | 2026-08-30T21:16:53
chip5 | chip5_0830_1822 | 19 | rung3_C-0.75 | 3 | -0.75 | 0 | 0.0833 | -0.6667 | -0.8333 | 16.67 | 173.7 | 2026-08-30T21:16:53
chip5 | chip5_0830_1822 | 19 | rung3_C-0.75 | 3 | -0.75 | 0 | 0.1333 | -0.6167 | -0.8833 | 16.67 | 181.7 | 2026-08-30T21:16:53
chip5 | chip5_0830_1822 | 19 | rung3_C-0.75 | 3 | -0.75 | 0 | 0.1833 | -0.5667 | -0.9333 | 16.67 | 201 | 2026-08-30T21:16:53
chip5 | chip5_0830_1822 | 19 | rung3_C-0.75 | 3 | -0.75 | 0 | 0.2333 | -0.5167 | -0.9833 | 16.67 | 231.3 | 2026-08-30T21:16:53
chip5 | chip5_0830_1822 | 19 | rung3_C-0.75 | 3 | -0.75 | 0 | 0.2833 | -0.4667 | -1.0333 | 16.67 | 270.7 | 2026-08-30T21:16:53
chip5 | chip5_0830_1822 | 19 | rung3_C-0.75 | 3 | -0.75 | 0 | 0.3333 | -0.4167 | -1.0833 | 16.67 | 317.3 | 2026-08-30T21:16:53
chip5 | chip5_0830_1822 | 19 | rung3_C-0.75 | 3 | -0.75 | 0 | 0.3833 | -0.3667 | -1.1333 | 16.67 | 371.7 | 2026-08-30T21:16:53
chip5 | chip5_0830_1822 | 19 | rung3_C-0.75 | 3 | -0.75 | 0 | 0.4333 | -0.3167 | -1.1833 | 16.67 | 434.3 | 2026-08-30T21:16:53
chip5 | chip5_0830_1822 | 19 | rung3_C-0.75 | 3 | -0.75 | 0 | 0.4833 | -0.2667 | -1.2333 | 16.67 | 497.7 | 2026-08-30T21:16:53
chip5 | chip5_0830_1822 | 19 | rung3_C-0.75 | 3 | -0.75 | 0 | 0.5333 | -0.2167 | -1.2833 | 16.67 | 570.3 | 2026-08-30T21:16:53
chip5 | chip5_0830_1822 | 19 | rung3_C-0.75 | 3 | -0.75 | 0 | 0.5833 | -0.1667 | -1.3333 | 16.67 | 647 | 2026-08-30T21:16:53
chip5 | chip5_0830_1822 | 19 | rung3_C-0.75 | 3 | -0.75 | 0 | 0.6333 | -0.1167 | -1.3833 | 16.67 | 724.7 | 2026-08-30T21:16:53
chip5 | chip5_0830_1822 | 19 | rung3_C-0.75 | 3 | -0.75 | 0 | 0.6833 | -0.0667 | -1.4333 | 16.67 | 812.7 | 2026-08-30T21:16:53
chip5 | chip5_0830_1822 | 19 | rung3_C-0.75 | 3 | -0.75 | 0 | 0.7333 | -0.0167 | -1.4833 | 16.67 | 905.7 | 2026-08-30T21:16:53
chip5 | chip5_0830_1822 | 20 | rung3_C-0.75 | 3 | -0.75 | 1 | -0.4666 | -1.2166 | -0.2834 | 16.67 | 1262 | 2026-08-30T21:17:19
chip5 | chip5_0830_1822 | 20 | rung3_C-0.75 | 3 | -0.75 | 1 | -0.4166 | -1.1666 | -0.3334 | 16.67 | 1049.7 | 2026-08-30T21:17:19
chip5 | chip5_0830_1822 | 20 | rung3_C-0.75 | 3 | -0.75 | 1 | -0.3666 | -1.1166 | -0.3834 | 16.67 | 865.7 | 2026-08-30T21:17:19
chip5 | chip5_0830_1822 | 20 | rung3_C-0.75 | 3 | -0.75 | 1 | -0.3166 | -1.0666 | -0.4334 | 16.67 | 705.3 | 2026-08-30T21:17:19
chip5 | chip5_0830_1822 | 20 | rung3_C-0.75 | 3 | -0.75 | 1 | -0.2666 | -1.0166 | -0.4834 | 16.67 | 570.3 | 2026-08-30T21:17:19
chip5 | chip5_0830_1822 | 20 | rung3_C-0.75 | 3 | -0.75 | 1 | -0.2166 | -0.9666 | -0.5334 | 16.67 | 457.3 | 2026-08-30T21:17:19
chip5 | chip5_0830_1822 | 20 | rung3_C-0.75 | 3 | -0.75 | 1 | -0.1666 | -0.9166 | -0.5834 | 16.67 | 363.7 | 2026-08-30T21:17:19
chip5 | chip5_0830_1822 | 20 | rung3_C-0.75 | 3 | -0.75 | 1 | -0.1166 | -0.8666 | -0.6334 | 16.67 | 291.3 | 2026-08-30T21:17:19
chip5 | chip5_0830_1822 | 20 | rung3_C-0.75 | 3 | -0.75 | 1 | -0.0666 | -0.8166 | -0.6834 | 16.67 | 235 | 2026-08-30T21:17:19
chip5 | chip5_0830_1822 | 20 | rung3_C-0.75 | 3 | -0.75 | 1 | -0.0166 | -0.7666 | -0.7334 | 16.67 | 197.7 | 2026-08-30T21:17:19
chip5 | chip5_0830_1822 | 20 | rung3_C-0.75 | 3 | -0.75 | 1 | 0.0334 | -0.7166 | -0.7834 | 16.67 | 177 | 2026-08-30T21:17:19
chip5 | chip5_0830_1822 | 20 | rung3_C-0.75 | 3 | -0.75 | 1 | 0.0834 | -0.6666 | -0.8334 | 16.67 | 171 | 2026-08-30T21:17:19
chip5 | chip5_0830_1822 | 20 | rung3_C-0.75 | 3 | -0.75 | 1 | 0.1334 | -0.6166 | -0.8834 | 16.67 | 179 | 2026-08-30T21:17:19
chip5 | chip5_0830_1822 | 20 | rung3_C-0.75 | 3 | -0.75 | 1 | 0.1834 | -0.5666 | -0.9334 | 16.67 | 198.7 | 2026-08-30T21:17:19
chip5 | chip5_0830_1822 | 20 | rung3_C-0.75 | 3 | -0.75 | 1 | 0.2334 | -0.5166 | -0.9834 | 16.67 | 229 | 2026-08-30T21:17:19
chip5 | chip5_0830_1822 | 20 | rung3_C-0.75 | 3 | -0.75 | 1 | 0.2834 | -0.4666 | -1.0334 | 16.67 | 266.7 | 2026-08-30T21:17:19
chip5 | chip5_0830_1822 | 20 | rung3_C-0.75 | 3 | -0.75 | 1 | 0.3334 | -0.4166 | -1.0834 | 16.67 | 313.3 | 2026-08-30T21:17:19
chip5 | chip5_0830_1822 | 20 | rung3_C-0.75 | 3 | -0.75 | 1 | 0.3834 | -0.3666 | -1.1334 | 16.67 | 369 | 2026-08-30T21:17:19
chip5 | chip5_0830_1822 | 20 | rung3_C-0.75 | 3 | -0.75 | 1 | 0.4334 | -0.3166 | -1.1834 | 16.67 | 428 | 2026-08-30T21:17:19
chip5 | chip5_0830_1822 | 20 | rung3_C-0.75 | 3 | -0.75 | 1 | 0.4834 | -0.2666 | -1.2334 | 16.67 | 494.3 | 2026-08-30T21:17:19
chip5 | chip5_0830_1822 | 20 | rung3_C-0.75 | 3 | -0.75 | 1 | 0.5334 | -0.2166 | -1.2834 | 16.67 | 566 | 2026-08-30T21:17:19
chip5 | chip5_0830_1822 | 20 | rung3_C-0.75 | 3 | -0.75 | 1 | 0.5834 | -0.1666 | -1.3334 | 16.67 | 641.7 | 2026-08-30T21:17:19
chip5 | chip5_0830_1822 | 20 | rung3_C-0.75 | 3 | -0.75 | 1 | 0.6334 | -0.1166 | -1.3834 | 16.67 | 720.7 | 2026-08-30T21:17:19
chip5 | chip5_0830_1822 | 20 | rung3_C-0.75 | 3 | -0.75 | 1 | 0.6834 | -0.0666 | -1.4334 | 16.67 | 807.3 | 2026-08-30T21:17:19
chip5 | chip5_0830_1822 | 20 | rung3_C-0.75 | 3 | -0.75 | 1 | 0.7334 | -0.0166 | -1.4834 | 16.67 | 898 | 2026-08-30T21:17:19
chip5 | chip5_0830_1822 | 21 | rung3_C-0.75 | 3 | -0.75 | 3 | -0.4666 | -1.2166 | -0.2834 | 16.67 | 1257.7 | 2026-08-30T21:17:47
chip5 | chip5_0830_1822 | 21 | rung3_C-0.75 | 3 | -0.75 | 3 | -0.4166 | -1.1666 | -0.3334 | 16.67 | 1045.7 | 2026-08-30T21:17:47
chip5 | chip5_0830_1822 | 21 | rung3_C-0.75 | 3 | -0.75 | 3 | -0.3666 | -1.1166 | -0.3834 | 16.67 | 862.7 | 2026-08-30T21:17:47
chip5 | chip5_0830_1822 | 21 | rung3_C-0.75 | 3 | -0.75 | 3 | -0.3166 | -1.0666 | -0.4334 | 16.67 | 704.3 | 2026-08-30T21:17:47
chip5 | chip5_0830_1822 | 21 | rung3_C-0.75 | 3 | -0.75 | 3 | -0.2666 | -1.0166 | -0.4834 | 16.67 | 568.3 | 2026-08-30T21:17:47
chip5 | chip5_0830_1822 | 21 | rung3_C-0.75 | 3 | -0.75 | 3 | -0.2166 | -0.9666 | -0.5334 | 16.67 | 455 | 2026-08-30T21:17:47
chip5 | chip5_0830_1822 | 21 | rung3_C-0.75 | 3 | -0.75 | 3 | -0.1666 | -0.9166 | -0.5834 | 16.67 | 362.7 | 2026-08-30T21:17:47
chip5 | chip5_0830_1822 | 21 | rung3_C-0.75 | 3 | -0.75 | 3 | -0.1166 | -0.8666 | -0.6334 | 16.67 | 289.7 | 2026-08-30T21:17:47
chip5 | chip5_0830_1822 | 21 | rung3_C-0.75 | 3 | -0.75 | 3 | -0.0666 | -0.8166 | -0.6834 | 16.67 | 234.3 | 2026-08-30T21:17:47
chip5 | chip5_0830_1822 | 21 | rung3_C-0.75 | 3 | -0.75 | 3 | -0.0166 | -0.7666 | -0.7334 | 16.67 | 197.3 | 2026-08-30T21:17:47
chip5 | chip5_0830_1822 | 21 | rung3_C-0.75 | 3 | -0.75 | 3 | 0.0334 | -0.7166 | -0.7834 | 16.67 | 177 | 2026-08-30T21:17:47
chip5 | chip5_0830_1822 | 21 | rung3_C-0.75 | 3 | -0.75 | 3 | 0.0834 | -0.6666 | -0.8334 | 16.67 | 170.7 | 2026-08-30T21:17:47
chip5 | chip5_0830_1822 | 21 | rung3_C-0.75 | 3 | -0.75 | 3 | 0.1334 | -0.6166 | -0.8834 | 16.67 | 179.7 | 2026-08-30T21:17:47
chip5 | chip5_0830_1822 | 21 | rung3_C-0.75 | 3 | -0.75 | 3 | 0.1834 | -0.5666 | -0.9334 | 16.67 | 198.3 | 2026-08-30T21:17:47
chip5 | chip5_0830_1822 | 21 | rung3_C-0.75 | 3 | -0.75 | 3 | 0.2334 | -0.5166 | -0.9834 | 16.67 | 229 | 2026-08-30T21:17:47
chip5 | chip5_0830_1822 | 21 | rung3_C-0.75 | 3 | -0.75 | 3 | 0.2834 | -0.4666 | -1.0334 | 16.67 | 268 | 2026-08-30T21:17:47
chip5 | chip5_0830_1822 | 21 | rung3_C-0.75 | 3 | -0.75 | 3 | 0.3334 | -0.4166 | -1.0834 | 16.67 | 315 | 2026-08-30T21:17:47
chip5 | chip5_0830_1822 | 21 | rung3_C-0.75 | 3 | -0.75 | 3 | 0.3834 | -0.3666 | -1.1334 | 16.67 | 368.3 | 2026-08-30T21:17:47
chip5 | chip5_0830_1822 | 21 | rung3_C-0.75 | 3 | -0.75 | 3 | 0.4334 | -0.3166 | -1.1834 | 16.67 | 430.7 | 2026-08-30T21:17:47
chip5 | chip5_0830_1822 | 21 | rung3_C-0.75 | 3 | -0.75 | 3 | 0.4834 | -0.2666 | -1.2334 | 16.67 | 496.7 | 2026-08-30T21:17:47
chip5 | chip5_0830_1822 | 21 | rung3_C-0.75 | 3 | -0.75 | 3 | 0.5334 | -0.2166 | -1.2834 | 16.67 | 567 | 2026-08-30T21:17:47
chip5 | chip5_0830_1822 | 21 | rung3_C-0.75 | 3 | -0.75 | 3 | 0.5834 | -0.1666 | -1.3334 | 16.67 | 646 | 2026-08-30T21:17:47
chip5 | chip5_0830_1822 | 21 | rung3_C-0.75 | 3 | -0.75 | 3 | 0.6334 | -0.1166 | -1.3834 | 16.67 | 723.7 | 2026-08-30T21:17:47
chip5 | chip5_0830_1822 | 21 | rung3_C-0.75 | 3 | -0.75 | 3 | 0.6834 | -0.0666 | -1.4334 | 16.67 | 811.3 | 2026-08-30T21:17:47
chip5 | chip5_0830_1822 | 21 | rung3_C-0.75 | 3 | -0.75 | 3 | 0.7334 | -0.0166 | -1.4834 | 16.67 | 904 | 2026-08-30T21:17:47
chip5 | chip5_0830_1822 | 22 | rung3_C-0.75 | 3 | -0.75 | 10 | -0.4677 | -1.2177 | -0.2823 | 16.67 | 1256.3 | 2026-08-30T21:18:30
chip5 | chip5_0830_1822 | 22 | rung3_C-0.75 | 3 | -0.75 | 10 | -0.4177 | -1.1677 | -0.3323 | 16.67 | 1045.3 | 2026-08-30T21:18:30
chip5 | chip5_0830_1822 | 22 | rung3_C-0.75 | 3 | -0.75 | 10 | -0.3677 | -1.1177 | -0.3823 | 16.67 | 861.3 | 2026-08-30T21:18:30
chip5 | chip5_0830_1822 | 22 | rung3_C-0.75 | 3 | -0.75 | 10 | -0.3177 | -1.0677 | -0.4323 | 16.67 | 703 | 2026-08-30T21:18:30
chip5 | chip5_0830_1822 | 22 | rung3_C-0.75 | 3 | -0.75 | 10 | -0.2677 | -1.0177 | -0.4823 | 16.67 | 568 | 2026-08-30T21:18:30
chip5 | chip5_0830_1822 | 22 | rung3_C-0.75 | 3 | -0.75 | 10 | -0.2177 | -0.9677 | -0.5323 | 16.67 | 454.7 | 2026-08-30T21:18:30
chip5 | chip5_0830_1822 | 22 | rung3_C-0.75 | 3 | -0.75 | 10 | -0.1677 | -0.9177 | -0.5823 | 16.67 | 361.3 | 2026-08-30T21:18:30
chip5 | chip5_0830_1822 | 22 | rung3_C-0.75 | 3 | -0.75 | 10 | -0.1177 | -0.8677 | -0.6323 | 16.67 | 288.3 | 2026-08-30T21:18:30
chip5 | chip5_0830_1822 | 22 | rung3_C-0.75 | 3 | -0.75 | 10 | -0.0677 | -0.8177 | -0.6823 | 16.67 | 233 | 2026-08-30T21:18:30
chip5 | chip5_0830_1822 | 22 | rung3_C-0.75 | 3 | -0.75 | 10 | -0.0177 | -0.7677 | -0.7323 | 16.67 | 196.3 | 2026-08-30T21:18:30
chip5 | chip5_0830_1822 | 22 | rung3_C-0.75 | 3 | -0.75 | 10 | 0.0323 | -0.7177 | -0.7823 | 16.67 | 176 | 2026-08-30T21:18:30
chip5 | chip5_0830_1822 | 22 | rung3_C-0.75 | 3 | -0.75 | 10 | 0.0823 | -0.6677 | -0.8323 | 16.67 | 170.3 | 2026-08-30T21:18:30
chip5 | chip5_0830_1822 | 22 | rung3_C-0.75 | 3 | -0.75 | 10 | 0.1323 | -0.6177 | -0.8823 | 16.67 | 179 | 2026-08-30T21:18:30
chip5 | chip5_0830_1822 | 22 | rung3_C-0.75 | 3 | -0.75 | 10 | 0.1823 | -0.5677 | -0.9323 | 16.67 | 197.7 | 2026-08-30T21:18:30
chip5 | chip5_0830_1822 | 22 | rung3_C-0.75 | 3 | -0.75 | 10 | 0.2323 | -0.5177 | -0.9823 | 16.67 | 229 | 2026-08-30T21:18:30
chip5 | chip5_0830_1822 | 22 | rung3_C-0.75 | 3 | -0.75 | 10 | 0.2823 | -0.4677 | -1.0323 | 16.67 | 268.7 | 2026-08-30T21:18:30
chip5 | chip5_0830_1822 | 22 | rung3_C-0.75 | 3 | -0.75 | 10 | 0.3323 | -0.4177 | -1.0823 | 16.67 | 314.3 | 2026-08-30T21:18:30
chip5 | chip5_0830_1822 | 22 | rung3_C-0.75 | 3 | -0.75 | 10 | 0.3823 | -0.3677 | -1.1323 | 16.67 | 368.7 | 2026-08-30T21:18:30
chip5 | chip5_0830_1822 | 22 | rung3_C-0.75 | 3 | -0.75 | 10 | 0.4323 | -0.3177 | -1.1823 | 16.67 | 429.3 | 2026-08-30T21:18:30
chip5 | chip5_0830_1822 | 22 | rung3_C-0.75 | 3 | -0.75 | 10 | 0.4823 | -0.2677 | -1.2323 | 16.67 | 497.3 | 2026-08-30T21:18:30
chip5 | chip5_0830_1822 | 22 | rung3_C-0.75 | 3 | -0.75 | 10 | 0.5323 | -0.2177 | -1.2823 | 16.67 | 567 | 2026-08-30T21:18:30
chip5 | chip5_0830_1822 | 22 | rung3_C-0.75 | 3 | -0.75 | 10 | 0.5823 | -0.1677 | -1.3323 | 16.67 | 644 | 2026-08-30T21:18:30
chip5 | chip5_0830_1822 | 22 | rung3_C-0.75 | 3 | -0.75 | 10 | 0.6323 | -0.1177 | -1.3823 | 16.67 | 727.3 | 2026-08-30T21:18:30
chip5 | chip5_0830_1822 | 22 | rung3_C-0.75 | 3 | -0.75 | 10 | 0.6823 | -0.0677 | -1.4323 | 16.67 | 807.7 | 2026-08-30T21:18:30
chip5 | chip5_0830_1822 | 22 | rung3_C-0.75 | 3 | -0.75 | 10 | 0.7323 | -0.0177 | -1.4823 | 16.67 | 903 | 2026-08-30T21:18:30
chip5 | chip5_0830_1822 | 23 | rung3_C-0.75 | 3 | -0.75 | 30 | -0.4689 | -1.2189 | -0.2811 | 16.67 | 1256.7 | 2026-08-30T21:19:50
chip5 | chip5_0830_1822 | 23 | rung3_C-0.75 | 3 | -0.75 | 30 | -0.4189 | -1.1689 | -0.3311 | 16.67 | 1044.7 | 2026-08-30T21:19:50
chip5 | chip5_0830_1822 | 23 | rung3_C-0.75 | 3 | -0.75 | 30 | -0.3689 | -1.1189 | -0.3811 | 16.67 | 861.3 | 2026-08-30T21:19:50
chip5 | chip5_0830_1822 | 23 | rung3_C-0.75 | 3 | -0.75 | 30 | -0.3189 | -1.0689 | -0.4311 | 16.67 | 703.3 | 2026-08-30T21:19:50
chip5 | chip5_0830_1822 | 23 | rung3_C-0.75 | 3 | -0.75 | 30 | -0.2689 | -1.0189 | -0.4811 | 16.67 | 568.3 | 2026-08-30T21:19:50
chip5 | chip5_0830_1822 | 23 | rung3_C-0.75 | 3 | -0.75 | 30 | -0.2189 | -0.9689 | -0.5311 | 16.67 | 455 | 2026-08-30T21:19:50
chip5 | chip5_0830_1822 | 23 | rung3_C-0.75 | 3 | -0.75 | 30 | -0.1689 | -0.9189 | -0.5811 | 16.67 | 362 | 2026-08-30T21:19:50
chip5 | chip5_0830_1822 | 23 | rung3_C-0.75 | 3 | -0.75 | 30 | -0.1189 | -0.8689 | -0.6311 | 16.67 | 288.3 | 2026-08-30T21:19:50
chip5 | chip5_0830_1822 | 23 | rung3_C-0.75 | 3 | -0.75 | 30 | -0.0689 | -0.8189 | -0.6811 | 16.67 | 233.3 | 2026-08-30T21:19:50
chip5 | chip5_0830_1822 | 23 | rung3_C-0.75 | 3 | -0.75 | 30 | -0.0189 | -0.7689 | -0.7311 | 16.67 | 196.3 | 2026-08-30T21:19:50
chip5 | chip5_0830_1822 | 23 | rung3_C-0.75 | 3 | -0.75 | 30 | 0.0311 | -0.7189 | -0.7811 | 16.67 | 175.7 | 2026-08-30T21:19:50
chip5 | chip5_0830_1822 | 23 | rung3_C-0.75 | 3 | -0.75 | 30 | 0.0811 | -0.6689 | -0.8311 | 16.67 | 169.7 | 2026-08-30T21:19:50
chip5 | chip5_0830_1822 | 23 | rung3_C-0.75 | 3 | -0.75 | 30 | 0.1311 | -0.6189 | -0.8811 | 16.67 | 178.3 | 2026-08-30T21:19:50
chip5 | chip5_0830_1822 | 23 | rung3_C-0.75 | 3 | -0.75 | 30 | 0.1811 | -0.5689 | -0.9311 | 16.67 | 196.7 | 2026-08-30T21:19:50
chip5 | chip5_0830_1822 | 23 | rung3_C-0.75 | 3 | -0.75 | 30 | 0.2311 | -0.5189 | -0.9811 | 16.67 | 227.3 | 2026-08-30T21:19:50
chip5 | chip5_0830_1822 | 23 | rung3_C-0.75 | 3 | -0.75 | 30 | 0.2811 | -0.4689 | -1.0311 | 16.67 | 267.7 | 2026-08-30T21:19:50
chip5 | chip5_0830_1822 | 23 | rung3_C-0.75 | 3 | -0.75 | 30 | 0.3311 | -0.4189 | -1.0811 | 16.67 | 313.3 | 2026-08-30T21:19:50
chip5 | chip5_0830_1822 | 23 | rung3_C-0.75 | 3 | -0.75 | 30 | 0.3811 | -0.3689 | -1.1311 | 16.67 | 367.7 | 2026-08-30T21:19:50
chip5 | chip5_0830_1822 | 23 | rung3_C-0.75 | 3 | -0.75 | 30 | 0.4311 | -0.3189 | -1.1811 | 16.67 | 429 | 2026-08-30T21:19:50
chip5 | chip5_0830_1822 | 23 | rung3_C-0.75 | 3 | -0.75 | 30 | 0.4811 | -0.2689 | -1.2311 | 16.67 | 493.7 | 2026-08-30T21:19:50
chip5 | chip5_0830_1822 | 23 | rung3_C-0.75 | 3 | -0.75 | 30 | 0.5311 | -0.2189 | -1.2811 | 16.67 | 566.3 | 2026-08-30T21:19:50
chip5 | chip5_0830_1822 | 23 | rung3_C-0.75 | 3 | -0.75 | 30 | 0.5811 | -0.1689 | -1.3311 | 16.67 | 644.3 | 2026-08-30T21:19:50
chip5 | chip5_0830_1822 | 23 | rung3_C-0.75 | 3 | -0.75 | 30 | 0.6311 | -0.1189 | -1.3811 | 16.67 | 725.7 | 2026-08-30T21:19:50
chip5 | chip5_0830_1822 | 23 | rung3_C-0.75 | 3 | -0.75 | 30 | 0.6811 | -0.0689 | -1.4311 | 16.67 | 812 | 2026-08-30T21:19:50
chip5 | chip5_0830_1822 | 23 | rung3_C-0.75 | 3 | -0.75 | 30 | 0.7311 | -0.0189 | -1.4811 | 16.67 | 902 | 2026-08-30T21:19:50
chip5 | chip5_0830_1822 | 24 | rung3_C-0.75 | 3 | -0.75 | 100 | -0.4698 | -1.2198 | -0.2802 | 16.67 | 1243.7 | 2026-08-30T21:23:35
chip5 | chip5_0830_1822 | 24 | rung3_C-0.75 | 3 | -0.75 | 100 | -0.4198 | -1.1698 | -0.3302 | 16.67 | 1035.7 | 2026-08-30T21:23:35
chip5 | chip5_0830_1822 | 24 | rung3_C-0.75 | 3 | -0.75 | 100 | -0.3698 | -1.1198 | -0.3802 | 16.67 | 852.7 | 2026-08-30T21:23:35
chip5 | chip5_0830_1822 | 24 | rung3_C-0.75 | 3 | -0.75 | 100 | -0.3198 | -1.0698 | -0.4302 | 16.67 | 696.7 | 2026-08-30T21:23:35
chip5 | chip5_0830_1822 | 24 | rung3_C-0.75 | 3 | -0.75 | 100 | -0.2698 | -1.0198 | -0.4802 | 16.67 | 562.3 | 2026-08-30T21:23:35
chip5 | chip5_0830_1822 | 24 | rung3_C-0.75 | 3 | -0.75 | 100 | -0.2198 | -0.9698 | -0.5302 | 16.67 | 449.7 | 2026-08-30T21:23:35
chip5 | chip5_0830_1822 | 24 | rung3_C-0.75 | 3 | -0.75 | 100 | -0.1698 | -0.9198 | -0.5802 | 16.67 | 358 | 2026-08-30T21:23:35
chip5 | chip5_0830_1822 | 24 | rung3_C-0.75 | 3 | -0.75 | 100 | -0.1198 | -0.8698 | -0.6302 | 16.67 | 284.3 | 2026-08-30T21:23:35
chip5 | chip5_0830_1822 | 24 | rung3_C-0.75 | 3 | -0.75 | 100 | -0.0698 | -0.8198 | -0.6802 | 16.67 | 229.3 | 2026-08-30T21:23:35
chip5 | chip5_0830_1822 | 24 | rung3_C-0.75 | 3 | -0.75 | 100 | -0.0198 | -0.7698 | -0.7302 | 16.67 | 192.7 | 2026-08-30T21:23:35
chip5 | chip5_0830_1822 | 24 | rung3_C-0.75 | 3 | -0.75 | 100 | 0.0302 | -0.7198 | -0.7802 | 16.67 | 170.7 | 2026-08-30T21:23:35
chip5 | chip5_0830_1822 | 24 | rung3_C-0.75 | 3 | -0.75 | 100 | 0.0802 | -0.6698 | -0.8302 | 16.67 | 164.3 | 2026-08-30T21:23:35
chip5 | chip5_0830_1822 | 24 | rung3_C-0.75 | 3 | -0.75 | 100 | 0.1302 | -0.6198 | -0.8802 | 16.67 | 171.7 | 2026-08-30T21:23:35
chip5 | chip5_0830_1822 | 24 | rung3_C-0.75 | 3 | -0.75 | 100 | 0.1802 | -0.5698 | -0.9302 | 16.67 | 190.7 | 2026-08-30T21:23:35
chip5 | chip5_0830_1822 | 24 | rung3_C-0.75 | 3 | -0.75 | 100 | 0.2302 | -0.5198 | -0.9802 | 16.67 | 218.3 | 2026-08-30T21:23:35
chip5 | chip5_0830_1822 | 24 | rung3_C-0.75 | 3 | -0.75 | 100 | 0.2802 | -0.4698 | -1.0302 | 16.67 | 256.7 | 2026-08-30T21:23:35
chip5 | chip5_0830_1822 | 24 | rung3_C-0.75 | 3 | -0.75 | 100 | 0.3302 | -0.4198 | -1.0802 | 16.67 | 303.7 | 2026-08-30T21:23:35
chip5 | chip5_0830_1822 | 24 | rung3_C-0.75 | 3 | -0.75 | 100 | 0.3802 | -0.3698 | -1.1302 | 16.67 | 356 | 2026-08-30T21:23:35
chip5 | chip5_0830_1822 | 24 | rung3_C-0.75 | 3 | -0.75 | 100 | 0.4302 | -0.3198 | -1.1802 | 16.67 | 417 | 2026-08-30T21:23:35
chip5 | chip5_0830_1822 | 24 | rung3_C-0.75 | 3 | -0.75 | 100 | 0.4802 | -0.2698 | -1.2302 | 16.67 | 480.7 | 2026-08-30T21:23:35
chip5 | chip5_0830_1822 | 24 | rung3_C-0.75 | 3 | -0.75 | 100 | 0.5302 | -0.2198 | -1.2802 | 16.67 | 551 | 2026-08-30T21:23:35
chip5 | chip5_0830_1822 | 24 | rung3_C-0.75 | 3 | -0.75 | 100 | 0.5802 | -0.1698 | -1.3302 | 16.67 | 623.3 | 2026-08-30T21:23:35
chip5 | chip5_0830_1822 | 24 | rung3_C-0.75 | 3 | -0.75 | 100 | 0.6302 | -0.1198 | -1.3802 | 16.67 | 706.7 | 2026-08-30T21:23:35
chip5 | chip5_0830_1822 | 24 | rung3_C-0.75 | 3 | -0.75 | 100 | 0.6802 | -0.0698 | -1.4302 | 16.67 | 791.7 | 2026-08-30T21:23:35
chip5 | chip5_0830_1822 | 24 | rung3_C-0.75 | 3 | -0.75 | 100 | 0.7302 | -0.0198 | -1.4802 | 16.67 | 879 | 2026-08-30T21:23:35
chip5 | chip5_0830_1822 | 25 | rung3_C-0.75 | 3 | -0.75 | 300 | -0.4682 | -1.2182 | -0.2818 | 16.67 | 1214 | 2026-08-30T21:33:35
chip5 | chip5_0830_1822 | 25 | rung3_C-0.75 | 3 | -0.75 | 300 | -0.4182 | -1.1682 | -0.3318 | 16.67 | 1008.3 | 2026-08-30T21:33:35
chip5 | chip5_0830_1822 | 25 | rung3_C-0.75 | 3 | -0.75 | 300 | -0.3682 | -1.1182 | -0.3818 | 16.67 | 829.3 | 2026-08-30T21:33:35
chip5 | chip5_0830_1822 | 25 | rung3_C-0.75 | 3 | -0.75 | 300 | -0.3182 | -1.0682 | -0.4318 | 16.67 | 674.3 | 2026-08-30T21:33:35
chip5 | chip5_0830_1822 | 25 | rung3_C-0.75 | 3 | -0.75 | 300 | -0.2682 | -1.0182 | -0.4818 | 16.67 | 544.7 | 2026-08-30T21:33:35
chip5 | chip5_0830_1822 | 25 | rung3_C-0.75 | 3 | -0.75 | 300 | -0.2182 | -0.9682 | -0.5318 | 16.67 | 435 | 2026-08-30T21:33:35
chip5 | chip5_0830_1822 | 25 | rung3_C-0.75 | 3 | -0.75 | 300 | -0.1682 | -0.9182 | -0.5818 | 16.67 | 344.7 | 2026-08-30T21:33:35
chip5 | chip5_0830_1822 | 25 | rung3_C-0.75 | 3 | -0.75 | 300 | -0.1182 | -0.8682 | -0.6318 | 16.67 | 275 | 2026-08-30T21:33:35
chip5 | chip5_0830_1822 | 25 | rung3_C-0.75 | 3 | -0.75 | 300 | -0.0682 | -0.8182 | -0.6818 | 16.67 | 222.3 | 2026-08-30T21:33:35
chip5 | chip5_0830_1822 | 25 | rung3_C-0.75 | 3 | -0.75 | 300 | -0.0182 | -0.7682 | -0.7318 | 16.67 | 186.7 | 2026-08-30T21:33:35
chip5 | chip5_0830_1822 | 25 | rung3_C-0.75 | 3 | -0.75 | 300 | 0.0318 | -0.7182 | -0.7818 | 16.67 | 166 | 2026-08-30T21:33:35
chip5 | chip5_0830_1822 | 25 | rung3_C-0.75 | 3 | -0.75 | 300 | 0.0818 | -0.6682 | -0.8318 | 16.67 | 161 | 2026-08-30T21:33:35
chip5 | chip5_0830_1822 | 25 | rung3_C-0.75 | 3 | -0.75 | 300 | 0.1318 | -0.6182 | -0.8818 | 16.67 | 168.7 | 2026-08-30T21:33:35
chip5 | chip5_0830_1822 | 25 | rung3_C-0.75 | 3 | -0.75 | 300 | 0.1818 | -0.5682 | -0.9318 | 16.67 | 188.3 | 2026-08-30T21:33:35
chip5 | chip5_0830_1822 | 25 | rung3_C-0.75 | 3 | -0.75 | 300 | 0.2318 | -0.5182 | -0.9818 | 16.67 | 217.7 | 2026-08-30T21:33:35
chip5 | chip5_0830_1822 | 25 | rung3_C-0.75 | 3 | -0.75 | 300 | 0.2818 | -0.4682 | -1.0318 | 16.67 | 255.3 | 2026-08-30T21:33:35
chip5 | chip5_0830_1822 | 25 | rung3_C-0.75 | 3 | -0.75 | 300 | 0.3318 | -0.4182 | -1.0818 | 16.67 | 301.7 | 2026-08-30T21:33:35
chip5 | chip5_0830_1822 | 25 | rung3_C-0.75 | 3 | -0.75 | 300 | 0.3818 | -0.3682 | -1.1318 | 16.67 | 352.7 | 2026-08-30T21:33:35
chip5 | chip5_0830_1822 | 25 | rung3_C-0.75 | 3 | -0.75 | 300 | 0.4318 | -0.3182 | -1.1818 | 16.67 | 413.3 | 2026-08-30T21:33:35
chip5 | chip5_0830_1822 | 25 | rung3_C-0.75 | 3 | -0.75 | 300 | 0.4818 | -0.2682 | -1.2318 | 16.67 | 477.7 | 2026-08-30T21:33:35
chip5 | chip5_0830_1822 | 25 | rung3_C-0.75 | 3 | -0.75 | 300 | 0.5318 | -0.2182 | -1.2818 | 16.67 | 551.3 | 2026-08-30T21:33:35
chip5 | chip5_0830_1822 | 25 | rung3_C-0.75 | 3 | -0.75 | 300 | 0.5818 | -0.1682 | -1.3318 | 16.67 | 626.3 | 2026-08-30T21:33:35
chip5 | chip5_0830_1822 | 25 | rung3_C-0.75 | 3 | -0.75 | 300 | 0.6318 | -0.1182 | -1.3818 | 16.67 | 705 | 2026-08-30T21:33:35
chip5 | chip5_0830_1822 | 25 | rung3_C-0.75 | 3 | -0.75 | 300 | 0.6818 | -0.0682 | -1.4318 | 16.67 | 790.3 | 2026-08-30T21:33:35
chip5 | chip5_0830_1822 | 25 | rung3_C-0.75 | 3 | -0.75 | 300 | 0.7318 | -0.0182 | -1.4818 | 16.67 | 879.3 | 2026-08-30T21:33:35
chip5 | chip5_0830_2342 | 1 | 0_locate | 0 | -0.75 | 0 | -1 | -1.75 | 0.25 | 16.67 | 4095 | 2026-08-30T23:42:24
chip5 | chip5_0830_2342 | 1 | 0_locate | 0 | -0.75 | 0 | -0.95 | -1.7 | 0.2 | 16.67 | 4095 | 2026-08-30T23:42:24
chip5 | chip5_0830_2342 | 1 | 0_locate | 0 | -0.75 | 0 | -0.9 | -1.65 | 0.15 | 16.67 | 4095 | 2026-08-30T23:42:24
chip5 | chip5_0830_2342 | 1 | 0_locate | 0 | -0.75 | 0 | -0.85 | -1.6 | 0.1 | 16.67 | 3811.8 | 2026-08-30T23:42:24
chip5 | chip5_0830_2342 | 1 | 0_locate | 0 | -0.75 | 0 | -0.8 | -1.55 | 0.05 | 16.67 | 3339.2 | 2026-08-30T23:42:24
chip5 | chip5_0830_2342 | 1 | 0_locate | 0 | -0.75 | 0 | -0.75 | -1.5 | 0 | 16.67 | 2919 | 2026-08-30T23:42:24
chip5 | chip5_0830_2342 | 1 | 0_locate | 0 | -0.75 | 0 | -0.7 | -1.45 | -0.05 | 16.67 | 2528 | 2026-08-30T23:42:24
chip5 | chip5_0830_2342 | 1 | 0_locate | 0 | -0.75 | 0 | -0.65 | -1.4 | -0.1 | 16.67 | 2183.4 | 2026-08-30T23:42:24
chip5 | chip5_0830_2342 | 1 | 0_locate | 0 | -0.75 | 0 | -0.6 | -1.35 | -0.15 | 16.67 | 1872.4 | 2026-08-30T23:42:24
chip5 | chip5_0830_2342 | 1 | 0_locate | 0 | -0.75 | 0 | -0.55 | -1.3 | -0.2 | 16.67 | 1595 | 2026-08-30T23:42:24
chip5 | chip5_0830_2342 | 1 | 0_locate | 0 | -0.75 | 0 | -0.5 | -1.25 | -0.25 | 16.67 | 1345.6 | 2026-08-30T23:42:24
chip5 | chip5_0830_2342 | 1 | 0_locate | 0 | -0.75 | 0 | -0.45 | -1.2 | -0.3 | 16.67 | 1125.2 | 2026-08-30T23:42:24
chip5 | chip5_0830_2342 | 1 | 0_locate | 0 | -0.75 | 0 | -0.4 | -1.15 | -0.35 | 16.67 | 930.6 | 2026-08-30T23:42:24
chip5 | chip5_0830_2342 | 1 | 0_locate | 0 | -0.75 | 0 | -0.35 | -1.1 | -0.4 | 16.67 | 761.2 | 2026-08-30T23:42:24
chip5 | chip5_0830_2342 | 1 | 0_locate | 0 | -0.75 | 0 | -0.3 | -1.05 | -0.45 | 16.67 | 616.4 | 2026-08-30T23:42:24
chip5 | chip5_0830_2342 | 1 | 0_locate | 0 | -0.75 | 0 | -0.25 | -1 | -0.5 | 16.67 | 493.6 | 2026-08-30T23:42:24
chip5 | chip5_0830_2342 | 1 | 0_locate | 0 | -0.75 | 0 | -0.2 | -0.95 | -0.55 | 16.67 | 394.6 | 2026-08-30T23:42:24
chip5 | chip5_0830_2342 | 1 | 0_locate | 0 | -0.75 | 0 | -0.15 | -0.9 | -0.6 | 16.67 | 312.4 | 2026-08-30T23:42:24
chip5 | chip5_0830_2342 | 1 | 0_locate | 0 | -0.75 | 0 | -0.1 | -0.85 | -0.65 | 16.67 | 247.6 | 2026-08-30T23:42:24
chip5 | chip5_0830_2342 | 1 | 0_locate | 0 | -0.75 | 0 | -0.05 | -0.8 | -0.7 | 16.67 | 201.8 | 2026-08-30T23:42:24
chip5 | chip5_0830_2342 | 1 | 0_locate | 0 | -0.75 | 0 | 0 | -0.75 | -0.75 | 16.67 | 172.8 | 2026-08-30T23:42:24
chip5 | chip5_0830_2342 | 1 | 0_locate | 0 | -0.75 | 0 | 0.05 | -0.7 | -0.8 | 16.67 | 158.4 | 2026-08-30T23:42:24
chip5 | chip5_0830_2342 | 1 | 0_locate | 0 | -0.75 | 0 | 0.1 | -0.65 | -0.85 | 16.67 | 158.6 | 2026-08-30T23:42:24
chip5 | chip5_0830_2342 | 1 | 0_locate | 0 | -0.75 | 0 | 0.15 | -0.6 | -0.9 | 16.67 | 171 | 2026-08-30T23:42:24
chip5 | chip5_0830_2342 | 1 | 0_locate | 0 | -0.75 | 0 | 0.2 | -0.55 | -0.95 | 16.67 | 193.8 | 2026-08-30T23:42:24
chip5 | chip5_0830_2342 | 1 | 0_locate | 0 | -0.75 | 0 | 0.25 | -0.5 | -1 | 16.67 | 225.6 | 2026-08-30T23:42:24
chip5 | chip5_0830_2342 | 1 | 0_locate | 0 | -0.75 | 0 | 0.3 | -0.45 | -1.05 | 16.67 | 265.6 | 2026-08-30T23:42:24
chip5 | chip5_0830_2342 | 1 | 0_locate | 0 | -0.75 | 0 | 0.35 | -0.4 | -1.1 | 16.67 | 314.2 | 2026-08-30T23:42:24
chip5 | chip5_0830_2342 | 1 | 0_locate | 0 | -0.75 | 0 | 0.4 | -0.35 | -1.15 | 16.67 | 370.2 | 2026-08-30T23:42:24
chip5 | chip5_0830_2342 | 1 | 0_locate | 0 | -0.75 | 0 | 0.45 | -0.3 | -1.2 | 16.67 | 430 | 2026-08-30T23:42:24
chip5 | chip5_0830_2342 | 1 | 0_locate | 0 | -0.75 | 0 | 0.5 | -0.25 | -1.25 | 16.67 | 495.8 | 2026-08-30T23:42:24
chip5 | chip5_0830_2342 | 1 | 0_locate | 0 | -0.75 | 0 | 0.55 | -0.2 | -1.3 | 16.67 | 569 | 2026-08-30T23:42:24
chip5 | chip5_0830_2342 | 1 | 0_locate | 0 | -0.75 | 0 | 0.6 | -0.15 | -1.35 | 16.67 | 644.4 | 2026-08-30T23:42:24
chip5 | chip5_0830_2342 | 1 | 0_locate | 0 | -0.75 | 0 | 0.65 | -0.1 | -1.4 | 16.67 | 722 | 2026-08-30T23:42:24
chip5 | chip5_0830_2342 | 1 | 0_locate | 0 | -0.75 | 0 | 0.7 | -0.05 | -1.45 | 16.67 | 809.8 | 2026-08-30T23:42:24
chip5 | chip5_0830_2342 | 1 | 0_locate | 0 | -0.75 | 0 | 0.75 | 0 | -1.5 | 16.67 | 903 | 2026-08-30T23:42:24
chip5 | chip5_0830_2342 | 1 | 0_locate | 0 | -0.75 | 0 | 0.8 | 0.05 | -1.55 | 16.67 | 997.6 | 2026-08-30T23:42:24
chip5 | chip5_0830_2342 | 1 | 0_locate | 0 | -0.75 | 0 | 0.85 | 0.1 | -1.6 | 16.67 | 1101 | 2026-08-30T23:42:24
chip5 | chip5_0830_2342 | 1 | 0_locate | 0 | -0.75 | 0 | 0.9 | 0.15 | -1.65 | 16.67 | 1206 | 2026-08-30T23:42:24
chip5 | chip5_0830_2342 | 1 | 0_locate | 0 | -0.75 | 0 | 0.95 | 0.2 | -1.7 | 16.67 | 1314 | 2026-08-30T23:42:24
chip5 | chip5_0830_2342 | 1 | 0_locate | 0 | -0.75 | 0 | 1 | 0.25 | -1.75 | 16.67 | 1432 | 2026-08-30T23:42:24
chip5 | chip5_0830_2342 | 2 | 0_timing | 0 | -0.75 | 0 | -1.0735 | -1.8235 | 0.3235 | 16.67 | 4095 | 2026-08-30T23:43:21
chip5 | chip5_0830_2342 | 2 | 0_timing | 0 | -0.75 | 0 | -1.0235 | -1.7735 | 0.2735 | 16.67 | 4095 | 2026-08-30T23:43:21
chip5 | chip5_0830_2342 | 2 | 0_timing | 0 | -0.75 | 0 | -0.9735 | -1.7235 | 0.2235 | 16.67 | 4095 | 2026-08-30T23:43:21
chip5 | chip5_0830_2342 | 2 | 0_timing | 0 | -0.75 | 0 | -0.9235 | -1.6735 | 0.1735 | 16.67 | 4095 | 2026-08-30T23:43:21
chip5 | chip5_0830_2342 | 2 | 0_timing | 0 | -0.75 | 0 | -0.8735 | -1.6235 | 0.1235 | 16.67 | 3985 | 2026-08-30T23:43:21
chip5 | chip5_0830_2342 | 2 | 0_timing | 0 | -0.75 | 0 | -0.8235 | -1.5735 | 0.0735 | 16.67 | 3504.4 | 2026-08-30T23:43:21
chip5 | chip5_0830_2342 | 2 | 0_timing | 0 | -0.75 | 0 | -0.7735 | -1.5235 | 0.0235 | 16.67 | 3064 | 2026-08-30T23:43:21
chip5 | chip5_0830_2342 | 2 | 0_timing | 0 | -0.75 | 0 | -0.7235 | -1.4735 | -0.0265 | 16.67 | 2664.2 | 2026-08-30T23:43:21
chip5 | chip5_0830_2342 | 2 | 0_timing | 0 | -0.75 | 0 | -0.6735 | -1.4235 | -0.0765 | 16.67 | 2305.4 | 2026-08-30T23:43:21
chip5 | chip5_0830_2342 | 2 | 0_timing | 0 | -0.75 | 0 | -0.6235 | -1.3735 | -0.1265 | 16.67 | 1985.8 | 2026-08-30T23:43:21
chip5 | chip5_0830_2342 | 2 | 0_timing | 0 | -0.75 | 0 | -0.5735 | -1.3235 | -0.1765 | 16.67 | 1697.6 | 2026-08-30T23:43:21
chip5 | chip5_0830_2342 | 2 | 0_timing | 0 | -0.75 | 0 | -0.5235 | -1.2735 | -0.2265 | 16.67 | 1444 | 2026-08-30T23:43:21
chip5 | chip5_0830_2342 | 2 | 0_timing | 0 | -0.75 | 0 | -0.4735 | -1.2235 | -0.2765 | 16.67 | 1213 | 2026-08-30T23:43:21
chip5 | chip5_0830_2342 | 2 | 0_timing | 0 | -0.75 | 0 | -0.4235 | -1.1735 | -0.3265 | 16.67 | 1009 | 2026-08-30T23:43:21
chip5 | chip5_0830_2342 | 2 | 0_timing | 0 | -0.75 | 0 | -0.3735 | -1.1235 | -0.3765 | 16.67 | 829.2 | 2026-08-30T23:43:21
chip5 | chip5_0830_2342 | 2 | 0_timing | 0 | -0.75 | 0 | -0.3235 | -1.0735 | -0.4265 | 16.67 | 675 | 2026-08-30T23:43:21
chip5 | chip5_0830_2342 | 2 | 0_timing | 0 | -0.75 | 0 | -0.2735 | -1.0235 | -0.4765 | 16.67 | 543 | 2026-08-30T23:43:21
chip5 | chip5_0830_2342 | 2 | 0_timing | 0 | -0.75 | 0 | -0.2235 | -0.9735 | -0.5265 | 16.67 | 433.2 | 2026-08-30T23:43:21
chip5 | chip5_0830_2342 | 2 | 0_timing | 0 | -0.75 | 0 | -0.1735 | -0.9235 | -0.5765 | 16.67 | 342.4 | 2026-08-30T23:43:21
chip5 | chip5_0830_2342 | 2 | 0_timing | 0 | -0.75 | 0 | -0.1235 | -0.8735 | -0.6265 | 16.67 | 270.8 | 2026-08-30T23:43:21
chip5 | chip5_0830_2342 | 2 | 0_timing | 0 | -0.75 | 0 | -0.0735 | -0.8235 | -0.6765 | 16.67 | 217.2 | 2026-08-30T23:43:21
chip5 | chip5_0830_2342 | 2 | 0_timing | 0 | -0.75 | 0 | -0.0235 | -0.7735 | -0.7265 | 16.67 | 180.4 | 2026-08-30T23:43:21
chip5 | chip5_0830_2342 | 2 | 0_timing | 0 | -0.75 | 0 | 0.0265 | -0.7235 | -0.7765 | 16.67 | 160.2 | 2026-08-30T23:43:21
chip5 | chip5_0830_2342 | 2 | 0_timing | 0 | -0.75 | 0 | 0.0765 | -0.6735 | -0.8265 | 16.67 | 153.8 | 2026-08-30T23:43:21
chip5 | chip5_0830_2342 | 2 | 0_timing | 0 | -0.75 | 0 | 0.1265 | -0.6235 | -0.8765 | 16.67 | 159.8 | 2026-08-30T23:43:21
chip5 | chip5_0830_2342 | 2 | 0_timing | 0 | -0.75 | 0 | 0.1765 | -0.5735 | -0.9265 | 16.67 | 178.2 | 2026-08-30T23:43:21
chip5 | chip5_0830_2342 | 2 | 0_timing | 0 | -0.75 | 0 | 0.2265 | -0.5235 | -0.9765 | 16.67 | 206.4 | 2026-08-30T23:43:21
chip5 | chip5_0830_2342 | 2 | 0_timing | 0 | -0.75 | 0 | 0.2765 | -0.4735 | -1.0265 | 16.67 | 242.4 | 2026-08-30T23:43:21
chip5 | chip5_0830_2342 | 2 | 0_timing | 0 | -0.75 | 0 | 0.3265 | -0.4235 | -1.0765 | 16.67 | 286.8 | 2026-08-30T23:43:21
chip5 | chip5_0830_2342 | 2 | 0_timing | 0 | -0.75 | 0 | 0.3765 | -0.3735 | -1.1265 | 16.67 | 338.6 | 2026-08-30T23:43:21
chip5 | chip5_0830_2342 | 2 | 0_timing | 0 | -0.75 | 0 | 0.4265 | -0.3235 | -1.1765 | 16.67 | 393.6 | 2026-08-30T23:43:21
chip5 | chip5_0830_2342 | 2 | 0_timing | 0 | -0.75 | 0 | 0.4765 | -0.2735 | -1.2265 | 16.67 | 456 | 2026-08-30T23:43:21
chip5 | chip5_0830_2342 | 2 | 0_timing | 0 | -0.75 | 0 | 0.5265 | -0.2235 | -1.2765 | 16.67 | 522.4 | 2026-08-30T23:43:21
chip5 | chip5_0830_2342 | 2 | 0_timing | 0 | -0.75 | 0 | 0.5765 | -0.1735 | -1.3265 | 16.67 | 596.4 | 2026-08-30T23:43:21
chip5 | chip5_0830_2342 | 2 | 0_timing | 0 | -0.75 | 0 | 0.6265 | -0.1235 | -1.3765 | 16.67 | 673.4 | 2026-08-30T23:43:21
chip5 | chip5_0830_2342 | 2 | 0_timing | 0 | -0.75 | 0 | 0.6765 | -0.0735 | -1.4265 | 16.67 | 756.8 | 2026-08-30T23:43:21
chip5 | chip5_0830_2342 | 2 | 0_timing | 0 | -0.75 | 0 | 0.7265 | -0.0235 | -1.4765 | 16.67 | 843.6 | 2026-08-30T23:43:21
chip5 | chip5_0830_2342 | 2 | 0_timing | 0 | -0.75 | 0 | 0.7765 | 0.0265 | -1.5265 | 16.67 | 935 | 2026-08-30T23:43:21
chip5 | chip5_0830_2342 | 2 | 0_timing | 0 | -0.75 | 0 | 0.8265 | 0.0765 | -1.5765 | 16.67 | 1034.6 | 2026-08-30T23:43:21
chip5 | chip5_0830_2342 | 2 | 0_timing | 0 | -0.75 | 0 | 0.8765 | 0.1265 | -1.6265 | 16.67 | 1136.4 | 2026-08-30T23:43:21
chip5 | chip5_0830_2342 | 2 | 0_timing | 0 | -0.75 | 0 | 0.9265 | 0.1765 | -1.6765 | 16.67 | 1246.8 | 2026-08-30T23:43:21
chip5 | chip5_0830_2342 | 2 | 0_timing | 0 | -0.75 | 0 | 0.9765 | 0.2265 | -1.7265 | 16.67 | 1373.6 | 2026-08-30T23:43:21
chip5 | chip5_0830_2342 | 2 | 0_timing | 0 | -0.75 | 0 | 1.0265 | 0.2765 | -1.7765 | 16.67 | 1467 | 2026-08-30T23:43:21
chip5 | chip5_0830_2342 | 2 | 0_timing | 0 | -0.75 | 0 | 1.0765 | 0.3265 | -1.8265 | 16.67 | 1586 | 2026-08-30T23:43:21
chip5 | chip5_0830_2342 | 2 | 0_timing | 0 | -0.75 | 0 | 1.1265 | 0.3765 | -1.8765 | 16.67 | 1714.2 | 2026-08-30T23:43:21
chip5 | chip5_0830_2342 | 2 | 0_timing | 0 | -0.75 | 0 | 1.1765 | 0.4265 | -1.9265 | 16.67 | 1838.4 | 2026-08-30T23:43:21
chip5 | chip5_0830_2342 | 2 | 0_timing | 0 | -0.75 | 0 | 1.2265 | 0.4765 | -1.9765 | 16.67 | 1970.8 | 2026-08-30T23:43:21
chip5 | chip5_0830_2342 | 2 | 0_timing | 0 | -0.75 | 0 | 1.2765 | 0.5265 | -2.0265 | 16.67 | 2112.2 | 2026-08-30T23:43:21
chip5 | chip5_0830_2342 | 2 | 0_timing | 0 | -0.75 | 0 | 1.3265 | 0.5765 | -2.0765 | 16.67 | 2243.2 | 2026-08-30T23:43:21
chip5 | chip5_0830_2342 | 3 | corner_1 | 1 | -0.75 | 0 | -1.0699 | -1.8199 | 0.3199 | 16.67 | 4095 | 2026-08-31T00:34:46
chip5 | chip5_0830_2342 | 3 | corner_1 | 1 | -0.75 | 0 | -1.0199 | -1.7699 | 0.2699 | 16.67 | 4095 | 2026-08-31T00:34:46
chip5 | chip5_0830_2342 | 3 | corner_1 | 1 | -0.75 | 0 | -0.9699 | -1.7199 | 0.2199 | 16.67 | 4095 | 2026-08-31T00:34:46
chip5 | chip5_0830_2342 | 3 | corner_1 | 1 | -0.75 | 0 | -0.9199 | -1.6699 | 0.1699 | 16.67 | 4095 | 2026-08-31T00:34:46
chip5 | chip5_0830_2342 | 3 | corner_1 | 1 | -0.75 | 0 | -0.8699 | -1.6199 | 0.1199 | 16.67 | 4095 | 2026-08-31T00:34:46
chip5 | chip5_0830_2342 | 3 | corner_1 | 1 | -0.75 | 0 | -0.8199 | -1.5699 | 0.0699 | 16.67 | 3757.2 | 2026-08-31T00:34:46
chip5 | chip5_0830_2342 | 3 | corner_1 | 1 | -0.75 | 0 | -0.7699 | -1.5199 | 0.0199 | 16.67 | 3282 | 2026-08-31T00:34:46
chip5 | chip5_0830_2342 | 3 | corner_1 | 1 | -0.75 | 0 | -0.7199 | -1.4699 | -0.0301 | 16.67 | 2852.6 | 2026-08-31T00:34:46
chip5 | chip5_0830_2342 | 3 | corner_1 | 1 | -0.75 | 0 | -0.6699 | -1.4199 | -0.0801 | 16.67 | 2469.8 | 2026-08-31T00:34:46
chip5 | chip5_0830_2342 | 3 | corner_1 | 1 | -0.75 | 0 | -0.6199 | -1.3699 | -0.1301 | 16.67 | 2127.4 | 2026-08-31T00:34:46
chip5 | chip5_0830_2342 | 3 | corner_1 | 1 | -0.75 | 0 | -0.5699 | -1.3199 | -0.1801 | 16.67 | 1825.6 | 2026-08-31T00:34:46
chip5 | chip5_0830_2342 | 3 | corner_1 | 1 | -0.75 | 0 | -0.5199 | -1.2699 | -0.2301 | 16.67 | 1549.6 | 2026-08-31T00:34:46
chip5 | chip5_0830_2342 | 3 | corner_1 | 1 | -0.75 | 0 | -0.4699 | -1.2199 | -0.2801 | 16.67 | 1302.2 | 2026-08-31T00:34:46
chip5 | chip5_0830_2342 | 3 | corner_1 | 1 | -0.75 | 0 | -0.4199 | -1.1699 | -0.3301 | 16.67 | 1085.2 | 2026-08-31T00:34:46
chip5 | chip5_0830_2342 | 3 | corner_1 | 1 | -0.75 | 0 | -0.3699 | -1.1199 | -0.3801 | 16.67 | 894 | 2026-08-31T00:34:46
chip5 | chip5_0830_2342 | 3 | corner_1 | 1 | -0.75 | 0 | -0.3199 | -1.0699 | -0.4301 | 16.67 | 728.8 | 2026-08-31T00:34:46
chip5 | chip5_0830_2342 | 3 | corner_1 | 1 | -0.75 | 0 | -0.2699 | -1.0199 | -0.4801 | 16.67 | 588 | 2026-08-31T00:34:46
chip5 | chip5_0830_2342 | 3 | corner_1 | 1 | -0.75 | 0 | -0.2199 | -0.9699 | -0.5301 | 16.67 | 469.2 | 2026-08-31T00:34:46
chip5 | chip5_0830_2342 | 3 | corner_1 | 1 | -0.75 | 0 | -0.1699 | -0.9199 | -0.5801 | 16.67 | 372 | 2026-08-31T00:34:46
chip5 | chip5_0830_2342 | 3 | corner_1 | 1 | -0.75 | 0 | -0.1199 | -0.8699 | -0.6301 | 16.67 | 295.4 | 2026-08-31T00:34:46
chip5 | chip5_0830_2342 | 3 | corner_1 | 1 | -0.75 | 0 | -0.0699 | -0.8199 | -0.6801 | 16.67 | 237.4 | 2026-08-31T00:34:46
chip5 | chip5_0830_2342 | 3 | corner_1 | 1 | -0.75 | 0 | -0.0199 | -0.7699 | -0.7301 | 16.67 | 198 | 2026-08-31T00:34:46
chip5 | chip5_0830_2342 | 3 | corner_1 | 1 | -0.75 | 0 | 0.0301 | -0.7199 | -0.7801 | 16.67 | 175.6 | 2026-08-31T00:34:46
chip5 | chip5_0830_2342 | 3 | corner_1 | 1 | -0.75 | 0 | 0.0801 | -0.6699 | -0.8301 | 16.67 | 168.8 | 2026-08-31T00:34:46
chip5 | chip5_0830_2342 | 3 | corner_1 | 1 | -0.75 | 0 | 0.1301 | -0.6199 | -0.8801 | 16.67 | 177 | 2026-08-31T00:34:46
chip5 | chip5_0830_2342 | 3 | corner_1 | 1 | -0.75 | 0 | 0.1801 | -0.5699 | -0.9301 | 16.67 | 196 | 2026-08-31T00:34:46
chip5 | chip5_0830_2342 | 3 | corner_1 | 1 | -0.75 | 0 | 0.2301 | -0.5199 | -0.9801 | 16.67 | 226.2 | 2026-08-31T00:34:46
chip5 | chip5_0830_2342 | 3 | corner_1 | 1 | -0.75 | 0 | 0.2801 | -0.4699 | -1.0301 | 16.67 | 267.6 | 2026-08-31T00:34:46
chip5 | chip5_0830_2342 | 3 | corner_1 | 1 | -0.75 | 0 | 0.3301 | -0.4199 | -1.0801 | 16.67 | 314.2 | 2026-08-31T00:34:46
chip5 | chip5_0830_2342 | 3 | corner_1 | 1 | -0.75 | 0 | 0.3801 | -0.3699 | -1.1301 | 16.67 | 367.8 | 2026-08-31T00:34:46
chip5 | chip5_0830_2342 | 3 | corner_1 | 1 | -0.75 | 0 | 0.4301 | -0.3199 | -1.1801 | 16.67 | 431.4 | 2026-08-31T00:34:46
chip5 | chip5_0830_2342 | 3 | corner_1 | 1 | -0.75 | 0 | 0.4801 | -0.2699 | -1.2301 | 16.67 | 501.6 | 2026-08-31T00:34:46
chip5 | chip5_0830_2342 | 3 | corner_1 | 1 | -0.75 | 0 | 0.5301 | -0.2199 | -1.2801 | 16.67 | 574 | 2026-08-31T00:34:46
chip5 | chip5_0830_2342 | 3 | corner_1 | 1 | -0.75 | 0 | 0.5801 | -0.1699 | -1.3301 | 16.67 | 652.2 | 2026-08-31T00:34:46
chip5 | chip5_0830_2342 | 3 | corner_1 | 1 | -0.75 | 0 | 0.6301 | -0.1199 | -1.3801 | 16.67 | 736.4 | 2026-08-31T00:34:46
chip5 | chip5_0830_2342 | 3 | corner_1 | 1 | -0.75 | 0 | 0.6801 | -0.0699 | -1.4301 | 16.67 | 824.4 | 2026-08-31T00:34:46
chip5 | chip5_0830_2342 | 3 | corner_1 | 1 | -0.75 | 0 | 0.7301 | -0.0199 | -1.4801 | 16.67 | 922.4 | 2026-08-31T00:34:46
chip5 | chip5_0830_2342 | 3 | corner_1 | 1 | -0.75 | 0 | 0.7801 | 0.0301 | -1.5301 | 16.67 | 1023.6 | 2026-08-31T00:34:46
chip5 | chip5_0830_2342 | 3 | corner_1 | 1 | -0.75 | 0 | 0.8301 | 0.0801 | -1.5801 | 16.67 | 1124.8 | 2026-08-31T00:34:46
chip5 | chip5_0830_2342 | 3 | corner_1 | 1 | -0.75 | 0 | 0.8801 | 0.1301 | -1.6301 | 16.67 | 1237.2 | 2026-08-31T00:34:46
chip5 | chip5_0830_2342 | 3 | corner_1 | 1 | -0.75 | 0 | 0.9301 | 0.1801 | -1.6801 | 16.67 | 1341 | 2026-08-31T00:34:46
chip5 | chip5_0830_2342 | 3 | corner_1 | 1 | -0.75 | 0 | 0.9801 | 0.2301 | -1.7301 | 16.67 | 1469 | 2026-08-31T00:34:46
chip5 | chip5_0830_2342 | 3 | corner_1 | 1 | -0.75 | 0 | 1.0301 | 0.2801 | -1.7801 | 16.67 | 1584.4 | 2026-08-31T00:34:46
chip5 | chip5_0830_2342 | 3 | corner_1 | 1 | -0.75 | 0 | 1.0801 | 0.3301 | -1.8301 | 16.67 | 1708.8 | 2026-08-31T00:34:46
chip5 | chip5_0830_2342 | 3 | corner_1 | 1 | -0.75 | 0 | 1.1301 | 0.3801 | -1.8801 | 16.67 | 1848.4 | 2026-08-31T00:34:46
chip5 | chip5_0830_2342 | 3 | corner_1 | 1 | -0.75 | 0 | 1.1801 | 0.4301 | -1.9301 | 16.67 | 1987.4 | 2026-08-31T00:34:46
chip5 | chip5_0830_2342 | 3 | corner_1 | 1 | -0.75 | 0 | 1.2301 | 0.4801 | -1.9801 | 16.67 | 2126.4 | 2026-08-31T00:34:46
chip5 | chip5_0830_2342 | 3 | corner_1 | 1 | -0.75 | 0 | 1.2801 | 0.5301 | -2.0301 | 16.67 | 2289.8 | 2026-08-31T00:34:46
chip5 | chip5_0830_2342 | 3 | corner_1 | 1 | -0.75 | 0 | 1.3301 | 0.5801 | -2.0801 | 16.67 | 2429.8 | 2026-08-31T00:34:46
chip5 | chip5_0830_2342 | 4 | rung1_C-0.75 | 1 | -0.75 | 0 | -0.468 | -1.218 | -0.282 | 16.67 | 1293.2 | 2026-08-31T00:35:46
chip5 | chip5_0830_2342 | 4 | rung1_C-0.75 | 1 | -0.75 | 0 | -0.418 | -1.168 | -0.332 | 16.67 | 1075.6 | 2026-08-31T00:35:46
chip5 | chip5_0830_2342 | 4 | rung1_C-0.75 | 1 | -0.75 | 0 | -0.368 | -1.118 | -0.382 | 16.67 | 884.8 | 2026-08-31T00:35:46
chip5 | chip5_0830_2342 | 4 | rung1_C-0.75 | 1 | -0.75 | 0 | -0.318 | -1.068 | -0.432 | 16.67 | 720.4 | 2026-08-31T00:35:46
chip5 | chip5_0830_2342 | 4 | rung1_C-0.75 | 1 | -0.75 | 0 | -0.268 | -1.018 | -0.482 | 16.67 | 580.4 | 2026-08-31T00:35:46
chip5 | chip5_0830_2342 | 4 | rung1_C-0.75 | 1 | -0.75 | 0 | -0.218 | -0.968 | -0.532 | 16.67 | 462.8 | 2026-08-31T00:35:46
chip5 | chip5_0830_2342 | 4 | rung1_C-0.75 | 1 | -0.75 | 0 | -0.168 | -0.918 | -0.582 | 16.67 | 366.8 | 2026-08-31T00:35:46
chip5 | chip5_0830_2342 | 4 | rung1_C-0.75 | 1 | -0.75 | 0 | -0.118 | -0.868 | -0.632 | 16.67 | 290 | 2026-08-31T00:35:46
chip5 | chip5_0830_2342 | 4 | rung1_C-0.75 | 1 | -0.75 | 0 | -0.068 | -0.818 | -0.682 | 16.67 | 233 | 2026-08-31T00:35:46
chip5 | chip5_0830_2342 | 4 | rung1_C-0.75 | 1 | -0.75 | 0 | -0.018 | -0.768 | -0.732 | 16.67 | 194.4 | 2026-08-31T00:35:46
chip5 | chip5_0830_2342 | 4 | rung1_C-0.75 | 1 | -0.75 | 0 | 0.032 | -0.718 | -0.782 | 16.67 | 173 | 2026-08-31T00:35:46
chip5 | chip5_0830_2342 | 4 | rung1_C-0.75 | 1 | -0.75 | 0 | 0.082 | -0.668 | -0.832 | 16.67 | 166 | 2026-08-31T00:35:46
chip5 | chip5_0830_2342 | 4 | rung1_C-0.75 | 1 | -0.75 | 0 | 0.132 | -0.618 | -0.882 | 16.67 | 172.4 | 2026-08-31T00:35:46
chip5 | chip5_0830_2342 | 4 | rung1_C-0.75 | 1 | -0.75 | 0 | 0.182 | -0.568 | -0.932 | 16.67 | 191 | 2026-08-31T00:35:46
chip5 | chip5_0830_2342 | 4 | rung1_C-0.75 | 1 | -0.75 | 0 | 0.232 | -0.518 | -0.982 | 16.67 | 220.4 | 2026-08-31T00:35:46
chip5 | chip5_0830_2342 | 4 | rung1_C-0.75 | 1 | -0.75 | 0 | 0.282 | -0.468 | -1.032 | 16.67 | 258.6 | 2026-08-31T00:35:46
chip5 | chip5_0830_2342 | 4 | rung1_C-0.75 | 1 | -0.75 | 0 | 0.332 | -0.418 | -1.082 | 16.67 | 306 | 2026-08-31T00:35:46
chip5 | chip5_0830_2342 | 4 | rung1_C-0.75 | 1 | -0.75 | 0 | 0.382 | -0.368 | -1.132 | 16.67 | 361.8 | 2026-08-31T00:35:46
chip5 | chip5_0830_2342 | 4 | rung1_C-0.75 | 1 | -0.75 | 0 | 0.432 | -0.318 | -1.182 | 16.67 | 422.8 | 2026-08-31T00:35:46
chip5 | chip5_0830_2342 | 4 | rung1_C-0.75 | 1 | -0.75 | 0 | 0.482 | -0.268 | -1.232 | 16.67 | 489.2 | 2026-08-31T00:35:46
chip5 | chip5_0830_2342 | 4 | rung1_C-0.75 | 1 | -0.75 | 0 | 0.532 | -0.218 | -1.282 | 16.67 | 560.6 | 2026-08-31T00:35:46
chip5 | chip5_0830_2342 | 4 | rung1_C-0.75 | 1 | -0.75 | 0 | 0.582 | -0.168 | -1.332 | 16.67 | 637.2 | 2026-08-31T00:35:46
chip5 | chip5_0830_2342 | 4 | rung1_C-0.75 | 1 | -0.75 | 0 | 0.632 | -0.118 | -1.382 | 16.67 | 720.2 | 2026-08-31T00:35:46
chip5 | chip5_0830_2342 | 4 | rung1_C-0.75 | 1 | -0.75 | 0 | 0.682 | -0.068 | -1.432 | 16.67 | 813 | 2026-08-31T00:35:46
chip5 | chip5_0830_2342 | 4 | rung1_C-0.75 | 1 | -0.75 | 0 | 0.732 | -0.018 | -1.482 | 16.67 | 904.6 | 2026-08-31T00:35:46
chip5 | chip5_0830_2342 | 5 | rung1_C-0.75 | 1 | -0.75 | 0 | -0.4646 | -1.2146 | -0.2854 | 16.67 | 1261.8 | 2026-08-31T00:36:14
chip5 | chip5_0830_2342 | 5 | rung1_C-0.75 | 1 | -0.75 | 0 | -0.4146 | -1.1646 | -0.3354 | 16.67 | 1048.4 | 2026-08-31T00:36:14
chip5 | chip5_0830_2342 | 5 | rung1_C-0.75 | 1 | -0.75 | 0 | -0.3646 | -1.1146 | -0.3854 | 16.67 | 862.6 | 2026-08-31T00:36:14
chip5 | chip5_0830_2342 | 5 | rung1_C-0.75 | 1 | -0.75 | 0 | -0.3146 | -1.0646 | -0.4354 | 16.67 | 702 | 2026-08-31T00:36:14
chip5 | chip5_0830_2342 | 5 | rung1_C-0.75 | 1 | -0.75 | 0 | -0.2646 | -1.0146 | -0.4854 | 16.67 | 565.2 | 2026-08-31T00:36:14
chip5 | chip5_0830_2342 | 5 | rung1_C-0.75 | 1 | -0.75 | 0 | -0.2146 | -0.9646 | -0.5354 | 16.67 | 453.4 | 2026-08-31T00:36:14
chip5 | chip5_0830_2342 | 5 | rung1_C-0.75 | 1 | -0.75 | 0 | -0.1646 | -0.9146 | -0.5854 | 16.67 | 360 | 2026-08-31T00:36:14
chip5 | chip5_0830_2342 | 5 | rung1_C-0.75 | 1 | -0.75 | 0 | -0.1146 | -0.8646 | -0.6354 | 16.67 | 284.4 | 2026-08-31T00:36:14
chip5 | chip5_0830_2342 | 5 | rung1_C-0.75 | 1 | -0.75 | 0 | -0.0646 | -0.8146 | -0.6854 | 16.67 | 229.2 | 2026-08-31T00:36:14
chip5 | chip5_0830_2342 | 5 | rung1_C-0.75 | 1 | -0.75 | 0 | -0.0146 | -0.7646 | -0.7354 | 16.67 | 191.6 | 2026-08-31T00:36:14
chip5 | chip5_0830_2342 | 5 | rung1_C-0.75 | 1 | -0.75 | 0 | 0.0354 | -0.7146 | -0.7854 | 16.67 | 170.8 | 2026-08-31T00:36:14
chip5 | chip5_0830_2342 | 5 | rung1_C-0.75 | 1 | -0.75 | 0 | 0.0854 | -0.6646 | -0.8354 | 16.67 | 165 | 2026-08-31T00:36:14
chip5 | chip5_0830_2342 | 5 | rung1_C-0.75 | 1 | -0.75 | 0 | 0.1354 | -0.6146 | -0.8854 | 16.67 | 173 | 2026-08-31T00:36:14
chip5 | chip5_0830_2342 | 5 | rung1_C-0.75 | 1 | -0.75 | 0 | 0.1854 | -0.5646 | -0.9354 | 16.67 | 192.4 | 2026-08-31T00:36:14
chip5 | chip5_0830_2342 | 5 | rung1_C-0.75 | 1 | -0.75 | 0 | 0.2354 | -0.5146 | -0.9854 | 16.67 | 222.4 | 2026-08-31T00:36:14
chip5 | chip5_0830_2342 | 5 | rung1_C-0.75 | 1 | -0.75 | 0 | 0.2854 | -0.4646 | -1.0354 | 16.67 | 261.8 | 2026-08-31T00:36:14
chip5 | chip5_0830_2342 | 5 | rung1_C-0.75 | 1 | -0.75 | 0 | 0.3354 | -0.4146 | -1.0854 | 16.67 | 309 | 2026-08-31T00:36:14
chip5 | chip5_0830_2342 | 5 | rung1_C-0.75 | 1 | -0.75 | 0 | 0.3854 | -0.3646 | -1.1354 | 16.67 | 363.4 | 2026-08-31T00:36:14
chip5 | chip5_0830_2342 | 5 | rung1_C-0.75 | 1 | -0.75 | 0 | 0.4354 | -0.3146 | -1.1854 | 16.67 | 423.8 | 2026-08-31T00:36:14
chip5 | chip5_0830_2342 | 5 | rung1_C-0.75 | 1 | -0.75 | 0 | 0.4854 | -0.2646 | -1.2354 | 16.67 | 489.6 | 2026-08-31T00:36:14
chip5 | chip5_0830_2342 | 5 | rung1_C-0.75 | 1 | -0.75 | 0 | 0.5354 | -0.2146 | -1.2854 | 16.67 | 562 | 2026-08-31T00:36:14
chip5 | chip5_0830_2342 | 5 | rung1_C-0.75 | 1 | -0.75 | 0 | 0.5854 | -0.1646 | -1.3354 | 16.67 | 644.8 | 2026-08-31T00:36:14
chip5 | chip5_0830_2342 | 5 | rung1_C-0.75 | 1 | -0.75 | 0 | 0.6354 | -0.1146 | -1.3854 | 16.67 | 723.4 | 2026-08-31T00:36:14
chip5 | chip5_0830_2342 | 5 | rung1_C-0.75 | 1 | -0.75 | 0 | 0.6854 | -0.0646 | -1.4354 | 16.67 | 814.4 | 2026-08-31T00:36:14
chip5 | chip5_0830_2342 | 5 | rung1_C-0.75 | 1 | -0.75 | 0 | 0.7354 | -0.0146 | -1.4854 | 16.67 | 906.6 | 2026-08-31T00:36:14
chip5 | chip5_0830_2342 | 6 | rung1_C-0.75 | 1 | -0.75 | 1 | -0.4652 | -1.2152 | -0.2848 | 16.67 | 1258.8 | 2026-08-31T00:36:46
chip5 | chip5_0830_2342 | 6 | rung1_C-0.75 | 1 | -0.75 | 1 | -0.4152 | -1.1652 | -0.3348 | 16.67 | 1044.4 | 2026-08-31T00:36:46
chip5 | chip5_0830_2342 | 6 | rung1_C-0.75 | 1 | -0.75 | 1 | -0.3652 | -1.1152 | -0.3848 | 16.67 | 859.8 | 2026-08-31T00:36:46
chip5 | chip5_0830_2342 | 6 | rung1_C-0.75 | 1 | -0.75 | 1 | -0.3152 | -1.0652 | -0.4348 | 16.67 | 700 | 2026-08-31T00:36:46
chip5 | chip5_0830_2342 | 6 | rung1_C-0.75 | 1 | -0.75 | 1 | -0.2652 | -1.0152 | -0.4848 | 16.67 | 563.6 | 2026-08-31T00:36:46
chip5 | chip5_0830_2342 | 6 | rung1_C-0.75 | 1 | -0.75 | 1 | -0.2152 | -0.9652 | -0.5348 | 16.67 | 449.8 | 2026-08-31T00:36:46
chip5 | chip5_0830_2342 | 6 | rung1_C-0.75 | 1 | -0.75 | 1 | -0.1652 | -0.9152 | -0.5848 | 16.67 | 355.8 | 2026-08-31T00:36:46
chip5 | chip5_0830_2342 | 6 | rung1_C-0.75 | 1 | -0.75 | 1 | -0.1152 | -0.8652 | -0.6348 | 16.67 | 281.4 | 2026-08-31T00:36:46
chip5 | chip5_0830_2342 | 6 | rung1_C-0.75 | 1 | -0.75 | 1 | -0.0652 | -0.8152 | -0.6848 | 16.67 | 227 | 2026-08-31T00:36:46
chip5 | chip5_0830_2342 | 6 | rung1_C-0.75 | 1 | -0.75 | 1 | -0.0152 | -0.7652 | -0.7348 | 16.67 | 188.8 | 2026-08-31T00:36:46
chip5 | chip5_0830_2342 | 6 | rung1_C-0.75 | 1 | -0.75 | 1 | 0.0348 | -0.7152 | -0.7848 | 16.67 | 168.4 | 2026-08-31T00:36:46
chip5 | chip5_0830_2342 | 6 | rung1_C-0.75 | 1 | -0.75 | 1 | 0.0848 | -0.6652 | -0.8348 | 16.67 | 162.6 | 2026-08-31T00:36:46
chip5 | chip5_0830_2342 | 6 | rung1_C-0.75 | 1 | -0.75 | 1 | 0.1348 | -0.6152 | -0.8848 | 16.67 | 170.2 | 2026-08-31T00:36:46
chip5 | chip5_0830_2342 | 6 | rung1_C-0.75 | 1 | -0.75 | 1 | 0.1848 | -0.5652 | -0.9348 | 16.67 | 189.6 | 2026-08-31T00:36:46
chip5 | chip5_0830_2342 | 6 | rung1_C-0.75 | 1 | -0.75 | 1 | 0.2348 | -0.5152 | -0.9848 | 16.67 | 220.4 | 2026-08-31T00:36:46
chip5 | chip5_0830_2342 | 6 | rung1_C-0.75 | 1 | -0.75 | 1 | 0.2848 | -0.4652 | -1.0348 | 16.67 | 258.4 | 2026-08-31T00:36:46
chip5 | chip5_0830_2342 | 6 | rung1_C-0.75 | 1 | -0.75 | 1 | 0.3348 | -0.4152 | -1.0848 | 16.67 | 304.6 | 2026-08-31T00:36:46
chip5 | chip5_0830_2342 | 6 | rung1_C-0.75 | 1 | -0.75 | 1 | 0.3848 | -0.3652 | -1.1348 | 16.67 | 358.2 | 2026-08-31T00:36:46
chip5 | chip5_0830_2342 | 6 | rung1_C-0.75 | 1 | -0.75 | 1 | 0.4348 | -0.3152 | -1.1848 | 16.67 | 417.4 | 2026-08-31T00:36:46
chip5 | chip5_0830_2342 | 6 | rung1_C-0.75 | 1 | -0.75 | 1 | 0.4848 | -0.2652 | -1.2348 | 16.67 | 485 | 2026-08-31T00:36:46
chip5 | chip5_0830_2342 | 6 | rung1_C-0.75 | 1 | -0.75 | 1 | 0.5348 | -0.2152 | -1.2848 | 16.67 | 556.8 | 2026-08-31T00:36:46
chip5 | chip5_0830_2342 | 6 | rung1_C-0.75 | 1 | -0.75 | 1 | 0.5848 | -0.1652 | -1.3348 | 16.67 | 635.4 | 2026-08-31T00:36:46
chip5 | chip5_0830_2342 | 6 | rung1_C-0.75 | 1 | -0.75 | 1 | 0.6348 | -0.1152 | -1.3848 | 16.67 | 717.6 | 2026-08-31T00:36:46
chip5 | chip5_0830_2342 | 6 | rung1_C-0.75 | 1 | -0.75 | 1 | 0.6848 | -0.0652 | -1.4348 | 16.67 | 803.6 | 2026-08-31T00:36:46
chip5 | chip5_0830_2342 | 6 | rung1_C-0.75 | 1 | -0.75 | 1 | 0.7348 | -0.0152 | -1.4848 | 16.67 | 897 | 2026-08-31T00:36:46
chip5 | chip5_0830_2342 | 7 | rung1_C-0.75 | 1 | -0.75 | 3 | -0.4648 | -1.2148 | -0.2852 | 16.67 | 1248 | 2026-08-31T00:37:20
chip5 | chip5_0830_2342 | 7 | rung1_C-0.75 | 1 | -0.75 | 3 | -0.4148 | -1.1648 | -0.3352 | 16.67 | 1040.2 | 2026-08-31T00:37:20
chip5 | chip5_0830_2342 | 7 | rung1_C-0.75 | 1 | -0.75 | 3 | -0.3648 | -1.1148 | -0.3852 | 16.67 | 855.2 | 2026-08-31T00:37:20
chip5 | chip5_0830_2342 | 7 | rung1_C-0.75 | 1 | -0.75 | 3 | -0.3148 | -1.0648 | -0.4352 | 16.67 | 695.4 | 2026-08-31T00:37:20
chip5 | chip5_0830_2342 | 7 | rung1_C-0.75 | 1 | -0.75 | 3 | -0.2648 | -1.0148 | -0.4852 | 16.67 | 559.8 | 2026-08-31T00:37:20
chip5 | chip5_0830_2342 | 7 | rung1_C-0.75 | 1 | -0.75 | 3 | -0.2148 | -0.9648 | -0.5352 | 16.67 | 446.4 | 2026-08-31T00:37:20
chip5 | chip5_0830_2342 | 7 | rung1_C-0.75 | 1 | -0.75 | 3 | -0.1648 | -0.9148 | -0.5852 | 16.67 | 353.6 | 2026-08-31T00:37:20
chip5 | chip5_0830_2342 | 7 | rung1_C-0.75 | 1 | -0.75 | 3 | -0.1148 | -0.8648 | -0.6352 | 16.67 | 279.8 | 2026-08-31T00:37:20
chip5 | chip5_0830_2342 | 7 | rung1_C-0.75 | 1 | -0.75 | 3 | -0.0648 | -0.8148 | -0.6852 | 16.67 | 225 | 2026-08-31T00:37:20
chip5 | chip5_0830_2342 | 7 | rung1_C-0.75 | 1 | -0.75 | 3 | -0.0148 | -0.7648 | -0.7352 | 16.67 | 188 | 2026-08-31T00:37:20
chip5 | chip5_0830_2342 | 7 | rung1_C-0.75 | 1 | -0.75 | 3 | 0.0352 | -0.7148 | -0.7852 | 16.67 | 168.2 | 2026-08-31T00:37:20
chip5 | chip5_0830_2342 | 7 | rung1_C-0.75 | 1 | -0.75 | 3 | 0.0852 | -0.6648 | -0.8352 | 16.67 | 162 | 2026-08-31T00:37:20
chip5 | chip5_0830_2342 | 7 | rung1_C-0.75 | 1 | -0.75 | 3 | 0.1352 | -0.6148 | -0.8852 | 16.67 | 169.8 | 2026-08-31T00:37:20
chip5 | chip5_0830_2342 | 7 | rung1_C-0.75 | 1 | -0.75 | 3 | 0.1852 | -0.5648 | -0.9352 | 16.67 | 193.6 | 2026-08-31T00:37:20
chip5 | chip5_0830_2342 | 7 | rung1_C-0.75 | 1 | -0.75 | 3 | 0.2352 | -0.5148 | -0.9852 | 16.67 | 221 | 2026-08-31T00:37:20
chip5 | chip5_0830_2342 | 7 | rung1_C-0.75 | 1 | -0.75 | 3 | 0.2852 | -0.4648 | -1.0352 | 16.67 | 260.6 | 2026-08-31T00:37:20
chip5 | chip5_0830_2342 | 7 | rung1_C-0.75 | 1 | -0.75 | 3 | 0.3352 | -0.4148 | -1.0852 | 16.67 | 308.6 | 2026-08-31T00:37:20
chip5 | chip5_0830_2342 | 7 | rung1_C-0.75 | 1 | -0.75 | 3 | 0.3852 | -0.3648 | -1.1352 | 16.67 | 363.8 | 2026-08-31T00:37:20
chip5 | chip5_0830_2342 | 7 | rung1_C-0.75 | 1 | -0.75 | 3 | 0.4352 | -0.3148 | -1.1852 | 16.67 | 425.4 | 2026-08-31T00:37:20
chip5 | chip5_0830_2342 | 7 | rung1_C-0.75 | 1 | -0.75 | 3 | 0.4852 | -0.2648 | -1.2352 | 16.67 | 490.4 | 2026-08-31T00:37:20
chip5 | chip5_0830_2342 | 7 | rung1_C-0.75 | 1 | -0.75 | 3 | 0.5352 | -0.2148 | -1.2852 | 16.67 | 563.2 | 2026-08-31T00:37:20
chip5 | chip5_0830_2342 | 7 | rung1_C-0.75 | 1 | -0.75 | 3 | 0.5852 | -0.1648 | -1.3352 | 16.67 | 642 | 2026-08-31T00:37:20
chip5 | chip5_0830_2342 | 7 | rung1_C-0.75 | 1 | -0.75 | 3 | 0.6352 | -0.1148 | -1.3852 | 16.67 | 725.2 | 2026-08-31T00:37:20
chip5 | chip5_0830_2342 | 7 | rung1_C-0.75 | 1 | -0.75 | 3 | 0.6852 | -0.0648 | -1.4352 | 16.67 | 815.2 | 2026-08-31T00:37:20
chip5 | chip5_0830_2342 | 7 | rung1_C-0.75 | 1 | -0.75 | 3 | 0.7352 | -0.0148 | -1.4852 | 16.67 | 909.8 | 2026-08-31T00:37:20
chip5 | chip5_0830_2342 | 8 | rung1_C-0.75 | 1 | -0.75 | 10 | -0.4669 | -1.2169 | -0.2831 | 16.67 | 1251.2 | 2026-08-31T00:38:09
chip5 | chip5_0830_2342 | 8 | rung1_C-0.75 | 1 | -0.75 | 10 | -0.4169 | -1.1669 | -0.3331 | 16.67 | 1037.8 | 2026-08-31T00:38:09
chip5 | chip5_0830_2342 | 8 | rung1_C-0.75 | 1 | -0.75 | 10 | -0.3669 | -1.1169 | -0.3831 | 16.67 | 853 | 2026-08-31T00:38:09
chip5 | chip5_0830_2342 | 8 | rung1_C-0.75 | 1 | -0.75 | 10 | -0.3169 | -1.0669 | -0.4331 | 16.67 | 694 | 2026-08-31T00:38:09
chip5 | chip5_0830_2342 | 8 | rung1_C-0.75 | 1 | -0.75 | 10 | -0.2669 | -1.0169 | -0.4831 | 16.67 | 558.2 | 2026-08-31T00:38:09
chip5 | chip5_0830_2342 | 8 | rung1_C-0.75 | 1 | -0.75 | 10 | -0.2169 | -0.9669 | -0.5331 | 16.67 | 444.6 | 2026-08-31T00:38:09
chip5 | chip5_0830_2342 | 8 | rung1_C-0.75 | 1 | -0.75 | 10 | -0.1669 | -0.9169 | -0.5831 | 16.67 | 351.4 | 2026-08-31T00:38:09
chip5 | chip5_0830_2342 | 8 | rung1_C-0.75 | 1 | -0.75 | 10 | -0.1169 | -0.8669 | -0.6331 | 16.67 | 278.2 | 2026-08-31T00:38:09
chip5 | chip5_0830_2342 | 8 | rung1_C-0.75 | 1 | -0.75 | 10 | -0.0669 | -0.8169 | -0.6831 | 16.67 | 225.2 | 2026-08-31T00:38:09
chip5 | chip5_0830_2342 | 8 | rung1_C-0.75 | 1 | -0.75 | 10 | -0.0169 | -0.7669 | -0.7331 | 16.67 | 187 | 2026-08-31T00:38:09
chip5 | chip5_0830_2342 | 8 | rung1_C-0.75 | 1 | -0.75 | 10 | 0.0331 | -0.7169 | -0.7831 | 16.67 | 166.4 | 2026-08-31T00:38:09
chip5 | chip5_0830_2342 | 8 | rung1_C-0.75 | 1 | -0.75 | 10 | 0.0831 | -0.6669 | -0.8331 | 16.67 | 160.2 | 2026-08-31T00:38:09
chip5 | chip5_0830_2342 | 8 | rung1_C-0.75 | 1 | -0.75 | 10 | 0.1331 | -0.6169 | -0.8831 | 16.67 | 168 | 2026-08-31T00:38:09
chip5 | chip5_0830_2342 | 8 | rung1_C-0.75 | 1 | -0.75 | 10 | 0.1831 | -0.5669 | -0.9331 | 16.67 | 187 | 2026-08-31T00:38:09
chip5 | chip5_0830_2342 | 8 | rung1_C-0.75 | 1 | -0.75 | 10 | 0.2331 | -0.5169 | -0.9831 | 16.67 | 216.8 | 2026-08-31T00:38:09
chip5 | chip5_0830_2342 | 8 | rung1_C-0.75 | 1 | -0.75 | 10 | 0.2831 | -0.4669 | -1.0331 | 16.67 | 255.2 | 2026-08-31T00:38:09
chip5 | chip5_0830_2342 | 8 | rung1_C-0.75 | 1 | -0.75 | 10 | 0.3331 | -0.4169 | -1.0831 | 16.67 | 301.2 | 2026-08-31T00:38:09
chip5 | chip5_0830_2342 | 8 | rung1_C-0.75 | 1 | -0.75 | 10 | 0.3831 | -0.3669 | -1.1331 | 16.67 | 356.4 | 2026-08-31T00:38:09
chip5 | chip5_0830_2342 | 8 | rung1_C-0.75 | 1 | -0.75 | 10 | 0.4331 | -0.3169 | -1.1831 | 16.67 | 414.8 | 2026-08-31T00:38:09
chip5 | chip5_0830_2342 | 8 | rung1_C-0.75 | 1 | -0.75 | 10 | 0.4831 | -0.2669 | -1.2331 | 16.67 | 480.4 | 2026-08-31T00:38:09
chip5 | chip5_0830_2342 | 8 | rung1_C-0.75 | 1 | -0.75 | 10 | 0.5331 | -0.2169 | -1.2831 | 16.67 | 552.2 | 2026-08-31T00:38:09
chip5 | chip5_0830_2342 | 8 | rung1_C-0.75 | 1 | -0.75 | 10 | 0.5831 | -0.1669 | -1.3331 | 16.67 | 629.4 | 2026-08-31T00:38:09
chip5 | chip5_0830_2342 | 8 | rung1_C-0.75 | 1 | -0.75 | 10 | 0.6331 | -0.1169 | -1.3831 | 16.67 | 710.2 | 2026-08-31T00:38:09
chip5 | chip5_0830_2342 | 8 | rung1_C-0.75 | 1 | -0.75 | 10 | 0.6831 | -0.0669 | -1.4331 | 16.67 | 797.8 | 2026-08-31T00:38:09
chip5 | chip5_0830_2342 | 8 | rung1_C-0.75 | 1 | -0.75 | 10 | 0.7331 | -0.0169 | -1.4831 | 16.67 | 892.4 | 2026-08-31T00:38:09
chip5 | chip5_0830_2342 | 9 | rung1_C-0.75 | 1 | -0.75 | 30 | -0.4666 | -1.2166 | -0.2834 | 16.67 | 1241.8 | 2026-08-31T00:39:36
chip5 | chip5_0830_2342 | 9 | rung1_C-0.75 | 1 | -0.75 | 30 | -0.4166 | -1.1666 | -0.3334 | 16.67 | 1030 | 2026-08-31T00:39:36
chip5 | chip5_0830_2342 | 9 | rung1_C-0.75 | 1 | -0.75 | 30 | -0.3666 | -1.1166 | -0.3834 | 16.67 | 846 | 2026-08-31T00:39:36
chip5 | chip5_0830_2342 | 9 | rung1_C-0.75 | 1 | -0.75 | 30 | -0.3166 | -1.0666 | -0.4334 | 16.67 | 688 | 2026-08-31T00:39:36
chip5 | chip5_0830_2342 | 9 | rung1_C-0.75 | 1 | -0.75 | 30 | -0.2666 | -1.0166 | -0.4834 | 16.67 | 553.2 | 2026-08-31T00:39:36
chip5 | chip5_0830_2342 | 9 | rung1_C-0.75 | 1 | -0.75 | 30 | -0.2166 | -0.9666 | -0.5334 | 16.67 | 440.4 | 2026-08-31T00:39:36
chip5 | chip5_0830_2342 | 9 | rung1_C-0.75 | 1 | -0.75 | 30 | -0.1666 | -0.9166 | -0.5834 | 16.67 | 347.4 | 2026-08-31T00:39:36
chip5 | chip5_0830_2342 | 9 | rung1_C-0.75 | 1 | -0.75 | 30 | -0.1166 | -0.8666 | -0.6334 | 16.67 | 274.8 | 2026-08-31T00:39:36
chip5 | chip5_0830_2342 | 9 | rung1_C-0.75 | 1 | -0.75 | 30 | -0.0666 | -0.8166 | -0.6834 | 16.67 | 220.8 | 2026-08-31T00:39:36
chip5 | chip5_0830_2342 | 9 | rung1_C-0.75 | 1 | -0.75 | 30 | -0.0166 | -0.7666 | -0.7334 | 16.67 | 184.2 | 2026-08-31T00:39:36
chip5 | chip5_0830_2342 | 9 | rung1_C-0.75 | 1 | -0.75 | 30 | 0.0334 | -0.7166 | -0.7834 | 16.67 | 163.6 | 2026-08-31T00:39:36
chip5 | chip5_0830_2342 | 9 | rung1_C-0.75 | 1 | -0.75 | 30 | 0.0834 | -0.6666 | -0.8334 | 16.67 | 158.8 | 2026-08-31T00:39:36
chip5 | chip5_0830_2342 | 9 | rung1_C-0.75 | 1 | -0.75 | 30 | 0.1334 | -0.6166 | -0.8834 | 16.67 | 167.8 | 2026-08-31T00:39:36
chip5 | chip5_0830_2342 | 9 | rung1_C-0.75 | 1 | -0.75 | 30 | 0.1834 | -0.5666 | -0.9334 | 16.67 | 187.4 | 2026-08-31T00:39:36
chip5 | chip5_0830_2342 | 9 | rung1_C-0.75 | 1 | -0.75 | 30 | 0.2334 | -0.5166 | -0.9834 | 16.67 | 216 | 2026-08-31T00:39:36
chip5 | chip5_0830_2342 | 9 | rung1_C-0.75 | 1 | -0.75 | 30 | 0.2834 | -0.4666 | -1.0334 | 16.67 | 254.4 | 2026-08-31T00:39:36
chip5 | chip5_0830_2342 | 9 | rung1_C-0.75 | 1 | -0.75 | 30 | 0.3334 | -0.4166 | -1.0834 | 16.67 | 302.6 | 2026-08-31T00:39:36
chip5 | chip5_0830_2342 | 9 | rung1_C-0.75 | 1 | -0.75 | 30 | 0.3834 | -0.3666 | -1.1334 | 16.67 | 354.6 | 2026-08-31T00:39:36
chip5 | chip5_0830_2342 | 9 | rung1_C-0.75 | 1 | -0.75 | 30 | 0.4334 | -0.3166 | -1.1834 | 16.67 | 414.2 | 2026-08-31T00:39:36
chip5 | chip5_0830_2342 | 9 | rung1_C-0.75 | 1 | -0.75 | 30 | 0.4834 | -0.2666 | -1.2334 | 16.67 | 480.4 | 2026-08-31T00:39:36
chip5 | chip5_0830_2342 | 9 | rung1_C-0.75 | 1 | -0.75 | 30 | 0.5334 | -0.2166 | -1.2834 | 16.67 | 550.8 | 2026-08-31T00:39:36
chip5 | chip5_0830_2342 | 9 | rung1_C-0.75 | 1 | -0.75 | 30 | 0.5834 | -0.1666 | -1.3334 | 16.67 | 626.2 | 2026-08-31T00:39:36
chip5 | chip5_0830_2342 | 9 | rung1_C-0.75 | 1 | -0.75 | 30 | 0.6334 | -0.1166 | -1.3834 | 16.67 | 708 | 2026-08-31T00:39:36
chip5 | chip5_0830_2342 | 9 | rung1_C-0.75 | 1 | -0.75 | 30 | 0.6834 | -0.0666 | -1.4334 | 16.67 | 793.4 | 2026-08-31T00:39:36
chip5 | chip5_0830_2342 | 9 | rung1_C-0.75 | 1 | -0.75 | 30 | 0.7334 | -0.0166 | -1.4834 | 16.67 | 884.6 | 2026-08-31T00:39:36
chip5 | chip5_0830_2342 | 10 | rung1_C-0.75 | 1 | -0.75 | 100 | -0.4672 | -1.2172 | -0.2828 | 16.67 | 1221 | 2026-08-31T00:43:27
chip5 | chip5_0830_2342 | 10 | rung1_C-0.75 | 1 | -0.75 | 100 | -0.4172 | -1.1672 | -0.3328 | 16.67 | 1010.6 | 2026-08-31T00:43:27
chip5 | chip5_0830_2342 | 10 | rung1_C-0.75 | 1 | -0.75 | 100 | -0.3672 | -1.1172 | -0.3828 | 16.67 | 834.8 | 2026-08-31T00:43:27
chip5 | chip5_0830_2342 | 10 | rung1_C-0.75 | 1 | -0.75 | 100 | -0.3172 | -1.0672 | -0.4328 | 16.67 | 677.4 | 2026-08-31T00:43:27
chip5 | chip5_0830_2342 | 10 | rung1_C-0.75 | 1 | -0.75 | 100 | -0.2672 | -1.0172 | -0.4828 | 16.67 | 543.8 | 2026-08-31T00:43:27
chip5 | chip5_0830_2342 | 10 | rung1_C-0.75 | 1 | -0.75 | 100 | -0.2172 | -0.9672 | -0.5328 | 16.67 | 432.6 | 2026-08-31T00:43:27
chip5 | chip5_0830_2342 | 10 | rung1_C-0.75 | 1 | -0.75 | 100 | -0.1672 | -0.9172 | -0.5828 | 16.67 | 341 | 2026-08-31T00:43:27
chip5 | chip5_0830_2342 | 10 | rung1_C-0.75 | 1 | -0.75 | 100 | -0.1172 | -0.8672 | -0.6328 | 16.67 | 269.2 | 2026-08-31T00:43:27
chip5 | chip5_0830_2342 | 10 | rung1_C-0.75 | 1 | -0.75 | 100 | -0.0672 | -0.8172 | -0.6828 | 16.67 | 215.2 | 2026-08-31T00:43:27
chip5 | chip5_0830_2342 | 10 | rung1_C-0.75 | 1 | -0.75 | 100 | -0.0172 | -0.7672 | -0.7328 | 16.67 | 179.2 | 2026-08-31T00:43:27
chip5 | chip5_0830_2342 | 10 | rung1_C-0.75 | 1 | -0.75 | 100 | 0.0328 | -0.7172 | -0.7828 | 16.67 | 159.4 | 2026-08-31T00:43:27
chip5 | chip5_0830_2342 | 10 | rung1_C-0.75 | 1 | -0.75 | 100 | 0.0828 | -0.6672 | -0.8328 | 16.67 | 154.4 | 2026-08-31T00:43:27
chip5 | chip5_0830_2342 | 10 | rung1_C-0.75 | 1 | -0.75 | 100 | 0.1328 | -0.6172 | -0.8828 | 16.67 | 161 | 2026-08-31T00:43:27
chip5 | chip5_0830_2342 | 10 | rung1_C-0.75 | 1 | -0.75 | 100 | 0.1828 | -0.5672 | -0.9328 | 16.67 | 179.4 | 2026-08-31T00:43:27
chip5 | chip5_0830_2342 | 10 | rung1_C-0.75 | 1 | -0.75 | 100 | 0.2328 | -0.5172 | -0.9828 | 16.67 | 209.4 | 2026-08-31T00:43:27
chip5 | chip5_0830_2342 | 10 | rung1_C-0.75 | 1 | -0.75 | 100 | 0.2828 | -0.4672 | -1.0328 | 16.67 | 247.8 | 2026-08-31T00:43:27
chip5 | chip5_0830_2342 | 10 | rung1_C-0.75 | 1 | -0.75 | 100 | 0.3328 | -0.4172 | -1.0828 | 16.67 | 293.4 | 2026-08-31T00:43:27
chip5 | chip5_0830_2342 | 10 | rung1_C-0.75 | 1 | -0.75 | 100 | 0.3828 | -0.3672 | -1.1328 | 16.67 | 346.2 | 2026-08-31T00:43:27
chip5 | chip5_0830_2342 | 10 | rung1_C-0.75 | 1 | -0.75 | 100 | 0.4328 | -0.3172 | -1.1828 | 16.67 | 407 | 2026-08-31T00:43:27
chip5 | chip5_0830_2342 | 10 | rung1_C-0.75 | 1 | -0.75 | 100 | 0.4828 | -0.2672 | -1.2328 | 16.67 | 472 | 2026-08-31T00:43:27
chip5 | chip5_0830_2342 | 10 | rung1_C-0.75 | 1 | -0.75 | 100 | 0.5328 | -0.2172 | -1.2828 | 16.67 | 543 | 2026-08-31T00:43:27
chip5 | chip5_0830_2342 | 10 | rung1_C-0.75 | 1 | -0.75 | 100 | 0.5828 | -0.1672 | -1.3328 | 16.67 | 618.4 | 2026-08-31T00:43:27
chip5 | chip5_0830_2342 | 10 | rung1_C-0.75 | 1 | -0.75 | 100 | 0.6328 | -0.1172 | -1.3828 | 16.67 | 700 | 2026-08-31T00:43:27
chip5 | chip5_0830_2342 | 10 | rung1_C-0.75 | 1 | -0.75 | 100 | 0.6828 | -0.0672 | -1.4328 | 16.67 | 788.2 | 2026-08-31T00:43:27
chip5 | chip5_0830_2342 | 10 | rung1_C-0.75 | 1 | -0.75 | 100 | 0.7328 | -0.0172 | -1.4828 | 16.67 | 878.4 | 2026-08-31T00:43:27
chip5 | chip5_0830_2342 | 11 | rung1_C-0.75 | 1 | -0.75 | 300 | -0.4681 | -1.2181 | -0.2819 | 16.67 | 1190.6 | 2026-08-31T00:53:35
chip5 | chip5_0830_2342 | 11 | rung1_C-0.75 | 1 | -0.75 | 300 | -0.4181 | -1.1681 | -0.3319 | 16.67 | 987.2 | 2026-08-31T00:53:35
chip5 | chip5_0830_2342 | 11 | rung1_C-0.75 | 1 | -0.75 | 300 | -0.3681 | -1.1181 | -0.3819 | 16.67 | 808 | 2026-08-31T00:53:35
chip5 | chip5_0830_2342 | 11 | rung1_C-0.75 | 1 | -0.75 | 300 | -0.3181 | -1.0681 | -0.4319 | 16.67 | 656.4 | 2026-08-31T00:53:35
chip5 | chip5_0830_2342 | 11 | rung1_C-0.75 | 1 | -0.75 | 300 | -0.2681 | -1.0181 | -0.4819 | 16.67 | 525.8 | 2026-08-31T00:53:35
chip5 | chip5_0830_2342 | 11 | rung1_C-0.75 | 1 | -0.75 | 300 | -0.2181 | -0.9681 | -0.5319 | 16.67 | 417.6 | 2026-08-31T00:53:35
chip5 | chip5_0830_2342 | 11 | rung1_C-0.75 | 1 | -0.75 | 300 | -0.1681 | -0.9181 | -0.5819 | 16.67 | 328.4 | 2026-08-31T00:53:35
chip5 | chip5_0830_2342 | 11 | rung1_C-0.75 | 1 | -0.75 | 300 | -0.1181 | -0.8681 | -0.6319 | 16.67 | 258.4 | 2026-08-31T00:53:35
chip5 | chip5_0830_2342 | 11 | rung1_C-0.75 | 1 | -0.75 | 300 | -0.0681 | -0.8181 | -0.6819 | 16.67 | 207 | 2026-08-31T00:53:35
chip5 | chip5_0830_2342 | 11 | rung1_C-0.75 | 1 | -0.75 | 300 | -0.0181 | -0.7681 | -0.7319 | 16.67 | 173.4 | 2026-08-31T00:53:35
chip5 | chip5_0830_2342 | 11 | rung1_C-0.75 | 1 | -0.75 | 300 | 0.0319 | -0.7181 | -0.7819 | 16.67 | 155 | 2026-08-31T00:53:35
chip5 | chip5_0830_2342 | 11 | rung1_C-0.75 | 1 | -0.75 | 300 | 0.0819 | -0.6681 | -0.8319 | 16.67 | 150.8 | 2026-08-31T00:53:35
chip5 | chip5_0830_2342 | 11 | rung1_C-0.75 | 1 | -0.75 | 300 | 0.1319 | -0.6181 | -0.8819 | 16.67 | 159.2 | 2026-08-31T00:53:35
chip5 | chip5_0830_2342 | 11 | rung1_C-0.75 | 1 | -0.75 | 300 | 0.1819 | -0.5681 | -0.9319 | 16.67 | 179.4 | 2026-08-31T00:53:35
chip5 | chip5_0830_2342 | 11 | rung1_C-0.75 | 1 | -0.75 | 300 | 0.2319 | -0.5181 | -0.9819 | 16.67 | 210 | 2026-08-31T00:53:35
chip5 | chip5_0830_2342 | 11 | rung1_C-0.75 | 1 | -0.75 | 300 | 0.2819 | -0.4681 | -1.0319 | 16.67 | 248.8 | 2026-08-31T00:53:35
chip5 | chip5_0830_2342 | 11 | rung1_C-0.75 | 1 | -0.75 | 300 | 0.3319 | -0.4181 | -1.0819 | 16.67 | 296 | 2026-08-31T00:53:35
chip5 | chip5_0830_2342 | 11 | rung1_C-0.75 | 1 | -0.75 | 300 | 0.3819 | -0.3681 | -1.1319 | 16.67 | 350.4 | 2026-08-31T00:53:35
chip5 | chip5_0830_2342 | 11 | rung1_C-0.75 | 1 | -0.75 | 300 | 0.4319 | -0.3181 | -1.1819 | 16.67 | 411.6 | 2026-08-31T00:53:35
chip5 | chip5_0830_2342 | 11 | rung1_C-0.75 | 1 | -0.75 | 300 | 0.4819 | -0.2681 | -1.2319 | 16.67 | 477.4 | 2026-08-31T00:53:35
chip5 | chip5_0830_2342 | 11 | rung1_C-0.75 | 1 | -0.75 | 300 | 0.5319 | -0.2181 | -1.2819 | 16.67 | 548.6 | 2026-08-31T00:53:35
chip5 | chip5_0830_2342 | 11 | rung1_C-0.75 | 1 | -0.75 | 300 | 0.5819 | -0.1681 | -1.3319 | 16.67 | 623.8 | 2026-08-31T00:53:35
chip5 | chip5_0830_2342 | 11 | rung1_C-0.75 | 1 | -0.75 | 300 | 0.6319 | -0.1181 | -1.3819 | 16.67 | 707.6 | 2026-08-31T00:53:35
chip5 | chip5_0830_2342 | 11 | rung1_C-0.75 | 1 | -0.75 | 300 | 0.6819 | -0.0681 | -1.4319 | 16.67 | 795 | 2026-08-31T00:53:35
chip5 | chip5_0830_2342 | 11 | rung1_C-0.75 | 1 | -0.75 | 300 | 0.7319 | -0.0181 | -1.4819 | 16.67 | 888 | 2026-08-31T00:53:35
chip5 | chip5_0830_2342 | 12 | rung1_C-0.75 | 1 | -0.75 | 1000 | -0.4745 | -1.2245 | -0.2755 | 16.67 | 1181.8 | 2026-08-31T01:27:48
chip5 | chip5_0830_2342 | 12 | rung1_C-0.75 | 1 | -0.75 | 1000 | -0.4245 | -1.1745 | -0.3255 | 16.67 | 978 | 2026-08-31T01:27:48
chip5 | chip5_0830_2342 | 12 | rung1_C-0.75 | 1 | -0.75 | 1000 | -0.3745 | -1.1245 | -0.3755 | 16.67 | 801.4 | 2026-08-31T01:27:48
chip5 | chip5_0830_2342 | 12 | rung1_C-0.75 | 1 | -0.75 | 1000 | -0.3245 | -1.0745 | -0.4255 | 16.67 | 649 | 2026-08-31T01:27:48
chip5 | chip5_0830_2342 | 12 | rung1_C-0.75 | 1 | -0.75 | 1000 | -0.2745 | -1.0245 | -0.4755 | 16.67 | 522.6 | 2026-08-31T01:27:48
chip5 | chip5_0830_2342 | 12 | rung1_C-0.75 | 1 | -0.75 | 1000 | -0.2245 | -0.9745 | -0.5255 | 16.67 | 414 | 2026-08-31T01:27:48
chip5 | chip5_0830_2342 | 12 | rung1_C-0.75 | 1 | -0.75 | 1000 | -0.1745 | -0.9245 | -0.5755 | 16.67 | 325.4 | 2026-08-31T01:27:48
chip5 | chip5_0830_2342 | 12 | rung1_C-0.75 | 1 | -0.75 | 1000 | -0.1245 | -0.8745 | -0.6255 | 16.67 | 254.6 | 2026-08-31T01:27:48
chip5 | chip5_0830_2342 | 12 | rung1_C-0.75 | 1 | -0.75 | 1000 | -0.0745 | -0.8245 | -0.6755 | 16.67 | 202.4 | 2026-08-31T01:27:48
chip5 | chip5_0830_2342 | 12 | rung1_C-0.75 | 1 | -0.75 | 1000 | -0.0245 | -0.7745 | -0.7255 | 16.67 | 167.6 | 2026-08-31T01:27:48
chip5 | chip5_0830_2342 | 12 | rung1_C-0.75 | 1 | -0.75 | 1000 | 0.0255 | -0.7245 | -0.7755 | 16.67 | 147.4 | 2026-08-31T01:27:48
chip5 | chip5_0830_2342 | 12 | rung1_C-0.75 | 1 | -0.75 | 1000 | 0.0755 | -0.6745 | -0.8255 | 16.67 | 142 | 2026-08-31T01:27:48
chip5 | chip5_0830_2342 | 12 | rung1_C-0.75 | 1 | -0.75 | 1000 | 0.1255 | -0.6245 | -0.8755 | 16.67 | 148.8 | 2026-08-31T01:27:48
chip5 | chip5_0830_2342 | 12 | rung1_C-0.75 | 1 | -0.75 | 1000 | 0.1755 | -0.5745 | -0.9255 | 16.67 | 166.2 | 2026-08-31T01:27:48
chip5 | chip5_0830_2342 | 12 | rung1_C-0.75 | 1 | -0.75 | 1000 | 0.2255 | -0.5245 | -0.9755 | 16.67 | 193 | 2026-08-31T01:27:48
chip5 | chip5_0830_2342 | 12 | rung1_C-0.75 | 1 | -0.75 | 1000 | 0.2755 | -0.4745 | -1.0255 | 16.67 | 228.6 | 2026-08-31T01:27:48
chip5 | chip5_0830_2342 | 12 | rung1_C-0.75 | 1 | -0.75 | 1000 | 0.3255 | -0.4245 | -1.0755 | 16.67 | 272.6 | 2026-08-31T01:27:48
chip5 | chip5_0830_2342 | 12 | rung1_C-0.75 | 1 | -0.75 | 1000 | 0.3755 | -0.3745 | -1.1255 | 16.67 | 322.2 | 2026-08-31T01:27:48
chip5 | chip5_0830_2342 | 12 | rung1_C-0.75 | 1 | -0.75 | 1000 | 0.4255 | -0.3245 | -1.1755 | 16.67 | 379.6 | 2026-08-31T01:27:48
chip5 | chip5_0830_2342 | 12 | rung1_C-0.75 | 1 | -0.75 | 1000 | 0.4755 | -0.2745 | -1.2255 | 16.67 | 442.8 | 2026-08-31T01:27:48
chip5 | chip5_0830_2342 | 12 | rung1_C-0.75 | 1 | -0.75 | 1000 | 0.5255 | -0.2245 | -1.2755 | 16.67 | 509.6 | 2026-08-31T01:27:48
chip5 | chip5_0830_2342 | 12 | rung1_C-0.75 | 1 | -0.75 | 1000 | 0.5755 | -0.1745 | -1.3255 | 16.67 | 583.6 | 2026-08-31T01:27:48
chip5 | chip5_0830_2342 | 12 | rung1_C-0.75 | 1 | -0.75 | 1000 | 0.6255 | -0.1245 | -1.3755 | 16.67 | 659 | 2026-08-31T01:27:48
chip5 | chip5_0830_2342 | 12 | rung1_C-0.75 | 1 | -0.75 | 1000 | 0.6755 | -0.0745 | -1.4255 | 16.67 | 741.6 | 2026-08-31T01:27:48
chip5 | chip5_0830_2342 | 12 | rung1_C-0.75 | 1 | -0.75 | 1000 | 0.7255 | -0.0245 | -1.4755 | 16.67 | 829.4 | 2026-08-31T01:27:48
chip5 | chip5_0830_2342 | 13 | corner_2 | 2 | -0.75 | 1000 | -1.0726 | -1.8226 | 0.3226 | 16.67 | 4095 | 2026-08-31T02:30:43
chip5 | chip5_0830_2342 | 13 | corner_2 | 2 | -0.75 | 1000 | -1.0226 | -1.7726 | 0.2726 | 16.67 | 4095 | 2026-08-31T02:30:43
chip5 | chip5_0830_2342 | 13 | corner_2 | 2 | -0.75 | 1000 | -0.9726 | -1.7226 | 0.2226 | 16.67 | 4095 | 2026-08-31T02:30:43
chip5 | chip5_0830_2342 | 13 | corner_2 | 2 | -0.75 | 1000 | -0.9226 | -1.6726 | 0.1726 | 16.67 | 4095 | 2026-08-31T02:30:43
chip5 | chip5_0830_2342 | 13 | corner_2 | 2 | -0.75 | 1000 | -0.8726 | -1.6226 | 0.1226 | 16.67 | 3834 | 2026-08-31T02:30:43
chip5 | chip5_0830_2342 | 13 | corner_2 | 2 | -0.75 | 1000 | -0.8226 | -1.5726 | 0.0726 | 16.67 | 3370.6 | 2026-08-31T02:30:43
chip5 | chip5_0830_2342 | 13 | corner_2 | 2 | -0.75 | 1000 | -0.7726 | -1.5226 | 0.0226 | 16.67 | 2950.8 | 2026-08-31T02:30:43
chip5 | chip5_0830_2342 | 13 | corner_2 | 2 | -0.75 | 1000 | -0.7226 | -1.4726 | -0.0274 | 16.67 | 2562.6 | 2026-08-31T02:30:43
chip5 | chip5_0830_2342 | 13 | corner_2 | 2 | -0.75 | 1000 | -0.6726 | -1.4226 | -0.0774 | 16.67 | 2217.6 | 2026-08-31T02:30:43
chip5 | chip5_0830_2342 | 13 | corner_2 | 2 | -0.75 | 1000 | -0.6226 | -1.3726 | -0.1274 | 16.67 | 1907.4 | 2026-08-31T02:30:43
chip5 | chip5_0830_2342 | 13 | corner_2 | 2 | -0.75 | 1000 | -0.5726 | -1.3226 | -0.1774 | 16.67 | 1629.4 | 2026-08-31T02:30:43
chip5 | chip5_0830_2342 | 13 | corner_2 | 2 | -0.75 | 1000 | -0.5226 | -1.2726 | -0.2274 | 16.67 | 1379 | 2026-08-31T02:30:43
chip5 | chip5_0830_2342 | 13 | corner_2 | 2 | -0.75 | 1000 | -0.4726 | -1.2226 | -0.2774 | 16.67 | 1157 | 2026-08-31T02:30:43
chip5 | chip5_0830_2342 | 13 | corner_2 | 2 | -0.75 | 1000 | -0.4226 | -1.1726 | -0.3274 | 16.67 | 957.6 | 2026-08-31T02:30:43
chip5 | chip5_0830_2342 | 13 | corner_2 | 2 | -0.75 | 1000 | -0.3726 | -1.1226 | -0.3774 | 16.67 | 787.8 | 2026-08-31T02:30:43
chip5 | chip5_0830_2342 | 13 | corner_2 | 2 | -0.75 | 1000 | -0.3226 | -1.0726 | -0.4274 | 16.67 | 639.4 | 2026-08-31T02:30:43
chip5 | chip5_0830_2342 | 13 | corner_2 | 2 | -0.75 | 1000 | -0.2726 | -1.0226 | -0.4774 | 16.67 | 513.4 | 2026-08-31T02:30:43
chip5 | chip5_0830_2342 | 13 | corner_2 | 2 | -0.75 | 1000 | -0.2226 | -0.9726 | -0.5274 | 16.67 | 407.8 | 2026-08-31T02:30:43
chip5 | chip5_0830_2342 | 13 | corner_2 | 2 | -0.75 | 1000 | -0.1726 | -0.9226 | -0.5774 | 16.67 | 322.4 | 2026-08-31T02:30:43
chip5 | chip5_0830_2342 | 13 | corner_2 | 2 | -0.75 | 1000 | -0.1226 | -0.8726 | -0.6274 | 16.67 | 253.6 | 2026-08-31T02:30:43
chip5 | chip5_0830_2342 | 13 | corner_2 | 2 | -0.75 | 1000 | -0.0726 | -0.8226 | -0.6774 | 16.67 | 205.2 | 2026-08-31T02:30:43
chip5 | chip5_0830_2342 | 13 | corner_2 | 2 | -0.75 | 1000 | -0.0226 | -0.7726 | -0.7274 | 16.67 | 172 | 2026-08-31T02:30:43
chip5 | chip5_0830_2342 | 13 | corner_2 | 2 | -0.75 | 1000 | 0.0274 | -0.7226 | -0.7774 | 16.67 | 153.8 | 2026-08-31T02:30:43
chip5 | chip5_0830_2342 | 13 | corner_2 | 2 | -0.75 | 1000 | 0.0774 | -0.6726 | -0.8274 | 16.67 | 149.4 | 2026-08-31T02:30:43
chip5 | chip5_0830_2342 | 13 | corner_2 | 2 | -0.75 | 1000 | 0.1274 | -0.6226 | -0.8774 | 16.67 | 157.8 | 2026-08-31T02:30:43
chip5 | chip5_0830_2342 | 13 | corner_2 | 2 | -0.75 | 1000 | 0.1774 | -0.5726 | -0.9274 | 16.67 | 176.4 | 2026-08-31T02:30:43
chip5 | chip5_0830_2342 | 13 | corner_2 | 2 | -0.75 | 1000 | 0.2274 | -0.5226 | -0.9774 | 16.67 | 204.8 | 2026-08-31T02:30:43
chip5 | chip5_0830_2342 | 13 | corner_2 | 2 | -0.75 | 1000 | 0.2774 | -0.4726 | -1.0274 | 16.67 | 241.2 | 2026-08-31T02:30:43
chip5 | chip5_0830_2342 | 13 | corner_2 | 2 | -0.75 | 1000 | 0.3274 | -0.4226 | -1.0774 | 16.67 | 285.4 | 2026-08-31T02:30:43
chip5 | chip5_0830_2342 | 13 | corner_2 | 2 | -0.75 | 1000 | 0.3774 | -0.3726 | -1.1274 | 16.67 | 335.6 | 2026-08-31T02:30:43
chip5 | chip5_0830_2342 | 13 | corner_2 | 2 | -0.75 | 1000 | 0.4274 | -0.3226 | -1.1774 | 16.67 | 392.2 | 2026-08-31T02:30:43
chip5 | chip5_0830_2342 | 13 | corner_2 | 2 | -0.75 | 1000 | 0.4774 | -0.2726 | -1.2274 | 16.67 | 455.8 | 2026-08-31T02:30:43
chip5 | chip5_0830_2342 | 13 | corner_2 | 2 | -0.75 | 1000 | 0.5274 | -0.2226 | -1.2774 | 16.67 | 523.6 | 2026-08-31T02:30:43
chip5 | chip5_0830_2342 | 13 | corner_2 | 2 | -0.75 | 1000 | 0.5774 | -0.1726 | -1.3274 | 16.67 | 595.6 | 2026-08-31T02:30:43
chip5 | chip5_0830_2342 | 13 | corner_2 | 2 | -0.75 | 1000 | 0.6274 | -0.1226 | -1.3774 | 16.67 | 671.6 | 2026-08-31T02:30:43
chip5 | chip5_0830_2342 | 13 | corner_2 | 2 | -0.75 | 1000 | 0.6774 | -0.0726 | -1.4274 | 16.67 | 756.4 | 2026-08-31T02:30:43
chip5 | chip5_0830_2342 | 13 | corner_2 | 2 | -0.75 | 1000 | 0.7274 | -0.0226 | -1.4774 | 16.67 | 838.2 | 2026-08-31T02:30:43
chip5 | chip5_0830_2342 | 13 | corner_2 | 2 | -0.75 | 1000 | 0.7774 | 0.0274 | -1.5274 | 16.67 | 938 | 2026-08-31T02:30:43
chip5 | chip5_0830_2342 | 13 | corner_2 | 2 | -0.75 | 1000 | 0.8274 | 0.0774 | -1.5774 | 16.67 | 1033.8 | 2026-08-31T02:30:43
chip5 | chip5_0830_2342 | 13 | corner_2 | 2 | -0.75 | 1000 | 0.8774 | 0.1274 | -1.6274 | 16.67 | 1120.4 | 2026-08-31T02:30:43
chip5 | chip5_0830_2342 | 13 | corner_2 | 2 | -0.75 | 1000 | 0.9274 | 0.1774 | -1.6774 | 16.67 | 1233 | 2026-08-31T02:30:43
chip5 | chip5_0830_2342 | 13 | corner_2 | 2 | -0.75 | 1000 | 0.9774 | 0.2274 | -1.7274 | 16.67 | 1345.2 | 2026-08-31T02:30:43
chip5 | chip5_0830_2342 | 13 | corner_2 | 2 | -0.75 | 1000 | 1.0274 | 0.2774 | -1.7774 | 16.67 | 1461.8 | 2026-08-31T02:30:43
chip5 | chip5_0830_2342 | 13 | corner_2 | 2 | -0.75 | 1000 | 1.0774 | 0.3274 | -1.8274 | 16.67 | 1572 | 2026-08-31T02:30:43
chip5 | chip5_0830_2342 | 13 | corner_2 | 2 | -0.75 | 1000 | 1.1274 | 0.3774 | -1.8774 | 16.67 | 1695.6 | 2026-08-31T02:30:43
chip5 | chip5_0830_2342 | 13 | corner_2 | 2 | -0.75 | 1000 | 1.1774 | 0.4274 | -1.9274 | 16.67 | 1838.2 | 2026-08-31T02:30:43
chip5 | chip5_0830_2342 | 13 | corner_2 | 2 | -0.75 | 1000 | 1.2274 | 0.4774 | -1.9774 | 16.67 | 1961.6 | 2026-08-31T02:30:43
chip5 | chip5_0830_2342 | 13 | corner_2 | 2 | -0.75 | 1000 | 1.2774 | 0.5274 | -2.0274 | 16.67 | 2083.6 | 2026-08-31T02:30:43
chip5 | chip5_0830_2342 | 13 | corner_2 | 2 | -0.75 | 1000 | 1.3274 | 0.5774 | -2.0774 | 16.67 | 2216.6 | 2026-08-31T02:30:43
chip6 | chip6_0831_1150 | 1 | 0_locate | 0 | -0.75 | 0 | -1 | -1.75 | 0.25 | 5 | 1304.4 | 2026-08-31T11:50:17
chip6 | chip6_0831_1150 | 1 | 0_locate | 0 | -0.75 | 0 | -0.95 | -1.7 | 0.2 | 5 | 1245.8 | 2026-08-31T11:50:17
chip6 | chip6_0831_1150 | 1 | 0_locate | 0 | -0.75 | 0 | -0.9 | -1.65 | 0.15 | 5 | 1189.2 | 2026-08-31T11:50:17
chip6 | chip6_0831_1150 | 1 | 0_locate | 0 | -0.75 | 0 | -0.85 | -1.6 | 0.1 | 5 | 1135.4 | 2026-08-31T11:50:17
chip6 | chip6_0831_1150 | 1 | 0_locate | 0 | -0.75 | 0 | -0.8 | -1.55 | 0.05 | 5 | 1084.2 | 2026-08-31T11:50:17
chip6 | chip6_0831_1150 | 1 | 0_locate | 0 | -0.75 | 0 | -0.75 | -1.5 | 0 | 5 | 1036.4 | 2026-08-31T11:50:17
chip6 | chip6_0831_1150 | 1 | 0_locate | 0 | -0.75 | 0 | -0.7 | -1.45 | -0.05 | 5 | 988.2 | 2026-08-31T11:50:17
chip6 | chip6_0831_1150 | 1 | 0_locate | 0 | -0.75 | 0 | -0.65 | -1.4 | -0.1 | 5 | 944.2 | 2026-08-31T11:50:17
chip6 | chip6_0831_1150 | 1 | 0_locate | 0 | -0.75 | 0 | -0.6 | -1.35 | -0.15 | 5 | 903.4 | 2026-08-31T11:50:17
chip6 | chip6_0831_1150 | 1 | 0_locate | 0 | -0.75 | 0 | -0.55 | -1.3 | -0.2 | 5 | 864.6 | 2026-08-31T11:50:17
chip6 | chip6_0831_1150 | 1 | 0_locate | 0 | -0.75 | 0 | -0.5 | -1.25 | -0.25 | 5 | 829.4 | 2026-08-31T11:50:17
chip6 | chip6_0831_1150 | 1 | 0_locate | 0 | -0.75 | 0 | -0.45 | -1.2 | -0.3 | 5 | 795.8 | 2026-08-31T11:50:17
chip6 | chip6_0831_1150 | 1 | 0_locate | 0 | -0.75 | 0 | -0.4 | -1.15 | -0.35 | 5 | 765 | 2026-08-31T11:50:17
chip6 | chip6_0831_1150 | 1 | 0_locate | 0 | -0.75 | 0 | -0.35 | -1.1 | -0.4 | 5 | 737.4 | 2026-08-31T11:50:17
chip6 | chip6_0831_1150 | 1 | 0_locate | 0 | -0.75 | 0 | -0.3 | -1.05 | -0.45 | 5 | 714 | 2026-08-31T11:50:17
chip6 | chip6_0831_1150 | 1 | 0_locate | 0 | -0.75 | 0 | -0.25 | -1 | -0.5 | 5 | 692.6 | 2026-08-31T11:50:17
chip6 | chip6_0831_1150 | 1 | 0_locate | 0 | -0.75 | 0 | -0.2 | -0.95 | -0.55 | 5 | 676.2 | 2026-08-31T11:50:17
chip6 | chip6_0831_1150 | 1 | 0_locate | 0 | -0.75 | 0 | -0.15 | -0.9 | -0.6 | 5 | 670.4 | 2026-08-31T11:50:17
chip6 | chip6_0831_1150 | 1 | 0_locate | 0 | -0.75 | 0 | -0.1 | -0.85 | -0.65 | 5 | 647.8 | 2026-08-31T11:50:17
chip6 | chip6_0831_1150 | 1 | 0_locate | 0 | -0.75 | 0 | -0.05 | -0.8 | -0.7 | 5 | 639.6 | 2026-08-31T11:50:17
chip6 | chip6_0831_1150 | 1 | 0_locate | 0 | -0.75 | 0 | 0 | -0.75 | -0.75 | 5 | 633 | 2026-08-31T11:50:17
chip6 | chip6_0831_1150 | 1 | 0_locate | 0 | -0.75 | 0 | 0.05 | -0.7 | -0.8 | 5 | 631.8 | 2026-08-31T11:50:17
chip6 | chip6_0831_1150 | 1 | 0_locate | 0 | -0.75 | 0 | 0.1 | -0.65 | -0.85 | 5 | 632.4 | 2026-08-31T11:50:17
chip6 | chip6_0831_1150 | 1 | 0_locate | 0 | -0.75 | 0 | 0.15 | -0.6 | -0.9 | 5 | 635.8 | 2026-08-31T11:50:17
chip6 | chip6_0831_1150 | 1 | 0_locate | 0 | -0.75 | 0 | 0.2 | -0.55 | -0.95 | 5 | 643.4 | 2026-08-31T11:50:17
chip6 | chip6_0831_1150 | 1 | 0_locate | 0 | -0.75 | 0 | 0.25 | -0.5 | -1 | 5 | 652.6 | 2026-08-31T11:50:17
chip6 | chip6_0831_1150 | 1 | 0_locate | 0 | -0.75 | 0 | 0.3 | -0.45 | -1.05 | 5 | 666.4 | 2026-08-31T11:50:17
chip6 | chip6_0831_1150 | 1 | 0_locate | 0 | -0.75 | 0 | 0.35 | -0.4 | -1.1 | 5 | 682 | 2026-08-31T11:50:17
chip6 | chip6_0831_1150 | 1 | 0_locate | 0 | -0.75 | 0 | 0.4 | -0.35 | -1.15 | 5 | 703.8 | 2026-08-31T11:50:17
chip6 | chip6_0831_1150 | 1 | 0_locate | 0 | -0.75 | 0 | 0.45 | -0.3 | -1.2 | 5 | 726.6 | 2026-08-31T11:50:17
chip6 | chip6_0831_1150 | 1 | 0_locate | 0 | -0.75 | 0 | 0.5 | -0.25 | -1.25 | 5 | 752.8 | 2026-08-31T11:50:17
chip6 | chip6_0831_1150 | 1 | 0_locate | 0 | -0.75 | 0 | 0.55 | -0.2 | -1.3 | 5 | 781.4 | 2026-08-31T11:50:17
chip6 | chip6_0831_1150 | 1 | 0_locate | 0 | -0.75 | 0 | 0.6 | -0.15 | -1.35 | 5 | 812.4 | 2026-08-31T11:50:17
chip6 | chip6_0831_1150 | 1 | 0_locate | 0 | -0.75 | 0 | 0.65 | -0.1 | -1.4 | 5 | 847.6 | 2026-08-31T11:50:17
chip6 | chip6_0831_1150 | 1 | 0_locate | 0 | -0.75 | 0 | 0.7 | -0.05 | -1.45 | 5 | 883.4 | 2026-08-31T11:50:17
chip6 | chip6_0831_1150 | 1 | 0_locate | 0 | -0.75 | 0 | 0.75 | 0 | -1.5 | 5 | 924 | 2026-08-31T11:50:17
chip6 | chip6_0831_1150 | 1 | 0_locate | 0 | -0.75 | 0 | 0.8 | 0.05 | -1.55 | 5 | 966.6 | 2026-08-31T11:50:17
chip6 | chip6_0831_1150 | 1 | 0_locate | 0 | -0.75 | 0 | 0.85 | 0.1 | -1.6 | 5 | 1009.4 | 2026-08-31T11:50:17
chip6 | chip6_0831_1150 | 1 | 0_locate | 0 | -0.75 | 0 | 0.9 | 0.15 | -1.65 | 5 | 1056.6 | 2026-08-31T11:50:17
chip6 | chip6_0831_1150 | 1 | 0_locate | 0 | -0.75 | 0 | 0.95 | 0.2 | -1.7 | 5 | 1108.2 | 2026-08-31T11:50:17
chip6 | chip6_0831_1150 | 1 | 0_locate | 0 | -0.75 | 0 | 1 | 0.25 | -1.75 | 5 | 1159.6 | 2026-08-31T11:50:17
chip6 | chip6_0831_1150 | 2 | 0_timing | 0 | -0.75 | 0 | -1.1372 | -1.8872 | 0.3872 | 5 | 1471.2 | 2026-08-31T11:51:14
chip6 | chip6_0831_1150 | 2 | 0_timing | 0 | -0.75 | 0 | -1.0872 | -1.8372 | 0.3372 | 5 | 1407.6 | 2026-08-31T11:51:14
chip6 | chip6_0831_1150 | 2 | 0_timing | 0 | -0.75 | 0 | -1.0372 | -1.7872 | 0.2872 | 5 | 1344.2 | 2026-08-31T11:51:14
chip6 | chip6_0831_1150 | 2 | 0_timing | 0 | -0.75 | 0 | -0.9872 | -1.7372 | 0.2372 | 5 | 1282 | 2026-08-31T11:51:14
chip6 | chip6_0831_1150 | 2 | 0_timing | 0 | -0.75 | 0 | -0.9372 | -1.6872 | 0.1872 | 5 | 1223.2 | 2026-08-31T11:51:14
chip6 | chip6_0831_1150 | 2 | 0_timing | 0 | -0.75 | 0 | -0.8872 | -1.6372 | 0.1372 | 5 | 1168.6 | 2026-08-31T11:51:14
chip6 | chip6_0831_1150 | 2 | 0_timing | 0 | -0.75 | 0 | -0.8372 | -1.5872 | 0.0872 | 5 | 1117.2 | 2026-08-31T11:51:14
chip6 | chip6_0831_1150 | 2 | 0_timing | 0 | -0.75 | 0 | -0.7872 | -1.5372 | 0.0372 | 5 | 1064.8 | 2026-08-31T11:51:14
chip6 | chip6_0831_1150 | 2 | 0_timing | 0 | -0.75 | 0 | -0.7372 | -1.4872 | -0.0128 | 5 | 1017.2 | 2026-08-31T11:51:14
chip6 | chip6_0831_1150 | 2 | 0_timing | 0 | -0.75 | 0 | -0.6872 | -1.4372 | -0.0628 | 5 | 973.4 | 2026-08-31T11:51:14
chip6 | chip6_0831_1150 | 2 | 0_timing | 0 | -0.75 | 0 | -0.6372 | -1.3872 | -0.1128 | 5 | 929 | 2026-08-31T11:51:14
chip6 | chip6_0831_1150 | 2 | 0_timing | 0 | -0.75 | 0 | -0.5872 | -1.3372 | -0.1628 | 5 | 889 | 2026-08-31T11:51:14
chip6 | chip6_0831_1150 | 2 | 0_timing | 0 | -0.75 | 0 | -0.5372 | -1.2872 | -0.2128 | 5 | 850.8 | 2026-08-31T11:51:14
chip6 | chip6_0831_1150 | 2 | 0_timing | 0 | -0.75 | 0 | -0.4872 | -1.2372 | -0.2628 | 5 | 816.2 | 2026-08-31T11:51:14
chip6 | chip6_0831_1150 | 2 | 0_timing | 0 | -0.75 | 0 | -0.4372 | -1.1872 | -0.3128 | 5 | 782.8 | 2026-08-31T11:51:14
chip6 | chip6_0831_1150 | 2 | 0_timing | 0 | -0.75 | 0 | -0.3872 | -1.1372 | -0.3628 | 5 | 753.2 | 2026-08-31T11:51:14
chip6 | chip6_0831_1150 | 2 | 0_timing | 0 | -0.75 | 0 | -0.3372 | -1.0872 | -0.4128 | 5 | 727.2 | 2026-08-31T11:51:14
chip6 | chip6_0831_1150 | 2 | 0_timing | 0 | -0.75 | 0 | -0.2872 | -1.0372 | -0.4628 | 5 | 704.2 | 2026-08-31T11:51:14
chip6 | chip6_0831_1150 | 2 | 0_timing | 0 | -0.75 | 0 | -0.2372 | -0.9872 | -0.5128 | 5 | 682.2 | 2026-08-31T11:51:14
chip6 | chip6_0831_1150 | 2 | 0_timing | 0 | -0.75 | 0 | -0.1872 | -0.9372 | -0.5628 | 5 | 664.8 | 2026-08-31T11:51:14
chip6 | chip6_0831_1150 | 2 | 0_timing | 0 | -0.75 | 0 | -0.1372 | -0.8872 | -0.6128 | 5 | 650.8 | 2026-08-31T11:51:14
chip6 | chip6_0831_1150 | 2 | 0_timing | 0 | -0.75 | 0 | -0.0872 | -0.8372 | -0.6628 | 5 | 639 | 2026-08-31T11:51:14
chip6 | chip6_0831_1150 | 2 | 0_timing | 0 | -0.75 | 0 | -0.0372 | -0.7872 | -0.7128 | 5 | 631.8 | 2026-08-31T11:51:14
chip6 | chip6_0831_1150 | 2 | 0_timing | 0 | -0.75 | 0 | 0.0128 | -0.7372 | -0.7628 | 5 | 625.8 | 2026-08-31T11:51:14
chip6 | chip6_0831_1150 | 2 | 0_timing | 0 | -0.75 | 0 | 0.0628 | -0.6872 | -0.8128 | 5 | 624.2 | 2026-08-31T11:51:14
chip6 | chip6_0831_1150 | 2 | 0_timing | 0 | -0.75 | 0 | 0.1128 | -0.6372 | -0.8628 | 5 | 626.2 | 2026-08-31T11:51:14
chip6 | chip6_0831_1150 | 2 | 0_timing | 0 | -0.75 | 0 | 0.1628 | -0.5872 | -0.9128 | 5 | 630.4 | 2026-08-31T11:51:14
chip6 | chip6_0831_1150 | 2 | 0_timing | 0 | -0.75 | 0 | 0.2128 | -0.5372 | -0.9628 | 5 | 639.8 | 2026-08-31T11:51:14
chip6 | chip6_0831_1150 | 2 | 0_timing | 0 | -0.75 | 0 | 0.2628 | -0.4872 | -1.0128 | 5 | 651.8 | 2026-08-31T11:51:14
chip6 | chip6_0831_1150 | 2 | 0_timing | 0 | -0.75 | 0 | 0.3128 | -0.4372 | -1.0628 | 5 | 666.4 | 2026-08-31T11:51:14
chip6 | chip6_0831_1150 | 2 | 0_timing | 0 | -0.75 | 0 | 0.3628 | -0.3872 | -1.1128 | 5 | 683.6 | 2026-08-31T11:51:14
chip6 | chip6_0831_1150 | 2 | 0_timing | 0 | -0.75 | 0 | 0.4128 | -0.3372 | -1.1628 | 5 | 703.6 | 2026-08-31T11:51:14
chip6 | chip6_0831_1150 | 2 | 0_timing | 0 | -0.75 | 0 | 0.4628 | -0.2872 | -1.2128 | 5 | 728 | 2026-08-31T11:51:14
chip6 | chip6_0831_1150 | 2 | 0_timing | 0 | -0.75 | 0 | 0.5128 | -0.2372 | -1.2628 | 5 | 754.4 | 2026-08-31T11:51:14
chip6 | chip6_0831_1150 | 2 | 0_timing | 0 | -0.75 | 0 | 0.5628 | -0.1872 | -1.3128 | 5 | 783.4 | 2026-08-31T11:51:14
chip6 | chip6_0831_1150 | 2 | 0_timing | 0 | -0.75 | 0 | 0.6128 | -0.1372 | -1.3628 | 5 | 815.8 | 2026-08-31T11:51:14
chip6 | chip6_0831_1150 | 2 | 0_timing | 0 | -0.75 | 0 | 0.6628 | -0.0872 | -1.4128 | 5 | 851.6 | 2026-08-31T11:51:14
chip6 | chip6_0831_1150 | 2 | 0_timing | 0 | -0.75 | 0 | 0.7128 | -0.0372 | -1.4628 | 5 | 889.6 | 2026-08-31T11:51:14
chip6 | chip6_0831_1150 | 2 | 0_timing | 0 | -0.75 | 0 | 0.7628 | 0.0128 | -1.5128 | 5 | 928 | 2026-08-31T11:51:14
chip6 | chip6_0831_1150 | 2 | 0_timing | 0 | -0.75 | 0 | 0.8128 | 0.0628 | -1.5628 | 5 | 969.4 | 2026-08-31T11:51:14
chip6 | chip6_0831_1150 | 2 | 0_timing | 0 | -0.75 | 0 | 0.8628 | 0.1128 | -1.6128 | 5 | 1016 | 2026-08-31T11:51:14
chip6 | chip6_0831_1150 | 2 | 0_timing | 0 | -0.75 | 0 | 0.9128 | 0.1628 | -1.6628 | 5 | 1063.2 | 2026-08-31T11:51:14
chip6 | chip6_0831_1150 | 2 | 0_timing | 0 | -0.75 | 0 | 0.9628 | 0.2128 | -1.7128 | 5 | 1112.8 | 2026-08-31T11:51:14
chip6 | chip6_0831_1150 | 2 | 0_timing | 0 | -0.75 | 0 | 1.0128 | 0.2628 | -1.7628 | 5 | 1165.8 | 2026-08-31T11:51:14
chip6 | chip6_0831_1150 | 2 | 0_timing | 0 | -0.75 | 0 | 1.0628 | 0.3128 | -1.8128 | 5 | 1219.6 | 2026-08-31T11:51:14
chip6 | chip6_0831_1150 | 2 | 0_timing | 0 | -0.75 | 0 | 1.1128 | 0.3628 | -1.8628 | 5 | 1276 | 2026-08-31T11:51:14
chip6 | chip6_0831_1150 | 2 | 0_timing | 0 | -0.75 | 0 | 1.1628 | 0.4128 | -1.9128 | 5 | 1334.4 | 2026-08-31T11:51:14
chip6 | chip6_0831_1150 | 2 | 0_timing | 0 | -0.75 | 0 | 1.2128 | 0.4628 | -1.9628 | 5 | 1394.8 | 2026-08-31T11:51:14
chip6 | chip6_0831_1150 | 2 | 0_timing | 0 | -0.75 | 0 | 1.2628 | 0.5128 | -2.0128 | 5 | 1456.4 | 2026-08-31T11:51:14
chip6 | chip6_0831_1150 | 3 | corner_1 | 1 | -0.75 | 0 | -1.138 | -1.888 | 0.388 | 5 | 3053.4 | 2026-08-31T12:32:12
chip6 | chip6_0831_1150 | 3 | corner_1 | 1 | -0.75 | 0 | -1.088 | -1.838 | 0.338 | 5 | 2977.6 | 2026-08-31T12:32:12
chip6 | chip6_0831_1150 | 3 | corner_1 | 1 | -0.75 | 0 | -1.038 | -1.788 | 0.288 | 5 | 2908.6 | 2026-08-31T12:32:12
chip6 | chip6_0831_1150 | 3 | corner_1 | 1 | -0.75 | 0 | -0.988 | -1.738 | 0.238 | 5 | 2842.8 | 2026-08-31T12:32:12
chip6 | chip6_0831_1150 | 3 | corner_1 | 1 | -0.75 | 0 | -0.938 | -1.688 | 0.188 | 5 | 2779.8 | 2026-08-31T12:32:12
chip6 | chip6_0831_1150 | 3 | corner_1 | 1 | -0.75 | 0 | -0.888 | -1.638 | 0.138 | 5 | 2718.4 | 2026-08-31T12:32:12
chip6 | chip6_0831_1150 | 3 | corner_1 | 1 | -0.75 | 0 | -0.838 | -1.588 | 0.088 | 5 | 2660.2 | 2026-08-31T12:32:12
chip6 | chip6_0831_1150 | 3 | corner_1 | 1 | -0.75 | 0 | -0.788 | -1.538 | 0.038 | 5 | 2603.8 | 2026-08-31T12:32:12
chip6 | chip6_0831_1150 | 3 | corner_1 | 1 | -0.75 | 0 | -0.738 | -1.488 | -0.012 | 5 | 2550.8 | 2026-08-31T12:32:12
chip6 | chip6_0831_1150 | 3 | corner_1 | 1 | -0.75 | 0 | -0.688 | -1.438 | -0.062 | 5 | 2503 | 2026-08-31T12:32:12
chip6 | chip6_0831_1150 | 3 | corner_1 | 1 | -0.75 | 0 | -0.638 | -1.388 | -0.112 | 5 | 2457.4 | 2026-08-31T12:32:12
chip6 | chip6_0831_1150 | 3 | corner_1 | 1 | -0.75 | 0 | -0.588 | -1.338 | -0.162 | 5 | 2411.6 | 2026-08-31T12:32:12
chip6 | chip6_0831_1150 | 3 | corner_1 | 1 | -0.75 | 0 | -0.538 | -1.288 | -0.212 | 5 | 2370.6 | 2026-08-31T12:32:12
chip6 | chip6_0831_1150 | 3 | corner_1 | 1 | -0.75 | 0 | -0.488 | -1.238 | -0.262 | 5 | 2330.8 | 2026-08-31T12:32:12
chip6 | chip6_0831_1150 | 3 | corner_1 | 1 | -0.75 | 0 | -0.438 | -1.188 | -0.312 | 5 | 2296.4 | 2026-08-31T12:32:12
chip6 | chip6_0831_1150 | 3 | corner_1 | 1 | -0.75 | 0 | -0.388 | -1.138 | -0.362 | 5 | 2263.2 | 2026-08-31T12:32:12
chip6 | chip6_0831_1150 | 3 | corner_1 | 1 | -0.75 | 0 | -0.338 | -1.088 | -0.412 | 5 | 2233.4 | 2026-08-31T12:32:12
chip6 | chip6_0831_1150 | 3 | corner_1 | 1 | -0.75 | 0 | -0.288 | -1.038 | -0.462 | 5 | 2206.6 | 2026-08-31T12:32:12
chip6 | chip6_0831_1150 | 3 | corner_1 | 1 | -0.75 | 0 | -0.238 | -0.988 | -0.512 | 5 | 2182.2 | 2026-08-31T12:32:12
chip6 | chip6_0831_1150 | 3 | corner_1 | 1 | -0.75 | 0 | -0.188 | -0.938 | -0.562 | 5 | 2159.2 | 2026-08-31T12:32:12
chip6 | chip6_0831_1150 | 3 | corner_1 | 1 | -0.75 | 0 | -0.138 | -0.888 | -0.612 | 5 | 2140.2 | 2026-08-31T12:32:12
chip6 | chip6_0831_1150 | 3 | corner_1 | 1 | -0.75 | 0 | -0.088 | -0.838 | -0.662 | 5 | 2123.4 | 2026-08-31T12:32:12
chip6 | chip6_0831_1150 | 3 | corner_1 | 1 | -0.75 | 0 | -0.038 | -0.788 | -0.712 | 5 | 2110.6 | 2026-08-31T12:32:12
chip6 | chip6_0831_1150 | 3 | corner_1 | 1 | -0.75 | 0 | 0.012 | -0.738 | -0.762 | 5 | 2098.8 | 2026-08-31T12:32:12
chip6 | chip6_0831_1150 | 3 | corner_1 | 1 | -0.75 | 0 | 0.062 | -0.688 | -0.812 | 5 | 2093 | 2026-08-31T12:32:12
chip6 | chip6_0831_1150 | 3 | corner_1 | 1 | -0.75 | 0 | 0.112 | -0.638 | -0.862 | 5 | 2087.6 | 2026-08-31T12:32:12
chip6 | chip6_0831_1150 | 3 | corner_1 | 1 | -0.75 | 0 | 0.162 | -0.588 | -0.912 | 5 | 2080.2 | 2026-08-31T12:32:12
chip6 | chip6_0831_1150 | 3 | corner_1 | 1 | -0.75 | 0 | 0.212 | -0.538 | -0.962 | 5 | 2082 | 2026-08-31T12:32:12
chip6 | chip6_0831_1150 | 3 | corner_1 | 1 | -0.75 | 0 | 0.262 | -0.488 | -1.012 | 5 | 2087.8 | 2026-08-31T12:32:12
chip6 | chip6_0831_1150 | 3 | corner_1 | 1 | -0.75 | 0 | 0.312 | -0.438 | -1.062 | 5 | 2096 | 2026-08-31T12:32:12
chip6 | chip6_0831_1150 | 3 | corner_1 | 1 | -0.75 | 0 | 0.362 | -0.388 | -1.112 | 5 | 2105.4 | 2026-08-31T12:32:12
chip6 | chip6_0831_1150 | 3 | corner_1 | 1 | -0.75 | 0 | 0.412 | -0.338 | -1.162 | 5 | 2120.6 | 2026-08-31T12:32:12
chip6 | chip6_0831_1150 | 3 | corner_1 | 1 | -0.75 | 0 | 0.462 | -0.288 | -1.212 | 5 | 2132.8 | 2026-08-31T12:32:12
chip6 | chip6_0831_1150 | 3 | corner_1 | 1 | -0.75 | 0 | 0.512 | -0.238 | -1.262 | 5 | 2154.4 | 2026-08-31T12:32:12
chip6 | chip6_0831_1150 | 3 | corner_1 | 1 | -0.75 | 0 | 0.562 | -0.188 | -1.312 | 5 | 2177 | 2026-08-31T12:32:12
chip6 | chip6_0831_1150 | 3 | corner_1 | 1 | -0.75 | 0 | 0.612 | -0.138 | -1.362 | 5 | 2203.4 | 2026-08-31T12:32:12
chip6 | chip6_0831_1150 | 3 | corner_1 | 1 | -0.75 | 0 | 0.662 | -0.088 | -1.412 | 5 | 2228.2 | 2026-08-31T12:32:12
chip6 | chip6_0831_1150 | 3 | corner_1 | 1 | -0.75 | 0 | 0.712 | -0.038 | -1.462 | 5 | 2259.6 | 2026-08-31T12:32:12
chip6 | chip6_0831_1150 | 3 | corner_1 | 1 | -0.75 | 0 | 0.762 | 0.012 | -1.512 | 5 | 2296.8 | 2026-08-31T12:32:12
chip6 | chip6_0831_1150 | 3 | corner_1 | 1 | -0.75 | 0 | 0.812 | 0.062 | -1.562 | 5 | 2330.2 | 2026-08-31T12:32:12
chip6 | chip6_0831_1150 | 3 | corner_1 | 1 | -0.75 | 0 | 0.862 | 0.112 | -1.612 | 5 | 2368.4 | 2026-08-31T12:32:12
chip6 | chip6_0831_1150 | 3 | corner_1 | 1 | -0.75 | 0 | 0.912 | 0.162 | -1.662 | 5 | 2411.6 | 2026-08-31T12:32:12
chip6 | chip6_0831_1150 | 3 | corner_1 | 1 | -0.75 | 0 | 0.962 | 0.212 | -1.712 | 5 | 2458.2 | 2026-08-31T12:32:12
chip6 | chip6_0831_1150 | 3 | corner_1 | 1 | -0.75 | 0 | 1.012 | 0.262 | -1.762 | 5 | 2507.4 | 2026-08-31T12:32:12
chip6 | chip6_0831_1150 | 3 | corner_1 | 1 | -0.75 | 0 | 1.062 | 0.312 | -1.812 | 5 | 2561.8 | 2026-08-31T12:32:12
chip6 | chip6_0831_1150 | 3 | corner_1 | 1 | -0.75 | 0 | 1.112 | 0.362 | -1.862 | 5 | 2614.8 | 2026-08-31T12:32:12
chip6 | chip6_0831_1150 | 3 | corner_1 | 1 | -0.75 | 0 | 1.162 | 0.412 | -1.912 | 5 | 2668.4 | 2026-08-31T12:32:12
chip6 | chip6_0831_1150 | 3 | corner_1 | 1 | -0.75 | 0 | 1.212 | 0.462 | -1.962 | 5 | 2731.8 | 2026-08-31T12:32:12
chip6 | chip6_0831_1150 | 3 | corner_1 | 1 | -0.75 | 0 | 1.262 | 0.512 | -2.012 | 5 | 2796.2 | 2026-08-31T12:32:12
chip6 | chip6_0831_1150 | 4 | rung1_C-0.75 | 1 | -0.75 | 0 | -0.4323 | -1.1823 | -0.3177 | 2 | 907.4 | 2026-08-31T12:33:10
chip6 | chip6_0831_1150 | 4 | rung1_C-0.75 | 1 | -0.75 | 0 | -0.3823 | -1.1323 | -0.3677 | 2 | 894.4 | 2026-08-31T12:33:10
chip6 | chip6_0831_1150 | 4 | rung1_C-0.75 | 1 | -0.75 | 0 | -0.3323 | -1.0823 | -0.4177 | 2 | 881.8 | 2026-08-31T12:33:10
chip6 | chip6_0831_1150 | 4 | rung1_C-0.75 | 1 | -0.75 | 0 | -0.2823 | -1.0323 | -0.4677 | 2 | 871.2 | 2026-08-31T12:33:10
chip6 | chip6_0831_1150 | 4 | rung1_C-0.75 | 1 | -0.75 | 0 | -0.2323 | -0.9823 | -0.5177 | 2 | 861.8 | 2026-08-31T12:33:10
chip6 | chip6_0831_1150 | 4 | rung1_C-0.75 | 1 | -0.75 | 0 | -0.1823 | -0.9323 | -0.5677 | 2 | 854.6 | 2026-08-31T12:33:10
chip6 | chip6_0831_1150 | 4 | rung1_C-0.75 | 1 | -0.75 | 0 | -0.1323 | -0.8823 | -0.6177 | 2 | 846.4 | 2026-08-31T12:33:10
chip6 | chip6_0831_1150 | 4 | rung1_C-0.75 | 1 | -0.75 | 0 | -0.0823 | -0.8323 | -0.6677 | 2 | 839.2 | 2026-08-31T12:33:10
chip6 | chip6_0831_1150 | 4 | rung1_C-0.75 | 1 | -0.75 | 0 | -0.0323 | -0.7823 | -0.7177 | 2 | 835.4 | 2026-08-31T12:33:10
chip6 | chip6_0831_1150 | 4 | rung1_C-0.75 | 1 | -0.75 | 0 | 0.0177 | -0.7323 | -0.7677 | 2 | 830.8 | 2026-08-31T12:33:10
chip6 | chip6_0831_1150 | 4 | rung1_C-0.75 | 1 | -0.75 | 0 | 0.0677 | -0.6823 | -0.8177 | 2 | 827.6 | 2026-08-31T12:33:10
chip6 | chip6_0831_1150 | 4 | rung1_C-0.75 | 1 | -0.75 | 0 | 0.1177 | -0.6323 | -0.8677 | 2 | 825.8 | 2026-08-31T12:33:10
chip6 | chip6_0831_1150 | 4 | rung1_C-0.75 | 1 | -0.75 | 0 | 0.1677 | -0.5823 | -0.9177 | 2 | 825.6 | 2026-08-31T12:33:10
chip6 | chip6_0831_1150 | 4 | rung1_C-0.75 | 1 | -0.75 | 0 | 0.2177 | -0.5323 | -0.9677 | 2 | 825.6 | 2026-08-31T12:33:10
chip6 | chip6_0831_1150 | 4 | rung1_C-0.75 | 1 | -0.75 | 0 | 0.2677 | -0.4823 | -1.0177 | 2 | 827.4 | 2026-08-31T12:33:10
chip6 | chip6_0831_1150 | 4 | rung1_C-0.75 | 1 | -0.75 | 0 | 0.3177 | -0.4323 | -1.0677 | 2 | 830.8 | 2026-08-31T12:33:10
chip6 | chip6_0831_1150 | 4 | rung1_C-0.75 | 1 | -0.75 | 0 | 0.3677 | -0.3823 | -1.1177 | 2 | 834.2 | 2026-08-31T12:33:10
chip6 | chip6_0831_1150 | 4 | rung1_C-0.75 | 1 | -0.75 | 0 | 0.4177 | -0.3323 | -1.1677 | 2 | 839.8 | 2026-08-31T12:33:10
chip6 | chip6_0831_1150 | 4 | rung1_C-0.75 | 1 | -0.75 | 0 | 0.4677 | -0.2823 | -1.2177 | 2 | 845.6 | 2026-08-31T12:33:10
chip6 | chip6_0831_1150 | 4 | rung1_C-0.75 | 1 | -0.75 | 0 | 0.5177 | -0.2323 | -1.2677 | 2 | 851.8 | 2026-08-31T12:33:10
chip6 | chip6_0831_1150 | 4 | rung1_C-0.75 | 1 | -0.75 | 0 | 0.5677 | -0.1823 | -1.3177 | 2 | 860.6 | 2026-08-31T12:33:10
chip6 | chip6_0831_1150 | 4 | rung1_C-0.75 | 1 | -0.75 | 0 | 0.6177 | -0.1323 | -1.3677 | 2 | 868.6 | 2026-08-31T12:33:10
chip6 | chip6_0831_1150 | 4 | rung1_C-0.75 | 1 | -0.75 | 0 | 0.6677 | -0.0823 | -1.4177 | 2 | 880 | 2026-08-31T12:33:10
chip6 | chip6_0831_1150 | 4 | rung1_C-0.75 | 1 | -0.75 | 0 | 0.7177 | -0.0323 | -1.4677 | 2 | 892.4 | 2026-08-31T12:33:10
chip6 | chip6_0831_1150 | 4 | rung1_C-0.75 | 1 | -0.75 | 0 | 0.7677 | 0.0177 | -1.5177 | 2 | 903.2 | 2026-08-31T12:33:10
chip6 | chip6_0831_1150 | 5 | rung1_C-0.75 | 1 | -0.75 | 0 | -0.4278 | -1.1778 | -0.3222 | 2 | 897.8 | 2026-08-31T12:33:38
chip6 | chip6_0831_1150 | 5 | rung1_C-0.75 | 1 | -0.75 | 0 | -0.3778 | -1.1278 | -0.3722 | 2 | 886 | 2026-08-31T12:33:38
chip6 | chip6_0831_1150 | 5 | rung1_C-0.75 | 1 | -0.75 | 0 | -0.3278 | -1.0778 | -0.4222 | 2 | 873.6 | 2026-08-31T12:33:38
chip6 | chip6_0831_1150 | 5 | rung1_C-0.75 | 1 | -0.75 | 0 | -0.2778 | -1.0278 | -0.4722 | 2 | 864.4 | 2026-08-31T12:33:38
chip6 | chip6_0831_1150 | 5 | rung1_C-0.75 | 1 | -0.75 | 0 | -0.2278 | -0.9778 | -0.5222 | 2 | 855.4 | 2026-08-31T12:33:38
chip6 | chip6_0831_1150 | 5 | rung1_C-0.75 | 1 | -0.75 | 0 | -0.1778 | -0.9278 | -0.5722 | 2 | 847.2 | 2026-08-31T12:33:38
chip6 | chip6_0831_1150 | 5 | rung1_C-0.75 | 1 | -0.75 | 0 | -0.1278 | -0.8778 | -0.6222 | 2 | 839.8 | 2026-08-31T12:33:38
chip6 | chip6_0831_1150 | 5 | rung1_C-0.75 | 1 | -0.75 | 0 | -0.0778 | -0.8278 | -0.6722 | 2 | 834.8 | 2026-08-31T12:33:38
chip6 | chip6_0831_1150 | 5 | rung1_C-0.75 | 1 | -0.75 | 0 | -0.0278 | -0.7778 | -0.7222 | 2 | 831.2 | 2026-08-31T12:33:38
chip6 | chip6_0831_1150 | 5 | rung1_C-0.75 | 1 | -0.75 | 0 | 0.0222 | -0.7278 | -0.7722 | 2 | 827.4 | 2026-08-31T12:33:38
chip6 | chip6_0831_1150 | 5 | rung1_C-0.75 | 1 | -0.75 | 0 | 0.0722 | -0.6778 | -0.8222 | 2 | 824.2 | 2026-08-31T12:33:38
chip6 | chip6_0831_1150 | 5 | rung1_C-0.75 | 1 | -0.75 | 0 | 0.1222 | -0.6278 | -0.8722 | 2 | 822.8 | 2026-08-31T12:33:38
chip6 | chip6_0831_1150 | 5 | rung1_C-0.75 | 1 | -0.75 | 0 | 0.1722 | -0.5778 | -0.9222 | 2 | 823 | 2026-08-31T12:33:38
chip6 | chip6_0831_1150 | 5 | rung1_C-0.75 | 1 | -0.75 | 0 | 0.2222 | -0.5278 | -0.9722 | 2 | 823.2 | 2026-08-31T12:33:38
chip6 | chip6_0831_1150 | 5 | rung1_C-0.75 | 1 | -0.75 | 0 | 0.2722 | -0.4778 | -1.0222 | 2 | 825.2 | 2026-08-31T12:33:38
chip6 | chip6_0831_1150 | 5 | rung1_C-0.75 | 1 | -0.75 | 0 | 0.3222 | -0.4278 | -1.0722 | 2 | 828 | 2026-08-31T12:33:38
chip6 | chip6_0831_1150 | 5 | rung1_C-0.75 | 1 | -0.75 | 0 | 0.3722 | -0.3778 | -1.1222 | 2 | 830.8 | 2026-08-31T12:33:38
chip6 | chip6_0831_1150 | 5 | rung1_C-0.75 | 1 | -0.75 | 0 | 0.4222 | -0.3278 | -1.1722 | 2 | 834.2 | 2026-08-31T12:33:38
chip6 | chip6_0831_1150 | 5 | rung1_C-0.75 | 1 | -0.75 | 0 | 0.4722 | -0.2778 | -1.2222 | 2 | 841.2 | 2026-08-31T12:33:38
chip6 | chip6_0831_1150 | 5 | rung1_C-0.75 | 1 | -0.75 | 0 | 0.5222 | -0.2278 | -1.2722 | 2 | 847.4 | 2026-08-31T12:33:38
chip6 | chip6_0831_1150 | 5 | rung1_C-0.75 | 1 | -0.75 | 0 | 0.5722 | -0.1778 | -1.3222 | 2 | 857.2 | 2026-08-31T12:33:38
chip6 | chip6_0831_1150 | 5 | rung1_C-0.75 | 1 | -0.75 | 0 | 0.6222 | -0.1278 | -1.3722 | 2 | 866.4 | 2026-08-31T12:33:38
chip6 | chip6_0831_1150 | 5 | rung1_C-0.75 | 1 | -0.75 | 0 | 0.6722 | -0.0778 | -1.4222 | 2 | 877.6 | 2026-08-31T12:33:38
chip6 | chip6_0831_1150 | 5 | rung1_C-0.75 | 1 | -0.75 | 0 | 0.7222 | -0.0278 | -1.4722 | 2 | 890 | 2026-08-31T12:33:38
chip6 | chip6_0831_1150 | 5 | rung1_C-0.75 | 1 | -0.75 | 0 | 0.7722 | 0.0222 | -1.5222 | 2 | 902.8 | 2026-08-31T12:33:38
chip6 | chip6_0831_1150 | 6 | rung1_C-0.75 | 1 | -0.75 | 1 | -0.431 | -1.181 | -0.319 | 2 | 892.4 | 2026-08-31T12:34:10
chip6 | chip6_0831_1150 | 6 | rung1_C-0.75 | 1 | -0.75 | 1 | -0.381 | -1.131 | -0.369 | 2 | 879.2 | 2026-08-31T12:34:10
chip6 | chip6_0831_1150 | 6 | rung1_C-0.75 | 1 | -0.75 | 1 | -0.331 | -1.081 | -0.419 | 2 | 868.2 | 2026-08-31T12:34:10
chip6 | chip6_0831_1150 | 6 | rung1_C-0.75 | 1 | -0.75 | 1 | -0.281 | -1.031 | -0.469 | 2 | 856.4 | 2026-08-31T12:34:10
chip6 | chip6_0831_1150 | 6 | rung1_C-0.75 | 1 | -0.75 | 1 | -0.231 | -0.981 | -0.519 | 2 | 848.2 | 2026-08-31T12:34:10
chip6 | chip6_0831_1150 | 6 | rung1_C-0.75 | 1 | -0.75 | 1 | -0.181 | -0.931 | -0.569 | 2 | 840.2 | 2026-08-31T12:34:10
chip6 | chip6_0831_1150 | 6 | rung1_C-0.75 | 1 | -0.75 | 1 | -0.131 | -0.881 | -0.619 | 2 | 832.2 | 2026-08-31T12:34:10
chip6 | chip6_0831_1150 | 6 | rung1_C-0.75 | 1 | -0.75 | 1 | -0.081 | -0.831 | -0.669 | 2 | 824.4 | 2026-08-31T12:34:10
chip6 | chip6_0831_1150 | 6 | rung1_C-0.75 | 1 | -0.75 | 1 | -0.031 | -0.781 | -0.719 | 2 | 818.8 | 2026-08-31T12:34:10
chip6 | chip6_0831_1150 | 6 | rung1_C-0.75 | 1 | -0.75 | 1 | 0.019 | -0.731 | -0.769 | 2 | 815.2 | 2026-08-31T12:34:10
chip6 | chip6_0831_1150 | 6 | rung1_C-0.75 | 1 | -0.75 | 1 | 0.069 | -0.681 | -0.819 | 2 | 812 | 2026-08-31T12:34:10
chip6 | chip6_0831_1150 | 6 | rung1_C-0.75 | 1 | -0.75 | 1 | 0.119 | -0.631 | -0.869 | 2 | 808.6 | 2026-08-31T12:34:10
chip6 | chip6_0831_1150 | 6 | rung1_C-0.75 | 1 | -0.75 | 1 | 0.169 | -0.581 | -0.919 | 2 | 807.6 | 2026-08-31T12:34:10
chip6 | chip6_0831_1150 | 6 | rung1_C-0.75 | 1 | -0.75 | 1 | 0.219 | -0.531 | -0.969 | 2 | 807.6 | 2026-08-31T12:34:10
chip6 | chip6_0831_1150 | 6 | rung1_C-0.75 | 1 | -0.75 | 1 | 0.269 | -0.481 | -1.019 | 2 | 808.6 | 2026-08-31T12:34:10
chip6 | chip6_0831_1150 | 6 | rung1_C-0.75 | 1 | -0.75 | 1 | 0.319 | -0.431 | -1.069 | 2 | 812.2 | 2026-08-31T12:34:10
chip6 | chip6_0831_1150 | 6 | rung1_C-0.75 | 1 | -0.75 | 1 | 0.369 | -0.381 | -1.119 | 2 | 816.6 | 2026-08-31T12:34:10
chip6 | chip6_0831_1150 | 6 | rung1_C-0.75 | 1 | -0.75 | 1 | 0.419 | -0.331 | -1.169 | 2 | 820 | 2026-08-31T12:34:10
chip6 | chip6_0831_1150 | 6 | rung1_C-0.75 | 1 | -0.75 | 1 | 0.469 | -0.281 | -1.219 | 2 | 825 | 2026-08-31T12:34:10
chip6 | chip6_0831_1150 | 6 | rung1_C-0.75 | 1 | -0.75 | 1 | 0.519 | -0.231 | -1.269 | 2 | 832.6 | 2026-08-31T12:34:10
chip6 | chip6_0831_1150 | 6 | rung1_C-0.75 | 1 | -0.75 | 1 | 0.569 | -0.181 | -1.319 | 2 | 841.6 | 2026-08-31T12:34:10
chip6 | chip6_0831_1150 | 6 | rung1_C-0.75 | 1 | -0.75 | 1 | 0.619 | -0.131 | -1.369 | 2 | 852 | 2026-08-31T12:34:10
chip6 | chip6_0831_1150 | 6 | rung1_C-0.75 | 1 | -0.75 | 1 | 0.669 | -0.081 | -1.419 | 2 | 863.6 | 2026-08-31T12:34:10
chip6 | chip6_0831_1150 | 6 | rung1_C-0.75 | 1 | -0.75 | 1 | 0.719 | -0.031 | -1.469 | 2 | 874 | 2026-08-31T12:34:10
chip6 | chip6_0831_1150 | 6 | rung1_C-0.75 | 1 | -0.75 | 1 | 0.769 | 0.019 | -1.519 | 2 | 888 | 2026-08-31T12:34:10
chip6 | chip6_0831_1150 | 7 | rung1_C-0.75 | 1 | -0.75 | 3 | -0.4151 | -1.1651 | -0.3349 | 2 | 884.8 | 2026-08-31T12:34:45
chip6 | chip6_0831_1150 | 7 | rung1_C-0.75 | 1 | -0.75 | 3 | -0.3651 | -1.1151 | -0.3849 | 2 | 871.8 | 2026-08-31T12:34:45
chip6 | chip6_0831_1150 | 7 | rung1_C-0.75 | 1 | -0.75 | 3 | -0.3151 | -1.0651 | -0.4349 | 2 | 860.2 | 2026-08-31T12:34:45
chip6 | chip6_0831_1150 | 7 | rung1_C-0.75 | 1 | -0.75 | 3 | -0.2651 | -1.0151 | -0.4849 | 2 | 850.4 | 2026-08-31T12:34:45
chip6 | chip6_0831_1150 | 7 | rung1_C-0.75 | 1 | -0.75 | 3 | -0.2151 | -0.9651 | -0.5349 | 2 | 841.2 | 2026-08-31T12:34:45
chip6 | chip6_0831_1150 | 7 | rung1_C-0.75 | 1 | -0.75 | 3 | -0.1651 | -0.9151 | -0.5849 | 2 | 833.2 | 2026-08-31T12:34:45
chip6 | chip6_0831_1150 | 7 | rung1_C-0.75 | 1 | -0.75 | 3 | -0.1151 | -0.8651 | -0.6349 | 2 | 825.8 | 2026-08-31T12:34:45
chip6 | chip6_0831_1150 | 7 | rung1_C-0.75 | 1 | -0.75 | 3 | -0.0651 | -0.8151 | -0.6849 | 2 | 819.8 | 2026-08-31T12:34:45
chip6 | chip6_0831_1150 | 7 | rung1_C-0.75 | 1 | -0.75 | 3 | -0.0151 | -0.7651 | -0.7349 | 2 | 814.4 | 2026-08-31T12:34:45
chip6 | chip6_0831_1150 | 7 | rung1_C-0.75 | 1 | -0.75 | 3 | 0.0349 | -0.7151 | -0.7849 | 2 | 809.6 | 2026-08-31T12:34:45
chip6 | chip6_0831_1150 | 7 | rung1_C-0.75 | 1 | -0.75 | 3 | 0.0849 | -0.6651 | -0.8349 | 2 | 807.4 | 2026-08-31T12:34:45
chip6 | chip6_0831_1150 | 7 | rung1_C-0.75 | 1 | -0.75 | 3 | 0.1349 | -0.6151 | -0.8849 | 2 | 806.2 | 2026-08-31T12:34:45
chip6 | chip6_0831_1150 | 7 | rung1_C-0.75 | 1 | -0.75 | 3 | 0.1849 | -0.5651 | -0.9349 | 2 | 804.6 | 2026-08-31T12:34:45
chip6 | chip6_0831_1150 | 7 | rung1_C-0.75 | 1 | -0.75 | 3 | 0.2349 | -0.5151 | -0.9849 | 2 | 806.4 | 2026-08-31T12:34:45
chip6 | chip6_0831_1150 | 7 | rung1_C-0.75 | 1 | -0.75 | 3 | 0.2849 | -0.4651 | -1.0349 | 2 | 806.8 | 2026-08-31T12:34:45
chip6 | chip6_0831_1150 | 7 | rung1_C-0.75 | 1 | -0.75 | 3 | 0.3349 | -0.4151 | -1.0849 | 2 | 810.2 | 2026-08-31T12:34:45
chip6 | chip6_0831_1150 | 7 | rung1_C-0.75 | 1 | -0.75 | 3 | 0.3849 | -0.3651 | -1.1349 | 2 | 813.8 | 2026-08-31T12:34:45
chip6 | chip6_0831_1150 | 7 | rung1_C-0.75 | 1 | -0.75 | 3 | 0.4349 | -0.3151 | -1.1849 | 2 | 819.8 | 2026-08-31T12:34:45
chip6 | chip6_0831_1150 | 7 | rung1_C-0.75 | 1 | -0.75 | 3 | 0.4849 | -0.2651 | -1.2349 | 2 | 826.6 | 2026-08-31T12:34:45
chip6 | chip6_0831_1150 | 7 | rung1_C-0.75 | 1 | -0.75 | 3 | 0.5349 | -0.2151 | -1.2849 | 2 | 832.4 | 2026-08-31T12:34:45
chip6 | chip6_0831_1150 | 7 | rung1_C-0.75 | 1 | -0.75 | 3 | 0.5849 | -0.1651 | -1.3349 | 2 | 841.2 | 2026-08-31T12:34:45
chip6 | chip6_0831_1150 | 7 | rung1_C-0.75 | 1 | -0.75 | 3 | 0.6349 | -0.1151 | -1.3849 | 2 | 851.8 | 2026-08-31T12:34:45
chip6 | chip6_0831_1150 | 7 | rung1_C-0.75 | 1 | -0.75 | 3 | 0.6849 | -0.0651 | -1.4349 | 2 | 863.6 | 2026-08-31T12:34:45
chip6 | chip6_0831_1150 | 7 | rung1_C-0.75 | 1 | -0.75 | 3 | 0.7349 | -0.0151 | -1.4849 | 2 | 874.2 | 2026-08-31T12:34:45
chip6 | chip6_0831_1150 | 7 | rung1_C-0.75 | 1 | -0.75 | 3 | 0.7849 | 0.0349 | -1.5349 | 2 | 888.2 | 2026-08-31T12:34:45
chip6 | chip6_0831_1150 | 8 | rung1_C-0.75 | 1 | -0.75 | 10 | -0.4176 | -1.1676 | -0.3324 | 2 | 884.4 | 2026-08-31T12:35:34
chip6 | chip6_0831_1150 | 8 | rung1_C-0.75 | 1 | -0.75 | 10 | -0.3676 | -1.1176 | -0.3824 | 2 | 870.2 | 2026-08-31T12:35:34
chip6 | chip6_0831_1150 | 8 | rung1_C-0.75 | 1 | -0.75 | 10 | -0.3176 | -1.0676 | -0.4324 | 2 | 857.6 | 2026-08-31T12:35:34
chip6 | chip6_0831_1150 | 8 | rung1_C-0.75 | 1 | -0.75 | 10 | -0.2676 | -1.0176 | -0.4824 | 2 | 847.6 | 2026-08-31T12:35:34
chip6 | chip6_0831_1150 | 8 | rung1_C-0.75 | 1 | -0.75 | 10 | -0.2176 | -0.9676 | -0.5324 | 2 | 838.2 | 2026-08-31T12:35:34
chip6 | chip6_0831_1150 | 8 | rung1_C-0.75 | 1 | -0.75 | 10 | -0.1676 | -0.9176 | -0.5824 | 2 | 828.6 | 2026-08-31T12:35:34
chip6 | chip6_0831_1150 | 8 | rung1_C-0.75 | 1 | -0.75 | 10 | -0.1176 | -0.8676 | -0.6324 | 2 | 821.6 | 2026-08-31T12:35:34
chip6 | chip6_0831_1150 | 8 | rung1_C-0.75 | 1 | -0.75 | 10 | -0.0676 | -0.8176 | -0.6824 | 2 | 815.6 | 2026-08-31T12:35:34
chip6 | chip6_0831_1150 | 8 | rung1_C-0.75 | 1 | -0.75 | 10 | -0.0176 | -0.7676 | -0.7324 | 2 | 809.2 | 2026-08-31T12:35:34
chip6 | chip6_0831_1150 | 8 | rung1_C-0.75 | 1 | -0.75 | 10 | 0.0324 | -0.7176 | -0.7824 | 2 | 806 | 2026-08-31T12:35:34
chip6 | chip6_0831_1150 | 8 | rung1_C-0.75 | 1 | -0.75 | 10 | 0.0824 | -0.6676 | -0.8324 | 2 | 802 | 2026-08-31T12:35:34
chip6 | chip6_0831_1150 | 8 | rung1_C-0.75 | 1 | -0.75 | 10 | 0.1324 | -0.6176 | -0.8824 | 2 | 799.6 | 2026-08-31T12:35:34
chip6 | chip6_0831_1150 | 8 | rung1_C-0.75 | 1 | -0.75 | 10 | 0.1824 | -0.5676 | -0.9324 | 2 | 799 | 2026-08-31T12:35:34
chip6 | chip6_0831_1150 | 8 | rung1_C-0.75 | 1 | -0.75 | 10 | 0.2324 | -0.5176 | -0.9824 | 2 | 799 | 2026-08-31T12:35:34
chip6 | chip6_0831_1150 | 8 | rung1_C-0.75 | 1 | -0.75 | 10 | 0.2824 | -0.4676 | -1.0324 | 2 | 802 | 2026-08-31T12:35:34
chip6 | chip6_0831_1150 | 8 | rung1_C-0.75 | 1 | -0.75 | 10 | 0.3324 | -0.4176 | -1.0824 | 2 | 812.4 | 2026-08-31T12:35:34
chip6 | chip6_0831_1150 | 8 | rung1_C-0.75 | 1 | -0.75 | 10 | 0.3824 | -0.3676 | -1.1324 | 2 | 808.8 | 2026-08-31T12:35:34
chip6 | chip6_0831_1150 | 8 | rung1_C-0.75 | 1 | -0.75 | 10 | 0.4324 | -0.3176 | -1.1824 | 2 | 813.4 | 2026-08-31T12:35:34
chip6 | chip6_0831_1150 | 8 | rung1_C-0.75 | 1 | -0.75 | 10 | 0.4824 | -0.2676 | -1.2324 | 2 | 818.6 | 2026-08-31T12:35:34
chip6 | chip6_0831_1150 | 8 | rung1_C-0.75 | 1 | -0.75 | 10 | 0.5324 | -0.2176 | -1.2824 | 2 | 826.4 | 2026-08-31T12:35:34
chip6 | chip6_0831_1150 | 8 | rung1_C-0.75 | 1 | -0.75 | 10 | 0.5824 | -0.1676 | -1.3324 | 2 | 834.4 | 2026-08-31T12:35:34
chip6 | chip6_0831_1150 | 8 | rung1_C-0.75 | 1 | -0.75 | 10 | 0.6324 | -0.1176 | -1.3824 | 2 | 843.6 | 2026-08-31T12:35:34
chip6 | chip6_0831_1150 | 8 | rung1_C-0.75 | 1 | -0.75 | 10 | 0.6824 | -0.0676 | -1.4324 | 2 | 855.2 | 2026-08-31T12:35:34
chip6 | chip6_0831_1150 | 8 | rung1_C-0.75 | 1 | -0.75 | 10 | 0.7324 | -0.0176 | -1.4824 | 2 | 866.2 | 2026-08-31T12:35:34
chip6 | chip6_0831_1150 | 8 | rung1_C-0.75 | 1 | -0.75 | 10 | 0.7824 | 0.0324 | -1.5324 | 2 | 878.8 | 2026-08-31T12:35:34
chip6 | chip6_0831_1150 | 9 | rung1_C-0.75 | 1 | -0.75 | 30 | -0.4108 | -1.1608 | -0.3392 | 2 | 876 | 2026-08-31T12:37:00
chip6 | chip6_0831_1150 | 9 | rung1_C-0.75 | 1 | -0.75 | 30 | -0.3608 | -1.1108 | -0.3892 | 2 | 863.2 | 2026-08-31T12:37:00
chip6 | chip6_0831_1150 | 9 | rung1_C-0.75 | 1 | -0.75 | 30 | -0.3108 | -1.0608 | -0.4392 | 2 | 850.8 | 2026-08-31T12:37:00
chip6 | chip6_0831_1150 | 9 | rung1_C-0.75 | 1 | -0.75 | 30 | -0.2608 | -1.0108 | -0.4892 | 2 | 839.6 | 2026-08-31T12:37:00
chip6 | chip6_0831_1150 | 9 | rung1_C-0.75 | 1 | -0.75 | 30 | -0.2108 | -0.9608 | -0.5392 | 2 | 830.6 | 2026-08-31T12:37:00
chip6 | chip6_0831_1150 | 9 | rung1_C-0.75 | 1 | -0.75 | 30 | -0.1608 | -0.9108 | -0.5892 | 2 | 822 | 2026-08-31T12:37:00
chip6 | chip6_0831_1150 | 9 | rung1_C-0.75 | 1 | -0.75 | 30 | -0.1108 | -0.8608 | -0.6392 | 2 | 813.2 | 2026-08-31T12:37:00
chip6 | chip6_0831_1150 | 9 | rung1_C-0.75 | 1 | -0.75 | 30 | -0.0608 | -0.8108 | -0.6892 | 2 | 807.8 | 2026-08-31T12:37:00
chip6 | chip6_0831_1150 | 9 | rung1_C-0.75 | 1 | -0.75 | 30 | -0.0108 | -0.7608 | -0.7392 | 2 | 801.8 | 2026-08-31T12:37:00
chip6 | chip6_0831_1150 | 9 | rung1_C-0.75 | 1 | -0.75 | 30 | 0.0392 | -0.7108 | -0.7892 | 2 | 798.4 | 2026-08-31T12:37:00
chip6 | chip6_0831_1150 | 9 | rung1_C-0.75 | 1 | -0.75 | 30 | 0.0892 | -0.6608 | -0.8392 | 2 | 794.4 | 2026-08-31T12:37:00
chip6 | chip6_0831_1150 | 9 | rung1_C-0.75 | 1 | -0.75 | 30 | 0.1392 | -0.6108 | -0.8892 | 2 | 793.2 | 2026-08-31T12:37:00
chip6 | chip6_0831_1150 | 9 | rung1_C-0.75 | 1 | -0.75 | 30 | 0.1892 | -0.5608 | -0.9392 | 2 | 792.4 | 2026-08-31T12:37:00
chip6 | chip6_0831_1150 | 9 | rung1_C-0.75 | 1 | -0.75 | 30 | 0.2392 | -0.5108 | -0.9892 | 2 | 792.4 | 2026-08-31T12:37:00
chip6 | chip6_0831_1150 | 9 | rung1_C-0.75 | 1 | -0.75 | 30 | 0.2892 | -0.4608 | -1.0392 | 2 | 793.8 | 2026-08-31T12:37:00
chip6 | chip6_0831_1150 | 9 | rung1_C-0.75 | 1 | -0.75 | 30 | 0.3392 | -0.4108 | -1.0892 | 2 | 797.4 | 2026-08-31T12:37:00
chip6 | chip6_0831_1150 | 9 | rung1_C-0.75 | 1 | -0.75 | 30 | 0.3892 | -0.3608 | -1.1392 | 2 | 799.6 | 2026-08-31T12:37:00
chip6 | chip6_0831_1150 | 9 | rung1_C-0.75 | 1 | -0.75 | 30 | 0.4392 | -0.3108 | -1.1892 | 2 | 805.2 | 2026-08-31T12:37:00
chip6 | chip6_0831_1150 | 9 | rung1_C-0.75 | 1 | -0.75 | 30 | 0.4892 | -0.2608 | -1.2392 | 2 | 811.6 | 2026-08-31T12:37:00
chip6 | chip6_0831_1150 | 9 | rung1_C-0.75 | 1 | -0.75 | 30 | 0.5392 | -0.2108 | -1.2892 | 2 | 818.4 | 2026-08-31T12:37:00
chip6 | chip6_0831_1150 | 9 | rung1_C-0.75 | 1 | -0.75 | 30 | 0.5892 | -0.1608 | -1.3392 | 2 | 826.8 | 2026-08-31T12:37:00
chip6 | chip6_0831_1150 | 9 | rung1_C-0.75 | 1 | -0.75 | 30 | 0.6392 | -0.1108 | -1.3892 | 2 | 835.8 | 2026-08-31T12:37:00
chip6 | chip6_0831_1150 | 9 | rung1_C-0.75 | 1 | -0.75 | 30 | 0.6892 | -0.0608 | -1.4392 | 2 | 847.4 | 2026-08-31T12:37:00
chip6 | chip6_0831_1150 | 9 | rung1_C-0.75 | 1 | -0.75 | 30 | 0.7392 | -0.0108 | -1.4892 | 2 | 860.2 | 2026-08-31T12:37:00
chip6 | chip6_0831_1150 | 9 | rung1_C-0.75 | 1 | -0.75 | 30 | 0.7892 | 0.0392 | -1.5392 | 2 | 871 | 2026-08-31T12:37:00
chip6 | chip6_0831_1150 | 10 | rung1_C-0.75 | 1 | -0.75 | 100 | -0.4016 | -1.1516 | -0.3484 | 2 | 865.8 | 2026-08-31T12:40:52
chip6 | chip6_0831_1150 | 10 | rung1_C-0.75 | 1 | -0.75 | 100 | -0.3516 | -1.1016 | -0.3984 | 2 | 851.6 | 2026-08-31T12:40:52
chip6 | chip6_0831_1150 | 10 | rung1_C-0.75 | 1 | -0.75 | 100 | -0.3016 | -1.0516 | -0.4484 | 2 | 839.2 | 2026-08-31T12:40:52
chip6 | chip6_0831_1150 | 10 | rung1_C-0.75 | 1 | -0.75 | 100 | -0.2516 | -1.0016 | -0.4984 | 2 | 829.8 | 2026-08-31T12:40:52
chip6 | chip6_0831_1150 | 10 | rung1_C-0.75 | 1 | -0.75 | 100 | -0.2016 | -0.9516 | -0.5484 | 2 | 817.4 | 2026-08-31T12:40:52
chip6 | chip6_0831_1150 | 10 | rung1_C-0.75 | 1 | -0.75 | 100 | -0.1516 | -0.9016 | -0.5984 | 2 | 810.6 | 2026-08-31T12:40:52
chip6 | chip6_0831_1150 | 10 | rung1_C-0.75 | 1 | -0.75 | 100 | -0.1016 | -0.8516 | -0.6484 | 2 | 801.8 | 2026-08-31T12:40:52
chip6 | chip6_0831_1150 | 10 | rung1_C-0.75 | 1 | -0.75 | 100 | -0.0516 | -0.8016 | -0.6984 | 2 | 795.8 | 2026-08-31T12:40:52
chip6 | chip6_0831_1150 | 10 | rung1_C-0.75 | 1 | -0.75 | 100 | -0.0016 | -0.7516 | -0.7484 | 2 | 790.2 | 2026-08-31T12:40:52
chip6 | chip6_0831_1150 | 10 | rung1_C-0.75 | 1 | -0.75 | 100 | 0.0484 | -0.7016 | -0.7984 | 2 | 785.4 | 2026-08-31T12:40:52
chip6 | chip6_0831_1150 | 10 | rung1_C-0.75 | 1 | -0.75 | 100 | 0.0984 | -0.6516 | -0.8484 | 2 | 782.6 | 2026-08-31T12:40:52
chip6 | chip6_0831_1150 | 10 | rung1_C-0.75 | 1 | -0.75 | 100 | 0.1484 | -0.6016 | -0.8984 | 2 | 781 | 2026-08-31T12:40:52
chip6 | chip6_0831_1150 | 10 | rung1_C-0.75 | 1 | -0.75 | 100 | 0.1984 | -0.5516 | -0.9484 | 2 | 780.4 | 2026-08-31T12:40:52
chip6 | chip6_0831_1150 | 10 | rung1_C-0.75 | 1 | -0.75 | 100 | 0.2484 | -0.5016 | -0.9984 | 2 | 782.4 | 2026-08-31T12:40:52
chip6 | chip6_0831_1150 | 10 | rung1_C-0.75 | 1 | -0.75 | 100 | 0.2984 | -0.4516 | -1.0484 | 2 | 782.8 | 2026-08-31T12:40:52
chip6 | chip6_0831_1150 | 10 | rung1_C-0.75 | 1 | -0.75 | 100 | 0.3484 | -0.4016 | -1.0984 | 2 | 784.6 | 2026-08-31T12:40:52
chip6 | chip6_0831_1150 | 10 | rung1_C-0.75 | 1 | -0.75 | 100 | 0.3984 | -0.3516 | -1.1484 | 2 | 787.6 | 2026-08-31T12:40:52
chip6 | chip6_0831_1150 | 10 | rung1_C-0.75 | 1 | -0.75 | 100 | 0.4484 | -0.3016 | -1.1984 | 2 | 794.8 | 2026-08-31T12:40:52
chip6 | chip6_0831_1150 | 10 | rung1_C-0.75 | 1 | -0.75 | 100 | 0.4984 | -0.2516 | -1.2484 | 2 | 800.6 | 2026-08-31T12:40:52
chip6 | chip6_0831_1150 | 10 | rung1_C-0.75 | 1 | -0.75 | 100 | 0.5484 | -0.2016 | -1.2984 | 2 | 807.6 | 2026-08-31T12:40:52
chip6 | chip6_0831_1150 | 10 | rung1_C-0.75 | 1 | -0.75 | 100 | 0.5984 | -0.1516 | -1.3484 | 2 | 816 | 2026-08-31T12:40:52
chip6 | chip6_0831_1150 | 10 | rung1_C-0.75 | 1 | -0.75 | 100 | 0.6484 | -0.1016 | -1.3984 | 2 | 824 | 2026-08-31T12:40:52
chip6 | chip6_0831_1150 | 10 | rung1_C-0.75 | 1 | -0.75 | 100 | 0.6984 | -0.0516 | -1.4484 | 2 | 834.4 | 2026-08-31T12:40:52
chip6 | chip6_0831_1150 | 10 | rung1_C-0.75 | 1 | -0.75 | 100 | 0.7484 | -0.0016 | -1.4984 | 2 | 847.8 | 2026-08-31T12:40:52
chip6 | chip6_0831_1150 | 10 | rung1_C-0.75 | 1 | -0.75 | 100 | 0.7984 | 0.0484 | -1.5484 | 2 | 861.4 | 2026-08-31T12:40:52
chip6 | chip6_0831_1150 | 11 | rung1_C-0.75 | 1 | -0.75 | 300 | -0.3927 | -1.1427 | -0.3573 | 2 | 839.4 | 2026-08-31T12:50:59
chip6 | chip6_0831_1150 | 11 | rung1_C-0.75 | 1 | -0.75 | 300 | -0.3427 | -1.0927 | -0.4073 | 2 | 826.4 | 2026-08-31T12:50:59
chip6 | chip6_0831_1150 | 11 | rung1_C-0.75 | 1 | -0.75 | 300 | -0.2927 | -1.0427 | -0.4573 | 2 | 814.4 | 2026-08-31T12:50:59
chip6 | chip6_0831_1150 | 11 | rung1_C-0.75 | 1 | -0.75 | 300 | -0.2427 | -0.9927 | -0.5073 | 2 | 804.6 | 2026-08-31T12:50:59
chip6 | chip6_0831_1150 | 11 | rung1_C-0.75 | 1 | -0.75 | 300 | -0.1927 | -0.9427 | -0.5573 | 2 | 794.6 | 2026-08-31T12:50:59
chip6 | chip6_0831_1150 | 11 | rung1_C-0.75 | 1 | -0.75 | 300 | -0.1427 | -0.8927 | -0.6073 | 2 | 785.6 | 2026-08-31T12:50:59
chip6 | chip6_0831_1150 | 11 | rung1_C-0.75 | 1 | -0.75 | 300 | -0.0927 | -0.8427 | -0.6573 | 2 | 778.4 | 2026-08-31T12:50:59
chip6 | chip6_0831_1150 | 11 | rung1_C-0.75 | 1 | -0.75 | 300 | -0.0427 | -0.7927 | -0.7073 | 2 | 772 | 2026-08-31T12:50:59
chip6 | chip6_0831_1150 | 11 | rung1_C-0.75 | 1 | -0.75 | 300 | 0.0073 | -0.7427 | -0.7573 | 2 | 767 | 2026-08-31T12:50:59
chip6 | chip6_0831_1150 | 11 | rung1_C-0.75 | 1 | -0.75 | 300 | 0.0573 | -0.6927 | -0.8073 | 2 | 762 | 2026-08-31T12:50:59
chip6 | chip6_0831_1150 | 11 | rung1_C-0.75 | 1 | -0.75 | 300 | 0.1073 | -0.6427 | -0.8573 | 2 | 760.6 | 2026-08-31T12:50:59
chip6 | chip6_0831_1150 | 11 | rung1_C-0.75 | 1 | -0.75 | 300 | 0.1573 | -0.5927 | -0.9073 | 2 | 757.8 | 2026-08-31T12:50:59
chip6 | chip6_0831_1150 | 11 | rung1_C-0.75 | 1 | -0.75 | 300 | 0.2073 | -0.5427 | -0.9573 | 2 | 756.4 | 2026-08-31T12:50:59
chip6 | chip6_0831_1150 | 11 | rung1_C-0.75 | 1 | -0.75 | 300 | 0.2573 | -0.4927 | -1.0073 | 2 | 756.4 | 2026-08-31T12:50:59
chip6 | chip6_0831_1150 | 11 | rung1_C-0.75 | 1 | -0.75 | 300 | 0.3073 | -0.4427 | -1.0573 | 2 | 759.2 | 2026-08-31T12:50:59
chip6 | chip6_0831_1150 | 11 | rung1_C-0.75 | 1 | -0.75 | 300 | 0.3573 | -0.3927 | -1.1073 | 2 | 761.8 | 2026-08-31T12:50:59
chip6 | chip6_0831_1150 | 11 | rung1_C-0.75 | 1 | -0.75 | 300 | 0.4073 | -0.3427 | -1.1573 | 2 | 765.6 | 2026-08-31T12:50:59
chip6 | chip6_0831_1150 | 11 | rung1_C-0.75 | 1 | -0.75 | 300 | 0.4573 | -0.2927 | -1.2073 | 2 | 771.8 | 2026-08-31T12:50:59
chip6 | chip6_0831_1150 | 11 | rung1_C-0.75 | 1 | -0.75 | 300 | 0.5073 | -0.2427 | -1.2573 | 2 | 777.6 | 2026-08-31T12:50:59
chip6 | chip6_0831_1150 | 11 | rung1_C-0.75 | 1 | -0.75 | 300 | 0.5573 | -0.1927 | -1.3073 | 2 | 784.4 | 2026-08-31T12:50:59
chip6 | chip6_0831_1150 | 11 | rung1_C-0.75 | 1 | -0.75 | 300 | 0.6073 | -0.1427 | -1.3573 | 2 | 793.4 | 2026-08-31T12:50:59
chip6 | chip6_0831_1150 | 11 | rung1_C-0.75 | 1 | -0.75 | 300 | 0.6573 | -0.0927 | -1.4073 | 2 | 803.2 | 2026-08-31T12:50:59
chip6 | chip6_0831_1150 | 11 | rung1_C-0.75 | 1 | -0.75 | 300 | 0.7073 | -0.0427 | -1.4573 | 2 | 814.8 | 2026-08-31T12:50:59
chip6 | chip6_0831_1150 | 11 | rung1_C-0.75 | 1 | -0.75 | 300 | 0.7573 | 0.0073 | -1.5073 | 2 | 826.2 | 2026-08-31T12:50:59
chip6 | chip6_0831_1150 | 11 | rung1_C-0.75 | 1 | -0.75 | 300 | 0.8073 | 0.0573 | -1.5573 | 2 | 840.6 | 2026-08-31T12:50:59
chip6 | chip6_0831_1150 | 12 | rung1_C-0.75 | 1 | -0.75 | 1000 | -0.3903 | -1.1403 | -0.3597 | 2 | 789.4 | 2026-08-31T13:25:21
chip6 | chip6_0831_1150 | 12 | rung1_C-0.75 | 1 | -0.75 | 1000 | -0.3403 | -1.0903 | -0.4097 | 2 | 775.2 | 2026-08-31T13:25:21
chip6 | chip6_0831_1150 | 12 | rung1_C-0.75 | 1 | -0.75 | 1000 | -0.2903 | -1.0403 | -0.4597 | 2 | 763.4 | 2026-08-31T13:25:21
chip6 | chip6_0831_1150 | 12 | rung1_C-0.75 | 1 | -0.75 | 1000 | -0.2403 | -0.9903 | -0.5097 | 2 | 751.8 | 2026-08-31T13:25:21
chip6 | chip6_0831_1150 | 12 | rung1_C-0.75 | 1 | -0.75 | 1000 | -0.1903 | -0.9403 | -0.5597 | 2 | 742 | 2026-08-31T13:25:21
chip6 | chip6_0831_1150 | 12 | rung1_C-0.75 | 1 | -0.75 | 1000 | -0.1403 | -0.8903 | -0.6097 | 2 | 734 | 2026-08-31T13:25:21
chip6 | chip6_0831_1150 | 12 | rung1_C-0.75 | 1 | -0.75 | 1000 | -0.0903 | -0.8403 | -0.6597 | 2 | 725.6 | 2026-08-31T13:25:21
chip6 | chip6_0831_1150 | 12 | rung1_C-0.75 | 1 | -0.75 | 1000 | -0.0403 | -0.7903 | -0.7097 | 2 | 718.6 | 2026-08-31T13:25:21
chip6 | chip6_0831_1150 | 12 | rung1_C-0.75 | 1 | -0.75 | 1000 | 0.0097 | -0.7403 | -0.7597 | 2 | 713.2 | 2026-08-31T13:25:21
chip6 | chip6_0831_1150 | 12 | rung1_C-0.75 | 1 | -0.75 | 1000 | 0.0597 | -0.6903 | -0.8097 | 2 | 708.4 | 2026-08-31T13:25:21
chip6 | chip6_0831_1150 | 12 | rung1_C-0.75 | 1 | -0.75 | 1000 | 0.1097 | -0.6403 | -0.8597 | 2 | 705.4 | 2026-08-31T13:25:21
chip6 | chip6_0831_1150 | 12 | rung1_C-0.75 | 1 | -0.75 | 1000 | 0.1597 | -0.5903 | -0.9097 | 2 | 703.2 | 2026-08-31T13:25:21
chip6 | chip6_0831_1150 | 12 | rung1_C-0.75 | 1 | -0.75 | 1000 | 0.2097 | -0.5403 | -0.9597 | 2 | 701.6 | 2026-08-31T13:25:21
chip6 | chip6_0831_1150 | 12 | rung1_C-0.75 | 1 | -0.75 | 1000 | 0.2597 | -0.4903 | -1.0097 | 2 | 702.6 | 2026-08-31T13:25:21
chip6 | chip6_0831_1150 | 12 | rung1_C-0.75 | 1 | -0.75 | 1000 | 0.3097 | -0.4403 | -1.0597 | 2 | 703.6 | 2026-08-31T13:25:21
chip6 | chip6_0831_1150 | 12 | rung1_C-0.75 | 1 | -0.75 | 1000 | 0.3597 | -0.3903 | -1.1097 | 2 | 706.8 | 2026-08-31T13:25:21
chip6 | chip6_0831_1150 | 12 | rung1_C-0.75 | 1 | -0.75 | 1000 | 0.4097 | -0.3403 | -1.1597 | 2 | 711 | 2026-08-31T13:25:21
chip6 | chip6_0831_1150 | 12 | rung1_C-0.75 | 1 | -0.75 | 1000 | 0.4597 | -0.2903 | -1.2097 | 2 | 716 | 2026-08-31T13:25:21
chip6 | chip6_0831_1150 | 12 | rung1_C-0.75 | 1 | -0.75 | 1000 | 0.5097 | -0.2403 | -1.2597 | 2 | 723.2 | 2026-08-31T13:25:21
chip6 | chip6_0831_1150 | 12 | rung1_C-0.75 | 1 | -0.75 | 1000 | 0.5597 | -0.1903 | -1.3097 | 2 | 731.4 | 2026-08-31T13:25:21
chip6 | chip6_0831_1150 | 12 | rung1_C-0.75 | 1 | -0.75 | 1000 | 0.6097 | -0.1403 | -1.3597 | 2 | 740 | 2026-08-31T13:25:21
chip6 | chip6_0831_1150 | 12 | rung1_C-0.75 | 1 | -0.75 | 1000 | 0.6597 | -0.0903 | -1.4097 | 2 | 749.6 | 2026-08-31T13:25:21
chip6 | chip6_0831_1150 | 12 | rung1_C-0.75 | 1 | -0.75 | 1000 | 0.7097 | -0.0403 | -1.4597 | 2 | 761 | 2026-08-31T13:25:21
chip6 | chip6_0831_1150 | 12 | rung1_C-0.75 | 1 | -0.75 | 1000 | 0.7597 | 0.0097 | -1.5097 | 2 | 774.2 | 2026-08-31T13:25:21
chip6 | chip6_0831_1150 | 12 | rung1_C-0.75 | 1 | -0.75 | 1000 | 0.8097 | 0.0597 | -1.5597 | 2 | 787.8 | 2026-08-31T13:25:21
chip6 | chip6_0831_1337 | 1 | 0_locate | 0 | -0.75 | 0 | -1 | -1.75 | 0.25 | 5 | 2569.8 | 2026-08-31T13:37:39
chip6 | chip6_0831_1337 | 1 | 0_locate | 0 | -0.75 | 0 | -0.95 | -1.7 | 0.2 | 5 | 2503.8 | 2026-08-31T13:37:39
chip6 | chip6_0831_1337 | 1 | 0_locate | 0 | -0.75 | 0 | -0.9 | -1.65 | 0.15 | 5 | 2440.6 | 2026-08-31T13:37:39
chip6 | chip6_0831_1337 | 1 | 0_locate | 0 | -0.75 | 0 | -0.85 | -1.6 | 0.1 | 5 | 2379.2 | 2026-08-31T13:37:39
chip6 | chip6_0831_1337 | 1 | 0_locate | 0 | -0.75 | 0 | -0.8 | -1.55 | 0.05 | 5 | 2321 | 2026-08-31T13:37:39
chip6 | chip6_0831_1337 | 1 | 0_locate | 0 | -0.75 | 0 | -0.75 | -1.5 | 0 | 5 | 2264.6 | 2026-08-31T13:37:39
chip6 | chip6_0831_1337 | 1 | 0_locate | 0 | -0.75 | 0 | -0.7 | -1.45 | -0.05 | 5 | 2207.6 | 2026-08-31T13:37:39
chip6 | chip6_0831_1337 | 1 | 0_locate | 0 | -0.75 | 0 | -0.65 | -1.4 | -0.1 | 5 | 2157.2 | 2026-08-31T13:37:39
chip6 | chip6_0831_1337 | 1 | 0_locate | 0 | -0.75 | 0 | -0.6 | -1.35 | -0.15 | 5 | 2109.6 | 2026-08-31T13:37:39
chip6 | chip6_0831_1337 | 1 | 0_locate | 0 | -0.75 | 0 | -0.55 | -1.3 | -0.2 | 5 | 2062.8 | 2026-08-31T13:37:39
chip6 | chip6_0831_1337 | 1 | 0_locate | 0 | -0.75 | 0 | -0.5 | -1.25 | -0.25 | 5 | 2019 | 2026-08-31T13:37:39
chip6 | chip6_0831_1337 | 1 | 0_locate | 0 | -0.75 | 0 | -0.45 | -1.2 | -0.3 | 5 | 1978.8 | 2026-08-31T13:37:39
chip6 | chip6_0831_1337 | 1 | 0_locate | 0 | -0.75 | 0 | -0.4 | -1.15 | -0.35 | 5 | 1941.6 | 2026-08-31T13:37:39
chip6 | chip6_0831_1337 | 1 | 0_locate | 0 | -0.75 | 0 | -0.35 | -1.1 | -0.4 | 5 | 1906.6 | 2026-08-31T13:37:39
chip6 | chip6_0831_1337 | 1 | 0_locate | 0 | -0.75 | 0 | -0.3 | -1.05 | -0.45 | 5 | 1873.8 | 2026-08-31T13:37:39
chip6 | chip6_0831_1337 | 1 | 0_locate | 0 | -0.75 | 0 | -0.25 | -1 | -0.5 | 5 | 1846 | 2026-08-31T13:37:39
chip6 | chip6_0831_1337 | 1 | 0_locate | 0 | -0.75 | 0 | -0.2 | -0.95 | -0.55 | 5 | 1820.8 | 2026-08-31T13:37:39
chip6 | chip6_0831_1337 | 1 | 0_locate | 0 | -0.75 | 0 | -0.15 | -0.9 | -0.6 | 5 | 1797.6 | 2026-08-31T13:37:39
chip6 | chip6_0831_1337 | 1 | 0_locate | 0 | -0.75 | 0 | -0.1 | -0.85 | -0.65 | 5 | 1777.4 | 2026-08-31T13:37:39
chip6 | chip6_0831_1337 | 1 | 0_locate | 0 | -0.75 | 0 | -0.05 | -0.8 | -0.7 | 5 | 1757.8 | 2026-08-31T13:37:39
chip6 | chip6_0831_1337 | 1 | 0_locate | 0 | -0.75 | 0 | 0 | -0.75 | -0.75 | 5 | 1743.2 | 2026-08-31T13:37:39
chip6 | chip6_0831_1337 | 1 | 0_locate | 0 | -0.75 | 0 | 0.05 | -0.7 | -0.8 | 5 | 1732.2 | 2026-08-31T13:37:39
chip6 | chip6_0831_1337 | 1 | 0_locate | 0 | -0.75 | 0 | 0.1 | -0.65 | -0.85 | 5 | 1722.4 | 2026-08-31T13:37:39
chip6 | chip6_0831_1337 | 1 | 0_locate | 0 | -0.75 | 0 | 0.15 | -0.6 | -0.9 | 5 | 1720.2 | 2026-08-31T13:37:39
chip6 | chip6_0831_1337 | 1 | 0_locate | 0 | -0.75 | 0 | 0.2 | -0.55 | -0.95 | 5 | 1715.6 | 2026-08-31T13:37:39
chip6 | chip6_0831_1337 | 1 | 0_locate | 0 | -0.75 | 0 | 0.25 | -0.5 | -1 | 5 | 1714.6 | 2026-08-31T13:37:39
chip6 | chip6_0831_1337 | 1 | 0_locate | 0 | -0.75 | 0 | 0.3 | -0.45 | -1.05 | 5 | 1716.8 | 2026-08-31T13:37:39
chip6 | chip6_0831_1337 | 1 | 0_locate | 0 | -0.75 | 0 | 0.35 | -0.4 | -1.1 | 5 | 1722.8 | 2026-08-31T13:37:39
chip6 | chip6_0831_1337 | 1 | 0_locate | 0 | -0.75 | 0 | 0.4 | -0.35 | -1.15 | 5 | 1734.6 | 2026-08-31T13:37:39
chip6 | chip6_0831_1337 | 1 | 0_locate | 0 | -0.75 | 0 | 0.45 | -0.3 | -1.2 | 5 | 1747.2 | 2026-08-31T13:37:39
chip6 | chip6_0831_1337 | 1 | 0_locate | 0 | -0.75 | 0 | 0.5 | -0.25 | -1.25 | 5 | 1764 | 2026-08-31T13:37:39
chip6 | chip6_0831_1337 | 1 | 0_locate | 0 | -0.75 | 0 | 0.55 | -0.2 | -1.3 | 5 | 1784.4 | 2026-08-31T13:37:39
chip6 | chip6_0831_1337 | 1 | 0_locate | 0 | -0.75 | 0 | 0.6 | -0.15 | -1.35 | 5 | 1805.8 | 2026-08-31T13:37:39
chip6 | chip6_0831_1337 | 1 | 0_locate | 0 | -0.75 | 0 | 0.65 | -0.1 | -1.4 | 5 | 1826.4 | 2026-08-31T13:37:39
chip6 | chip6_0831_1337 | 1 | 0_locate | 0 | -0.75 | 0 | 0.7 | -0.05 | -1.45 | 5 | 1855.4 | 2026-08-31T13:37:39
chip6 | chip6_0831_1337 | 1 | 0_locate | 0 | -0.75 | 0 | 0.75 | 0 | -1.5 | 5 | 1889.4 | 2026-08-31T13:37:39
chip6 | chip6_0831_1337 | 1 | 0_locate | 0 | -0.75 | 0 | 0.8 | 0.05 | -1.55 | 5 | 1923.8 | 2026-08-31T13:37:39
chip6 | chip6_0831_1337 | 1 | 0_locate | 0 | -0.75 | 0 | 0.85 | 0.1 | -1.6 | 5 | 1962.4 | 2026-08-31T13:37:39
chip6 | chip6_0831_1337 | 1 | 0_locate | 0 | -0.75 | 0 | 0.9 | 0.15 | -1.65 | 5 | 2001.4 | 2026-08-31T13:37:39
chip6 | chip6_0831_1337 | 1 | 0_locate | 0 | -0.75 | 0 | 0.95 | 0.2 | -1.7 | 5 | 2047.4 | 2026-08-31T13:37:39
chip6 | chip6_0831_1337 | 1 | 0_locate | 0 | -0.75 | 0 | 1 | 0.25 | -1.75 | 5 | 2095.8 | 2026-08-31T13:37:39
chip6 | chip6_0831_1337 | 2 | 0_timing | 0 | -0.75 | 0 | -0.9828 | -1.7328 | 0.2328 | 5 | 2545.8 | 2026-08-31T13:38:36
chip6 | chip6_0831_1337 | 2 | 0_timing | 0 | -0.75 | 0 | -0.9328 | -1.6828 | 0.1828 | 5 | 2479.4 | 2026-08-31T13:38:36
chip6 | chip6_0831_1337 | 2 | 0_timing | 0 | -0.75 | 0 | -0.8828 | -1.6328 | 0.1328 | 5 | 2415.6 | 2026-08-31T13:38:36
chip6 | chip6_0831_1337 | 2 | 0_timing | 0 | -0.75 | 0 | -0.8328 | -1.5828 | 0.0828 | 5 | 2353.8 | 2026-08-31T13:38:36
chip6 | chip6_0831_1337 | 2 | 0_timing | 0 | -0.75 | 0 | -0.7828 | -1.5328 | 0.0328 | 5 | 2298.4 | 2026-08-31T13:38:36
chip6 | chip6_0831_1337 | 2 | 0_timing | 0 | -0.75 | 0 | -0.7328 | -1.4828 | -0.0172 | 5 | 2241.2 | 2026-08-31T13:38:36
chip6 | chip6_0831_1337 | 2 | 0_timing | 0 | -0.75 | 0 | -0.6828 | -1.4328 | -0.0672 | 5 | 2188.6 | 2026-08-31T13:38:36
chip6 | chip6_0831_1337 | 2 | 0_timing | 0 | -0.75 | 0 | -0.6328 | -1.3828 | -0.1172 | 5 | 2138.2 | 2026-08-31T13:38:36
chip6 | chip6_0831_1337 | 2 | 0_timing | 0 | -0.75 | 0 | -0.5828 | -1.3328 | -0.1672 | 5 | 2089.4 | 2026-08-31T13:38:36
chip6 | chip6_0831_1337 | 2 | 0_timing | 0 | -0.75 | 0 | -0.5328 | -1.2828 | -0.2172 | 5 | 2045.8 | 2026-08-31T13:38:36
chip6 | chip6_0831_1337 | 2 | 0_timing | 0 | -0.75 | 0 | -0.4828 | -1.2328 | -0.2672 | 5 | 2005 | 2026-08-31T13:38:36
chip6 | chip6_0831_1337 | 2 | 0_timing | 0 | -0.75 | 0 | -0.4328 | -1.1828 | -0.3172 | 5 | 1966.6 | 2026-08-31T13:38:36
chip6 | chip6_0831_1337 | 2 | 0_timing | 0 | -0.75 | 0 | -0.3828 | -1.1328 | -0.3672 | 5 | 1930.4 | 2026-08-31T13:38:36
chip6 | chip6_0831_1337 | 2 | 0_timing | 0 | -0.75 | 0 | -0.3328 | -1.0828 | -0.4172 | 5 | 1897.8 | 2026-08-31T13:38:36
chip6 | chip6_0831_1337 | 2 | 0_timing | 0 | -0.75 | 0 | -0.2828 | -1.0328 | -0.4672 | 5 | 1865 | 2026-08-31T13:38:36
chip6 | chip6_0831_1337 | 2 | 0_timing | 0 | -0.75 | 0 | -0.2328 | -0.9828 | -0.5172 | 5 | 1838.6 | 2026-08-31T13:38:36
chip6 | chip6_0831_1337 | 2 | 0_timing | 0 | -0.75 | 0 | -0.1828 | -0.9328 | -0.5672 | 5 | 1811.6 | 2026-08-31T13:38:36
chip6 | chip6_0831_1337 | 2 | 0_timing | 0 | -0.75 | 0 | -0.1328 | -0.8828 | -0.6172 | 5 | 1790 | 2026-08-31T13:38:36
chip6 | chip6_0831_1337 | 2 | 0_timing | 0 | -0.75 | 0 | -0.0828 | -0.8328 | -0.6672 | 5 | 1770.6 | 2026-08-31T13:38:36
chip6 | chip6_0831_1337 | 2 | 0_timing | 0 | -0.75 | 0 | -0.0328 | -0.7828 | -0.7172 | 5 | 1753 | 2026-08-31T13:38:36
chip6 | chip6_0831_1337 | 2 | 0_timing | 0 | -0.75 | 0 | 0.0172 | -0.7328 | -0.7672 | 5 | 1741.8 | 2026-08-31T13:38:36
chip6 | chip6_0831_1337 | 2 | 0_timing | 0 | -0.75 | 0 | 0.0672 | -0.6828 | -0.8172 | 5 | 1729.4 | 2026-08-31T13:38:36
chip6 | chip6_0831_1337 | 2 | 0_timing | 0 | -0.75 | 0 | 0.1172 | -0.6328 | -0.8672 | 5 | 1720.4 | 2026-08-31T13:38:36
chip6 | chip6_0831_1337 | 2 | 0_timing | 0 | -0.75 | 0 | 0.1672 | -0.5828 | -0.9172 | 5 | 1714.8 | 2026-08-31T13:38:36
chip6 | chip6_0831_1337 | 2 | 0_timing | 0 | -0.75 | 0 | 0.2172 | -0.5328 | -0.9672 | 5 | 1711 | 2026-08-31T13:38:36
chip6 | chip6_0831_1337 | 2 | 0_timing | 0 | -0.75 | 0 | 0.2672 | -0.4828 | -1.0172 | 5 | 1713.6 | 2026-08-31T13:38:36
chip6 | chip6_0831_1337 | 2 | 0_timing | 0 | -0.75 | 0 | 0.3172 | -0.4328 | -1.0672 | 5 | 1719.2 | 2026-08-31T13:38:36
chip6 | chip6_0831_1337 | 2 | 0_timing | 0 | -0.75 | 0 | 0.3672 | -0.3828 | -1.1172 | 5 | 1724.4 | 2026-08-31T13:38:36
chip6 | chip6_0831_1337 | 2 | 0_timing | 0 | -0.75 | 0 | 0.4172 | -0.3328 | -1.1672 | 5 | 1733.8 | 2026-08-31T13:38:36
chip6 | chip6_0831_1337 | 2 | 0_timing | 0 | -0.75 | 0 | 0.4672 | -0.2828 | -1.2172 | 5 | 1747 | 2026-08-31T13:38:36
chip6 | chip6_0831_1337 | 2 | 0_timing | 0 | -0.75 | 0 | 0.5172 | -0.2328 | -1.2672 | 5 | 1762.8 | 2026-08-31T13:38:36
chip6 | chip6_0831_1337 | 2 | 0_timing | 0 | -0.75 | 0 | 0.5672 | -0.1828 | -1.3172 | 5 | 1780.8 | 2026-08-31T13:38:36
chip6 | chip6_0831_1337 | 2 | 0_timing | 0 | -0.75 | 0 | 0.6172 | -0.1328 | -1.3672 | 5 | 1804 | 2026-08-31T13:38:36
chip6 | chip6_0831_1337 | 2 | 0_timing | 0 | -0.75 | 0 | 0.6672 | -0.0828 | -1.4172 | 5 | 1832.4 | 2026-08-31T13:38:36
chip6 | chip6_0831_1337 | 2 | 0_timing | 0 | -0.75 | 0 | 0.7172 | -0.0328 | -1.4672 | 5 | 1860.8 | 2026-08-31T13:38:36
chip6 | chip6_0831_1337 | 2 | 0_timing | 0 | -0.75 | 0 | 0.7672 | 0.0172 | -1.5172 | 5 | 1896.6 | 2026-08-31T13:38:36
chip6 | chip6_0831_1337 | 2 | 0_timing | 0 | -0.75 | 0 | 0.8172 | 0.0672 | -1.5672 | 5 | 1932.8 | 2026-08-31T13:38:36
chip6 | chip6_0831_1337 | 2 | 0_timing | 0 | -0.75 | 0 | 0.8672 | 0.1172 | -1.6172 | 5 | 1973.6 | 2026-08-31T13:38:36
chip6 | chip6_0831_1337 | 2 | 0_timing | 0 | -0.75 | 0 | 0.9172 | 0.1672 | -1.6672 | 5 | 2015 | 2026-08-31T13:38:36
chip6 | chip6_0831_1337 | 2 | 0_timing | 0 | -0.75 | 0 | 0.9672 | 0.2172 | -1.7172 | 5 | 2057.8 | 2026-08-31T13:38:36
chip6 | chip6_0831_1337 | 2 | 0_timing | 0 | -0.75 | 0 | 1.0172 | 0.2672 | -1.7672 | 5 | 2105.4 | 2026-08-31T13:38:36
chip6 | chip6_0831_1337 | 2 | 0_timing | 0 | -0.75 | 0 | 1.0672 | 0.3172 | -1.8172 | 5 | 2156.2 | 2026-08-31T13:38:36
chip6 | chip6_0831_1337 | 2 | 0_timing | 0 | -0.75 | 0 | 1.1172 | 0.3672 | -1.8672 | 5 | 2212.2 | 2026-08-31T13:38:36
chip6 | chip6_0831_1337 | 2 | 0_timing | 0 | -0.75 | 0 | 1.1672 | 0.4172 | -1.9172 | 5 | 2268.2 | 2026-08-31T13:38:36
chip6 | chip6_0831_1337 | 2 | 0_timing | 0 | -0.75 | 0 | 1.2172 | 0.4672 | -1.9672 | 5 | 2327.4 | 2026-08-31T13:38:36
chip6 | chip6_0831_1337 | 2 | 0_timing | 0 | -0.75 | 0 | 1.2672 | 0.5172 | -2.0172 | 5 | 2387.2 | 2026-08-31T13:38:36
chip6 | chip6_0831_1337 | 2 | 0_timing | 0 | -0.75 | 0 | 1.3172 | 0.5672 | -2.0672 | 5 | 2454.4 | 2026-08-31T13:38:36
chip6 | chip6_0831_1337 | 2 | 0_timing | 0 | -0.75 | 0 | 1.3672 | 0.6172 | -2.1172 | 5 | 2520.6 | 2026-08-31T13:38:36
chip6 | chip6_0831_1337 | 2 | 0_timing | 0 | -0.75 | 0 | 1.4172 | 0.6672 | -2.1672 | 5 | 2587.6 | 2026-08-31T13:38:36
chip6 | chip6_0831_1337 | 3 | rung1_C-0.75 | 1 | -0.75 | 0 | -0.3752 | -1.1252 | -0.3748 | 5 | 1915.4 | 2026-08-31T13:39:34
chip6 | chip6_0831_1337 | 3 | rung1_C-0.75 | 1 | -0.75 | 0 | -0.3252 | -1.0752 | -0.4248 | 5 | 1877.2 | 2026-08-31T13:39:34
chip6 | chip6_0831_1337 | 3 | rung1_C-0.75 | 1 | -0.75 | 0 | -0.2752 | -1.0252 | -0.4748 | 5 | 1849.8 | 2026-08-31T13:39:34
chip6 | chip6_0831_1337 | 3 | rung1_C-0.75 | 1 | -0.75 | 0 | -0.2252 | -0.9752 | -0.5248 | 5 | 1823.2 | 2026-08-31T13:39:34
chip6 | chip6_0831_1337 | 3 | rung1_C-0.75 | 1 | -0.75 | 0 | -0.1752 | -0.9252 | -0.5748 | 5 | 1797.4 | 2026-08-31T13:39:34
chip6 | chip6_0831_1337 | 3 | rung1_C-0.75 | 1 | -0.75 | 0 | -0.1252 | -0.8752 | -0.6248 | 5 | 1777.6 | 2026-08-31T13:39:34
chip6 | chip6_0831_1337 | 3 | rung1_C-0.75 | 1 | -0.75 | 0 | -0.0752 | -0.8252 | -0.6748 | 5 | 1759.4 | 2026-08-31T13:39:34
chip6 | chip6_0831_1337 | 3 | rung1_C-0.75 | 1 | -0.75 | 0 | -0.0252 | -0.7752 | -0.7248 | 5 | 1741.6 | 2026-08-31T13:39:34
chip6 | chip6_0831_1337 | 3 | rung1_C-0.75 | 1 | -0.75 | 0 | 0.0248 | -0.7252 | -0.7748 | 5 | 1726.8 | 2026-08-31T13:39:34
chip6 | chip6_0831_1337 | 3 | rung1_C-0.75 | 1 | -0.75 | 0 | 0.0748 | -0.6752 | -0.8248 | 5 | 1716.2 | 2026-08-31T13:39:34
chip6 | chip6_0831_1337 | 3 | rung1_C-0.75 | 1 | -0.75 | 0 | 0.1248 | -0.6252 | -0.8748 | 5 | 1710.8 | 2026-08-31T13:39:34
chip6 | chip6_0831_1337 | 3 | rung1_C-0.75 | 1 | -0.75 | 0 | 0.1748 | -0.5752 | -0.9248 | 5 | 1705.2 | 2026-08-31T13:39:34
chip6 | chip6_0831_1337 | 3 | rung1_C-0.75 | 1 | -0.75 | 0 | 0.2248 | -0.5252 | -0.9748 | 5 | 1703 | 2026-08-31T13:39:34
chip6 | chip6_0831_1337 | 3 | rung1_C-0.75 | 1 | -0.75 | 0 | 0.2748 | -0.4752 | -1.0248 | 5 | 1704 | 2026-08-31T13:39:34
chip6 | chip6_0831_1337 | 3 | rung1_C-0.75 | 1 | -0.75 | 0 | 0.3248 | -0.4252 | -1.0748 | 5 | 1713 | 2026-08-31T13:39:34
chip6 | chip6_0831_1337 | 3 | rung1_C-0.75 | 1 | -0.75 | 0 | 0.3748 | -0.3752 | -1.1248 | 5 | 1720.8 | 2026-08-31T13:39:34
chip6 | chip6_0831_1337 | 3 | rung1_C-0.75 | 1 | -0.75 | 0 | 0.4248 | -0.3252 | -1.1748 | 5 | 1730.8 | 2026-08-31T13:39:34
chip6 | chip6_0831_1337 | 3 | rung1_C-0.75 | 1 | -0.75 | 0 | 0.4748 | -0.2752 | -1.2248 | 5 | 1745.4 | 2026-08-31T13:39:34
chip6 | chip6_0831_1337 | 3 | rung1_C-0.75 | 1 | -0.75 | 0 | 0.5248 | -0.2252 | -1.2748 | 5 | 1763 | 2026-08-31T13:39:34
chip6 | chip6_0831_1337 | 3 | rung1_C-0.75 | 1 | -0.75 | 0 | 0.5748 | -0.1752 | -1.3248 | 5 | 1781.6 | 2026-08-31T13:39:34
chip6 | chip6_0831_1337 | 3 | rung1_C-0.75 | 1 | -0.75 | 0 | 0.6248 | -0.1252 | -1.3748 | 5 | 1807.4 | 2026-08-31T13:39:34
chip6 | chip6_0831_1337 | 3 | rung1_C-0.75 | 1 | -0.75 | 0 | 0.6748 | -0.0752 | -1.4248 | 5 | 1833 | 2026-08-31T13:39:34
chip6 | chip6_0831_1337 | 3 | rung1_C-0.75 | 1 | -0.75 | 0 | 0.7248 | -0.0252 | -1.4748 | 5 | 1861.2 | 2026-08-31T13:39:34
chip6 | chip6_0831_1337 | 3 | rung1_C-0.75 | 1 | -0.75 | 0 | 0.7748 | 0.0248 | -1.5248 | 5 | 1897 | 2026-08-31T13:39:34
chip6 | chip6_0831_1337 | 3 | rung1_C-0.75 | 1 | -0.75 | 0 | 0.8248 | 0.0748 | -1.5748 | 5 | 1931.8 | 2026-08-31T13:39:34
chip6 | chip6_0831_1337 | 4 | rung1_C-0.75 | 1 | -0.75 | 0 | -0.3834 | -1.1334 | -0.3666 | 5 | 1914.8 | 2026-08-31T13:40:02
chip6 | chip6_0831_1337 | 4 | rung1_C-0.75 | 1 | -0.75 | 0 | -0.3334 | -1.0834 | -0.4166 | 5 | 1881.4 | 2026-08-31T13:40:02
chip6 | chip6_0831_1337 | 4 | rung1_C-0.75 | 1 | -0.75 | 0 | -0.2834 | -1.0334 | -0.4666 | 5 | 1850.2 | 2026-08-31T13:40:02
chip6 | chip6_0831_1337 | 4 | rung1_C-0.75 | 1 | -0.75 | 0 | -0.2334 | -0.9834 | -0.5166 | 5 | 1823.8 | 2026-08-31T13:40:02
chip6 | chip6_0831_1337 | 4 | rung1_C-0.75 | 1 | -0.75 | 0 | -0.1834 | -0.9334 | -0.5666 | 5 | 1798.2 | 2026-08-31T13:40:02
chip6 | chip6_0831_1337 | 4 | rung1_C-0.75 | 1 | -0.75 | 0 | -0.1334 | -0.8834 | -0.6166 | 5 | 1774.8 | 2026-08-31T13:40:02
chip6 | chip6_0831_1337 | 4 | rung1_C-0.75 | 1 | -0.75 | 0 | -0.0834 | -0.8334 | -0.6666 | 5 | 1755.2 | 2026-08-31T13:40:02
chip6 | chip6_0831_1337 | 4 | rung1_C-0.75 | 1 | -0.75 | 0 | -0.0334 | -0.7834 | -0.7166 | 5 | 1739 | 2026-08-31T13:40:02
chip6 | chip6_0831_1337 | 4 | rung1_C-0.75 | 1 | -0.75 | 0 | 0.0166 | -0.7334 | -0.7666 | 5 | 1725.2 | 2026-08-31T13:40:02
chip6 | chip6_0831_1337 | 4 | rung1_C-0.75 | 1 | -0.75 | 0 | 0.0666 | -0.6834 | -0.8166 | 5 | 1715.4 | 2026-08-31T13:40:02
chip6 | chip6_0831_1337 | 4 | rung1_C-0.75 | 1 | -0.75 | 0 | 0.1166 | -0.6334 | -0.8666 | 5 | 1708 | 2026-08-31T13:40:02
chip6 | chip6_0831_1337 | 4 | rung1_C-0.75 | 1 | -0.75 | 0 | 0.1666 | -0.5834 | -0.9166 | 5 | 1704 | 2026-08-31T13:40:02
chip6 | chip6_0831_1337 | 4 | rung1_C-0.75 | 1 | -0.75 | 0 | 0.2166 | -0.5334 | -0.9666 | 5 | 1703 | 2026-08-31T13:40:02
chip6 | chip6_0831_1337 | 4 | rung1_C-0.75 | 1 | -0.75 | 0 | 0.2666 | -0.4834 | -1.0166 | 5 | 1704.6 | 2026-08-31T13:40:02
chip6 | chip6_0831_1337 | 4 | rung1_C-0.75 | 1 | -0.75 | 0 | 0.3166 | -0.4334 | -1.0666 | 5 | 1708.8 | 2026-08-31T13:40:02
chip6 | chip6_0831_1337 | 4 | rung1_C-0.75 | 1 | -0.75 | 0 | 0.3666 | -0.3834 | -1.1166 | 5 | 1716.6 | 2026-08-31T13:40:02
chip6 | chip6_0831_1337 | 4 | rung1_C-0.75 | 1 | -0.75 | 0 | 0.4166 | -0.3334 | -1.1666 | 5 | 1729.8 | 2026-08-31T13:40:02
chip6 | chip6_0831_1337 | 4 | rung1_C-0.75 | 1 | -0.75 | 0 | 0.4666 | -0.2834 | -1.2166 | 5 | 1743.2 | 2026-08-31T13:40:02
chip6 | chip6_0831_1337 | 4 | rung1_C-0.75 | 1 | -0.75 | 0 | 0.5166 | -0.2334 | -1.2666 | 5 | 1759 | 2026-08-31T13:40:02
chip6 | chip6_0831_1337 | 4 | rung1_C-0.75 | 1 | -0.75 | 0 | 0.5666 | -0.1834 | -1.3166 | 5 | 1778 | 2026-08-31T13:40:02
chip6 | chip6_0831_1337 | 4 | rung1_C-0.75 | 1 | -0.75 | 0 | 0.6166 | -0.1334 | -1.3666 | 5 | 1803.6 | 2026-08-31T13:40:02
chip6 | chip6_0831_1337 | 4 | rung1_C-0.75 | 1 | -0.75 | 0 | 0.6666 | -0.0834 | -1.4166 | 5 | 1828.8 | 2026-08-31T13:40:02
chip6 | chip6_0831_1337 | 4 | rung1_C-0.75 | 1 | -0.75 | 0 | 0.7166 | -0.0334 | -1.4666 | 5 | 1859.6 | 2026-08-31T13:40:02
chip6 | chip6_0831_1337 | 4 | rung1_C-0.75 | 1 | -0.75 | 0 | 0.7666 | 0.0166 | -1.5166 | 5 | 1893 | 2026-08-31T13:40:02
chip6 | chip6_0831_1337 | 4 | rung1_C-0.75 | 1 | -0.75 | 0 | 0.8166 | 0.0666 | -1.5666 | 5 | 1931 | 2026-08-31T13:40:02
chip6 | chip6_0831_1337 | 5 | rung1_C-0.75 | 1 | -0.75 | 1 | -0.3892 | -1.1392 | -0.3608 | 5 | 1925.6 | 2026-08-31T13:40:34
chip6 | chip6_0831_1337 | 5 | rung1_C-0.75 | 1 | -0.75 | 1 | -0.3392 | -1.0892 | -0.4108 | 5 | 1889.8 | 2026-08-31T13:40:34
chip6 | chip6_0831_1337 | 5 | rung1_C-0.75 | 1 | -0.75 | 1 | -0.2892 | -1.0392 | -0.4608 | 5 | 1856.4 | 2026-08-31T13:40:34
chip6 | chip6_0831_1337 | 5 | rung1_C-0.75 | 1 | -0.75 | 1 | -0.2392 | -0.9892 | -0.5108 | 5 | 1827 | 2026-08-31T13:40:34
chip6 | chip6_0831_1337 | 5 | rung1_C-0.75 | 1 | -0.75 | 1 | -0.1892 | -0.9392 | -0.5608 | 5 | 1801 | 2026-08-31T13:40:34
chip6 | chip6_0831_1337 | 5 | rung1_C-0.75 | 1 | -0.75 | 1 | -0.1392 | -0.8892 | -0.6108 | 5 | 1778.8 | 2026-08-31T13:40:34
chip6 | chip6_0831_1337 | 5 | rung1_C-0.75 | 1 | -0.75 | 1 | -0.0892 | -0.8392 | -0.6608 | 5 | 1761 | 2026-08-31T13:40:34
chip6 | chip6_0831_1337 | 5 | rung1_C-0.75 | 1 | -0.75 | 1 | -0.0392 | -0.7892 | -0.7108 | 5 | 1743.8 | 2026-08-31T13:40:34
chip6 | chip6_0831_1337 | 5 | rung1_C-0.75 | 1 | -0.75 | 1 | 0.0108 | -0.7392 | -0.7608 | 5 | 1728.8 | 2026-08-31T13:40:34
chip6 | chip6_0831_1337 | 5 | rung1_C-0.75 | 1 | -0.75 | 1 | 0.0608 | -0.6892 | -0.8108 | 5 | 1715.4 | 2026-08-31T13:40:34
chip6 | chip6_0831_1337 | 5 | rung1_C-0.75 | 1 | -0.75 | 1 | 0.1108 | -0.6392 | -0.8608 | 5 | 1706 | 2026-08-31T13:40:34
chip6 | chip6_0831_1337 | 5 | rung1_C-0.75 | 1 | -0.75 | 1 | 0.1608 | -0.5892 | -0.9108 | 5 | 1700.4 | 2026-08-31T13:40:34
chip6 | chip6_0831_1337 | 5 | rung1_C-0.75 | 1 | -0.75 | 1 | 0.2108 | -0.5392 | -0.9608 | 5 | 1697.2 | 2026-08-31T13:40:34
chip6 | chip6_0831_1337 | 5 | rung1_C-0.75 | 1 | -0.75 | 1 | 0.2608 | -0.4892 | -1.0108 | 5 | 1697.6 | 2026-08-31T13:40:34
chip6 | chip6_0831_1337 | 5 | rung1_C-0.75 | 1 | -0.75 | 1 | 0.3108 | -0.4392 | -1.0608 | 5 | 1701.2 | 2026-08-31T13:40:34
chip6 | chip6_0831_1337 | 5 | rung1_C-0.75 | 1 | -0.75 | 1 | 0.3608 | -0.3892 | -1.1108 | 5 | 1706.6 | 2026-08-31T13:40:34
chip6 | chip6_0831_1337 | 5 | rung1_C-0.75 | 1 | -0.75 | 1 | 0.4108 | -0.3392 | -1.1608 | 5 | 1719.6 | 2026-08-31T13:40:34
chip6 | chip6_0831_1337 | 5 | rung1_C-0.75 | 1 | -0.75 | 1 | 0.4608 | -0.2892 | -1.2108 | 5 | 1750 | 2026-08-31T13:40:34
chip6 | chip6_0831_1337 | 5 | rung1_C-0.75 | 1 | -0.75 | 1 | 0.5108 | -0.2392 | -1.2608 | 5 | 1751.6 | 2026-08-31T13:40:34
chip6 | chip6_0831_1337 | 5 | rung1_C-0.75 | 1 | -0.75 | 1 | 0.5608 | -0.1892 | -1.3108 | 5 | 1772 | 2026-08-31T13:40:34
chip6 | chip6_0831_1337 | 5 | rung1_C-0.75 | 1 | -0.75 | 1 | 0.6108 | -0.1392 | -1.3608 | 5 | 1794.2 | 2026-08-31T13:40:34
chip6 | chip6_0831_1337 | 5 | rung1_C-0.75 | 1 | -0.75 | 1 | 0.6608 | -0.0892 | -1.4108 | 5 | 1821.2 | 2026-08-31T13:40:34
chip6 | chip6_0831_1337 | 5 | rung1_C-0.75 | 1 | -0.75 | 1 | 0.7108 | -0.0392 | -1.4608 | 5 | 1851.8 | 2026-08-31T13:40:34
chip6 | chip6_0831_1337 | 5 | rung1_C-0.75 | 1 | -0.75 | 1 | 0.7608 | 0.0108 | -1.5108 | 5 | 1883 | 2026-08-31T13:40:34
chip6 | chip6_0831_1337 | 5 | rung1_C-0.75 | 1 | -0.75 | 1 | 0.8108 | 0.0608 | -1.5608 | 5 | 1915.8 | 2026-08-31T13:40:34
chip6 | chip6_0831_1337 | 6 | rung1_C-0.75 | 1 | -0.75 | 3 | -0.3829 | -1.1329 | -0.3671 | 5 | 1913.8 | 2026-08-31T13:41:08
chip6 | chip6_0831_1337 | 6 | rung1_C-0.75 | 1 | -0.75 | 3 | -0.3329 | -1.0829 | -0.4171 | 5 | 1878.2 | 2026-08-31T13:41:08
chip6 | chip6_0831_1337 | 6 | rung1_C-0.75 | 1 | -0.75 | 3 | -0.2829 | -1.0329 | -0.4671 | 5 | 1847.4 | 2026-08-31T13:41:08
chip6 | chip6_0831_1337 | 6 | rung1_C-0.75 | 1 | -0.75 | 3 | -0.2329 | -0.9829 | -0.5171 | 5 | 1817.2 | 2026-08-31T13:41:08
chip6 | chip6_0831_1337 | 6 | rung1_C-0.75 | 1 | -0.75 | 3 | -0.1829 | -0.9329 | -0.5671 | 5 | 1793 | 2026-08-31T13:41:08
chip6 | chip6_0831_1337 | 6 | rung1_C-0.75 | 1 | -0.75 | 3 | -0.1329 | -0.8829 | -0.6171 | 5 | 1772.8 | 2026-08-31T13:41:08
chip6 | chip6_0831_1337 | 6 | rung1_C-0.75 | 1 | -0.75 | 3 | -0.0829 | -0.8329 | -0.6671 | 5 | 1752 | 2026-08-31T13:41:08
chip6 | chip6_0831_1337 | 6 | rung1_C-0.75 | 1 | -0.75 | 3 | -0.0329 | -0.7829 | -0.7171 | 5 | 1736.4 | 2026-08-31T13:41:08
chip6 | chip6_0831_1337 | 6 | rung1_C-0.75 | 1 | -0.75 | 3 | 0.0171 | -0.7329 | -0.7671 | 5 | 1722.8 | 2026-08-31T13:41:08
chip6 | chip6_0831_1337 | 6 | rung1_C-0.75 | 1 | -0.75 | 3 | 0.0671 | -0.6829 | -0.8171 | 5 | 1712 | 2026-08-31T13:41:08
chip6 | chip6_0831_1337 | 6 | rung1_C-0.75 | 1 | -0.75 | 3 | 0.1171 | -0.6329 | -0.8671 | 5 | 1705 | 2026-08-31T13:41:08
chip6 | chip6_0831_1337 | 6 | rung1_C-0.75 | 1 | -0.75 | 3 | 0.1671 | -0.5829 | -0.9171 | 5 | 1700.4 | 2026-08-31T13:41:08
chip6 | chip6_0831_1337 | 6 | rung1_C-0.75 | 1 | -0.75 | 3 | 0.2171 | -0.5329 | -0.9671 | 5 | 1699.6 | 2026-08-31T13:41:08
chip6 | chip6_0831_1337 | 6 | rung1_C-0.75 | 1 | -0.75 | 3 | 0.2671 | -0.4829 | -1.0171 | 5 | 1701.4 | 2026-08-31T13:41:08
chip6 | chip6_0831_1337 | 6 | rung1_C-0.75 | 1 | -0.75 | 3 | 0.3171 | -0.4329 | -1.0671 | 5 | 1705.4 | 2026-08-31T13:41:08
chip6 | chip6_0831_1337 | 6 | rung1_C-0.75 | 1 | -0.75 | 3 | 0.3671 | -0.3829 | -1.1171 | 5 | 1713.8 | 2026-08-31T13:41:08
chip6 | chip6_0831_1337 | 6 | rung1_C-0.75 | 1 | -0.75 | 3 | 0.4171 | -0.3329 | -1.1671 | 5 | 1723.2 | 2026-08-31T13:41:08
chip6 | chip6_0831_1337 | 6 | rung1_C-0.75 | 1 | -0.75 | 3 | 0.4671 | -0.2829 | -1.2171 | 5 | 1734.6 | 2026-08-31T13:41:08
chip6 | chip6_0831_1337 | 6 | rung1_C-0.75 | 1 | -0.75 | 3 | 0.5171 | -0.2329 | -1.2671 | 5 | 1753.6 | 2026-08-31T13:41:08
chip6 | chip6_0831_1337 | 6 | rung1_C-0.75 | 1 | -0.75 | 3 | 0.5671 | -0.1829 | -1.3171 | 5 | 1770.8 | 2026-08-31T13:41:08
chip6 | chip6_0831_1337 | 6 | rung1_C-0.75 | 1 | -0.75 | 3 | 0.6171 | -0.1329 | -1.3671 | 5 | 1796 | 2026-08-31T13:41:08
chip6 | chip6_0831_1337 | 6 | rung1_C-0.75 | 1 | -0.75 | 3 | 0.6671 | -0.0829 | -1.4171 | 5 | 1820.2 | 2026-08-31T13:41:08
chip6 | chip6_0831_1337 | 6 | rung1_C-0.75 | 1 | -0.75 | 3 | 0.7171 | -0.0329 | -1.4671 | 5 | 1852.6 | 2026-08-31T13:41:08
chip6 | chip6_0831_1337 | 6 | rung1_C-0.75 | 1 | -0.75 | 3 | 0.7671 | 0.0171 | -1.5171 | 5 | 1884.8 | 2026-08-31T13:41:08
chip6 | chip6_0831_1337 | 6 | rung1_C-0.75 | 1 | -0.75 | 3 | 0.8171 | 0.0671 | -1.5671 | 5 | 1918.8 | 2026-08-31T13:41:08
chip6 | chip6_0831_1337 | 7 | rung1_C-0.75 | 1 | -0.75 | 10 | -0.3851 | -1.1351 | -0.3649 | 5 | 1923.4 | 2026-08-31T13:41:58
chip6 | chip6_0831_1337 | 7 | rung1_C-0.75 | 1 | -0.75 | 10 | -0.3351 | -1.0851 | -0.4149 | 5 | 1888.6 | 2026-08-31T13:41:58
chip6 | chip6_0831_1337 | 7 | rung1_C-0.75 | 1 | -0.75 | 10 | -0.2851 | -1.0351 | -0.4649 | 5 | 1855.2 | 2026-08-31T13:41:58
chip6 | chip6_0831_1337 | 7 | rung1_C-0.75 | 1 | -0.75 | 10 | -0.2351 | -0.9851 | -0.5149 | 5 | 1825.4 | 2026-08-31T13:41:58
chip6 | chip6_0831_1337 | 7 | rung1_C-0.75 | 1 | -0.75 | 10 | -0.1851 | -0.9351 | -0.5649 | 5 | 1802.6 | 2026-08-31T13:41:58
chip6 | chip6_0831_1337 | 7 | rung1_C-0.75 | 1 | -0.75 | 10 | -0.1351 | -0.8851 | -0.6149 | 5 | 1778 | 2026-08-31T13:41:58
chip6 | chip6_0831_1337 | 7 | rung1_C-0.75 | 1 | -0.75 | 10 | -0.0851 | -0.8351 | -0.6649 | 5 | 1760 | 2026-08-31T13:41:58
chip6 | chip6_0831_1337 | 7 | rung1_C-0.75 | 1 | -0.75 | 10 | -0.0351 | -0.7851 | -0.7149 | 5 | 1742 | 2026-08-31T13:41:58
chip6 | chip6_0831_1337 | 7 | rung1_C-0.75 | 1 | -0.75 | 10 | 0.0149 | -0.7351 | -0.7649 | 5 | 1730 | 2026-08-31T13:41:58
chip6 | chip6_0831_1337 | 7 | rung1_C-0.75 | 1 | -0.75 | 10 | 0.0649 | -0.6851 | -0.8149 | 5 | 1720.6 | 2026-08-31T13:41:58
chip6 | chip6_0831_1337 | 7 | rung1_C-0.75 | 1 | -0.75 | 10 | 0.1149 | -0.6351 | -0.8649 | 5 | 1710 | 2026-08-31T13:41:58
chip6 | chip6_0831_1337 | 7 | rung1_C-0.75 | 1 | -0.75 | 10 | 0.1649 | -0.5851 | -0.9149 | 5 | 1704.6 | 2026-08-31T13:41:58
chip6 | chip6_0831_1337 | 7 | rung1_C-0.75 | 1 | -0.75 | 10 | 0.2149 | -0.5351 | -0.9649 | 5 | 1703.8 | 2026-08-31T13:41:58
chip6 | chip6_0831_1337 | 7 | rung1_C-0.75 | 1 | -0.75 | 10 | 0.2649 | -0.4851 | -1.0149 | 5 | 1706 | 2026-08-31T13:41:58
chip6 | chip6_0831_1337 | 7 | rung1_C-0.75 | 1 | -0.75 | 10 | 0.3149 | -0.4351 | -1.0649 | 5 | 1708.6 | 2026-08-31T13:41:58
chip6 | chip6_0831_1337 | 7 | rung1_C-0.75 | 1 | -0.75 | 10 | 0.3649 | -0.3851 | -1.1149 | 5 | 1715.6 | 2026-08-31T13:41:58
chip6 | chip6_0831_1337 | 7 | rung1_C-0.75 | 1 | -0.75 | 10 | 0.4149 | -0.3351 | -1.1649 | 5 | 1726 | 2026-08-31T13:41:58
chip6 | chip6_0831_1337 | 7 | rung1_C-0.75 | 1 | -0.75 | 10 | 0.4649 | -0.2851 | -1.2149 | 5 | 1738 | 2026-08-31T13:41:58
chip6 | chip6_0831_1337 | 7 | rung1_C-0.75 | 1 | -0.75 | 10 | 0.5149 | -0.2351 | -1.2649 | 5 | 1753.2 | 2026-08-31T13:41:58
chip6 | chip6_0831_1337 | 7 | rung1_C-0.75 | 1 | -0.75 | 10 | 0.5649 | -0.1851 | -1.3149 | 5 | 1773.4 | 2026-08-31T13:41:58
chip6 | chip6_0831_1337 | 7 | rung1_C-0.75 | 1 | -0.75 | 10 | 0.6149 | -0.1351 | -1.3649 | 5 | 1795 | 2026-08-31T13:41:58
chip6 | chip6_0831_1337 | 7 | rung1_C-0.75 | 1 | -0.75 | 10 | 0.6649 | -0.0851 | -1.4149 | 5 | 1822.8 | 2026-08-31T13:41:58
chip6 | chip6_0831_1337 | 7 | rung1_C-0.75 | 1 | -0.75 | 10 | 0.7149 | -0.0351 | -1.4649 | 5 | 1851.8 | 2026-08-31T13:41:58
chip6 | chip6_0831_1337 | 7 | rung1_C-0.75 | 1 | -0.75 | 10 | 0.7649 | 0.0149 | -1.5149 | 5 | 1883.2 | 2026-08-31T13:41:58
chip6 | chip6_0831_1337 | 7 | rung1_C-0.75 | 1 | -0.75 | 10 | 0.8149 | 0.0649 | -1.5649 | 5 | 1921 | 2026-08-31T13:41:58
chip6 | chip6_0831_1337 | 8 | rung1_C-0.75 | 1 | -0.75 | 30 | -0.3798 | -1.1298 | -0.3702 | 5 | 1914 | 2026-08-31T13:43:25
chip6 | chip6_0831_1337 | 8 | rung1_C-0.75 | 1 | -0.75 | 30 | -0.3298 | -1.0798 | -0.4202 | 5 | 1877 | 2026-08-31T13:43:25
chip6 | chip6_0831_1337 | 8 | rung1_C-0.75 | 1 | -0.75 | 30 | -0.2798 | -1.0298 | -0.4702 | 5 | 1845.6 | 2026-08-31T13:43:25
chip6 | chip6_0831_1337 | 8 | rung1_C-0.75 | 1 | -0.75 | 30 | -0.2298 | -0.9798 | -0.5202 | 5 | 1816.8 | 2026-08-31T13:43:25
chip6 | chip6_0831_1337 | 8 | rung1_C-0.75 | 1 | -0.75 | 30 | -0.1798 | -0.9298 | -0.5702 | 5 | 1791.8 | 2026-08-31T13:43:25
chip6 | chip6_0831_1337 | 8 | rung1_C-0.75 | 1 | -0.75 | 30 | -0.1298 | -0.8798 | -0.6202 | 5 | 1768.6 | 2026-08-31T13:43:25
chip6 | chip6_0831_1337 | 8 | rung1_C-0.75 | 1 | -0.75 | 30 | -0.0798 | -0.8298 | -0.6702 | 5 | 1750.4 | 2026-08-31T13:43:25
chip6 | chip6_0831_1337 | 8 | rung1_C-0.75 | 1 | -0.75 | 30 | -0.0298 | -0.7798 | -0.7202 | 5 | 1731.4 | 2026-08-31T13:43:25
chip6 | chip6_0831_1337 | 8 | rung1_C-0.75 | 1 | -0.75 | 30 | 0.0202 | -0.7298 | -0.7702 | 5 | 1718.2 | 2026-08-31T13:43:25
chip6 | chip6_0831_1337 | 8 | rung1_C-0.75 | 1 | -0.75 | 30 | 0.0702 | -0.6798 | -0.8202 | 5 | 1708.6 | 2026-08-31T13:43:25
chip6 | chip6_0831_1337 | 8 | rung1_C-0.75 | 1 | -0.75 | 30 | 0.1202 | -0.6298 | -0.8702 | 5 | 1699.8 | 2026-08-31T13:43:25
chip6 | chip6_0831_1337 | 8 | rung1_C-0.75 | 1 | -0.75 | 30 | 0.1702 | -0.5798 | -0.9202 | 5 | 1695.4 | 2026-08-31T13:43:25
chip6 | chip6_0831_1337 | 8 | rung1_C-0.75 | 1 | -0.75 | 30 | 0.2202 | -0.5298 | -0.9702 | 5 | 1695.6 | 2026-08-31T13:43:25
chip6 | chip6_0831_1337 | 8 | rung1_C-0.75 | 1 | -0.75 | 30 | 0.2702 | -0.4798 | -1.0202 | 5 | 1695.8 | 2026-08-31T13:43:25
chip6 | chip6_0831_1337 | 8 | rung1_C-0.75 | 1 | -0.75 | 30 | 0.3202 | -0.4298 | -1.0702 | 5 | 1697.8 | 2026-08-31T13:43:25
chip6 | chip6_0831_1337 | 8 | rung1_C-0.75 | 1 | -0.75 | 30 | 0.3702 | -0.3798 | -1.1202 | 5 | 1710 | 2026-08-31T13:43:25
chip6 | chip6_0831_1337 | 8 | rung1_C-0.75 | 1 | -0.75 | 30 | 0.4202 | -0.3298 | -1.1702 | 5 | 1719.6 | 2026-08-31T13:43:25
chip6 | chip6_0831_1337 | 8 | rung1_C-0.75 | 1 | -0.75 | 30 | 0.4702 | -0.2798 | -1.2202 | 5 | 1733.4 | 2026-08-31T13:43:25
chip6 | chip6_0831_1337 | 8 | rung1_C-0.75 | 1 | -0.75 | 30 | 0.5202 | -0.2298 | -1.2702 | 5 | 1751.6 | 2026-08-31T13:43:25
chip6 | chip6_0831_1337 | 8 | rung1_C-0.75 | 1 | -0.75 | 30 | 0.5702 | -0.1798 | -1.3202 | 5 | 1772.2 | 2026-08-31T13:43:25
chip6 | chip6_0831_1337 | 8 | rung1_C-0.75 | 1 | -0.75 | 30 | 0.6202 | -0.1298 | -1.3702 | 5 | 1796.6 | 2026-08-31T13:43:25
chip6 | chip6_0831_1337 | 8 | rung1_C-0.75 | 1 | -0.75 | 30 | 0.6702 | -0.0798 | -1.4202 | 5 | 1822.4 | 2026-08-31T13:43:25
chip6 | chip6_0831_1337 | 8 | rung1_C-0.75 | 1 | -0.75 | 30 | 0.7202 | -0.0298 | -1.4702 | 5 | 1850.6 | 2026-08-31T13:43:25
chip6 | chip6_0831_1337 | 8 | rung1_C-0.75 | 1 | -0.75 | 30 | 0.7702 | 0.0202 | -1.5202 | 5 | 1885.8 | 2026-08-31T13:43:25
chip6 | chip6_0831_1337 | 8 | rung1_C-0.75 | 1 | -0.75 | 30 | 0.8202 | 0.0702 | -1.5702 | 5 | 1919.6 | 2026-08-31T13:43:25
chip6 | chip6_0831_1337 | 9 | rung1_C-0.75 | 1 | -0.75 | 100 | -0.3842 | -1.1342 | -0.3658 | 5 | 1916 | 2026-08-31T13:47:18
chip6 | chip6_0831_1337 | 9 | rung1_C-0.75 | 1 | -0.75 | 100 | -0.3342 | -1.0842 | -0.4158 | 5 | 1878.8 | 2026-08-31T13:47:18
chip6 | chip6_0831_1337 | 9 | rung1_C-0.75 | 1 | -0.75 | 100 | -0.2842 | -1.0342 | -0.4658 | 5 | 1849 | 2026-08-31T13:47:18
chip6 | chip6_0831_1337 | 9 | rung1_C-0.75 | 1 | -0.75 | 100 | -0.2342 | -0.9842 | -0.5158 | 5 | 1819 | 2026-08-31T13:47:18
chip6 | chip6_0831_1337 | 9 | rung1_C-0.75 | 1 | -0.75 | 100 | -0.1842 | -0.9342 | -0.5658 | 5 | 1793 | 2026-08-31T13:47:18
chip6 | chip6_0831_1337 | 9 | rung1_C-0.75 | 1 | -0.75 | 100 | -0.1342 | -0.8842 | -0.6158 | 5 | 1769.2 | 2026-08-31T13:47:18
chip6 | chip6_0831_1337 | 9 | rung1_C-0.75 | 1 | -0.75 | 100 | -0.0842 | -0.8342 | -0.6658 | 5 | 1749 | 2026-08-31T13:47:18
chip6 | chip6_0831_1337 | 9 | rung1_C-0.75 | 1 | -0.75 | 100 | -0.0342 | -0.7842 | -0.7158 | 5 | 1732 | 2026-08-31T13:47:18
chip6 | chip6_0831_1337 | 9 | rung1_C-0.75 | 1 | -0.75 | 100 | 0.0158 | -0.7342 | -0.7658 | 5 | 1719.4 | 2026-08-31T13:47:18
chip6 | chip6_0831_1337 | 9 | rung1_C-0.75 | 1 | -0.75 | 100 | 0.0658 | -0.6842 | -0.8158 | 5 | 1706.8 | 2026-08-31T13:47:18
chip6 | chip6_0831_1337 | 9 | rung1_C-0.75 | 1 | -0.75 | 100 | 0.1158 | -0.6342 | -0.8658 | 5 | 1699 | 2026-08-31T13:47:18
chip6 | chip6_0831_1337 | 9 | rung1_C-0.75 | 1 | -0.75 | 100 | 0.1658 | -0.5842 | -0.9158 | 5 | 1696.6 | 2026-08-31T13:47:18
chip6 | chip6_0831_1337 | 9 | rung1_C-0.75 | 1 | -0.75 | 100 | 0.2158 | -0.5342 | -0.9658 | 5 | 1693.2 | 2026-08-31T13:47:18
chip6 | chip6_0831_1337 | 9 | rung1_C-0.75 | 1 | -0.75 | 100 | 0.2658 | -0.4842 | -1.0158 | 5 | 1695.8 | 2026-08-31T13:47:18
chip6 | chip6_0831_1337 | 9 | rung1_C-0.75 | 1 | -0.75 | 100 | 0.3158 | -0.4342 | -1.0658 | 5 | 1697.8 | 2026-08-31T13:47:18
chip6 | chip6_0831_1337 | 9 | rung1_C-0.75 | 1 | -0.75 | 100 | 0.3658 | -0.3842 | -1.1158 | 5 | 1706.8 | 2026-08-31T13:47:18
chip6 | chip6_0831_1337 | 9 | rung1_C-0.75 | 1 | -0.75 | 100 | 0.4158 | -0.3342 | -1.1658 | 5 | 1717 | 2026-08-31T13:47:18
chip6 | chip6_0831_1337 | 9 | rung1_C-0.75 | 1 | -0.75 | 100 | 0.4658 | -0.2842 | -1.2158 | 5 | 1729.8 | 2026-08-31T13:47:18
chip6 | chip6_0831_1337 | 9 | rung1_C-0.75 | 1 | -0.75 | 100 | 0.5158 | -0.2342 | -1.2658 | 5 | 1745.8 | 2026-08-31T13:47:18
chip6 | chip6_0831_1337 | 9 | rung1_C-0.75 | 1 | -0.75 | 100 | 0.5658 | -0.1842 | -1.3158 | 5 | 1763.8 | 2026-08-31T13:47:18
chip6 | chip6_0831_1337 | 9 | rung1_C-0.75 | 1 | -0.75 | 100 | 0.6158 | -0.1342 | -1.3658 | 5 | 1786.4 | 2026-08-31T13:47:18
chip6 | chip6_0831_1337 | 9 | rung1_C-0.75 | 1 | -0.75 | 100 | 0.6658 | -0.0842 | -1.4158 | 5 | 1810.6 | 2026-08-31T13:47:18
chip6 | chip6_0831_1337 | 9 | rung1_C-0.75 | 1 | -0.75 | 100 | 0.7158 | -0.0342 | -1.4658 | 5 | 1841 | 2026-08-31T13:47:18
chip6 | chip6_0831_1337 | 9 | rung1_C-0.75 | 1 | -0.75 | 100 | 0.7658 | 0.0158 | -1.5158 | 5 | 1874.4 | 2026-08-31T13:47:18
chip6 | chip6_0831_1337 | 9 | rung1_C-0.75 | 1 | -0.75 | 100 | 0.8158 | 0.0658 | -1.5658 | 5 | 1909.4 | 2026-08-31T13:47:18
chip6 | chip6_0831_1337 | 10 | rung1_C-0.75 | 1 | -0.75 | 300 | -0.378 | -1.128 | -0.372 | 5 | 1884.4 | 2026-08-31T13:57:31
chip6 | chip6_0831_1337 | 10 | rung1_C-0.75 | 1 | -0.75 | 300 | -0.328 | -1.078 | -0.422 | 5 | 1848.8 | 2026-08-31T13:57:31
chip6 | chip6_0831_1337 | 10 | rung1_C-0.75 | 1 | -0.75 | 300 | -0.278 | -1.028 | -0.472 | 5 | 1817 | 2026-08-31T13:57:31
chip6 | chip6_0831_1337 | 10 | rung1_C-0.75 | 1 | -0.75 | 300 | -0.228 | -0.978 | -0.522 | 5 | 1788.4 | 2026-08-31T13:57:31
chip6 | chip6_0831_1337 | 10 | rung1_C-0.75 | 1 | -0.75 | 300 | -0.178 | -0.928 | -0.572 | 5 | 1764.8 | 2026-08-31T13:57:31
chip6 | chip6_0831_1337 | 10 | rung1_C-0.75 | 1 | -0.75 | 300 | -0.128 | -0.878 | -0.622 | 5 | 1741.4 | 2026-08-31T13:57:31
chip6 | chip6_0831_1337 | 10 | rung1_C-0.75 | 1 | -0.75 | 300 | -0.078 | -0.828 | -0.672 | 5 | 1724 | 2026-08-31T13:57:31
chip6 | chip6_0831_1337 | 10 | rung1_C-0.75 | 1 | -0.75 | 300 | -0.028 | -0.778 | -0.722 | 5 | 1707.2 | 2026-08-31T13:57:31
chip6 | chip6_0831_1337 | 10 | rung1_C-0.75 | 1 | -0.75 | 300 | 0.022 | -0.728 | -0.772 | 5 | 1694.2 | 2026-08-31T13:57:31
chip6 | chip6_0831_1337 | 10 | rung1_C-0.75 | 1 | -0.75 | 300 | 0.072 | -0.678 | -0.822 | 5 | 1682.4 | 2026-08-31T13:57:31
chip6 | chip6_0831_1337 | 10 | rung1_C-0.75 | 1 | -0.75 | 300 | 0.122 | -0.628 | -0.872 | 5 | 1676.2 | 2026-08-31T13:57:31
chip6 | chip6_0831_1337 | 10 | rung1_C-0.75 | 1 | -0.75 | 300 | 0.172 | -0.578 | -0.922 | 5 | 1670 | 2026-08-31T13:57:31
chip6 | chip6_0831_1337 | 10 | rung1_C-0.75 | 1 | -0.75 | 300 | 0.222 | -0.528 | -0.972 | 5 | 1671.8 | 2026-08-31T13:57:31
chip6 | chip6_0831_1337 | 10 | rung1_C-0.75 | 1 | -0.75 | 300 | 0.272 | -0.478 | -1.022 | 5 | 1672.2 | 2026-08-31T13:57:31
chip6 | chip6_0831_1337 | 10 | rung1_C-0.75 | 1 | -0.75 | 300 | 0.322 | -0.428 | -1.072 | 5 | 1675.2 | 2026-08-31T13:57:31
chip6 | chip6_0831_1337 | 10 | rung1_C-0.75 | 1 | -0.75 | 300 | 0.372 | -0.378 | -1.122 | 5 | 1683.4 | 2026-08-31T13:57:31
chip6 | chip6_0831_1337 | 10 | rung1_C-0.75 | 1 | -0.75 | 300 | 0.422 | -0.328 | -1.172 | 5 | 1694.4 | 2026-08-31T13:57:31
chip6 | chip6_0831_1337 | 10 | rung1_C-0.75 | 1 | -0.75 | 300 | 0.472 | -0.278 | -1.222 | 5 | 1711 | 2026-08-31T13:57:31
chip6 | chip6_0831_1337 | 10 | rung1_C-0.75 | 1 | -0.75 | 300 | 0.522 | -0.228 | -1.272 | 5 | 1727 | 2026-08-31T13:57:31
chip6 | chip6_0831_1337 | 10 | rung1_C-0.75 | 1 | -0.75 | 300 | 0.572 | -0.178 | -1.322 | 5 | 1743.8 | 2026-08-31T13:57:31
chip6 | chip6_0831_1337 | 10 | rung1_C-0.75 | 1 | -0.75 | 300 | 0.622 | -0.128 | -1.372 | 5 | 1769 | 2026-08-31T13:57:31
chip6 | chip6_0831_1337 | 10 | rung1_C-0.75 | 1 | -0.75 | 300 | 0.672 | -0.078 | -1.422 | 5 | 1793.2 | 2026-08-31T13:57:31
chip6 | chip6_0831_1337 | 10 | rung1_C-0.75 | 1 | -0.75 | 300 | 0.722 | -0.028 | -1.472 | 5 | 1824.2 | 2026-08-31T13:57:31
chip6 | chip6_0831_1337 | 10 | rung1_C-0.75 | 1 | -0.75 | 300 | 0.772 | 0.022 | -1.522 | 5 | 1859.4 | 2026-08-31T13:57:31
chip6 | chip6_0831_1337 | 10 | rung1_C-0.75 | 1 | -0.75 | 300 | 0.822 | 0.072 | -1.572 | 5 | 1893.8 | 2026-08-31T13:57:31
chip6 | chip6_0831_1337 | 11 | rung1_C-0.75 | 1 | -0.75 | 1000 | -0.382 | -1.132 | -0.368 | 5 | 1803.6 | 2026-08-31T14:32:00
chip6 | chip6_0831_1337 | 11 | rung1_C-0.75 | 1 | -0.75 | 1000 | -0.332 | -1.082 | -0.418 | 5 | 1767.2 | 2026-08-31T14:32:00
chip6 | chip6_0831_1337 | 11 | rung1_C-0.75 | 1 | -0.75 | 1000 | -0.282 | -1.032 | -0.468 | 5 | 1735.2 | 2026-08-31T14:32:00
chip6 | chip6_0831_1337 | 11 | rung1_C-0.75 | 1 | -0.75 | 1000 | -0.232 | -0.982 | -0.518 | 5 | 1706.4 | 2026-08-31T14:32:00
chip6 | chip6_0831_1337 | 11 | rung1_C-0.75 | 1 | -0.75 | 1000 | -0.182 | -0.932 | -0.568 | 5 | 1680 | 2026-08-31T14:32:00
chip6 | chip6_0831_1337 | 11 | rung1_C-0.75 | 1 | -0.75 | 1000 | -0.132 | -0.882 | -0.618 | 5 | 1658.2 | 2026-08-31T14:32:00
chip6 | chip6_0831_1337 | 11 | rung1_C-0.75 | 1 | -0.75 | 1000 | -0.082 | -0.832 | -0.668 | 5 | 1639 | 2026-08-31T14:32:00
chip6 | chip6_0831_1337 | 11 | rung1_C-0.75 | 1 | -0.75 | 1000 | -0.032 | -0.782 | -0.718 | 5 | 1621.6 | 2026-08-31T14:32:00
chip6 | chip6_0831_1337 | 11 | rung1_C-0.75 | 1 | -0.75 | 1000 | 0.018 | -0.732 | -0.768 | 5 | 1607 | 2026-08-31T14:32:00
chip6 | chip6_0831_1337 | 11 | rung1_C-0.75 | 1 | -0.75 | 1000 | 0.068 | -0.682 | -0.818 | 5 | 1598.2 | 2026-08-31T14:32:00
chip6 | chip6_0831_1337 | 11 | rung1_C-0.75 | 1 | -0.75 | 1000 | 0.118 | -0.632 | -0.868 | 5 | 1588.8 | 2026-08-31T14:32:00
chip6 | chip6_0831_1337 | 11 | rung1_C-0.75 | 1 | -0.75 | 1000 | 0.168 | -0.582 | -0.918 | 5 | 1584.6 | 2026-08-31T14:32:00
chip6 | chip6_0831_1337 | 11 | rung1_C-0.75 | 1 | -0.75 | 1000 | 0.218 | -0.532 | -0.968 | 5 | 1583.8 | 2026-08-31T14:32:00
chip6 | chip6_0831_1337 | 11 | rung1_C-0.75 | 1 | -0.75 | 1000 | 0.268 | -0.482 | -1.018 | 5 | 1584.6 | 2026-08-31T14:32:00
chip6 | chip6_0831_1337 | 11 | rung1_C-0.75 | 1 | -0.75 | 1000 | 0.318 | -0.432 | -1.068 | 5 | 1589 | 2026-08-31T14:32:00
chip6 | chip6_0831_1337 | 11 | rung1_C-0.75 | 1 | -0.75 | 1000 | 0.368 | -0.382 | -1.118 | 5 | 1598.2 | 2026-08-31T14:32:00
chip6 | chip6_0831_1337 | 11 | rung1_C-0.75 | 1 | -0.75 | 1000 | 0.418 | -0.332 | -1.168 | 5 | 1607.6 | 2026-08-31T14:32:00
chip6 | chip6_0831_1337 | 11 | rung1_C-0.75 | 1 | -0.75 | 1000 | 0.468 | -0.282 | -1.218 | 5 | 1622.6 | 2026-08-31T14:32:00
chip6 | chip6_0831_1337 | 11 | rung1_C-0.75 | 1 | -0.75 | 1000 | 0.518 | -0.232 | -1.268 | 5 | 1637.2 | 2026-08-31T14:32:00
chip6 | chip6_0831_1337 | 11 | rung1_C-0.75 | 1 | -0.75 | 1000 | 0.568 | -0.182 | -1.318 | 5 | 1659 | 2026-08-31T14:32:00
chip6 | chip6_0831_1337 | 11 | rung1_C-0.75 | 1 | -0.75 | 1000 | 0.618 | -0.132 | -1.368 | 5 | 1679 | 2026-08-31T14:32:00
chip6 | chip6_0831_1337 | 11 | rung1_C-0.75 | 1 | -0.75 | 1000 | 0.668 | -0.082 | -1.418 | 5 | 1706 | 2026-08-31T14:32:00
chip6 | chip6_0831_1337 | 11 | rung1_C-0.75 | 1 | -0.75 | 1000 | 0.718 | -0.032 | -1.468 | 5 | 1735.2 | 2026-08-31T14:32:00
chip6 | chip6_0831_1337 | 11 | rung1_C-0.75 | 1 | -0.75 | 1000 | 0.768 | 0.018 | -1.518 | 5 | 1769.2 | 2026-08-31T14:32:00
chip6 | chip6_0831_1337 | 11 | rung1_C-0.75 | 1 | -0.75 | 1000 | 0.818 | 0.068 | -1.568 | 5 | 1805.4 | 2026-08-31T14:32:00
chip6 | chip6_0831_1531 | 1 | 0_locate | 0 | -0.75 | 0 | -1 | -1.75 | 0.25 | 5 | 2356.8 | 2026-08-31T15:31:46
chip6 | chip6_0831_1531 | 1 | 0_locate | 0 | -0.75 | 0 | -0.95 | -1.7 | 0.2 | 5 | 2290 | 2026-08-31T15:31:46
chip6 | chip6_0831_1531 | 1 | 0_locate | 0 | -0.75 | 0 | -0.9 | -1.65 | 0.15 | 5 | 2225.8 | 2026-08-31T15:31:46
chip6 | chip6_0831_1531 | 1 | 0_locate | 0 | -0.75 | 0 | -0.85 | -1.6 | 0.1 | 5 | 2162.2 | 2026-08-31T15:31:46
chip6 | chip6_0831_1531 | 1 | 0_locate | 0 | -0.75 | 0 | -0.8 | -1.55 | 0.05 | 5 | 2102 | 2026-08-31T15:31:46
chip6 | chip6_0831_1531 | 1 | 0_locate | 0 | -0.75 | 0 | -0.75 | -1.5 | 0 | 5 | 2045.2 | 2026-08-31T15:31:46
chip6 | chip6_0831_1531 | 1 | 0_locate | 0 | -0.75 | 0 | -0.7 | -1.45 | -0.05 | 5 | 1989.8 | 2026-08-31T15:31:46
chip6 | chip6_0831_1531 | 1 | 0_locate | 0 | -0.75 | 0 | -0.65 | -1.4 | -0.1 | 5 | 1936 | 2026-08-31T15:31:46
chip6 | chip6_0831_1531 | 1 | 0_locate | 0 | -0.75 | 0 | -0.6 | -1.35 | -0.15 | 5 | 1888.2 | 2026-08-31T15:31:46
chip6 | chip6_0831_1531 | 1 | 0_locate | 0 | -0.75 | 0 | -0.55 | -1.3 | -0.2 | 5 | 1842.2 | 2026-08-31T15:31:46
chip6 | chip6_0831_1531 | 1 | 0_locate | 0 | -0.75 | 0 | -0.5 | -1.25 | -0.25 | 5 | 1800 | 2026-08-31T15:31:46
chip6 | chip6_0831_1531 | 1 | 0_locate | 0 | -0.75 | 0 | -0.45 | -1.2 | -0.3 | 5 | 1758.4 | 2026-08-31T15:31:46
chip6 | chip6_0831_1531 | 1 | 0_locate | 0 | -0.75 | 0 | -0.4 | -1.15 | -0.35 | 5 | 1720.6 | 2026-08-31T15:31:46
chip6 | chip6_0831_1531 | 1 | 0_locate | 0 | -0.75 | 0 | -0.35 | -1.1 | -0.4 | 5 | 1685.2 | 2026-08-31T15:31:46
chip6 | chip6_0831_1531 | 1 | 0_locate | 0 | -0.75 | 0 | -0.3 | -1.05 | -0.45 | 5 | 1652 | 2026-08-31T15:31:46
chip6 | chip6_0831_1531 | 1 | 0_locate | 0 | -0.75 | 0 | -0.25 | -1 | -0.5 | 5 | 1621.4 | 2026-08-31T15:31:46
chip6 | chip6_0831_1531 | 1 | 0_locate | 0 | -0.75 | 0 | -0.2 | -0.95 | -0.55 | 5 | 1597.8 | 2026-08-31T15:31:46
chip6 | chip6_0831_1531 | 1 | 0_locate | 0 | -0.75 | 0 | -0.15 | -0.9 | -0.6 | 5 | 1574 | 2026-08-31T15:31:46
chip6 | chip6_0831_1531 | 1 | 0_locate | 0 | -0.75 | 0 | -0.1 | -0.85 | -0.65 | 5 | 1553.8 | 2026-08-31T15:31:46
chip6 | chip6_0831_1531 | 1 | 0_locate | 0 | -0.75 | 0 | -0.05 | -0.8 | -0.7 | 5 | 1536.4 | 2026-08-31T15:31:46
chip6 | chip6_0831_1531 | 1 | 0_locate | 0 | -0.75 | 0 | 0 | -0.75 | -0.75 | 5 | 1521.8 | 2026-08-31T15:31:46
chip6 | chip6_0831_1531 | 1 | 0_locate | 0 | -0.75 | 0 | 0.05 | -0.7 | -0.8 | 5 | 1506.8 | 2026-08-31T15:31:46
chip6 | chip6_0831_1531 | 1 | 0_locate | 0 | -0.75 | 0 | 0.1 | -0.65 | -0.85 | 5 | 1498.6 | 2026-08-31T15:31:46
chip6 | chip6_0831_1531 | 1 | 0_locate | 0 | -0.75 | 0 | 0.15 | -0.6 | -0.9 | 5 | 1491.6 | 2026-08-31T15:31:46
chip6 | chip6_0831_1531 | 1 | 0_locate | 0 | -0.75 | 0 | 0.2 | -0.55 | -0.95 | 5 | 1489.6 | 2026-08-31T15:31:46
chip6 | chip6_0831_1531 | 1 | 0_locate | 0 | -0.75 | 0 | 0.25 | -0.5 | -1 | 5 | 1488.4 | 2026-08-31T15:31:46
chip6 | chip6_0831_1531 | 1 | 0_locate | 0 | -0.75 | 0 | 0.3 | -0.45 | -1.05 | 5 | 1492.2 | 2026-08-31T15:31:46
chip6 | chip6_0831_1531 | 1 | 0_locate | 0 | -0.75 | 0 | 0.35 | -0.4 | -1.1 | 5 | 1500.6 | 2026-08-31T15:31:46
chip6 | chip6_0831_1531 | 1 | 0_locate | 0 | -0.75 | 0 | 0.4 | -0.35 | -1.15 | 5 | 1509.6 | 2026-08-31T15:31:46
chip6 | chip6_0831_1531 | 1 | 0_locate | 0 | -0.75 | 0 | 0.45 | -0.3 | -1.2 | 5 | 1521.2 | 2026-08-31T15:31:46
chip6 | chip6_0831_1531 | 1 | 0_locate | 0 | -0.75 | 0 | 0.5 | -0.25 | -1.25 | 5 | 1537.2 | 2026-08-31T15:31:46
chip6 | chip6_0831_1531 | 1 | 0_locate | 0 | -0.75 | 0 | 0.55 | -0.2 | -1.3 | 5 | 1555.2 | 2026-08-31T15:31:46
chip6 | chip6_0831_1531 | 1 | 0_locate | 0 | -0.75 | 0 | 0.6 | -0.15 | -1.35 | 5 | 1577.8 | 2026-08-31T15:31:46
chip6 | chip6_0831_1531 | 1 | 0_locate | 0 | -0.75 | 0 | 0.65 | -0.1 | -1.4 | 5 | 1604.6 | 2026-08-31T15:31:46
chip6 | chip6_0831_1531 | 1 | 0_locate | 0 | -0.75 | 0 | 0.7 | -0.05 | -1.45 | 5 | 1633.6 | 2026-08-31T15:31:46
chip6 | chip6_0831_1531 | 1 | 0_locate | 0 | -0.75 | 0 | 0.75 | 0 | -1.5 | 5 | 1664 | 2026-08-31T15:31:46
chip6 | chip6_0831_1531 | 1 | 0_locate | 0 | -0.75 | 0 | 0.8 | 0.05 | -1.55 | 5 | 1700.4 | 2026-08-31T15:31:46
chip6 | chip6_0831_1531 | 1 | 0_locate | 0 | -0.75 | 0 | 0.85 | 0.1 | -1.6 | 5 | 1736 | 2026-08-31T15:31:46
chip6 | chip6_0831_1531 | 1 | 0_locate | 0 | -0.75 | 0 | 0.9 | 0.15 | -1.65 | 5 | 1774.6 | 2026-08-31T15:31:46
chip6 | chip6_0831_1531 | 1 | 0_locate | 0 | -0.75 | 0 | 0.95 | 0.2 | -1.7 | 5 | 1821 | 2026-08-31T15:31:46
chip6 | chip6_0831_1531 | 1 | 0_locate | 0 | -0.75 | 0 | 1 | 0.25 | -1.75 | 5 | 1869.8 | 2026-08-31T15:31:46
chip6 | chip6_0831_1531 | 2 | 0_timing | 0 | -0.75 | 0 | -0.9808 | -1.7308 | 0.2308 | 5 | 2322.4 | 2026-08-31T15:32:43
chip6 | chip6_0831_1531 | 2 | 0_timing | 0 | -0.75 | 0 | -0.9308 | -1.6808 | 0.1808 | 5 | 2256.8 | 2026-08-31T15:32:43
chip6 | chip6_0831_1531 | 2 | 0_timing | 0 | -0.75 | 0 | -0.8808 | -1.6308 | 0.1308 | 5 | 2193 | 2026-08-31T15:32:43
chip6 | chip6_0831_1531 | 2 | 0_timing | 0 | -0.75 | 0 | -0.8308 | -1.5808 | 0.0808 | 5 | 2132.6 | 2026-08-31T15:32:43
chip6 | chip6_0831_1531 | 2 | 0_timing | 0 | -0.75 | 0 | -0.7808 | -1.5308 | 0.0308 | 5 | 2073.8 | 2026-08-31T15:32:43
chip6 | chip6_0831_1531 | 2 | 0_timing | 0 | -0.75 | 0 | -0.7308 | -1.4808 | -0.0192 | 5 | 2017.4 | 2026-08-31T15:32:43
chip6 | chip6_0831_1531 | 2 | 0_timing | 0 | -0.75 | 0 | -0.6808 | -1.4308 | -0.0692 | 5 | 1964.4 | 2026-08-31T15:32:43
chip6 | chip6_0831_1531 | 2 | 0_timing | 0 | -0.75 | 0 | -0.6308 | -1.3808 | -0.1192 | 5 | 1914 | 2026-08-31T15:32:43
chip6 | chip6_0831_1531 | 2 | 0_timing | 0 | -0.75 | 0 | -0.5808 | -1.3308 | -0.1692 | 5 | 1865.4 | 2026-08-31T15:32:43
chip6 | chip6_0831_1531 | 2 | 0_timing | 0 | -0.75 | 0 | -0.5308 | -1.2808 | -0.2192 | 5 | 1821.2 | 2026-08-31T15:32:43
chip6 | chip6_0831_1531 | 2 | 0_timing | 0 | -0.75 | 0 | -0.4808 | -1.2308 | -0.2692 | 5 | 1777.6 | 2026-08-31T15:32:43
chip6 | chip6_0831_1531 | 2 | 0_timing | 0 | -0.75 | 0 | -0.4308 | -1.1808 | -0.3192 | 5 | 1739.6 | 2026-08-31T15:32:43
chip6 | chip6_0831_1531 | 2 | 0_timing | 0 | -0.75 | 0 | -0.3808 | -1.1308 | -0.3692 | 5 | 1704 | 2026-08-31T15:32:43
chip6 | chip6_0831_1531 | 2 | 0_timing | 0 | -0.75 | 0 | -0.3308 | -1.0808 | -0.4192 | 5 | 1668.4 | 2026-08-31T15:32:43
chip6 | chip6_0831_1531 | 2 | 0_timing | 0 | -0.75 | 0 | -0.2808 | -1.0308 | -0.4692 | 5 | 1637.6 | 2026-08-31T15:32:43
chip6 | chip6_0831_1531 | 2 | 0_timing | 0 | -0.75 | 0 | -0.2308 | -0.9808 | -0.5192 | 5 | 1608.8 | 2026-08-31T15:32:43
chip6 | chip6_0831_1531 | 2 | 0_timing | 0 | -0.75 | 0 | -0.1808 | -0.9308 | -0.5692 | 5 | 1599.4 | 2026-08-31T15:32:43
chip6 | chip6_0831_1531 | 2 | 0_timing | 0 | -0.75 | 0 | -0.1308 | -0.8808 | -0.6192 | 5 | 1561.6 | 2026-08-31T15:32:43
chip6 | chip6_0831_1531 | 2 | 0_timing | 0 | -0.75 | 0 | -0.0808 | -0.8308 | -0.6692 | 5 | 1543 | 2026-08-31T15:32:43
chip6 | chip6_0831_1531 | 2 | 0_timing | 0 | -0.75 | 0 | -0.0308 | -0.7808 | -0.7192 | 5 | 1527.2 | 2026-08-31T15:32:43
chip6 | chip6_0831_1531 | 2 | 0_timing | 0 | -0.75 | 0 | 0.0192 | -0.7308 | -0.7692 | 5 | 1510.6 | 2026-08-31T15:32:43
chip6 | chip6_0831_1531 | 2 | 0_timing | 0 | -0.75 | 0 | 0.0692 | -0.6808 | -0.8192 | 5 | 1497.4 | 2026-08-31T15:32:43
chip6 | chip6_0831_1531 | 2 | 0_timing | 0 | -0.75 | 0 | 0.1192 | -0.6308 | -0.8692 | 5 | 1489.8 | 2026-08-31T15:32:43
chip6 | chip6_0831_1531 | 2 | 0_timing | 0 | -0.75 | 0 | 0.1692 | -0.5808 | -0.9192 | 5 | 1485.2 | 2026-08-31T15:32:43
chip6 | chip6_0831_1531 | 2 | 0_timing | 0 | -0.75 | 0 | 0.2192 | -0.5308 | -0.9692 | 5 | 1483.2 | 2026-08-31T15:32:43
chip6 | chip6_0831_1531 | 2 | 0_timing | 0 | -0.75 | 0 | 0.2692 | -0.4808 | -1.0192 | 5 | 1485.4 | 2026-08-31T15:32:43
chip6 | chip6_0831_1531 | 2 | 0_timing | 0 | -0.75 | 0 | 0.3192 | -0.4308 | -1.0692 | 5 | 1489.4 | 2026-08-31T15:32:43
chip6 | chip6_0831_1531 | 2 | 0_timing | 0 | -0.75 | 0 | 0.3692 | -0.3808 | -1.1192 | 5 | 1498.6 | 2026-08-31T15:32:43
chip6 | chip6_0831_1531 | 2 | 0_timing | 0 | -0.75 | 0 | 0.4192 | -0.3308 | -1.1692 | 5 | 1508.8 | 2026-08-31T15:32:43
chip6 | chip6_0831_1531 | 2 | 0_timing | 0 | -0.75 | 0 | 0.4692 | -0.2808 | -1.2192 | 5 | 1522.2 | 2026-08-31T15:32:43
chip6 | chip6_0831_1531 | 2 | 0_timing | 0 | -0.75 | 0 | 0.5192 | -0.2308 | -1.2692 | 5 | 1539.4 | 2026-08-31T15:32:43
chip6 | chip6_0831_1531 | 2 | 0_timing | 0 | -0.75 | 0 | 0.5692 | -0.1808 | -1.3192 | 5 | 1562.6 | 2026-08-31T15:32:43
chip6 | chip6_0831_1531 | 2 | 0_timing | 0 | -0.75 | 0 | 0.6192 | -0.1308 | -1.3692 | 5 | 1586.4 | 2026-08-31T15:32:43
chip6 | chip6_0831_1531 | 2 | 0_timing | 0 | -0.75 | 0 | 0.6692 | -0.0808 | -1.4192 | 5 | 1611 | 2026-08-31T15:32:43
chip6 | chip6_0831_1531 | 2 | 0_timing | 0 | -0.75 | 0 | 0.7192 | -0.0308 | -1.4692 | 5 | 1640.6 | 2026-08-31T15:32:43
chip6 | chip6_0831_1531 | 2 | 0_timing | 0 | -0.75 | 0 | 0.7692 | 0.0192 | -1.5192 | 5 | 1674 | 2026-08-31T15:32:43
chip6 | chip6_0831_1531 | 2 | 0_timing | 0 | -0.75 | 0 | 0.8192 | 0.0692 | -1.5692 | 5 | 1710.2 | 2026-08-31T15:32:43
chip6 | chip6_0831_1531 | 2 | 0_timing | 0 | -0.75 | 0 | 0.8692 | 0.1192 | -1.6192 | 5 | 1749.2 | 2026-08-31T15:32:43
chip6 | chip6_0831_1531 | 2 | 0_timing | 0 | -0.75 | 0 | 0.9192 | 0.1692 | -1.6692 | 5 | 1789.6 | 2026-08-31T15:32:43
chip6 | chip6_0831_1531 | 2 | 0_timing | 0 | -0.75 | 0 | 0.9692 | 0.2192 | -1.7192 | 5 | 1837.2 | 2026-08-31T15:32:43
chip6 | chip6_0831_1531 | 2 | 0_timing | 0 | -0.75 | 0 | 1.0192 | 0.2692 | -1.7692 | 5 | 1888.4 | 2026-08-31T15:32:43
chip6 | chip6_0831_1531 | 2 | 0_timing | 0 | -0.75 | 0 | 1.0692 | 0.3192 | -1.8192 | 5 | 1936.8 | 2026-08-31T15:32:43
chip6 | chip6_0831_1531 | 2 | 0_timing | 0 | -0.75 | 0 | 1.1192 | 0.3692 | -1.8692 | 5 | 1991.2 | 2026-08-31T15:32:43
chip6 | chip6_0831_1531 | 2 | 0_timing | 0 | -0.75 | 0 | 1.1692 | 0.4192 | -1.9192 | 5 | 2046.2 | 2026-08-31T15:32:43
chip6 | chip6_0831_1531 | 2 | 0_timing | 0 | -0.75 | 0 | 1.2192 | 0.4692 | -1.9692 | 5 | 2104.8 | 2026-08-31T15:32:43
chip6 | chip6_0831_1531 | 2 | 0_timing | 0 | -0.75 | 0 | 1.2692 | 0.5192 | -2.0192 | 5 | 2167 | 2026-08-31T15:32:43
chip6 | chip6_0831_1531 | 2 | 0_timing | 0 | -0.75 | 0 | 1.3192 | 0.5692 | -2.0692 | 5 | 2234 | 2026-08-31T15:32:43
chip6 | chip6_0831_1531 | 2 | 0_timing | 0 | -0.75 | 0 | 1.3692 | 0.6192 | -2.1192 | 5 | 2298.6 | 2026-08-31T15:32:43
chip6 | chip6_0831_1531 | 2 | 0_timing | 0 | -0.75 | 0 | 1.4192 | 0.6692 | -2.1692 | 5 | 2367.4 | 2026-08-31T15:32:43
chip6 | chip6_0831_1531 | 3 | seek1_P1_up | 1 | -0.75 | 0 | -0.9787 | -1.7287 | 0.2287 | 5 | 2466.2 | 2026-08-31T15:40:13
chip6 | chip6_0831_1531 | 3 | seek1_P1_up | 1 | -0.75 | 0 | -0.9287 | -1.6787 | 0.1787 | 5 | 2397.4 | 2026-08-31T15:40:13
chip6 | chip6_0831_1531 | 3 | seek1_P1_up | 1 | -0.75 | 0 | -0.8787 | -1.6287 | 0.1287 | 5 | 2328.4 | 2026-08-31T15:40:13
chip6 | chip6_0831_1531 | 3 | seek1_P1_up | 1 | -0.75 | 0 | -0.8287 | -1.5787 | 0.0787 | 5 | 2265.4 | 2026-08-31T15:40:13
chip6 | chip6_0831_1531 | 3 | seek1_P1_up | 1 | -0.75 | 0 | -0.7787 | -1.5287 | 0.0287 | 5 | 2204.2 | 2026-08-31T15:40:13
chip6 | chip6_0831_1531 | 3 | seek1_P1_up | 1 | -0.75 | 0 | -0.7287 | -1.4787 | -0.0213 | 5 | 2144.2 | 2026-08-31T15:40:13
chip6 | chip6_0831_1531 | 3 | seek1_P1_up | 1 | -0.75 | 0 | -0.6787 | -1.4287 | -0.0713 | 5 | 2088.4 | 2026-08-31T15:40:13
chip6 | chip6_0831_1531 | 3 | seek1_P1_up | 1 | -0.75 | 0 | -0.6287 | -1.3787 | -0.1213 | 5 | 2034 | 2026-08-31T15:40:13
chip6 | chip6_0831_1531 | 3 | seek1_P1_up | 1 | -0.75 | 0 | -0.5787 | -1.3287 | -0.1713 | 5 | 1983 | 2026-08-31T15:40:13
chip6 | chip6_0831_1531 | 3 | seek1_P1_up | 1 | -0.75 | 0 | -0.5287 | -1.2787 | -0.2213 | 5 | 1934.2 | 2026-08-31T15:40:13
chip6 | chip6_0831_1531 | 3 | seek1_P1_up | 1 | -0.75 | 0 | -0.4787 | -1.2287 | -0.2713 | 5 | 1888.4 | 2026-08-31T15:40:13
chip6 | chip6_0831_1531 | 3 | seek1_P1_up | 1 | -0.75 | 0 | -0.4287 | -1.1787 | -0.3213 | 5 | 1844.8 | 2026-08-31T15:40:13
chip6 | chip6_0831_1531 | 3 | seek1_P1_up | 1 | -0.75 | 0 | -0.3787 | -1.1287 | -0.3713 | 5 | 1804.4 | 2026-08-31T15:40:13
chip6 | chip6_0831_1531 | 3 | seek1_P1_up | 1 | -0.75 | 0 | -0.3287 | -1.0787 | -0.4213 | 5 | 1768 | 2026-08-31T15:40:13
chip6 | chip6_0831_1531 | 3 | seek1_P1_up | 1 | -0.75 | 0 | -0.2787 | -1.0287 | -0.4713 | 5 | 1730.2 | 2026-08-31T15:40:13
chip6 | chip6_0831_1531 | 3 | seek1_P1_up | 1 | -0.75 | 0 | -0.2287 | -0.9787 | -0.5213 | 5 | 1698.4 | 2026-08-31T15:40:13
chip6 | chip6_0831_1531 | 3 | seek1_P1_up | 1 | -0.75 | 0 | -0.1787 | -0.9287 | -0.5713 | 5 | 1672.4 | 2026-08-31T15:40:13
chip6 | chip6_0831_1531 | 3 | seek1_P1_up | 1 | -0.75 | 0 | -0.1287 | -0.8787 | -0.6213 | 5 | 1646.2 | 2026-08-31T15:40:13
chip6 | chip6_0831_1531 | 3 | seek1_P1_up | 1 | -0.75 | 0 | -0.0787 | -0.8287 | -0.6713 | 5 | 1623.6 | 2026-08-31T15:40:13
chip6 | chip6_0831_1531 | 3 | seek1_P1_up | 1 | -0.75 | 0 | -0.0287 | -0.7787 | -0.7213 | 5 | 1602 | 2026-08-31T15:40:13
chip6 | chip6_0831_1531 | 3 | seek1_P1_up | 1 | -0.75 | 0 | 0.0213 | -0.7287 | -0.7713 | 5 | 1585.8 | 2026-08-31T15:40:13
chip6 | chip6_0831_1531 | 3 | seek1_P1_up | 1 | -0.75 | 0 | 0.0713 | -0.6787 | -0.8213 | 5 | 1572.4 | 2026-08-31T15:40:13
chip6 | chip6_0831_1531 | 3 | seek1_P1_up | 1 | -0.75 | 0 | 0.1213 | -0.6287 | -0.8713 | 5 | 1561.2 | 2026-08-31T15:40:13
chip6 | chip6_0831_1531 | 3 | seek1_P1_up | 1 | -0.75 | 0 | 0.1713 | -0.5787 | -0.9213 | 5 | 1553.6 | 2026-08-31T15:40:13
chip6 | chip6_0831_1531 | 3 | seek1_P1_up | 1 | -0.75 | 0 | 0.2213 | -0.5287 | -0.9713 | 5 | 1551.2 | 2026-08-31T15:40:13
chip6 | chip6_0831_1531 | 3 | seek1_P1_up | 1 | -0.75 | 0 | 0.2713 | -0.4787 | -1.0213 | 5 | 1549 | 2026-08-31T15:40:13
chip6 | chip6_0831_1531 | 3 | seek1_P1_up | 1 | -0.75 | 0 | 0.3213 | -0.4287 | -1.0713 | 5 | 1553 | 2026-08-31T15:40:13
chip6 | chip6_0831_1531 | 3 | seek1_P1_up | 1 | -0.75 | 0 | 0.3713 | -0.3787 | -1.1213 | 5 | 1555.8 | 2026-08-31T15:40:13
chip6 | chip6_0831_1531 | 3 | seek1_P1_up | 1 | -0.75 | 0 | 0.4213 | -0.3287 | -1.1713 | 5 | 1565.2 | 2026-08-31T15:40:13
chip6 | chip6_0831_1531 | 3 | seek1_P1_up | 1 | -0.75 | 0 | 0.4713 | -0.2787 | -1.2213 | 5 | 1577 | 2026-08-31T15:40:13
chip6 | chip6_0831_1531 | 3 | seek1_P1_up | 1 | -0.75 | 0 | 0.5213 | -0.2287 | -1.2713 | 5 | 1593.2 | 2026-08-31T15:40:13
chip6 | chip6_0831_1531 | 3 | seek1_P1_up | 1 | -0.75 | 0 | 0.5713 | -0.1787 | -1.3213 | 5 | 1609.2 | 2026-08-31T15:40:13
chip6 | chip6_0831_1531 | 3 | seek1_P1_up | 1 | -0.75 | 0 | 0.6213 | -0.1287 | -1.3713 | 5 | 1631 | 2026-08-31T15:40:13
chip6 | chip6_0831_1531 | 3 | seek1_P1_up | 1 | -0.75 | 0 | 0.6713 | -0.0787 | -1.4213 | 5 | 1655 | 2026-08-31T15:40:13
chip6 | chip6_0831_1531 | 3 | seek1_P1_up | 1 | -0.75 | 0 | 0.7213 | -0.0287 | -1.4713 | 5 | 1680.8 | 2026-08-31T15:40:13
chip6 | chip6_0831_1531 | 3 | seek1_P1_up | 1 | -0.75 | 0 | 0.7713 | 0.0213 | -1.5213 | 5 | 1714.2 | 2026-08-31T15:40:13
chip6 | chip6_0831_1531 | 3 | seek1_P1_up | 1 | -0.75 | 0 | 0.8213 | 0.0713 | -1.5713 | 5 | 1745 | 2026-08-31T15:40:13
chip6 | chip6_0831_1531 | 3 | seek1_P1_up | 1 | -0.75 | 0 | 0.8713 | 0.1213 | -1.6213 | 5 | 1783.8 | 2026-08-31T15:40:13
chip6 | chip6_0831_1531 | 3 | seek1_P1_up | 1 | -0.75 | 0 | 0.9213 | 0.1713 | -1.6713 | 5 | 1824.4 | 2026-08-31T15:40:13
chip6 | chip6_0831_1531 | 3 | seek1_P1_up | 1 | -0.75 | 0 | 0.9713 | 0.2213 | -1.7213 | 5 | 1866.8 | 2026-08-31T15:40:13
chip6 | chip6_0831_1531 | 3 | seek1_P1_up | 1 | -0.75 | 0 | 1.0213 | 0.2713 | -1.7713 | 5 | 1910.4 | 2026-08-31T15:40:13
chip6 | chip6_0831_1531 | 3 | seek1_P1_up | 1 | -0.75 | 0 | 1.0713 | 0.3213 | -1.8213 | 5 | 1962.4 | 2026-08-31T15:40:13
chip6 | chip6_0831_1531 | 3 | seek1_P1_up | 1 | -0.75 | 0 | 1.1213 | 0.3713 | -1.8713 | 5 | 2015.8 | 2026-08-31T15:40:13
chip6 | chip6_0831_1531 | 3 | seek1_P1_up | 1 | -0.75 | 0 | 1.1713 | 0.4213 | -1.9213 | 5 | 2065.6 | 2026-08-31T15:40:13
chip6 | chip6_0831_1531 | 3 | seek1_P1_up | 1 | -0.75 | 0 | 1.2213 | 0.4713 | -1.9713 | 5 | 2121.6 | 2026-08-31T15:40:13
chip6 | chip6_0831_1531 | 3 | seek1_P1_up | 1 | -0.75 | 0 | 1.2713 | 0.5213 | -2.0213 | 5 | 2181.4 | 2026-08-31T15:40:13
chip6 | chip6_0831_1531 | 3 | seek1_P1_up | 1 | -0.75 | 0 | 1.3213 | 0.5713 | -2.0713 | 5 | 2246.2 | 2026-08-31T15:40:13
chip6 | chip6_0831_1531 | 3 | seek1_P1_up | 1 | -0.75 | 0 | 1.3713 | 0.6213 | -2.1213 | 5 | 2312.2 | 2026-08-31T15:40:13
chip6 | chip6_0831_1531 | 3 | seek1_P1_up | 1 | -0.75 | 0 | 1.4213 | 0.6713 | -2.1713 | 5 | 2381.8 | 2026-08-31T15:40:13
chip6 | chip6_0831_1531 | 4 | seek1_P1_up | 1 | -0.75 | 0 | -0.9385 | -1.6885 | 0.1885 | 5 | 2446.8 | 2026-08-31T15:47:43
chip6 | chip6_0831_1531 | 4 | seek1_P1_up | 1 | -0.75 | 0 | -0.8885 | -1.6385 | 0.1385 | 5 | 2378.6 | 2026-08-31T15:47:43
chip6 | chip6_0831_1531 | 4 | seek1_P1_up | 1 | -0.75 | 0 | -0.8385 | -1.5885 | 0.0885 | 5 | 2311.6 | 2026-08-31T15:47:43
chip6 | chip6_0831_1531 | 4 | seek1_P1_up | 1 | -0.75 | 0 | -0.7885 | -1.5385 | 0.0385 | 5 | 2248.8 | 2026-08-31T15:47:43
chip6 | chip6_0831_1531 | 4 | seek1_P1_up | 1 | -0.75 | 0 | -0.7385 | -1.4885 | -0.0115 | 5 | 2186.2 | 2026-08-31T15:47:43
chip6 | chip6_0831_1531 | 4 | seek1_P1_up | 1 | -0.75 | 0 | -0.6885 | -1.4385 | -0.0615 | 5 | 2128.4 | 2026-08-31T15:47:43
chip6 | chip6_0831_1531 | 4 | seek1_P1_up | 1 | -0.75 | 0 | -0.6385 | -1.3885 | -0.1115 | 5 | 2074.4 | 2026-08-31T15:47:43
chip6 | chip6_0831_1531 | 4 | seek1_P1_up | 1 | -0.75 | 0 | -0.5885 | -1.3385 | -0.1615 | 5 | 2021.8 | 2026-08-31T15:47:43
chip6 | chip6_0831_1531 | 4 | seek1_P1_up | 1 | -0.75 | 0 | -0.5385 | -1.2885 | -0.2115 | 5 | 1972 | 2026-08-31T15:47:43
chip6 | chip6_0831_1531 | 4 | seek1_P1_up | 1 | -0.75 | 0 | -0.4885 | -1.2385 | -0.2615 | 5 | 1924.6 | 2026-08-31T15:47:43
chip6 | chip6_0831_1531 | 4 | seek1_P1_up | 1 | -0.75 | 0 | -0.4385 | -1.1885 | -0.3115 | 5 | 1881.4 | 2026-08-31T15:47:43
chip6 | chip6_0831_1531 | 4 | seek1_P1_up | 1 | -0.75 | 0 | -0.3885 | -1.1385 | -0.3615 | 5 | 1840.2 | 2026-08-31T15:47:43
chip6 | chip6_0831_1531 | 4 | seek1_P1_up | 1 | -0.75 | 0 | -0.3385 | -1.0885 | -0.4115 | 5 | 1800.8 | 2026-08-31T15:47:43
chip6 | chip6_0831_1531 | 4 | seek1_P1_up | 1 | -0.75 | 0 | -0.2885 | -1.0385 | -0.4615 | 5 | 1763.6 | 2026-08-31T15:47:43
chip6 | chip6_0831_1531 | 4 | seek1_P1_up | 1 | -0.75 | 0 | -0.2385 | -0.9885 | -0.5115 | 5 | 1730 | 2026-08-31T15:47:43
chip6 | chip6_0831_1531 | 4 | seek1_P1_up | 1 | -0.75 | 0 | -0.1885 | -0.9385 | -0.5615 | 5 | 1698.6 | 2026-08-31T15:47:43
chip6 | chip6_0831_1531 | 4 | seek1_P1_up | 1 | -0.75 | 0 | -0.1385 | -0.8885 | -0.6115 | 5 | 1673 | 2026-08-31T15:47:43
chip6 | chip6_0831_1531 | 4 | seek1_P1_up | 1 | -0.75 | 0 | -0.0885 | -0.8385 | -0.6615 | 5 | 1648.6 | 2026-08-31T15:47:43
chip6 | chip6_0831_1531 | 4 | seek1_P1_up | 1 | -0.75 | 0 | -0.0385 | -0.7885 | -0.7115 | 5 | 1626.2 | 2026-08-31T15:47:43
chip6 | chip6_0831_1531 | 4 | seek1_P1_up | 1 | -0.75 | 0 | 0.0115 | -0.7385 | -0.7615 | 5 | 1608.6 | 2026-08-31T15:47:43
chip6 | chip6_0831_1531 | 4 | seek1_P1_up | 1 | -0.75 | 0 | 0.0615 | -0.6885 | -0.8115 | 5 | 1593 | 2026-08-31T15:47:43
chip6 | chip6_0831_1531 | 4 | seek1_P1_up | 1 | -0.75 | 0 | 0.1115 | -0.6385 | -0.8615 | 5 | 1581.8 | 2026-08-31T15:47:43
chip6 | chip6_0831_1531 | 4 | seek1_P1_up | 1 | -0.75 | 0 | 0.1615 | -0.5885 | -0.9115 | 5 | 1570.6 | 2026-08-31T15:47:43
chip6 | chip6_0831_1531 | 4 | seek1_P1_up | 1 | -0.75 | 0 | 0.2115 | -0.5385 | -0.9615 | 5 | 1566.4 | 2026-08-31T15:47:43
chip6 | chip6_0831_1531 | 4 | seek1_P1_up | 1 | -0.75 | 0 | 0.2615 | -0.4885 | -1.0115 | 5 | 1564.4 | 2026-08-31T15:47:43
chip6 | chip6_0831_1531 | 4 | seek1_P1_up | 1 | -0.75 | 0 | 0.3115 | -0.4385 | -1.0615 | 5 | 1561.6 | 2026-08-31T15:47:43
chip6 | chip6_0831_1531 | 4 | seek1_P1_up | 1 | -0.75 | 0 | 0.3615 | -0.3885 | -1.1115 | 5 | 1565.8 | 2026-08-31T15:47:43
chip6 | chip6_0831_1531 | 4 | seek1_P1_up | 1 | -0.75 | 0 | 0.4115 | -0.3385 | -1.1615 | 5 | 1570.6 | 2026-08-31T15:47:43
chip6 | chip6_0831_1531 | 4 | seek1_P1_up | 1 | -0.75 | 0 | 0.4615 | -0.2885 | -1.2115 | 5 | 1581.6 | 2026-08-31T15:47:43
chip6 | chip6_0831_1531 | 4 | seek1_P1_up | 1 | -0.75 | 0 | 0.5115 | -0.2385 | -1.2615 | 5 | 1593.2 | 2026-08-31T15:47:43
chip6 | chip6_0831_1531 | 4 | seek1_P1_up | 1 | -0.75 | 0 | 0.5615 | -0.1885 | -1.3115 | 5 | 1610 | 2026-08-31T15:47:43
chip6 | chip6_0831_1531 | 4 | seek1_P1_up | 1 | -0.75 | 0 | 0.6115 | -0.1385 | -1.3615 | 5 | 1629.2 | 2026-08-31T15:47:43
chip6 | chip6_0831_1531 | 4 | seek1_P1_up | 1 | -0.75 | 0 | 0.6615 | -0.0885 | -1.4115 | 5 | 1648.8 | 2026-08-31T15:47:43
chip6 | chip6_0831_1531 | 4 | seek1_P1_up | 1 | -0.75 | 0 | 0.7115 | -0.0385 | -1.4615 | 5 | 1673 | 2026-08-31T15:47:43
chip6 | chip6_0831_1531 | 4 | seek1_P1_up | 1 | -0.75 | 0 | 0.7615 | 0.0115 | -1.5115 | 5 | 1704.6 | 2026-08-31T15:47:43
chip6 | chip6_0831_1531 | 4 | seek1_P1_up | 1 | -0.75 | 0 | 0.8115 | 0.0615 | -1.5615 | 5 | 1735 | 2026-08-31T15:47:43
chip6 | chip6_0831_1531 | 4 | seek1_P1_up | 1 | -0.75 | 0 | 0.8615 | 0.1115 | -1.6115 | 5 | 1768.8 | 2026-08-31T15:47:43
chip6 | chip6_0831_1531 | 4 | seek1_P1_up | 1 | -0.75 | 0 | 0.9115 | 0.1615 | -1.6615 | 5 | 1807.4 | 2026-08-31T15:47:43
chip6 | chip6_0831_1531 | 4 | seek1_P1_up | 1 | -0.75 | 0 | 0.9615 | 0.2115 | -1.7115 | 5 | 1850.8 | 2026-08-31T15:47:43
chip6 | chip6_0831_1531 | 4 | seek1_P1_up | 1 | -0.75 | 0 | 1.0115 | 0.2615 | -1.7615 | 5 | 1895 | 2026-08-31T15:47:43
chip6 | chip6_0831_1531 | 4 | seek1_P1_up | 1 | -0.75 | 0 | 1.0615 | 0.3115 | -1.8115 | 5 | 1944.4 | 2026-08-31T15:47:43
chip6 | chip6_0831_1531 | 4 | seek1_P1_up | 1 | -0.75 | 0 | 1.1115 | 0.3615 | -1.8615 | 5 | 1993.8 | 2026-08-31T15:47:43
chip6 | chip6_0831_1531 | 4 | seek1_P1_up | 1 | -0.75 | 0 | 1.1615 | 0.4115 | -1.9115 | 5 | 2047 | 2026-08-31T15:47:43
chip6 | chip6_0831_1531 | 4 | seek1_P1_up | 1 | -0.75 | 0 | 1.2115 | 0.4615 | -1.9615 | 5 | 2102.6 | 2026-08-31T15:47:43
chip6 | chip6_0831_1531 | 4 | seek1_P1_up | 1 | -0.75 | 0 | 1.2615 | 0.5115 | -2.0115 | 5 | 2161.6 | 2026-08-31T15:47:43
chip6 | chip6_0831_1531 | 4 | seek1_P1_up | 1 | -0.75 | 0 | 1.3115 | 0.5615 | -2.0615 | 5 | 2226.4 | 2026-08-31T15:47:43
chip6 | chip6_0831_1531 | 4 | seek1_P1_up | 1 | -0.75 | 0 | 1.3615 | 0.6115 | -2.1115 | 5 | 2290.2 | 2026-08-31T15:47:43
chip6 | chip6_0831_1531 | 4 | seek1_P1_up | 1 | -0.75 | 0 | 1.4115 | 0.6615 | -2.1615 | 5 | 2357.8 | 2026-08-31T15:47:43
chip6 | chip6_0831_1531 | 4 | seek1_P1_up | 1 | -0.75 | 0 | 1.4615 | 0.7115 | -2.2115 | 5 | 2424.6 | 2026-08-31T15:47:43
chip6 | chip6_0831_1531 | 5 | seek1_P1_up | 1 | -0.75 | 0 | -0.9158 | -1.6658 | 0.1658 | 5 | 2422.6 | 2026-08-31T15:55:13
chip6 | chip6_0831_1531 | 5 | seek1_P1_up | 1 | -0.75 | 0 | -0.8658 | -1.6158 | 0.1158 | 5 | 2354.8 | 2026-08-31T15:55:13
chip6 | chip6_0831_1531 | 5 | seek1_P1_up | 1 | -0.75 | 0 | -0.8158 | -1.5658 | 0.0658 | 5 | 2287 | 2026-08-31T15:55:13
chip6 | chip6_0831_1531 | 5 | seek1_P1_up | 1 | -0.75 | 0 | -0.7658 | -1.5158 | 0.0158 | 5 | 2225.4 | 2026-08-31T15:55:13
chip6 | chip6_0831_1531 | 5 | seek1_P1_up | 1 | -0.75 | 0 | -0.7158 | -1.4658 | -0.0342 | 5 | 2163.2 | 2026-08-31T15:55:13
chip6 | chip6_0831_1531 | 5 | seek1_P1_up | 1 | -0.75 | 0 | -0.6658 | -1.4158 | -0.0842 | 5 | 2106.8 | 2026-08-31T15:55:13
chip6 | chip6_0831_1531 | 5 | seek1_P1_up | 1 | -0.75 | 0 | -0.6158 | -1.3658 | -0.1342 | 5 | 2050.2 | 2026-08-31T15:55:13
chip6 | chip6_0831_1531 | 5 | seek1_P1_up | 1 | -0.75 | 0 | -0.5658 | -1.3158 | -0.1842 | 5 | 1998.4 | 2026-08-31T15:55:13
chip6 | chip6_0831_1531 | 5 | seek1_P1_up | 1 | -0.75 | 0 | -0.5158 | -1.2658 | -0.2342 | 5 | 1950.4 | 2026-08-31T15:55:13
chip6 | chip6_0831_1531 | 5 | seek1_P1_up | 1 | -0.75 | 0 | -0.4658 | -1.2158 | -0.2842 | 5 | 1902.8 | 2026-08-31T15:55:13
chip6 | chip6_0831_1531 | 5 | seek1_P1_up | 1 | -0.75 | 0 | -0.4158 | -1.1658 | -0.3342 | 5 | 1858.4 | 2026-08-31T15:55:13
chip6 | chip6_0831_1531 | 5 | seek1_P1_up | 1 | -0.75 | 0 | -0.3658 | -1.1158 | -0.3842 | 5 | 1818.6 | 2026-08-31T15:55:13
chip6 | chip6_0831_1531 | 5 | seek1_P1_up | 1 | -0.75 | 0 | -0.3158 | -1.0658 | -0.4342 | 5 | 1781 | 2026-08-31T15:55:13
chip6 | chip6_0831_1531 | 5 | seek1_P1_up | 1 | -0.75 | 0 | -0.2658 | -1.0158 | -0.4842 | 5 | 1745.2 | 2026-08-31T15:55:13
chip6 | chip6_0831_1531 | 5 | seek1_P1_up | 1 | -0.75 | 0 | -0.2158 | -0.9658 | -0.5342 | 5 | 1713.4 | 2026-08-31T15:55:13
chip6 | chip6_0831_1531 | 5 | seek1_P1_up | 1 | -0.75 | 0 | -0.1658 | -0.9158 | -0.5842 | 5 | 1686.2 | 2026-08-31T15:55:13
chip6 | chip6_0831_1531 | 5 | seek1_P1_up | 1 | -0.75 | 0 | -0.1158 | -0.8658 | -0.6342 | 5 | 1658.2 | 2026-08-31T15:55:13
chip6 | chip6_0831_1531 | 5 | seek1_P1_up | 1 | -0.75 | 0 | -0.0658 | -0.8158 | -0.6842 | 5 | 1635.4 | 2026-08-31T15:55:13
chip6 | chip6_0831_1531 | 5 | seek1_P1_up | 1 | -0.75 | 0 | -0.0158 | -0.7658 | -0.7342 | 5 | 1614.4 | 2026-08-31T15:55:13
chip6 | chip6_0831_1531 | 5 | seek1_P1_up | 1 | -0.75 | 0 | 0.0342 | -0.7158 | -0.7842 | 5 | 1595 | 2026-08-31T15:55:13
chip6 | chip6_0831_1531 | 5 | seek1_P1_up | 1 | -0.75 | 0 | 0.0842 | -0.6658 | -0.8342 | 5 | 1579.8 | 2026-08-31T15:55:13
chip6 | chip6_0831_1531 | 5 | seek1_P1_up | 1 | -0.75 | 0 | 0.1342 | -0.6158 | -0.8842 | 5 | 1569.4 | 2026-08-31T15:55:13
chip6 | chip6_0831_1531 | 5 | seek1_P1_up | 1 | -0.75 | 0 | 0.1842 | -0.5658 | -0.9342 | 5 | 1560.6 | 2026-08-31T15:55:13
chip6 | chip6_0831_1531 | 5 | seek1_P1_up | 1 | -0.75 | 0 | 0.2342 | -0.5158 | -0.9842 | 5 | 1555 | 2026-08-31T15:55:13
chip6 | chip6_0831_1531 | 5 | seek1_P1_up | 1 | -0.75 | 0 | 0.2842 | -0.4658 | -1.0342 | 5 | 1554.8 | 2026-08-31T15:55:13
chip6 | chip6_0831_1531 | 5 | seek1_P1_up | 1 | -0.75 | 0 | 0.3342 | -0.4158 | -1.0842 | 5 | 1554.4 | 2026-08-31T15:55:13
chip6 | chip6_0831_1531 | 5 | seek1_P1_up | 1 | -0.75 | 0 | 0.3842 | -0.3658 | -1.1342 | 5 | 1560.2 | 2026-08-31T15:55:13
chip6 | chip6_0831_1531 | 5 | seek1_P1_up | 1 | -0.75 | 0 | 0.4342 | -0.3158 | -1.1842 | 5 | 1566 | 2026-08-31T15:55:13
chip6 | chip6_0831_1531 | 5 | seek1_P1_up | 1 | -0.75 | 0 | 0.4842 | -0.2658 | -1.2342 | 5 | 1577.4 | 2026-08-31T15:55:13
chip6 | chip6_0831_1531 | 5 | seek1_P1_up | 1 | -0.75 | 0 | 0.5342 | -0.2158 | -1.2842 | 5 | 1593.6 | 2026-08-31T15:55:13
chip6 | chip6_0831_1531 | 5 | seek1_P1_up | 1 | -0.75 | 0 | 0.5842 | -0.1658 | -1.3342 | 5 | 1613.4 | 2026-08-31T15:55:13
chip6 | chip6_0831_1531 | 5 | seek1_P1_up | 1 | -0.75 | 0 | 0.6342 | -0.1158 | -1.3842 | 5 | 1630.8 | 2026-08-31T15:55:13
chip6 | chip6_0831_1531 | 5 | seek1_P1_up | 1 | -0.75 | 0 | 0.6842 | -0.0658 | -1.4342 | 5 | 1655.8 | 2026-08-31T15:55:13
chip6 | chip6_0831_1531 | 5 | seek1_P1_up | 1 | -0.75 | 0 | 0.7342 | -0.0158 | -1.4842 | 5 | 1678.6 | 2026-08-31T15:55:13
chip6 | chip6_0831_1531 | 5 | seek1_P1_up | 1 | -0.75 | 0 | 0.7842 | 0.0342 | -1.5342 | 5 | 1709.2 | 2026-08-31T15:55:13
chip6 | chip6_0831_1531 | 5 | seek1_P1_up | 1 | -0.75 | 0 | 0.8342 | 0.0842 | -1.5842 | 5 | 1741.6 | 2026-08-31T15:55:13
chip6 | chip6_0831_1531 | 5 | seek1_P1_up | 1 | -0.75 | 0 | 0.8842 | 0.1342 | -1.6342 | 5 | 1780.8 | 2026-08-31T15:55:13
chip6 | chip6_0831_1531 | 5 | seek1_P1_up | 1 | -0.75 | 0 | 0.9342 | 0.1842 | -1.6842 | 5 | 1819.8 | 2026-08-31T15:55:13
chip6 | chip6_0831_1531 | 5 | seek1_P1_up | 1 | -0.75 | 0 | 0.9842 | 0.2342 | -1.7342 | 5 | 1860.6 | 2026-08-31T15:55:13
chip6 | chip6_0831_1531 | 5 | seek1_P1_up | 1 | -0.75 | 0 | 1.0342 | 0.2842 | -1.7842 | 5 | 1904.4 | 2026-08-31T15:55:13
chip6 | chip6_0831_1531 | 5 | seek1_P1_up | 1 | -0.75 | 0 | 1.0842 | 0.3342 | -1.8342 | 5 | 1953.6 | 2026-08-31T15:55:13
chip6 | chip6_0831_1531 | 5 | seek1_P1_up | 1 | -0.75 | 0 | 1.1342 | 0.3842 | -1.8842 | 5 | 2005.2 | 2026-08-31T15:55:13
chip6 | chip6_0831_1531 | 5 | seek1_P1_up | 1 | -0.75 | 0 | 1.1842 | 0.4342 | -1.9342 | 5 | 2056.6 | 2026-08-31T15:55:13
chip6 | chip6_0831_1531 | 5 | seek1_P1_up | 1 | -0.75 | 0 | 1.2342 | 0.4842 | -1.9842 | 5 | 2116 | 2026-08-31T15:55:13
chip6 | chip6_0831_1531 | 5 | seek1_P1_up | 1 | -0.75 | 0 | 1.2842 | 0.5342 | -2.0342 | 5 | 2175.8 | 2026-08-31T15:55:13
chip6 | chip6_0831_1531 | 5 | seek1_P1_up | 1 | -0.75 | 0 | 1.3342 | 0.5842 | -2.0842 | 5 | 2236.6 | 2026-08-31T15:55:13
chip6 | chip6_0831_1531 | 5 | seek1_P1_up | 1 | -0.75 | 0 | 1.3842 | 0.6342 | -2.1342 | 5 | 2298.6 | 2026-08-31T15:55:13
chip6 | chip6_0831_1531 | 5 | seek1_P1_up | 1 | -0.75 | 0 | 1.4342 | 0.6842 | -2.1842 | 5 | 2363 | 2026-08-31T15:55:13
chip6 | chip6_0831_1531 | 5 | seek1_P1_up | 1 | -0.75 | 0 | 1.4842 | 0.7342 | -2.2342 | 5 | 2437.4 | 2026-08-31T15:55:13
chip6 | chip6_0831_1531 | 6 | seek1_P1_up | 1 | -0.75 | 0 | -0.9109 | -1.6609 | 0.1609 | 5 | 2447.2 | 2026-08-31T16:02:43
chip6 | chip6_0831_1531 | 6 | seek1_P1_up | 1 | -0.75 | 0 | -0.8609 | -1.6109 | 0.1109 | 5 | 2376.4 | 2026-08-31T16:02:43
chip6 | chip6_0831_1531 | 6 | seek1_P1_up | 1 | -0.75 | 0 | -0.8109 | -1.5609 | 0.0609 | 5 | 2310.4 | 2026-08-31T16:02:43
chip6 | chip6_0831_1531 | 6 | seek1_P1_up | 1 | -0.75 | 0 | -0.7609 | -1.5109 | 0.0109 | 5 | 2246.2 | 2026-08-31T16:02:43
chip6 | chip6_0831_1531 | 6 | seek1_P1_up | 1 | -0.75 | 0 | -0.7109 | -1.4609 | -0.0391 | 5 | 2184.6 | 2026-08-31T16:02:43
chip6 | chip6_0831_1531 | 6 | seek1_P1_up | 1 | -0.75 | 0 | -0.6609 | -1.4109 | -0.0891 | 5 | 2123.4 | 2026-08-31T16:02:43
chip6 | chip6_0831_1531 | 6 | seek1_P1_up | 1 | -0.75 | 0 | -0.6109 | -1.3609 | -0.1391 | 5 | 2068 | 2026-08-31T16:02:43
chip6 | chip6_0831_1531 | 6 | seek1_P1_up | 1 | -0.75 | 0 | -0.5609 | -1.3109 | -0.1891 | 5 | 2016.8 | 2026-08-31T16:02:43
chip6 | chip6_0831_1531 | 6 | seek1_P1_up | 1 | -0.75 | 0 | -0.5109 | -1.2609 | -0.2391 | 5 | 1965.6 | 2026-08-31T16:02:43
chip6 | chip6_0831_1531 | 6 | seek1_P1_up | 1 | -0.75 | 0 | -0.4609 | -1.2109 | -0.2891 | 5 | 1920.2 | 2026-08-31T16:02:43
chip6 | chip6_0831_1531 | 6 | seek1_P1_up | 1 | -0.75 | 0 | -0.4109 | -1.1609 | -0.3391 | 5 | 1875.2 | 2026-08-31T16:02:43
chip6 | chip6_0831_1531 | 6 | seek1_P1_up | 1 | -0.75 | 0 | -0.3609 | -1.1109 | -0.3891 | 5 | 1833.2 | 2026-08-31T16:02:43
chip6 | chip6_0831_1531 | 6 | seek1_P1_up | 1 | -0.75 | 0 | -0.3109 | -1.0609 | -0.4391 | 5 | 1795.4 | 2026-08-31T16:02:43
chip6 | chip6_0831_1531 | 6 | seek1_P1_up | 1 | -0.75 | 0 | -0.2609 | -1.0109 | -0.4891 | 5 | 1760.6 | 2026-08-31T16:02:43
chip6 | chip6_0831_1531 | 6 | seek1_P1_up | 1 | -0.75 | 0 | -0.2109 | -0.9609 | -0.5391 | 5 | 1728.4 | 2026-08-31T16:02:43
chip6 | chip6_0831_1531 | 6 | seek1_P1_up | 1 | -0.75 | 0 | -0.1609 | -0.9109 | -0.5891 | 5 | 1698.4 | 2026-08-31T16:02:43
chip6 | chip6_0831_1531 | 6 | seek1_P1_up | 1 | -0.75 | 0 | -0.1109 | -0.8609 | -0.6391 | 5 | 1672.8 | 2026-08-31T16:02:43
chip6 | chip6_0831_1531 | 6 | seek1_P1_up | 1 | -0.75 | 0 | -0.0609 | -0.8109 | -0.6891 | 5 | 1650.2 | 2026-08-31T16:02:43
chip6 | chip6_0831_1531 | 6 | seek1_P1_up | 1 | -0.75 | 0 | -0.0109 | -0.7609 | -0.7391 | 5 | 1629.4 | 2026-08-31T16:02:43
chip6 | chip6_0831_1531 | 6 | seek1_P1_up | 1 | -0.75 | 0 | 0.0391 | -0.7109 | -0.7891 | 5 | 1609.8 | 2026-08-31T16:02:43
chip6 | chip6_0831_1531 | 6 | seek1_P1_up | 1 | -0.75 | 0 | 0.0891 | -0.6609 | -0.8391 | 5 | 1595 | 2026-08-31T16:02:43
chip6 | chip6_0831_1531 | 6 | seek1_P1_up | 1 | -0.75 | 0 | 0.1391 | -0.6109 | -0.8891 | 5 | 1582.8 | 2026-08-31T16:02:43
chip6 | chip6_0831_1531 | 6 | seek1_P1_up | 1 | -0.75 | 0 | 0.1891 | -0.5609 | -0.9391 | 5 | 1574.2 | 2026-08-31T16:02:43
chip6 | chip6_0831_1531 | 6 | seek1_P1_up | 1 | -0.75 | 0 | 0.2391 | -0.5109 | -0.9891 | 5 | 1569.2 | 2026-08-31T16:02:43
chip6 | chip6_0831_1531 | 6 | seek1_P1_up | 1 | -0.75 | 0 | 0.2891 | -0.4609 | -1.0391 | 5 | 1565.8 | 2026-08-31T16:02:43
chip6 | chip6_0831_1531 | 6 | seek1_P1_up | 1 | -0.75 | 0 | 0.3391 | -0.4109 | -1.0891 | 5 | 1568.4 | 2026-08-31T16:02:43
chip6 | chip6_0831_1531 | 6 | seek1_P1_up | 1 | -0.75 | 0 | 0.3891 | -0.3609 | -1.1391 | 5 | 1570.8 | 2026-08-31T16:02:43
chip6 | chip6_0831_1531 | 6 | seek1_P1_up | 1 | -0.75 | 0 | 0.4391 | -0.3109 | -1.1891 | 5 | 1576 | 2026-08-31T16:02:43
chip6 | chip6_0831_1531 | 6 | seek1_P1_up | 1 | -0.75 | 0 | 0.4891 | -0.2609 | -1.2391 | 5 | 1585.2 | 2026-08-31T16:02:43
chip6 | chip6_0831_1531 | 6 | seek1_P1_up | 1 | -0.75 | 0 | 0.5391 | -0.2109 | -1.2891 | 5 | 1599 | 2026-08-31T16:02:43
chip6 | chip6_0831_1531 | 6 | seek1_P1_up | 1 | -0.75 | 0 | 0.5891 | -0.1609 | -1.3391 | 5 | 1615.8 | 2026-08-31T16:02:43
chip6 | chip6_0831_1531 | 6 | seek1_P1_up | 1 | -0.75 | 0 | 0.6391 | -0.1109 | -1.3891 | 5 | 1632.8 | 2026-08-31T16:02:43
chip6 | chip6_0831_1531 | 6 | seek1_P1_up | 1 | -0.75 | 0 | 0.6891 | -0.0609 | -1.4391 | 5 | 1657 | 2026-08-31T16:02:43
chip6 | chip6_0831_1531 | 6 | seek1_P1_up | 1 | -0.75 | 0 | 0.7391 | -0.0109 | -1.4891 | 5 | 1681.8 | 2026-08-31T16:02:43
chip6 | chip6_0831_1531 | 6 | seek1_P1_up | 1 | -0.75 | 0 | 0.7891 | 0.0391 | -1.5391 | 5 | 1713.4 | 2026-08-31T16:02:43
chip6 | chip6_0831_1531 | 6 | seek1_P1_up | 1 | -0.75 | 0 | 0.8391 | 0.0891 | -1.5891 | 5 | 1745 | 2026-08-31T16:02:43
chip6 | chip6_0831_1531 | 6 | seek1_P1_up | 1 | -0.75 | 0 | 0.8891 | 0.1391 | -1.6391 | 5 | 1781 | 2026-08-31T16:02:43
chip6 | chip6_0831_1531 | 6 | seek1_P1_up | 1 | -0.75 | 0 | 0.9391 | 0.1891 | -1.6891 | 5 | 1820 | 2026-08-31T16:02:43
chip6 | chip6_0831_1531 | 6 | seek1_P1_up | 1 | -0.75 | 0 | 0.9891 | 0.2391 | -1.7391 | 5 | 1863.8 | 2026-08-31T16:02:43
chip6 | chip6_0831_1531 | 6 | seek1_P1_up | 1 | -0.75 | 0 | 1.0391 | 0.2891 | -1.7891 | 5 | 1911.6 | 2026-08-31T16:02:43
chip6 | chip6_0831_1531 | 6 | seek1_P1_up | 1 | -0.75 | 0 | 1.0891 | 0.3391 | -1.8391 | 5 | 1960 | 2026-08-31T16:02:43
chip6 | chip6_0831_1531 | 6 | seek1_P1_up | 1 | -0.75 | 0 | 1.1391 | 0.3891 | -1.8891 | 5 | 2010.4 | 2026-08-31T16:02:43
chip6 | chip6_0831_1531 | 6 | seek1_P1_up | 1 | -0.75 | 0 | 1.1891 | 0.4391 | -1.9391 | 5 | 2063 | 2026-08-31T16:02:43
chip6 | chip6_0831_1531 | 6 | seek1_P1_up | 1 | -0.75 | 0 | 1.2391 | 0.4891 | -1.9891 | 5 | 2120.8 | 2026-08-31T16:02:43
chip6 | chip6_0831_1531 | 6 | seek1_P1_up | 1 | -0.75 | 0 | 1.2891 | 0.5391 | -2.0391 | 5 | 2181 | 2026-08-31T16:02:43
chip6 | chip6_0831_1531 | 6 | seek1_P1_up | 1 | -0.75 | 0 | 1.3391 | 0.5891 | -2.0891 | 5 | 2241.6 | 2026-08-31T16:02:43
chip6 | chip6_0831_1531 | 6 | seek1_P1_up | 1 | -0.75 | 0 | 1.3891 | 0.6391 | -2.1391 | 5 | 2304.6 | 2026-08-31T16:02:43
chip6 | chip6_0831_1531 | 6 | seek1_P1_up | 1 | -0.75 | 0 | 1.4391 | 0.6891 | -2.1891 | 5 | 2371.2 | 2026-08-31T16:02:43
chip6 | chip6_0831_1531 | 6 | seek1_P1_up | 1 | -0.75 | 0 | 1.4891 | 0.7391 | -2.2391 | 5 | 2442.8 | 2026-08-31T16:02:43
chip6 | chip6_0831_1531 | 7 | seek1_P1_up | 1 | -0.75 | 0 | -0.8951 | -1.6451 | 0.1451 | 5 | 2418 | 2026-08-31T16:10:13
chip6 | chip6_0831_1531 | 7 | seek1_P1_up | 1 | -0.75 | 0 | -0.8451 | -1.5951 | 0.0951 | 5 | 2348 | 2026-08-31T16:10:13
chip6 | chip6_0831_1531 | 7 | seek1_P1_up | 1 | -0.75 | 0 | -0.7951 | -1.5451 | 0.0451 | 5 | 2284 | 2026-08-31T16:10:13
chip6 | chip6_0831_1531 | 7 | seek1_P1_up | 1 | -0.75 | 0 | -0.7451 | -1.4951 | -0.0049 | 5 | 2217 | 2026-08-31T16:10:13
chip6 | chip6_0831_1531 | 7 | seek1_P1_up | 1 | -0.75 | 0 | -0.6951 | -1.4451 | -0.0549 | 5 | 2159.6 | 2026-08-31T16:10:13
chip6 | chip6_0831_1531 | 7 | seek1_P1_up | 1 | -0.75 | 0 | -0.6451 | -1.3951 | -0.1049 | 5 | 2101.2 | 2026-08-31T16:10:13
chip6 | chip6_0831_1531 | 7 | seek1_P1_up | 1 | -0.75 | 0 | -0.5951 | -1.3451 | -0.1549 | 5 | 2046 | 2026-08-31T16:10:13
chip6 | chip6_0831_1531 | 7 | seek1_P1_up | 1 | -0.75 | 0 | -0.5451 | -1.2951 | -0.2049 | 5 | 1992.8 | 2026-08-31T16:10:13
chip6 | chip6_0831_1531 | 7 | seek1_P1_up | 1 | -0.75 | 0 | -0.4951 | -1.2451 | -0.2549 | 5 | 1943.6 | 2026-08-31T16:10:13
chip6 | chip6_0831_1531 | 7 | seek1_P1_up | 1 | -0.75 | 0 | -0.4451 | -1.1951 | -0.3049 | 5 | 1898 | 2026-08-31T16:10:13
chip6 | chip6_0831_1531 | 7 | seek1_P1_up | 1 | -0.75 | 0 | -0.3951 | -1.1451 | -0.3549 | 5 | 1854.2 | 2026-08-31T16:10:13
chip6 | chip6_0831_1531 | 7 | seek1_P1_up | 1 | -0.75 | 0 | -0.3451 | -1.0951 | -0.4049 | 5 | 1814.6 | 2026-08-31T16:10:13
chip6 | chip6_0831_1531 | 7 | seek1_P1_up | 1 | -0.75 | 0 | -0.2951 | -1.0451 | -0.4549 | 5 | 1777.4 | 2026-08-31T16:10:13
chip6 | chip6_0831_1531 | 7 | seek1_P1_up | 1 | -0.75 | 0 | -0.2451 | -0.9951 | -0.5049 | 5 | 1743 | 2026-08-31T16:10:13
chip6 | chip6_0831_1531 | 7 | seek1_P1_up | 1 | -0.75 | 0 | -0.1951 | -0.9451 | -0.5549 | 5 | 1712 | 2026-08-31T16:10:13
chip6 | chip6_0831_1531 | 7 | seek1_P1_up | 1 | -0.75 | 0 | -0.1451 | -0.8951 | -0.6049 | 5 | 1683.6 | 2026-08-31T16:10:13
chip6 | chip6_0831_1531 | 7 | seek1_P1_up | 1 | -0.75 | 0 | -0.0951 | -0.8451 | -0.6549 | 5 | 1658.2 | 2026-08-31T16:10:13
chip6 | chip6_0831_1531 | 7 | seek1_P1_up | 1 | -0.75 | 0 | -0.0451 | -0.7951 | -0.7049 | 5 | 1634.4 | 2026-08-31T16:10:13
chip6 | chip6_0831_1531 | 7 | seek1_P1_up | 1 | -0.75 | 0 | 0.0049 | -0.7451 | -0.7549 | 5 | 1615 | 2026-08-31T16:10:13
chip6 | chip6_0831_1531 | 7 | seek1_P1_up | 1 | -0.75 | 0 | 0.0549 | -0.6951 | -0.8049 | 5 | 1596.6 | 2026-08-31T16:10:13
chip6 | chip6_0831_1531 | 7 | seek1_P1_up | 1 | -0.75 | 0 | 0.1049 | -0.6451 | -0.8549 | 5 | 1582.8 | 2026-08-31T16:10:13
chip6 | chip6_0831_1531 | 7 | seek1_P1_up | 1 | -0.75 | 0 | 0.1549 | -0.5951 | -0.9049 | 5 | 1569.4 | 2026-08-31T16:10:13
chip6 | chip6_0831_1531 | 7 | seek1_P1_up | 1 | -0.75 | 0 | 0.2049 | -0.5451 | -0.9549 | 5 | 1561.8 | 2026-08-31T16:10:13
chip6 | chip6_0831_1531 | 7 | seek1_P1_up | 1 | -0.75 | 0 | 0.2549 | -0.4951 | -1.0049 | 5 | 1556 | 2026-08-31T16:10:13
chip6 | chip6_0831_1531 | 7 | seek1_P1_up | 1 | -0.75 | 0 | 0.3049 | -0.4451 | -1.0549 | 5 | 1553.6 | 2026-08-31T16:10:13
chip6 | chip6_0831_1531 | 7 | seek1_P1_up | 1 | -0.75 | 0 | 0.3549 | -0.3951 | -1.1049 | 5 | 1554.6 | 2026-08-31T16:10:13
chip6 | chip6_0831_1531 | 7 | seek1_P1_up | 1 | -0.75 | 0 | 0.4049 | -0.3451 | -1.1549 | 5 | 1561 | 2026-08-31T16:10:13
chip6 | chip6_0831_1531 | 7 | seek1_P1_up | 1 | -0.75 | 0 | 0.4549 | -0.2951 | -1.2049 | 5 | 1566.8 | 2026-08-31T16:10:13
chip6 | chip6_0831_1531 | 7 | seek1_P1_up | 1 | -0.75 | 0 | 0.5049 | -0.2451 | -1.2549 | 5 | 1577.2 | 2026-08-31T16:10:13
chip6 | chip6_0831_1531 | 7 | seek1_P1_up | 1 | -0.75 | 0 | 0.5549 | -0.1951 | -1.3049 | 5 | 1593.6 | 2026-08-31T16:10:13
chip6 | chip6_0831_1531 | 7 | seek1_P1_up | 1 | -0.75 | 0 | 0.6049 | -0.1451 | -1.3549 | 5 | 1608.8 | 2026-08-31T16:10:13
chip6 | chip6_0831_1531 | 7 | seek1_P1_up | 1 | -0.75 | 0 | 0.6549 | -0.0951 | -1.4049 | 5 | 1630.4 | 2026-08-31T16:10:13
chip6 | chip6_0831_1531 | 7 | seek1_P1_up | 1 | -0.75 | 0 | 0.7049 | -0.0451 | -1.4549 | 5 | 1653.4 | 2026-08-31T16:10:13
chip6 | chip6_0831_1531 | 7 | seek1_P1_up | 1 | -0.75 | 0 | 0.7549 | 0.0049 | -1.5049 | 5 | 1682.4 | 2026-08-31T16:10:13
chip6 | chip6_0831_1531 | 7 | seek1_P1_up | 1 | -0.75 | 0 | 0.8049 | 0.0549 | -1.5549 | 5 | 1712.2 | 2026-08-31T16:10:13
chip6 | chip6_0831_1531 | 7 | seek1_P1_up | 1 | -0.75 | 0 | 0.8549 | 0.1049 | -1.6049 | 5 | 1749.6 | 2026-08-31T16:10:13
chip6 | chip6_0831_1531 | 7 | seek1_P1_up | 1 | -0.75 | 0 | 0.9049 | 0.1549 | -1.6549 | 5 | 1783.4 | 2026-08-31T16:10:13
chip6 | chip6_0831_1531 | 7 | seek1_P1_up | 1 | -0.75 | 0 | 0.9549 | 0.2049 | -1.7049 | 5 | 1823.2 | 2026-08-31T16:10:13
chip6 | chip6_0831_1531 | 7 | seek1_P1_up | 1 | -0.75 | 0 | 1.0049 | 0.2549 | -1.7549 | 5 | 1865.2 | 2026-08-31T16:10:13
chip6 | chip6_0831_1531 | 7 | seek1_P1_up | 1 | -0.75 | 0 | 1.0549 | 0.3049 | -1.8049 | 5 | 1912.2 | 2026-08-31T16:10:13
chip6 | chip6_0831_1531 | 7 | seek1_P1_up | 1 | -0.75 | 0 | 1.1049 | 0.3549 | -1.8549 | 5 | 1963.8 | 2026-08-31T16:10:13
chip6 | chip6_0831_1531 | 7 | seek1_P1_up | 1 | -0.75 | 0 | 1.1549 | 0.4049 | -1.9049 | 5 | 2014.6 | 2026-08-31T16:10:13
chip6 | chip6_0831_1531 | 7 | seek1_P1_up | 1 | -0.75 | 0 | 1.2049 | 0.4549 | -1.9549 | 5 | 2069 | 2026-08-31T16:10:13
chip6 | chip6_0831_1531 | 7 | seek1_P1_up | 1 | -0.75 | 0 | 1.2549 | 0.5049 | -2.0049 | 5 | 2126.2 | 2026-08-31T16:10:13
chip6 | chip6_0831_1531 | 7 | seek1_P1_up | 1 | -0.75 | 0 | 1.3049 | 0.5549 | -2.0549 | 5 | 2184.6 | 2026-08-31T16:10:13
chip6 | chip6_0831_1531 | 7 | seek1_P1_up | 1 | -0.75 | 0 | 1.3549 | 0.6049 | -2.1049 | 5 | 2242.8 | 2026-08-31T16:10:13
chip6 | chip6_0831_1531 | 7 | seek1_P1_up | 1 | -0.75 | 0 | 1.4049 | 0.6549 | -2.1549 | 5 | 2308 | 2026-08-31T16:10:13
chip6 | chip6_0831_1531 | 7 | seek1_P1_up | 1 | -0.75 | 0 | 1.4549 | 0.7049 | -2.2049 | 5 | 2374.4 | 2026-08-31T16:10:13
chip6 | chip6_0831_1531 | 7 | seek1_P1_up | 1 | -0.75 | 0 | 1.5049 | 0.7549 | -2.2549 | 5 | 2446.8 | 2026-08-31T16:10:13
chip6 | chip6_0831_1531 | 8 | stop1_P1_up_b1_C-0.75 | 1 | -0.75 | 0 | -0.2918 | -1.0418 | -0.4582 | 5 | 1755 | 2026-08-31T16:16:11
chip6 | chip6_0831_1531 | 8 | stop1_P1_up_b1_C-0.75 | 1 | -0.75 | 0 | -0.2418 | -0.9918 | -0.5082 | 5 | 1721.6 | 2026-08-31T16:16:11
chip6 | chip6_0831_1531 | 8 | stop1_P1_up_b1_C-0.75 | 1 | -0.75 | 0 | -0.1918 | -0.9418 | -0.5582 | 5 | 1689.8 | 2026-08-31T16:16:11
chip6 | chip6_0831_1531 | 8 | stop1_P1_up_b1_C-0.75 | 1 | -0.75 | 0 | -0.1418 | -0.8918 | -0.6082 | 5 | 1661.2 | 2026-08-31T16:16:11
chip6 | chip6_0831_1531 | 8 | stop1_P1_up_b1_C-0.75 | 1 | -0.75 | 0 | -0.0918 | -0.8418 | -0.6582 | 5 | 1635.4 | 2026-08-31T16:16:11
chip6 | chip6_0831_1531 | 8 | stop1_P1_up_b1_C-0.75 | 1 | -0.75 | 0 | -0.0418 | -0.7918 | -0.7082 | 5 | 1612.6 | 2026-08-31T16:16:11
chip6 | chip6_0831_1531 | 8 | stop1_P1_up_b1_C-0.75 | 1 | -0.75 | 0 | 0.0082 | -0.7418 | -0.7582 | 5 | 1592 | 2026-08-31T16:16:11
chip6 | chip6_0831_1531 | 8 | stop1_P1_up_b1_C-0.75 | 1 | -0.75 | 0 | 0.0582 | -0.6918 | -0.8082 | 5 | 1574.4 | 2026-08-31T16:16:11
chip6 | chip6_0831_1531 | 8 | stop1_P1_up_b1_C-0.75 | 1 | -0.75 | 0 | 0.1082 | -0.6418 | -0.8582 | 5 | 1561.4 | 2026-08-31T16:16:11
chip6 | chip6_0831_1531 | 8 | stop1_P1_up_b1_C-0.75 | 1 | -0.75 | 0 | 0.1582 | -0.5918 | -0.9082 | 5 | 1550.4 | 2026-08-31T16:16:11
chip6 | chip6_0831_1531 | 8 | stop1_P1_up_b1_C-0.75 | 1 | -0.75 | 0 | 0.2082 | -0.5418 | -0.9582 | 5 | 1543.2 | 2026-08-31T16:16:11
chip6 | chip6_0831_1531 | 8 | stop1_P1_up_b1_C-0.75 | 1 | -0.75 | 0 | 0.2582 | -0.4918 | -1.0082 | 5 | 1539.4 | 2026-08-31T16:16:11
chip6 | chip6_0831_1531 | 8 | stop1_P1_up_b1_C-0.75 | 1 | -0.75 | 0 | 0.3082 | -0.4418 | -1.0582 | 5 | 1538.2 | 2026-08-31T16:16:11
chip6 | chip6_0831_1531 | 8 | stop1_P1_up_b1_C-0.75 | 1 | -0.75 | 0 | 0.3582 | -0.3918 | -1.1082 | 5 | 1539.4 | 2026-08-31T16:16:11
chip6 | chip6_0831_1531 | 8 | stop1_P1_up_b1_C-0.75 | 1 | -0.75 | 0 | 0.4082 | -0.3418 | -1.1582 | 5 | 1546.8 | 2026-08-31T16:16:11
chip6 | chip6_0831_1531 | 8 | stop1_P1_up_b1_C-0.75 | 1 | -0.75 | 0 | 0.4582 | -0.2918 | -1.2082 | 5 | 1555.6 | 2026-08-31T16:16:11
chip6 | chip6_0831_1531 | 8 | stop1_P1_up_b1_C-0.75 | 1 | -0.75 | 0 | 0.5082 | -0.2418 | -1.2582 | 5 | 1569.2 | 2026-08-31T16:16:11
chip6 | chip6_0831_1531 | 8 | stop1_P1_up_b1_C-0.75 | 1 | -0.75 | 0 | 0.5582 | -0.1918 | -1.3082 | 5 | 1583.2 | 2026-08-31T16:16:11
chip6 | chip6_0831_1531 | 8 | stop1_P1_up_b1_C-0.75 | 1 | -0.75 | 0 | 0.6082 | -0.1418 | -1.3582 | 5 | 1600 | 2026-08-31T16:16:11
chip6 | chip6_0831_1531 | 8 | stop1_P1_up_b1_C-0.75 | 1 | -0.75 | 0 | 0.6582 | -0.0918 | -1.4082 | 5 | 1622.6 | 2026-08-31T16:16:11
chip6 | chip6_0831_1531 | 8 | stop1_P1_up_b1_C-0.75 | 1 | -0.75 | 0 | 0.7082 | -0.0418 | -1.4582 | 5 | 1647.2 | 2026-08-31T16:16:11
chip6 | chip6_0831_1531 | 8 | stop1_P1_up_b1_C-0.75 | 1 | -0.75 | 0 | 0.7582 | 0.0082 | -1.5082 | 5 | 1676 | 2026-08-31T16:16:11
chip6 | chip6_0831_1531 | 8 | stop1_P1_up_b1_C-0.75 | 1 | -0.75 | 0 | 0.8082 | 0.0582 | -1.5582 | 5 | 1706.2 | 2026-08-31T16:16:11
chip6 | chip6_0831_1531 | 8 | stop1_P1_up_b1_C-0.75 | 1 | -0.75 | 0 | 0.8582 | 0.1082 | -1.6082 | 5 | 1739.8 | 2026-08-31T16:16:11
chip6 | chip6_0831_1531 | 8 | stop1_P1_up_b1_C-0.75 | 1 | -0.75 | 0 | 0.9082 | 0.1582 | -1.6582 | 5 | 1776.6 | 2026-08-31T16:16:11
chip6 | chip6_0831_1531 | 9 | stop1_P1_up_b1_C-0.75 | 1 | -0.75 | 0 | -0.3041 | -1.0541 | -0.4459 | 5 | 1751.6 | 2026-08-31T16:16:39
chip6 | chip6_0831_1531 | 9 | stop1_P1_up_b1_C-0.75 | 1 | -0.75 | 0 | -0.2541 | -1.0041 | -0.4959 | 5 | 1715.8 | 2026-08-31T16:16:39
chip6 | chip6_0831_1531 | 9 | stop1_P1_up_b1_C-0.75 | 1 | -0.75 | 0 | -0.2041 | -0.9541 | -0.5459 | 5 | 1683.8 | 2026-08-31T16:16:39
chip6 | chip6_0831_1531 | 9 | stop1_P1_up_b1_C-0.75 | 1 | -0.75 | 0 | -0.1541 | -0.9041 | -0.5959 | 5 | 1657 | 2026-08-31T16:16:39
chip6 | chip6_0831_1531 | 9 | stop1_P1_up_b1_C-0.75 | 1 | -0.75 | 0 | -0.1041 | -0.8541 | -0.6459 | 5 | 1630.8 | 2026-08-31T16:16:39
chip6 | chip6_0831_1531 | 9 | stop1_P1_up_b1_C-0.75 | 1 | -0.75 | 0 | -0.0541 | -0.8041 | -0.6959 | 5 | 1608 | 2026-08-31T16:16:39
chip6 | chip6_0831_1531 | 9 | stop1_P1_up_b1_C-0.75 | 1 | -0.75 | 0 | -0.0041 | -0.7541 | -0.7459 | 5 | 1586.4 | 2026-08-31T16:16:39
chip6 | chip6_0831_1531 | 9 | stop1_P1_up_b1_C-0.75 | 1 | -0.75 | 0 | 0.0459 | -0.7041 | -0.7959 | 5 | 1571.4 | 2026-08-31T16:16:39
chip6 | chip6_0831_1531 | 9 | stop1_P1_up_b1_C-0.75 | 1 | -0.75 | 0 | 0.0959 | -0.6541 | -0.8459 | 5 | 1556.6 | 2026-08-31T16:16:39
chip6 | chip6_0831_1531 | 9 | stop1_P1_up_b1_C-0.75 | 1 | -0.75 | 0 | 0.1459 | -0.6041 | -0.8959 | 5 | 1547.4 | 2026-08-31T16:16:39
chip6 | chip6_0831_1531 | 9 | stop1_P1_up_b1_C-0.75 | 1 | -0.75 | 0 | 0.1959 | -0.5541 | -0.9459 | 5 | 1539.2 | 2026-08-31T16:16:39
chip6 | chip6_0831_1531 | 9 | stop1_P1_up_b1_C-0.75 | 1 | -0.75 | 0 | 0.2459 | -0.5041 | -0.9959 | 5 | 1537 | 2026-08-31T16:16:39
chip6 | chip6_0831_1531 | 9 | stop1_P1_up_b1_C-0.75 | 1 | -0.75 | 0 | 0.2959 | -0.4541 | -1.0459 | 5 | 1534.4 | 2026-08-31T16:16:39
chip6 | chip6_0831_1531 | 9 | stop1_P1_up_b1_C-0.75 | 1 | -0.75 | 0 | 0.3459 | -0.4041 | -1.0959 | 5 | 1537 | 2026-08-31T16:16:39
chip6 | chip6_0831_1531 | 9 | stop1_P1_up_b1_C-0.75 | 1 | -0.75 | 0 | 0.3959 | -0.3541 | -1.1459 | 5 | 1542 | 2026-08-31T16:16:39
chip6 | chip6_0831_1531 | 9 | stop1_P1_up_b1_C-0.75 | 1 | -0.75 | 0 | 0.4459 | -0.3041 | -1.1959 | 5 | 1551.4 | 2026-08-31T16:16:39
chip6 | chip6_0831_1531 | 9 | stop1_P1_up_b1_C-0.75 | 1 | -0.75 | 0 | 0.4959 | -0.2541 | -1.2459 | 5 | 1560.8 | 2026-08-31T16:16:39
chip6 | chip6_0831_1531 | 9 | stop1_P1_up_b1_C-0.75 | 1 | -0.75 | 0 | 0.5459 | -0.2041 | -1.2959 | 5 | 1577 | 2026-08-31T16:16:39
chip6 | chip6_0831_1531 | 9 | stop1_P1_up_b1_C-0.75 | 1 | -0.75 | 0 | 0.5959 | -0.1541 | -1.3459 | 5 | 1594.6 | 2026-08-31T16:16:39
chip6 | chip6_0831_1531 | 9 | stop1_P1_up_b1_C-0.75 | 1 | -0.75 | 0 | 0.6459 | -0.1041 | -1.3959 | 5 | 1613 | 2026-08-31T16:16:39
chip6 | chip6_0831_1531 | 9 | stop1_P1_up_b1_C-0.75 | 1 | -0.75 | 0 | 0.6959 | -0.0541 | -1.4459 | 5 | 1638.4 | 2026-08-31T16:16:39
chip6 | chip6_0831_1531 | 9 | stop1_P1_up_b1_C-0.75 | 1 | -0.75 | 0 | 0.7459 | -0.0041 | -1.4959 | 5 | 1665 | 2026-08-31T16:16:39
chip6 | chip6_0831_1531 | 9 | stop1_P1_up_b1_C-0.75 | 1 | -0.75 | 0 | 0.7959 | 0.0459 | -1.5459 | 5 | 1693.2 | 2026-08-31T16:16:39
chip6 | chip6_0831_1531 | 9 | stop1_P1_up_b1_C-0.75 | 1 | -0.75 | 0 | 0.8459 | 0.0959 | -1.5959 | 5 | 1728.2 | 2026-08-31T16:16:39
chip6 | chip6_0831_1531 | 9 | stop1_P1_up_b1_C-0.75 | 1 | -0.75 | 0 | 0.8959 | 0.1459 | -1.6459 | 5 | 1763.4 | 2026-08-31T16:16:39
chip6 | chip6_0831_1531 | 10 | stop1_P1_up_b1_C-0.75 | 1 | -0.75 | 1 | -0.3119 | -1.0619 | -0.4381 | 5 | 1756.4 | 2026-08-31T16:17:11
chip6 | chip6_0831_1531 | 10 | stop1_P1_up_b1_C-0.75 | 1 | -0.75 | 1 | -0.2619 | -1.0119 | -0.4881 | 5 | 1722 | 2026-08-31T16:17:11
chip6 | chip6_0831_1531 | 10 | stop1_P1_up_b1_C-0.75 | 1 | -0.75 | 1 | -0.2119 | -0.9619 | -0.5381 | 5 | 1689.4 | 2026-08-31T16:17:11
chip6 | chip6_0831_1531 | 10 | stop1_P1_up_b1_C-0.75 | 1 | -0.75 | 1 | -0.1619 | -0.9119 | -0.5881 | 5 | 1659.8 | 2026-08-31T16:17:11
chip6 | chip6_0831_1531 | 10 | stop1_P1_up_b1_C-0.75 | 1 | -0.75 | 1 | -0.1119 | -0.8619 | -0.6381 | 5 | 1633.8 | 2026-08-31T16:17:11
chip6 | chip6_0831_1531 | 10 | stop1_P1_up_b1_C-0.75 | 1 | -0.75 | 1 | -0.0619 | -0.8119 | -0.6881 | 5 | 1612.8 | 2026-08-31T16:17:11
chip6 | chip6_0831_1531 | 10 | stop1_P1_up_b1_C-0.75 | 1 | -0.75 | 1 | -0.0119 | -0.7619 | -0.7381 | 5 | 1593.4 | 2026-08-31T16:17:11
chip6 | chip6_0831_1531 | 10 | stop1_P1_up_b1_C-0.75 | 1 | -0.75 | 1 | 0.0381 | -0.7119 | -0.7881 | 5 | 1576.8 | 2026-08-31T16:17:11
chip6 | chip6_0831_1531 | 10 | stop1_P1_up_b1_C-0.75 | 1 | -0.75 | 1 | 0.0881 | -0.6619 | -0.8381 | 5 | 1562.8 | 2026-08-31T16:17:11
chip6 | chip6_0831_1531 | 10 | stop1_P1_up_b1_C-0.75 | 1 | -0.75 | 1 | 0.1381 | -0.6119 | -0.8881 | 5 | 1549.8 | 2026-08-31T16:17:11
chip6 | chip6_0831_1531 | 10 | stop1_P1_up_b1_C-0.75 | 1 | -0.75 | 1 | 0.1881 | -0.5619 | -0.9381 | 5 | 1541.2 | 2026-08-31T16:17:11
chip6 | chip6_0831_1531 | 10 | stop1_P1_up_b1_C-0.75 | 1 | -0.75 | 1 | 0.2381 | -0.5119 | -0.9881 | 5 | 1536.4 | 2026-08-31T16:17:11
chip6 | chip6_0831_1531 | 10 | stop1_P1_up_b1_C-0.75 | 1 | -0.75 | 1 | 0.2881 | -0.4619 | -1.0381 | 5 | 1535 | 2026-08-31T16:17:11
chip6 | chip6_0831_1531 | 10 | stop1_P1_up_b1_C-0.75 | 1 | -0.75 | 1 | 0.3381 | -0.4119 | -1.0881 | 5 | 1536.2 | 2026-08-31T16:17:11
chip6 | chip6_0831_1531 | 10 | stop1_P1_up_b1_C-0.75 | 1 | -0.75 | 1 | 0.3881 | -0.3619 | -1.1381 | 5 | 1541.2 | 2026-08-31T16:17:11
chip6 | chip6_0831_1531 | 10 | stop1_P1_up_b1_C-0.75 | 1 | -0.75 | 1 | 0.4381 | -0.3119 | -1.1881 | 5 | 1547.8 | 2026-08-31T16:17:11
chip6 | chip6_0831_1531 | 10 | stop1_P1_up_b1_C-0.75 | 1 | -0.75 | 1 | 0.4881 | -0.2619 | -1.2381 | 5 | 1558 | 2026-08-31T16:17:11
chip6 | chip6_0831_1531 | 10 | stop1_P1_up_b1_C-0.75 | 1 | -0.75 | 1 | 0.5381 | -0.2119 | -1.2881 | 5 | 1570.4 | 2026-08-31T16:17:11
chip6 | chip6_0831_1531 | 10 | stop1_P1_up_b1_C-0.75 | 1 | -0.75 | 1 | 0.5881 | -0.1619 | -1.3381 | 5 | 1588.2 | 2026-08-31T16:17:11
chip6 | chip6_0831_1531 | 10 | stop1_P1_up_b1_C-0.75 | 1 | -0.75 | 1 | 0.6381 | -0.1119 | -1.3881 | 5 | 1609.4 | 2026-08-31T16:17:11
chip6 | chip6_0831_1531 | 10 | stop1_P1_up_b1_C-0.75 | 1 | -0.75 | 1 | 0.6881 | -0.0619 | -1.4381 | 5 | 1632.6 | 2026-08-31T16:17:11
chip6 | chip6_0831_1531 | 10 | stop1_P1_up_b1_C-0.75 | 1 | -0.75 | 1 | 0.7381 | -0.0119 | -1.4881 | 5 | 1660 | 2026-08-31T16:17:11
chip6 | chip6_0831_1531 | 10 | stop1_P1_up_b1_C-0.75 | 1 | -0.75 | 1 | 0.7881 | 0.0381 | -1.5381 | 5 | 1693.8 | 2026-08-31T16:17:11
chip6 | chip6_0831_1531 | 10 | stop1_P1_up_b1_C-0.75 | 1 | -0.75 | 1 | 0.8381 | 0.0881 | -1.5881 | 5 | 1726.2 | 2026-08-31T16:17:11
chip6 | chip6_0831_1531 | 10 | stop1_P1_up_b1_C-0.75 | 1 | -0.75 | 1 | 0.8881 | 0.1381 | -1.6381 | 5 | 1761.2 | 2026-08-31T16:17:11
chip6 | chip6_0831_1531 | 11 | stop1_P1_up_b1_C-0.75 | 1 | -0.75 | 3 | -0.3103 | -1.0603 | -0.4397 | 5 | 1760.2 | 2026-08-31T16:17:45
chip6 | chip6_0831_1531 | 11 | stop1_P1_up_b1_C-0.75 | 1 | -0.75 | 3 | -0.2603 | -1.0103 | -0.4897 | 5 | 1724.8 | 2026-08-31T16:17:45
chip6 | chip6_0831_1531 | 11 | stop1_P1_up_b1_C-0.75 | 1 | -0.75 | 3 | -0.2103 | -0.9603 | -0.5397 | 5 | 1692 | 2026-08-31T16:17:45
chip6 | chip6_0831_1531 | 11 | stop1_P1_up_b1_C-0.75 | 1 | -0.75 | 3 | -0.1603 | -0.9103 | -0.5897 | 5 | 1663.2 | 2026-08-31T16:17:45
chip6 | chip6_0831_1531 | 11 | stop1_P1_up_b1_C-0.75 | 1 | -0.75 | 3 | -0.1103 | -0.8603 | -0.6397 | 5 | 1638.2 | 2026-08-31T16:17:45
chip6 | chip6_0831_1531 | 11 | stop1_P1_up_b1_C-0.75 | 1 | -0.75 | 3 | -0.0603 | -0.8103 | -0.6897 | 5 | 1615.2 | 2026-08-31T16:17:45
chip6 | chip6_0831_1531 | 11 | stop1_P1_up_b1_C-0.75 | 1 | -0.75 | 3 | -0.0103 | -0.7603 | -0.7397 | 5 | 1595 | 2026-08-31T16:17:45
chip6 | chip6_0831_1531 | 11 | stop1_P1_up_b1_C-0.75 | 1 | -0.75 | 3 | 0.0397 | -0.7103 | -0.7897 | 5 | 1577.4 | 2026-08-31T16:17:45
chip6 | chip6_0831_1531 | 11 | stop1_P1_up_b1_C-0.75 | 1 | -0.75 | 3 | 0.0897 | -0.6603 | -0.8397 | 5 | 1561.8 | 2026-08-31T16:17:45
chip6 | chip6_0831_1531 | 11 | stop1_P1_up_b1_C-0.75 | 1 | -0.75 | 3 | 0.1397 | -0.6103 | -0.8897 | 5 | 1551.4 | 2026-08-31T16:17:45
chip6 | chip6_0831_1531 | 11 | stop1_P1_up_b1_C-0.75 | 1 | -0.75 | 3 | 0.1897 | -0.5603 | -0.9397 | 5 | 1543.2 | 2026-08-31T16:17:45
chip6 | chip6_0831_1531 | 11 | stop1_P1_up_b1_C-0.75 | 1 | -0.75 | 3 | 0.2397 | -0.5103 | -0.9897 | 5 | 1540 | 2026-08-31T16:17:45
chip6 | chip6_0831_1531 | 11 | stop1_P1_up_b1_C-0.75 | 1 | -0.75 | 3 | 0.2897 | -0.4603 | -1.0397 | 5 | 1540.6 | 2026-08-31T16:17:45
chip6 | chip6_0831_1531 | 11 | stop1_P1_up_b1_C-0.75 | 1 | -0.75 | 3 | 0.3397 | -0.4103 | -1.0897 | 5 | 1542.4 | 2026-08-31T16:17:45
chip6 | chip6_0831_1531 | 11 | stop1_P1_up_b1_C-0.75 | 1 | -0.75 | 3 | 0.3897 | -0.3603 | -1.1397 | 5 | 1545.2 | 2026-08-31T16:17:45
chip6 | chip6_0831_1531 | 11 | stop1_P1_up_b1_C-0.75 | 1 | -0.75 | 3 | 0.4397 | -0.3103 | -1.1897 | 5 | 1553.2 | 2026-08-31T16:17:45
chip6 | chip6_0831_1531 | 11 | stop1_P1_up_b1_C-0.75 | 1 | -0.75 | 3 | 0.4897 | -0.2603 | -1.2397 | 5 | 1564.8 | 2026-08-31T16:17:45
chip6 | chip6_0831_1531 | 11 | stop1_P1_up_b1_C-0.75 | 1 | -0.75 | 3 | 0.5397 | -0.2103 | -1.2897 | 5 | 1579.2 | 2026-08-31T16:17:45
chip6 | chip6_0831_1531 | 11 | stop1_P1_up_b1_C-0.75 | 1 | -0.75 | 3 | 0.5897 | -0.1603 | -1.3397 | 5 | 1596 | 2026-08-31T16:17:45
chip6 | chip6_0831_1531 | 11 | stop1_P1_up_b1_C-0.75 | 1 | -0.75 | 3 | 0.6397 | -0.1103 | -1.3897 | 5 | 1617 | 2026-08-31T16:17:45
chip6 | chip6_0831_1531 | 11 | stop1_P1_up_b1_C-0.75 | 1 | -0.75 | 3 | 0.6897 | -0.0603 | -1.4397 | 5 | 1640 | 2026-08-31T16:17:45
chip6 | chip6_0831_1531 | 11 | stop1_P1_up_b1_C-0.75 | 1 | -0.75 | 3 | 0.7397 | -0.0103 | -1.4897 | 5 | 1665 | 2026-08-31T16:17:45
chip6 | chip6_0831_1531 | 11 | stop1_P1_up_b1_C-0.75 | 1 | -0.75 | 3 | 0.7897 | 0.0397 | -1.5397 | 5 | 1693.4 | 2026-08-31T16:17:45
chip6 | chip6_0831_1531 | 11 | stop1_P1_up_b1_C-0.75 | 1 | -0.75 | 3 | 0.8397 | 0.0897 | -1.5897 | 5 | 1727.8 | 2026-08-31T16:17:45
chip6 | chip6_0831_1531 | 11 | stop1_P1_up_b1_C-0.75 | 1 | -0.75 | 3 | 0.8897 | 0.1397 | -1.6397 | 5 | 1765.6 | 2026-08-31T16:17:45
chip6 | chip6_0831_1531 | 12 | stop1_P1_up_b1_C-0.75 | 1 | -0.75 | 10 | -0.3129 | -1.0629 | -0.4371 | 5 | 1762.2 | 2026-08-31T16:18:34
chip6 | chip6_0831_1531 | 12 | stop1_P1_up_b1_C-0.75 | 1 | -0.75 | 10 | -0.2629 | -1.0129 | -0.4871 | 5 | 1728 | 2026-08-31T16:18:34
chip6 | chip6_0831_1531 | 12 | stop1_P1_up_b1_C-0.75 | 1 | -0.75 | 10 | -0.2129 | -0.9629 | -0.5371 | 5 | 1693.2 | 2026-08-31T16:18:34
chip6 | chip6_0831_1531 | 12 | stop1_P1_up_b1_C-0.75 | 1 | -0.75 | 10 | -0.1629 | -0.9129 | -0.5871 | 5 | 1664.2 | 2026-08-31T16:18:34
chip6 | chip6_0831_1531 | 12 | stop1_P1_up_b1_C-0.75 | 1 | -0.75 | 10 | -0.1129 | -0.8629 | -0.6371 | 5 | 1639.4 | 2026-08-31T16:18:34
chip6 | chip6_0831_1531 | 12 | stop1_P1_up_b1_C-0.75 | 1 | -0.75 | 10 | -0.0629 | -0.8129 | -0.6871 | 5 | 1615.8 | 2026-08-31T16:18:34
chip6 | chip6_0831_1531 | 12 | stop1_P1_up_b1_C-0.75 | 1 | -0.75 | 10 | -0.0129 | -0.7629 | -0.7371 | 5 | 1594.2 | 2026-08-31T16:18:34
chip6 | chip6_0831_1531 | 12 | stop1_P1_up_b1_C-0.75 | 1 | -0.75 | 10 | 0.0371 | -0.7129 | -0.7871 | 5 | 1576.8 | 2026-08-31T16:18:34
chip6 | chip6_0831_1531 | 12 | stop1_P1_up_b1_C-0.75 | 1 | -0.75 | 10 | 0.0871 | -0.6629 | -0.8371 | 5 | 1563.8 | 2026-08-31T16:18:34
chip6 | chip6_0831_1531 | 12 | stop1_P1_up_b1_C-0.75 | 1 | -0.75 | 10 | 0.1371 | -0.6129 | -0.8871 | 5 | 1552.6 | 2026-08-31T16:18:34
chip6 | chip6_0831_1531 | 12 | stop1_P1_up_b1_C-0.75 | 1 | -0.75 | 10 | 0.1871 | -0.5629 | -0.9371 | 5 | 1543.2 | 2026-08-31T16:18:34
chip6 | chip6_0831_1531 | 12 | stop1_P1_up_b1_C-0.75 | 1 | -0.75 | 10 | 0.2371 | -0.5129 | -0.9871 | 5 | 1540.2 | 2026-08-31T16:18:34
chip6 | chip6_0831_1531 | 12 | stop1_P1_up_b1_C-0.75 | 1 | -0.75 | 10 | 0.2871 | -0.4629 | -1.0371 | 5 | 1537 | 2026-08-31T16:18:34
chip6 | chip6_0831_1531 | 12 | stop1_P1_up_b1_C-0.75 | 1 | -0.75 | 10 | 0.3371 | -0.4129 | -1.0871 | 5 | 1537.8 | 2026-08-31T16:18:34
chip6 | chip6_0831_1531 | 12 | stop1_P1_up_b1_C-0.75 | 1 | -0.75 | 10 | 0.3871 | -0.3629 | -1.1371 | 5 | 1541.4 | 2026-08-31T16:18:34
chip6 | chip6_0831_1531 | 12 | stop1_P1_up_b1_C-0.75 | 1 | -0.75 | 10 | 0.4371 | -0.3129 | -1.1871 | 5 | 1550.4 | 2026-08-31T16:18:34
chip6 | chip6_0831_1531 | 12 | stop1_P1_up_b1_C-0.75 | 1 | -0.75 | 10 | 0.4871 | -0.2629 | -1.2371 | 5 | 1563 | 2026-08-31T16:18:34
chip6 | chip6_0831_1531 | 12 | stop1_P1_up_b1_C-0.75 | 1 | -0.75 | 10 | 0.5371 | -0.2129 | -1.2871 | 5 | 1574.8 | 2026-08-31T16:18:34
chip6 | chip6_0831_1531 | 12 | stop1_P1_up_b1_C-0.75 | 1 | -0.75 | 10 | 0.5871 | -0.1629 | -1.3371 | 5 | 1592.6 | 2026-08-31T16:18:34
chip6 | chip6_0831_1531 | 12 | stop1_P1_up_b1_C-0.75 | 1 | -0.75 | 10 | 0.6371 | -0.1129 | -1.3871 | 5 | 1611.8 | 2026-08-31T16:18:34
chip6 | chip6_0831_1531 | 12 | stop1_P1_up_b1_C-0.75 | 1 | -0.75 | 10 | 0.6871 | -0.0629 | -1.4371 | 5 | 1633 | 2026-08-31T16:18:34
chip6 | chip6_0831_1531 | 12 | stop1_P1_up_b1_C-0.75 | 1 | -0.75 | 10 | 0.7371 | -0.0129 | -1.4871 | 5 | 1659.8 | 2026-08-31T16:18:34
chip6 | chip6_0831_1531 | 12 | stop1_P1_up_b1_C-0.75 | 1 | -0.75 | 10 | 0.7871 | 0.0371 | -1.5371 | 5 | 1689.2 | 2026-08-31T16:18:34
chip6 | chip6_0831_1531 | 12 | stop1_P1_up_b1_C-0.75 | 1 | -0.75 | 10 | 0.8371 | 0.0871 | -1.5871 | 5 | 1722.8 | 2026-08-31T16:18:34
chip6 | chip6_0831_1531 | 12 | stop1_P1_up_b1_C-0.75 | 1 | -0.75 | 10 | 0.8871 | 0.1371 | -1.6371 | 5 | 1758.8 | 2026-08-31T16:18:34
chip6 | chip6_0831_1531 | 13 | stop1_P1_up_b1_C-0.75 | 1 | -0.75 | 30 | -0.3088 | -1.0588 | -0.4412 | 5 | 1762 | 2026-08-31T16:20:01
chip6 | chip6_0831_1531 | 13 | stop1_P1_up_b1_C-0.75 | 1 | -0.75 | 30 | -0.2588 | -1.0088 | -0.4912 | 5 | 1727.8 | 2026-08-31T16:20:01
chip6 | chip6_0831_1531 | 13 | stop1_P1_up_b1_C-0.75 | 1 | -0.75 | 30 | -0.2088 | -0.9588 | -0.5412 | 5 | 1694.2 | 2026-08-31T16:20:01
chip6 | chip6_0831_1531 | 13 | stop1_P1_up_b1_C-0.75 | 1 | -0.75 | 30 | -0.1588 | -0.9088 | -0.5912 | 5 | 1664.2 | 2026-08-31T16:20:01
chip6 | chip6_0831_1531 | 13 | stop1_P1_up_b1_C-0.75 | 1 | -0.75 | 30 | -0.1088 | -0.8588 | -0.6412 | 5 | 1640 | 2026-08-31T16:20:01
chip6 | chip6_0831_1531 | 13 | stop1_P1_up_b1_C-0.75 | 1 | -0.75 | 30 | -0.0588 | -0.8088 | -0.6912 | 5 | 1614.8 | 2026-08-31T16:20:01
chip6 | chip6_0831_1531 | 13 | stop1_P1_up_b1_C-0.75 | 1 | -0.75 | 30 | -0.0088 | -0.7588 | -0.7412 | 5 | 1596 | 2026-08-31T16:20:01
chip6 | chip6_0831_1531 | 13 | stop1_P1_up_b1_C-0.75 | 1 | -0.75 | 30 | 0.0412 | -0.7088 | -0.7912 | 5 | 1578 | 2026-08-31T16:20:01
chip6 | chip6_0831_1531 | 13 | stop1_P1_up_b1_C-0.75 | 1 | -0.75 | 30 | 0.0912 | -0.6588 | -0.8412 | 5 | 1562.2 | 2026-08-31T16:20:01
chip6 | chip6_0831_1531 | 13 | stop1_P1_up_b1_C-0.75 | 1 | -0.75 | 30 | 0.1412 | -0.6088 | -0.8912 | 5 | 1552.2 | 2026-08-31T16:20:01
chip6 | chip6_0831_1531 | 13 | stop1_P1_up_b1_C-0.75 | 1 | -0.75 | 30 | 0.1912 | -0.5588 | -0.9412 | 5 | 1542.4 | 2026-08-31T16:20:01
chip6 | chip6_0831_1531 | 13 | stop1_P1_up_b1_C-0.75 | 1 | -0.75 | 30 | 0.2412 | -0.5088 | -0.9912 | 5 | 1540.2 | 2026-08-31T16:20:01
chip6 | chip6_0831_1531 | 13 | stop1_P1_up_b1_C-0.75 | 1 | -0.75 | 30 | 0.2912 | -0.4588 | -1.0412 | 5 | 1537.8 | 2026-08-31T16:20:01
chip6 | chip6_0831_1531 | 13 | stop1_P1_up_b1_C-0.75 | 1 | -0.75 | 30 | 0.3412 | -0.4088 | -1.0912 | 5 | 1539.6 | 2026-08-31T16:20:01
chip6 | chip6_0831_1531 | 13 | stop1_P1_up_b1_C-0.75 | 1 | -0.75 | 30 | 0.3912 | -0.3588 | -1.1412 | 5 | 1543.8 | 2026-08-31T16:20:01
chip6 | chip6_0831_1531 | 13 | stop1_P1_up_b1_C-0.75 | 1 | -0.75 | 30 | 0.4412 | -0.3088 | -1.1912 | 5 | 1549 | 2026-08-31T16:20:01
chip6 | chip6_0831_1531 | 13 | stop1_P1_up_b1_C-0.75 | 1 | -0.75 | 30 | 0.4912 | -0.2588 | -1.2412 | 5 | 1560.2 | 2026-08-31T16:20:01
chip6 | chip6_0831_1531 | 13 | stop1_P1_up_b1_C-0.75 | 1 | -0.75 | 30 | 0.5412 | -0.2088 | -1.2912 | 5 | 1573.6 | 2026-08-31T16:20:01
chip6 | chip6_0831_1531 | 13 | stop1_P1_up_b1_C-0.75 | 1 | -0.75 | 30 | 0.5912 | -0.1588 | -1.3412 | 5 | 1593.2 | 2026-08-31T16:20:01
chip6 | chip6_0831_1531 | 13 | stop1_P1_up_b1_C-0.75 | 1 | -0.75 | 30 | 0.6412 | -0.1088 | -1.3912 | 5 | 1613.2 | 2026-08-31T16:20:01
chip6 | chip6_0831_1531 | 13 | stop1_P1_up_b1_C-0.75 | 1 | -0.75 | 30 | 0.6912 | -0.0588 | -1.4412 | 5 | 1636.2 | 2026-08-31T16:20:01
chip6 | chip6_0831_1531 | 13 | stop1_P1_up_b1_C-0.75 | 1 | -0.75 | 30 | 0.7412 | -0.0088 | -1.4912 | 5 | 1665.4 | 2026-08-31T16:20:01
chip6 | chip6_0831_1531 | 13 | stop1_P1_up_b1_C-0.75 | 1 | -0.75 | 30 | 0.7912 | 0.0412 | -1.5412 | 5 | 1693.4 | 2026-08-31T16:20:01
chip6 | chip6_0831_1531 | 13 | stop1_P1_up_b1_C-0.75 | 1 | -0.75 | 30 | 0.8412 | 0.0912 | -1.5912 | 5 | 1728.2 | 2026-08-31T16:20:01
chip6 | chip6_0831_1531 | 13 | stop1_P1_up_b1_C-0.75 | 1 | -0.75 | 30 | 0.8912 | 0.1412 | -1.6412 | 5 | 1760.2 | 2026-08-31T16:20:01
chip6 | chip6_0831_1531 | 14 | stop1_P1_up_b1_C-0.75 | 1 | -0.75 | 100 | -0.3069 | -1.0569 | -0.4431 | 5 | 1762.4 | 2026-08-31T16:23:52
chip6 | chip6_0831_1531 | 14 | stop1_P1_up_b1_C-0.75 | 1 | -0.75 | 100 | -0.2569 | -1.0069 | -0.4931 | 5 | 1727.8 | 2026-08-31T16:23:52
chip6 | chip6_0831_1531 | 14 | stop1_P1_up_b1_C-0.75 | 1 | -0.75 | 100 | -0.2069 | -0.9569 | -0.5431 | 5 | 1694.4 | 2026-08-31T16:23:52
chip6 | chip6_0831_1531 | 14 | stop1_P1_up_b1_C-0.75 | 1 | -0.75 | 100 | -0.1569 | -0.9069 | -0.5931 | 5 | 1665.2 | 2026-08-31T16:23:52
chip6 | chip6_0831_1531 | 14 | stop1_P1_up_b1_C-0.75 | 1 | -0.75 | 100 | -0.1069 | -0.8569 | -0.6431 | 5 | 1639.4 | 2026-08-31T16:23:52
chip6 | chip6_0831_1531 | 14 | stop1_P1_up_b1_C-0.75 | 1 | -0.75 | 100 | -0.0569 | -0.8069 | -0.6931 | 5 | 1617.4 | 2026-08-31T16:23:52
chip6 | chip6_0831_1531 | 14 | stop1_P1_up_b1_C-0.75 | 1 | -0.75 | 100 | -0.0069 | -0.7569 | -0.7431 | 5 | 1596.2 | 2026-08-31T16:23:52
chip6 | chip6_0831_1531 | 14 | stop1_P1_up_b1_C-0.75 | 1 | -0.75 | 100 | 0.0431 | -0.7069 | -0.7931 | 5 | 1580.4 | 2026-08-31T16:23:52
chip6 | chip6_0831_1531 | 14 | stop1_P1_up_b1_C-0.75 | 1 | -0.75 | 100 | 0.0931 | -0.6569 | -0.8431 | 5 | 1565.8 | 2026-08-31T16:23:52
chip6 | chip6_0831_1531 | 14 | stop1_P1_up_b1_C-0.75 | 1 | -0.75 | 100 | 0.1431 | -0.6069 | -0.8931 | 5 | 1555.2 | 2026-08-31T16:23:52
chip6 | chip6_0831_1531 | 14 | stop1_P1_up_b1_C-0.75 | 1 | -0.75 | 100 | 0.1931 | -0.5569 | -0.9431 | 5 | 1549.2 | 2026-08-31T16:23:52
chip6 | chip6_0831_1531 | 14 | stop1_P1_up_b1_C-0.75 | 1 | -0.75 | 100 | 0.2431 | -0.5069 | -0.9931 | 5 | 1543.8 | 2026-08-31T16:23:52
chip6 | chip6_0831_1531 | 14 | stop1_P1_up_b1_C-0.75 | 1 | -0.75 | 100 | 0.2931 | -0.4569 | -1.0431 | 5 | 1541.2 | 2026-08-31T16:23:52
chip6 | chip6_0831_1531 | 14 | stop1_P1_up_b1_C-0.75 | 1 | -0.75 | 100 | 0.3431 | -0.4069 | -1.0931 | 5 | 1541.4 | 2026-08-31T16:23:52
chip6 | chip6_0831_1531 | 14 | stop1_P1_up_b1_C-0.75 | 1 | -0.75 | 100 | 0.3931 | -0.3569 | -1.1431 | 5 | 1547.6 | 2026-08-31T16:23:52
chip6 | chip6_0831_1531 | 14 | stop1_P1_up_b1_C-0.75 | 1 | -0.75 | 100 | 0.4431 | -0.3069 | -1.1931 | 5 | 1551.2 | 2026-08-31T16:23:52
chip6 | chip6_0831_1531 | 14 | stop1_P1_up_b1_C-0.75 | 1 | -0.75 | 100 | 0.4931 | -0.2569 | -1.2431 | 5 | 1562 | 2026-08-31T16:23:52
chip6 | chip6_0831_1531 | 14 | stop1_P1_up_b1_C-0.75 | 1 | -0.75 | 100 | 0.5431 | -0.2069 | -1.2931 | 5 | 1576.6 | 2026-08-31T16:23:52
chip6 | chip6_0831_1531 | 14 | stop1_P1_up_b1_C-0.75 | 1 | -0.75 | 100 | 0.5931 | -0.1569 | -1.3431 | 5 | 1596.6 | 2026-08-31T16:23:52
chip6 | chip6_0831_1531 | 14 | stop1_P1_up_b1_C-0.75 | 1 | -0.75 | 100 | 0.6431 | -0.1069 | -1.3931 | 5 | 1616.2 | 2026-08-31T16:23:52
chip6 | chip6_0831_1531 | 14 | stop1_P1_up_b1_C-0.75 | 1 | -0.75 | 100 | 0.6931 | -0.0569 | -1.4431 | 5 | 1637.6 | 2026-08-31T16:23:52
chip6 | chip6_0831_1531 | 14 | stop1_P1_up_b1_C-0.75 | 1 | -0.75 | 100 | 0.7431 | -0.0069 | -1.4931 | 5 | 1665 | 2026-08-31T16:23:52
chip6 | chip6_0831_1531 | 14 | stop1_P1_up_b1_C-0.75 | 1 | -0.75 | 100 | 0.7931 | 0.0431 | -1.5431 | 5 | 1694.2 | 2026-08-31T16:23:52
chip6 | chip6_0831_1531 | 14 | stop1_P1_up_b1_C-0.75 | 1 | -0.75 | 100 | 0.8431 | 0.0931 | -1.5931 | 5 | 1730.2 | 2026-08-31T16:23:52
chip6 | chip6_0831_1531 | 14 | stop1_P1_up_b1_C-0.75 | 1 | -0.75 | 100 | 0.8931 | 0.1431 | -1.6431 | 5 | 1764 | 2026-08-31T16:23:52
chip6 | chip6_0831_1531 | 15 | stop1_P1_up_b1_C-0.75 | 1 | -0.75 | 300 | -0.3053 | -1.0553 | -0.4447 | 5 | 1743 | 2026-08-31T16:33:59
chip6 | chip6_0831_1531 | 15 | stop1_P1_up_b1_C-0.75 | 1 | -0.75 | 300 | -0.2553 | -1.0053 | -0.4947 | 5 | 1710.2 | 2026-08-31T16:33:59
chip6 | chip6_0831_1531 | 15 | stop1_P1_up_b1_C-0.75 | 1 | -0.75 | 300 | -0.2053 | -0.9553 | -0.5447 | 5 | 1677.2 | 2026-08-31T16:33:59
chip6 | chip6_0831_1531 | 15 | stop1_P1_up_b1_C-0.75 | 1 | -0.75 | 300 | -0.1553 | -0.9053 | -0.5947 | 5 | 1648 | 2026-08-31T16:33:59
chip6 | chip6_0831_1531 | 15 | stop1_P1_up_b1_C-0.75 | 1 | -0.75 | 300 | -0.1053 | -0.8553 | -0.6447 | 5 | 1624.2 | 2026-08-31T16:33:59
chip6 | chip6_0831_1531 | 15 | stop1_P1_up_b1_C-0.75 | 1 | -0.75 | 300 | -0.0553 | -0.8053 | -0.6947 | 5 | 1600 | 2026-08-31T16:33:59
chip6 | chip6_0831_1531 | 15 | stop1_P1_up_b1_C-0.75 | 1 | -0.75 | 300 | -0.0053 | -0.7553 | -0.7447 | 5 | 1581.2 | 2026-08-31T16:33:59
chip6 | chip6_0831_1531 | 15 | stop1_P1_up_b1_C-0.75 | 1 | -0.75 | 300 | 0.0447 | -0.7053 | -0.7947 | 5 | 1566.6 | 2026-08-31T16:33:59
chip6 | chip6_0831_1531 | 15 | stop1_P1_up_b1_C-0.75 | 1 | -0.75 | 300 | 0.0947 | -0.6553 | -0.8447 | 5 | 1552 | 2026-08-31T16:33:59
chip6 | chip6_0831_1531 | 15 | stop1_P1_up_b1_C-0.75 | 1 | -0.75 | 300 | 0.1447 | -0.6053 | -0.8947 | 5 | 1543.6 | 2026-08-31T16:33:59
chip6 | chip6_0831_1531 | 15 | stop1_P1_up_b1_C-0.75 | 1 | -0.75 | 300 | 0.1947 | -0.5553 | -0.9447 | 5 | 1535.8 | 2026-08-31T16:33:59
chip6 | chip6_0831_1531 | 15 | stop1_P1_up_b1_C-0.75 | 1 | -0.75 | 300 | 0.2447 | -0.5053 | -0.9947 | 5 | 1530.8 | 2026-08-31T16:33:59
chip6 | chip6_0831_1531 | 15 | stop1_P1_up_b1_C-0.75 | 1 | -0.75 | 300 | 0.2947 | -0.4553 | -1.0447 | 5 | 1530.2 | 2026-08-31T16:33:59
chip6 | chip6_0831_1531 | 15 | stop1_P1_up_b1_C-0.75 | 1 | -0.75 | 300 | 0.3447 | -0.4053 | -1.0947 | 5 | 1531 | 2026-08-31T16:33:59
chip6 | chip6_0831_1531 | 15 | stop1_P1_up_b1_C-0.75 | 1 | -0.75 | 300 | 0.3947 | -0.3553 | -1.1447 | 5 | 1538 | 2026-08-31T16:33:59
chip6 | chip6_0831_1531 | 15 | stop1_P1_up_b1_C-0.75 | 1 | -0.75 | 300 | 0.4447 | -0.3053 | -1.1947 | 5 | 1549.2 | 2026-08-31T16:33:59
chip6 | chip6_0831_1531 | 15 | stop1_P1_up_b1_C-0.75 | 1 | -0.75 | 300 | 0.4947 | -0.2553 | -1.2447 | 5 | 1557.8 | 2026-08-31T16:33:59
chip6 | chip6_0831_1531 | 15 | stop1_P1_up_b1_C-0.75 | 1 | -0.75 | 300 | 0.5447 | -0.2053 | -1.2947 | 5 | 1571.8 | 2026-08-31T16:33:59
chip6 | chip6_0831_1531 | 15 | stop1_P1_up_b1_C-0.75 | 1 | -0.75 | 300 | 0.5947 | -0.1553 | -1.3447 | 5 | 1587.8 | 2026-08-31T16:33:59
chip6 | chip6_0831_1531 | 15 | stop1_P1_up_b1_C-0.75 | 1 | -0.75 | 300 | 0.6447 | -0.1053 | -1.3947 | 5 | 1608.4 | 2026-08-31T16:33:59
chip6 | chip6_0831_1531 | 15 | stop1_P1_up_b1_C-0.75 | 1 | -0.75 | 300 | 0.6947 | -0.0553 | -1.4447 | 5 | 1632.8 | 2026-08-31T16:33:59
chip6 | chip6_0831_1531 | 15 | stop1_P1_up_b1_C-0.75 | 1 | -0.75 | 300 | 0.7447 | -0.0053 | -1.4947 | 5 | 1658 | 2026-08-31T16:33:59
chip6 | chip6_0831_1531 | 15 | stop1_P1_up_b1_C-0.75 | 1 | -0.75 | 300 | 0.7947 | 0.0447 | -1.5447 | 5 | 1689.6 | 2026-08-31T16:33:59
chip6 | chip6_0831_1531 | 15 | stop1_P1_up_b1_C-0.75 | 1 | -0.75 | 300 | 0.8447 | 0.0947 | -1.5947 | 5 | 1724 | 2026-08-31T16:33:59
chip6 | chip6_0831_1531 | 15 | stop1_P1_up_b1_C-0.75 | 1 | -0.75 | 300 | 0.8947 | 0.1447 | -1.6447 | 5 | 1758 | 2026-08-31T16:33:59
chip6 | chip6_0831_1531 | 16 | stop1_P1_up_b1_C-0.75 | 1 | -0.75 | 1000 | -0.3149 | -1.0649 | -0.4351 | 5 | 1697.8 | 2026-08-31T17:08:16
chip6 | chip6_0831_1531 | 16 | stop1_P1_up_b1_C-0.75 | 1 | -0.75 | 1000 | -0.2649 | -1.0149 | -0.4851 | 5 | 1662.4 | 2026-08-31T17:08:16
chip6 | chip6_0831_1531 | 16 | stop1_P1_up_b1_C-0.75 | 1 | -0.75 | 1000 | -0.2149 | -0.9649 | -0.5351 | 5 | 1629.4 | 2026-08-31T17:08:16
chip6 | chip6_0831_1531 | 16 | stop1_P1_up_b1_C-0.75 | 1 | -0.75 | 1000 | -0.1649 | -0.9149 | -0.5851 | 5 | 1599 | 2026-08-31T17:08:16
chip6 | chip6_0831_1531 | 16 | stop1_P1_up_b1_C-0.75 | 1 | -0.75 | 1000 | -0.1149 | -0.8649 | -0.6351 | 5 | 1574.8 | 2026-08-31T17:08:16
chip6 | chip6_0831_1531 | 16 | stop1_P1_up_b1_C-0.75 | 1 | -0.75 | 1000 | -0.0649 | -0.8149 | -0.6851 | 5 | 1552.6 | 2026-08-31T17:08:16
chip6 | chip6_0831_1531 | 16 | stop1_P1_up_b1_C-0.75 | 1 | -0.75 | 1000 | -0.0149 | -0.7649 | -0.7351 | 5 | 1532.4 | 2026-08-31T17:08:16
chip6 | chip6_0831_1531 | 16 | stop1_P1_up_b1_C-0.75 | 1 | -0.75 | 1000 | 0.0351 | -0.7149 | -0.7851 | 5 | 1515 | 2026-08-31T17:08:16
chip6 | chip6_0831_1531 | 16 | stop1_P1_up_b1_C-0.75 | 1 | -0.75 | 1000 | 0.0851 | -0.6649 | -0.8351 | 5 | 1501 | 2026-08-31T17:08:16
chip6 | chip6_0831_1531 | 16 | stop1_P1_up_b1_C-0.75 | 1 | -0.75 | 1000 | 0.1351 | -0.6149 | -0.8851 | 5 | 1489.8 | 2026-08-31T17:08:16
chip6 | chip6_0831_1531 | 16 | stop1_P1_up_b1_C-0.75 | 1 | -0.75 | 1000 | 0.1851 | -0.5649 | -0.9351 | 5 | 1482.8 | 2026-08-31T17:08:16
chip6 | chip6_0831_1531 | 16 | stop1_P1_up_b1_C-0.75 | 1 | -0.75 | 1000 | 0.2351 | -0.5149 | -0.9851 | 5 | 1477.2 | 2026-08-31T17:08:16
chip6 | chip6_0831_1531 | 16 | stop1_P1_up_b1_C-0.75 | 1 | -0.75 | 1000 | 0.2851 | -0.4649 | -1.0351 | 5 | 1475.4 | 2026-08-31T17:08:16
chip6 | chip6_0831_1531 | 16 | stop1_P1_up_b1_C-0.75 | 1 | -0.75 | 1000 | 0.3351 | -0.4149 | -1.0851 | 5 | 1479 | 2026-08-31T17:08:16
chip6 | chip6_0831_1531 | 16 | stop1_P1_up_b1_C-0.75 | 1 | -0.75 | 1000 | 0.3851 | -0.3649 | -1.1351 | 5 | 1482.2 | 2026-08-31T17:08:16
chip6 | chip6_0831_1531 | 16 | stop1_P1_up_b1_C-0.75 | 1 | -0.75 | 1000 | 0.4351 | -0.3149 | -1.1851 | 5 | 1488.4 | 2026-08-31T17:08:16
chip6 | chip6_0831_1531 | 16 | stop1_P1_up_b1_C-0.75 | 1 | -0.75 | 1000 | 0.4851 | -0.2649 | -1.2351 | 5 | 1501.6 | 2026-08-31T17:08:16
chip6 | chip6_0831_1531 | 16 | stop1_P1_up_b1_C-0.75 | 1 | -0.75 | 1000 | 0.5351 | -0.2149 | -1.2851 | 5 | 1518.4 | 2026-08-31T17:08:16
chip6 | chip6_0831_1531 | 16 | stop1_P1_up_b1_C-0.75 | 1 | -0.75 | 1000 | 0.5851 | -0.1649 | -1.3351 | 5 | 1536.4 | 2026-08-31T17:08:16
chip6 | chip6_0831_1531 | 16 | stop1_P1_up_b1_C-0.75 | 1 | -0.75 | 1000 | 0.6351 | -0.1149 | -1.3851 | 5 | 1557.4 | 2026-08-31T17:08:16
chip6 | chip6_0831_1531 | 16 | stop1_P1_up_b1_C-0.75 | 1 | -0.75 | 1000 | 0.6851 | -0.0649 | -1.4351 | 5 | 1581.8 | 2026-08-31T17:08:16
chip6 | chip6_0831_1531 | 16 | stop1_P1_up_b1_C-0.75 | 1 | -0.75 | 1000 | 0.7351 | -0.0149 | -1.4851 | 5 | 1605 | 2026-08-31T17:08:16
chip6 | chip6_0831_1531 | 16 | stop1_P1_up_b1_C-0.75 | 1 | -0.75 | 1000 | 0.7851 | 0.0351 | -1.5351 | 5 | 1638 | 2026-08-31T17:08:16
chip6 | chip6_0831_1531 | 16 | stop1_P1_up_b1_C-0.75 | 1 | -0.75 | 1000 | 0.8351 | 0.0851 | -1.5851 | 5 | 1670.2 | 2026-08-31T17:08:16
chip6 | chip6_0831_1531 | 16 | stop1_P1_up_b1_C-0.75 | 1 | -0.75 | 1000 | 0.8851 | 0.1351 | -1.6351 | 5 | 1708 | 2026-08-31T17:08:16
chip6 | chip6_0831_1531 | 17 | stop1_P1_up_b2_C-0.75 | 1 | -0.75 | 0 | -0.3205 | -1.0705 | -0.4295 | 5 | 1691.2 | 2026-08-31T17:08:48
chip6 | chip6_0831_1531 | 17 | stop1_P1_up_b2_C-0.75 | 1 | -0.75 | 0 | -0.2705 | -1.0205 | -0.4795 | 5 | 1655.8 | 2026-08-31T17:08:48
chip6 | chip6_0831_1531 | 17 | stop1_P1_up_b2_C-0.75 | 1 | -0.75 | 0 | -0.2205 | -0.9705 | -0.5295 | 5 | 1625 | 2026-08-31T17:08:48
chip6 | chip6_0831_1531 | 17 | stop1_P1_up_b2_C-0.75 | 1 | -0.75 | 0 | -0.1705 | -0.9205 | -0.5795 | 5 | 1597.6 | 2026-08-31T17:08:48
chip6 | chip6_0831_1531 | 17 | stop1_P1_up_b2_C-0.75 | 1 | -0.75 | 0 | -0.1205 | -0.8705 | -0.6295 | 5 | 1573.4 | 2026-08-31T17:08:48
chip6 | chip6_0831_1531 | 17 | stop1_P1_up_b2_C-0.75 | 1 | -0.75 | 0 | -0.0705 | -0.8205 | -0.6795 | 5 | 1550.8 | 2026-08-31T17:08:48
chip6 | chip6_0831_1531 | 17 | stop1_P1_up_b2_C-0.75 | 1 | -0.75 | 0 | -0.0205 | -0.7705 | -0.7295 | 5 | 1532.2 | 2026-08-31T17:08:48
chip6 | chip6_0831_1531 | 17 | stop1_P1_up_b2_C-0.75 | 1 | -0.75 | 0 | 0.0295 | -0.7205 | -0.7795 | 5 | 1515.6 | 2026-08-31T17:08:48
chip6 | chip6_0831_1531 | 17 | stop1_P1_up_b2_C-0.75 | 1 | -0.75 | 0 | 0.0795 | -0.6705 | -0.8295 | 5 | 1502.4 | 2026-08-31T17:08:48
chip6 | chip6_0831_1531 | 17 | stop1_P1_up_b2_C-0.75 | 1 | -0.75 | 0 | 0.1295 | -0.6205 | -0.8795 | 5 | 1490.4 | 2026-08-31T17:08:48
chip6 | chip6_0831_1531 | 17 | stop1_P1_up_b2_C-0.75 | 1 | -0.75 | 0 | 0.1795 | -0.5705 | -0.9295 | 5 | 1484 | 2026-08-31T17:08:48
chip6 | chip6_0831_1531 | 17 | stop1_P1_up_b2_C-0.75 | 1 | -0.75 | 0 | 0.2295 | -0.5205 | -0.9795 | 5 | 1477.8 | 2026-08-31T17:08:48
chip6 | chip6_0831_1531 | 17 | stop1_P1_up_b2_C-0.75 | 1 | -0.75 | 0 | 0.2795 | -0.4705 | -1.0295 | 5 | 1475.2 | 2026-08-31T17:08:48
chip6 | chip6_0831_1531 | 17 | stop1_P1_up_b2_C-0.75 | 1 | -0.75 | 0 | 0.3295 | -0.4205 | -1.0795 | 5 | 1477.2 | 2026-08-31T17:08:48
chip6 | chip6_0831_1531 | 17 | stop1_P1_up_b2_C-0.75 | 1 | -0.75 | 0 | 0.3795 | -0.3705 | -1.1295 | 5 | 1481 | 2026-08-31T17:08:48
chip6 | chip6_0831_1531 | 17 | stop1_P1_up_b2_C-0.75 | 1 | -0.75 | 0 | 0.4295 | -0.3205 | -1.1795 | 5 | 1488.8 | 2026-08-31T17:08:48
chip6 | chip6_0831_1531 | 17 | stop1_P1_up_b2_C-0.75 | 1 | -0.75 | 0 | 0.4795 | -0.2705 | -1.2295 | 5 | 1497.2 | 2026-08-31T17:08:48
chip6 | chip6_0831_1531 | 17 | stop1_P1_up_b2_C-0.75 | 1 | -0.75 | 0 | 0.5295 | -0.2205 | -1.2795 | 5 | 1513.4 | 2026-08-31T17:08:48
chip6 | chip6_0831_1531 | 17 | stop1_P1_up_b2_C-0.75 | 1 | -0.75 | 0 | 0.5795 | -0.1705 | -1.3295 | 5 | 1532.6 | 2026-08-31T17:08:48
chip6 | chip6_0831_1531 | 17 | stop1_P1_up_b2_C-0.75 | 1 | -0.75 | 0 | 0.6295 | -0.1205 | -1.3795 | 5 | 1552 | 2026-08-31T17:08:48
chip6 | chip6_0831_1531 | 17 | stop1_P1_up_b2_C-0.75 | 1 | -0.75 | 0 | 0.6795 | -0.0705 | -1.4295 | 5 | 1575.6 | 2026-08-31T17:08:48
chip6 | chip6_0831_1531 | 17 | stop1_P1_up_b2_C-0.75 | 1 | -0.75 | 0 | 0.7295 | -0.0205 | -1.4795 | 5 | 1603.4 | 2026-08-31T17:08:48
chip6 | chip6_0831_1531 | 17 | stop1_P1_up_b2_C-0.75 | 1 | -0.75 | 0 | 0.7795 | 0.0295 | -1.5295 | 5 | 1631.8 | 2026-08-31T17:08:48
chip6 | chip6_0831_1531 | 17 | stop1_P1_up_b2_C-0.75 | 1 | -0.75 | 0 | 0.8295 | 0.0795 | -1.5795 | 5 | 1662.2 | 2026-08-31T17:08:48
chip6 | chip6_0831_1531 | 17 | stop1_P1_up_b2_C-0.75 | 1 | -0.75 | 0 | 0.8795 | 0.1295 | -1.6295 | 5 | 1699.4 | 2026-08-31T17:08:48
chip6 | chip6_0831_1531 | 18 | stop1_P1_up_b2_C-0.75 | 1 | -0.75 | 0 | -0.3227 | -1.0727 | -0.4273 | 5 | 1690 | 2026-08-31T17:09:17
chip6 | chip6_0831_1531 | 18 | stop1_P1_up_b2_C-0.75 | 1 | -0.75 | 0 | -0.2727 | -1.0227 | -0.4773 | 5 | 1656.8 | 2026-08-31T17:09:17
chip6 | chip6_0831_1531 | 18 | stop1_P1_up_b2_C-0.75 | 1 | -0.75 | 0 | -0.2227 | -0.9727 | -0.5273 | 5 | 1625.2 | 2026-08-31T17:09:17
chip6 | chip6_0831_1531 | 18 | stop1_P1_up_b2_C-0.75 | 1 | -0.75 | 0 | -0.1727 | -0.9227 | -0.5773 | 5 | 1596.4 | 2026-08-31T17:09:17
chip6 | chip6_0831_1531 | 18 | stop1_P1_up_b2_C-0.75 | 1 | -0.75 | 0 | -0.1227 | -0.8727 | -0.6273 | 5 | 1570.6 | 2026-08-31T17:09:17
chip6 | chip6_0831_1531 | 18 | stop1_P1_up_b2_C-0.75 | 1 | -0.75 | 0 | -0.0727 | -0.8227 | -0.6773 | 5 | 1549 | 2026-08-31T17:09:17
chip6 | chip6_0831_1531 | 18 | stop1_P1_up_b2_C-0.75 | 1 | -0.75 | 0 | -0.0227 | -0.7727 | -0.7273 | 5 | 1530.2 | 2026-08-31T17:09:17
chip6 | chip6_0831_1531 | 18 | stop1_P1_up_b2_C-0.75 | 1 | -0.75 | 0 | 0.0273 | -0.7227 | -0.7773 | 5 | 1513.2 | 2026-08-31T17:09:17
chip6 | chip6_0831_1531 | 18 | stop1_P1_up_b2_C-0.75 | 1 | -0.75 | 0 | 0.0773 | -0.6727 | -0.8273 | 5 | 1499.2 | 2026-08-31T17:09:17
chip6 | chip6_0831_1531 | 18 | stop1_P1_up_b2_C-0.75 | 1 | -0.75 | 0 | 0.1273 | -0.6227 | -0.8773 | 5 | 1488.2 | 2026-08-31T17:09:17
chip6 | chip6_0831_1531 | 18 | stop1_P1_up_b2_C-0.75 | 1 | -0.75 | 0 | 0.1773 | -0.5727 | -0.9273 | 5 | 1482 | 2026-08-31T17:09:17
chip6 | chip6_0831_1531 | 18 | stop1_P1_up_b2_C-0.75 | 1 | -0.75 | 0 | 0.2273 | -0.5227 | -0.9773 | 5 | 1476.6 | 2026-08-31T17:09:17
chip6 | chip6_0831_1531 | 18 | stop1_P1_up_b2_C-0.75 | 1 | -0.75 | 0 | 0.2773 | -0.4727 | -1.0273 | 5 | 1474.8 | 2026-08-31T17:09:17
chip6 | chip6_0831_1531 | 18 | stop1_P1_up_b2_C-0.75 | 1 | -0.75 | 0 | 0.3273 | -0.4227 | -1.0773 | 5 | 1475.6 | 2026-08-31T17:09:17
chip6 | chip6_0831_1531 | 18 | stop1_P1_up_b2_C-0.75 | 1 | -0.75 | 0 | 0.3773 | -0.3727 | -1.1273 | 5 | 1479.8 | 2026-08-31T17:09:17
chip6 | chip6_0831_1531 | 18 | stop1_P1_up_b2_C-0.75 | 1 | -0.75 | 0 | 0.4273 | -0.3227 | -1.1773 | 5 | 1488.8 | 2026-08-31T17:09:17
chip6 | chip6_0831_1531 | 18 | stop1_P1_up_b2_C-0.75 | 1 | -0.75 | 0 | 0.4773 | -0.2727 | -1.2273 | 5 | 1501.4 | 2026-08-31T17:09:17
chip6 | chip6_0831_1531 | 18 | stop1_P1_up_b2_C-0.75 | 1 | -0.75 | 0 | 0.5273 | -0.2227 | -1.2773 | 5 | 1512 | 2026-08-31T17:09:17
chip6 | chip6_0831_1531 | 18 | stop1_P1_up_b2_C-0.75 | 1 | -0.75 | 0 | 0.5773 | -0.1727 | -1.3273 | 5 | 1531 | 2026-08-31T17:09:17
chip6 | chip6_0831_1531 | 18 | stop1_P1_up_b2_C-0.75 | 1 | -0.75 | 0 | 0.6273 | -0.1227 | -1.3773 | 5 | 1550.6 | 2026-08-31T17:09:17
chip6 | chip6_0831_1531 | 18 | stop1_P1_up_b2_C-0.75 | 1 | -0.75 | 0 | 0.6773 | -0.0727 | -1.4273 | 5 | 1574 | 2026-08-31T17:09:17
chip6 | chip6_0831_1531 | 18 | stop1_P1_up_b2_C-0.75 | 1 | -0.75 | 0 | 0.7273 | -0.0227 | -1.4773 | 5 | 1597.6 | 2026-08-31T17:09:17
chip6 | chip6_0831_1531 | 18 | stop1_P1_up_b2_C-0.75 | 1 | -0.75 | 0 | 0.7773 | 0.0273 | -1.5273 | 5 | 1627 | 2026-08-31T17:09:17
chip6 | chip6_0831_1531 | 18 | stop1_P1_up_b2_C-0.75 | 1 | -0.75 | 0 | 0.8273 | 0.0773 | -1.5773 | 5 | 1661.2 | 2026-08-31T17:09:17
chip6 | chip6_0831_1531 | 18 | stop1_P1_up_b2_C-0.75 | 1 | -0.75 | 0 | 0.8773 | 0.1273 | -1.6273 | 5 | 1696.6 | 2026-08-31T17:09:17
chip6 | chip6_0831_1531 | 19 | stop1_P1_up_b2_C-0.75 | 1 | -0.75 | 1 | -0.3242 | -1.0742 | -0.4258 | 5 | 1692 | 2026-08-31T17:09:48
chip6 | chip6_0831_1531 | 19 | stop1_P1_up_b2_C-0.75 | 1 | -0.75 | 1 | -0.2742 | -1.0242 | -0.4758 | 5 | 1657.4 | 2026-08-31T17:09:48
chip6 | chip6_0831_1531 | 19 | stop1_P1_up_b2_C-0.75 | 1 | -0.75 | 1 | -0.2242 | -0.9742 | -0.5258 | 5 | 1624.2 | 2026-08-31T17:09:48
chip6 | chip6_0831_1531 | 19 | stop1_P1_up_b2_C-0.75 | 1 | -0.75 | 1 | -0.1742 | -0.9242 | -0.5758 | 5 | 1597.2 | 2026-08-31T17:09:48
chip6 | chip6_0831_1531 | 19 | stop1_P1_up_b2_C-0.75 | 1 | -0.75 | 1 | -0.1242 | -0.8742 | -0.6258 | 5 | 1570.6 | 2026-08-31T17:09:48
chip6 | chip6_0831_1531 | 19 | stop1_P1_up_b2_C-0.75 | 1 | -0.75 | 1 | -0.0742 | -0.8242 | -0.6758 | 5 | 1547.4 | 2026-08-31T17:09:48
chip6 | chip6_0831_1531 | 19 | stop1_P1_up_b2_C-0.75 | 1 | -0.75 | 1 | -0.0242 | -0.7742 | -0.7258 | 5 | 1528.2 | 2026-08-31T17:09:48
chip6 | chip6_0831_1531 | 19 | stop1_P1_up_b2_C-0.75 | 1 | -0.75 | 1 | 0.0258 | -0.7242 | -0.7758 | 5 | 1510.8 | 2026-08-31T17:09:48
chip6 | chip6_0831_1531 | 19 | stop1_P1_up_b2_C-0.75 | 1 | -0.75 | 1 | 0.0758 | -0.6742 | -0.8258 | 5 | 1496.6 | 2026-08-31T17:09:48
chip6 | chip6_0831_1531 | 19 | stop1_P1_up_b2_C-0.75 | 1 | -0.75 | 1 | 0.1258 | -0.6242 | -0.8758 | 5 | 1487.6 | 2026-08-31T17:09:48
chip6 | chip6_0831_1531 | 19 | stop1_P1_up_b2_C-0.75 | 1 | -0.75 | 1 | 0.1758 | -0.5742 | -0.9258 | 5 | 1477.2 | 2026-08-31T17:09:48
chip6 | chip6_0831_1531 | 19 | stop1_P1_up_b2_C-0.75 | 1 | -0.75 | 1 | 0.2258 | -0.5242 | -0.9758 | 5 | 1473 | 2026-08-31T17:09:48
chip6 | chip6_0831_1531 | 19 | stop1_P1_up_b2_C-0.75 | 1 | -0.75 | 1 | 0.2758 | -0.4742 | -1.0258 | 5 | 1472 | 2026-08-31T17:09:48
chip6 | chip6_0831_1531 | 19 | stop1_P1_up_b2_C-0.75 | 1 | -0.75 | 1 | 0.3258 | -0.4242 | -1.0758 | 5 | 1472.6 | 2026-08-31T17:09:48
chip6 | chip6_0831_1531 | 19 | stop1_P1_up_b2_C-0.75 | 1 | -0.75 | 1 | 0.3758 | -0.3742 | -1.1258 | 5 | 1476.2 | 2026-08-31T17:09:48
chip6 | chip6_0831_1531 | 19 | stop1_P1_up_b2_C-0.75 | 1 | -0.75 | 1 | 0.4258 | -0.3242 | -1.1758 | 5 | 1484.2 | 2026-08-31T17:09:48
chip6 | chip6_0831_1531 | 19 | stop1_P1_up_b2_C-0.75 | 1 | -0.75 | 1 | 0.4758 | -0.2742 | -1.2258 | 5 | 1496 | 2026-08-31T17:09:48
chip6 | chip6_0831_1531 | 19 | stop1_P1_up_b2_C-0.75 | 1 | -0.75 | 1 | 0.5258 | -0.2242 | -1.2758 | 5 | 1506.6 | 2026-08-31T17:09:48
chip6 | chip6_0831_1531 | 19 | stop1_P1_up_b2_C-0.75 | 1 | -0.75 | 1 | 0.5758 | -0.1742 | -1.3258 | 5 | 1523.6 | 2026-08-31T17:09:48
chip6 | chip6_0831_1531 | 19 | stop1_P1_up_b2_C-0.75 | 1 | -0.75 | 1 | 0.6258 | -0.1242 | -1.3758 | 5 | 1542.6 | 2026-08-31T17:09:48
chip6 | chip6_0831_1531 | 19 | stop1_P1_up_b2_C-0.75 | 1 | -0.75 | 1 | 0.6758 | -0.0742 | -1.4258 | 5 | 1567.4 | 2026-08-31T17:09:48
chip6 | chip6_0831_1531 | 19 | stop1_P1_up_b2_C-0.75 | 1 | -0.75 | 1 | 0.7258 | -0.0242 | -1.4758 | 5 | 1593.2 | 2026-08-31T17:09:48
chip6 | chip6_0831_1531 | 19 | stop1_P1_up_b2_C-0.75 | 1 | -0.75 | 1 | 0.7758 | 0.0258 | -1.5258 | 5 | 1624.6 | 2026-08-31T17:09:48
chip6 | chip6_0831_1531 | 19 | stop1_P1_up_b2_C-0.75 | 1 | -0.75 | 1 | 0.8258 | 0.0758 | -1.5758 | 5 | 1655 | 2026-08-31T17:09:48
chip6 | chip6_0831_1531 | 19 | stop1_P1_up_b2_C-0.75 | 1 | -0.75 | 1 | 0.8758 | 0.1258 | -1.6258 | 5 | 1691.2 | 2026-08-31T17:09:48
chip6 | chip6_0831_1531 | 20 | stop1_P1_up_b2_C-0.75 | 1 | -0.75 | 3 | -0.321 | -1.071 | -0.429 | 5 | 1689 | 2026-08-31T17:10:23
chip6 | chip6_0831_1531 | 20 | stop1_P1_up_b2_C-0.75 | 1 | -0.75 | 3 | -0.271 | -1.021 | -0.479 | 5 | 1651.6 | 2026-08-31T17:10:23
chip6 | chip6_0831_1531 | 20 | stop1_P1_up_b2_C-0.75 | 1 | -0.75 | 3 | -0.221 | -0.971 | -0.529 | 5 | 1621.6 | 2026-08-31T17:10:23
chip6 | chip6_0831_1531 | 20 | stop1_P1_up_b2_C-0.75 | 1 | -0.75 | 3 | -0.171 | -0.921 | -0.579 | 5 | 1592.2 | 2026-08-31T17:10:23
chip6 | chip6_0831_1531 | 20 | stop1_P1_up_b2_C-0.75 | 1 | -0.75 | 3 | -0.121 | -0.871 | -0.629 | 5 | 1566.4 | 2026-08-31T17:10:23
chip6 | chip6_0831_1531 | 20 | stop1_P1_up_b2_C-0.75 | 1 | -0.75 | 3 | -0.071 | -0.821 | -0.679 | 5 | 1542.6 | 2026-08-31T17:10:23
chip6 | chip6_0831_1531 | 20 | stop1_P1_up_b2_C-0.75 | 1 | -0.75 | 3 | -0.021 | -0.771 | -0.729 | 5 | 1525.4 | 2026-08-31T17:10:23
chip6 | chip6_0831_1531 | 20 | stop1_P1_up_b2_C-0.75 | 1 | -0.75 | 3 | 0.029 | -0.721 | -0.779 | 5 | 1506.8 | 2026-08-31T17:10:23
chip6 | chip6_0831_1531 | 20 | stop1_P1_up_b2_C-0.75 | 1 | -0.75 | 3 | 0.079 | -0.671 | -0.829 | 5 | 1492.2 | 2026-08-31T17:10:23
chip6 | chip6_0831_1531 | 20 | stop1_P1_up_b2_C-0.75 | 1 | -0.75 | 3 | 0.129 | -0.621 | -0.879 | 5 | 1481 | 2026-08-31T17:10:23
chip6 | chip6_0831_1531 | 20 | stop1_P1_up_b2_C-0.75 | 1 | -0.75 | 3 | 0.179 | -0.571 | -0.929 | 5 | 1473.4 | 2026-08-31T17:10:23
chip6 | chip6_0831_1531 | 20 | stop1_P1_up_b2_C-0.75 | 1 | -0.75 | 3 | 0.229 | -0.521 | -0.979 | 5 | 1469 | 2026-08-31T17:10:23
chip6 | chip6_0831_1531 | 20 | stop1_P1_up_b2_C-0.75 | 1 | -0.75 | 3 | 0.279 | -0.471 | -1.029 | 5 | 1466.4 | 2026-08-31T17:10:23
chip6 | chip6_0831_1531 | 20 | stop1_P1_up_b2_C-0.75 | 1 | -0.75 | 3 | 0.329 | -0.421 | -1.079 | 5 | 1466.4 | 2026-08-31T17:10:23
chip6 | chip6_0831_1531 | 20 | stop1_P1_up_b2_C-0.75 | 1 | -0.75 | 3 | 0.379 | -0.371 | -1.129 | 5 | 1471.2 | 2026-08-31T17:10:23
chip6 | chip6_0831_1531 | 20 | stop1_P1_up_b2_C-0.75 | 1 | -0.75 | 3 | 0.429 | -0.321 | -1.179 | 5 | 1479 | 2026-08-31T17:10:23
chip6 | chip6_0831_1531 | 20 | stop1_P1_up_b2_C-0.75 | 1 | -0.75 | 3 | 0.479 | -0.271 | -1.229 | 5 | 1489 | 2026-08-31T17:10:23
chip6 | chip6_0831_1531 | 20 | stop1_P1_up_b2_C-0.75 | 1 | -0.75 | 3 | 0.529 | -0.221 | -1.279 | 5 | 1504.8 | 2026-08-31T17:10:23
chip6 | chip6_0831_1531 | 20 | stop1_P1_up_b2_C-0.75 | 1 | -0.75 | 3 | 0.579 | -0.171 | -1.329 | 5 | 1524.2 | 2026-08-31T17:10:23
chip6 | chip6_0831_1531 | 20 | stop1_P1_up_b2_C-0.75 | 1 | -0.75 | 3 | 0.629 | -0.121 | -1.379 | 5 | 1543.2 | 2026-08-31T17:10:23
chip6 | chip6_0831_1531 | 20 | stop1_P1_up_b2_C-0.75 | 1 | -0.75 | 3 | 0.679 | -0.071 | -1.429 | 5 | 1568.8 | 2026-08-31T17:10:23
chip6 | chip6_0831_1531 | 20 | stop1_P1_up_b2_C-0.75 | 1 | -0.75 | 3 | 0.729 | -0.021 | -1.479 | 5 | 1594.2 | 2026-08-31T17:10:23
chip6 | chip6_0831_1531 | 20 | stop1_P1_up_b2_C-0.75 | 1 | -0.75 | 3 | 0.779 | 0.029 | -1.529 | 5 | 1625.8 | 2026-08-31T17:10:23
chip6 | chip6_0831_1531 | 20 | stop1_P1_up_b2_C-0.75 | 1 | -0.75 | 3 | 0.829 | 0.079 | -1.579 | 5 | 1659 | 2026-08-31T17:10:23
chip6 | chip6_0831_1531 | 20 | stop1_P1_up_b2_C-0.75 | 1 | -0.75 | 3 | 0.879 | 0.129 | -1.629 | 5 | 1693.4 | 2026-08-31T17:10:23
chip6 | chip6_0831_1531 | 21 | stop1_P1_up_b2_C-0.75 | 1 | -0.75 | 10 | -0.3218 | -1.0718 | -0.4282 | 5 | 1703.6 | 2026-08-31T17:11:12
chip6 | chip6_0831_1531 | 21 | stop1_P1_up_b2_C-0.75 | 1 | -0.75 | 10 | -0.2718 | -1.0218 | -0.4782 | 5 | 1649.6 | 2026-08-31T17:11:12
chip6 | chip6_0831_1531 | 21 | stop1_P1_up_b2_C-0.75 | 1 | -0.75 | 10 | -0.2218 | -0.9718 | -0.5282 | 5 | 1618.4 | 2026-08-31T17:11:12
chip6 | chip6_0831_1531 | 21 | stop1_P1_up_b2_C-0.75 | 1 | -0.75 | 10 | -0.1718 | -0.9218 | -0.5782 | 5 | 1588.8 | 2026-08-31T17:11:12
chip6 | chip6_0831_1531 | 21 | stop1_P1_up_b2_C-0.75 | 1 | -0.75 | 10 | -0.1218 | -0.8718 | -0.6282 | 5 | 1564.4 | 2026-08-31T17:11:12
chip6 | chip6_0831_1531 | 21 | stop1_P1_up_b2_C-0.75 | 1 | -0.75 | 10 | -0.0718 | -0.8218 | -0.6782 | 5 | 1544 | 2026-08-31T17:11:12
chip6 | chip6_0831_1531 | 21 | stop1_P1_up_b2_C-0.75 | 1 | -0.75 | 10 | -0.0218 | -0.7718 | -0.7282 | 5 | 1522.8 | 2026-08-31T17:11:12
chip6 | chip6_0831_1531 | 21 | stop1_P1_up_b2_C-0.75 | 1 | -0.75 | 10 | 0.0282 | -0.7218 | -0.7782 | 5 | 1505.2 | 2026-08-31T17:11:12
chip6 | chip6_0831_1531 | 21 | stop1_P1_up_b2_C-0.75 | 1 | -0.75 | 10 | 0.0782 | -0.6718 | -0.8282 | 5 | 1492 | 2026-08-31T17:11:12
chip6 | chip6_0831_1531 | 21 | stop1_P1_up_b2_C-0.75 | 1 | -0.75 | 10 | 0.1282 | -0.6218 | -0.8782 | 5 | 1480 | 2026-08-31T17:11:12
chip6 | chip6_0831_1531 | 21 | stop1_P1_up_b2_C-0.75 | 1 | -0.75 | 10 | 0.1782 | -0.5718 | -0.9282 | 5 | 1471.4 | 2026-08-31T17:11:12
chip6 | chip6_0831_1531 | 21 | stop1_P1_up_b2_C-0.75 | 1 | -0.75 | 10 | 0.2282 | -0.5218 | -0.9782 | 5 | 1465.2 | 2026-08-31T17:11:12
chip6 | chip6_0831_1531 | 21 | stop1_P1_up_b2_C-0.75 | 1 | -0.75 | 10 | 0.2782 | -0.4718 | -1.0282 | 5 | 1466 | 2026-08-31T17:11:12
chip6 | chip6_0831_1531 | 21 | stop1_P1_up_b2_C-0.75 | 1 | -0.75 | 10 | 0.3282 | -0.4218 | -1.0782 | 5 | 1466.2 | 2026-08-31T17:11:12
chip6 | chip6_0831_1531 | 21 | stop1_P1_up_b2_C-0.75 | 1 | -0.75 | 10 | 0.3782 | -0.3718 | -1.1282 | 5 | 1470 | 2026-08-31T17:11:12
chip6 | chip6_0831_1531 | 21 | stop1_P1_up_b2_C-0.75 | 1 | -0.75 | 10 | 0.4282 | -0.3218 | -1.1782 | 5 | 1474.8 | 2026-08-31T17:11:12
chip6 | chip6_0831_1531 | 21 | stop1_P1_up_b2_C-0.75 | 1 | -0.75 | 10 | 0.4782 | -0.2718 | -1.2282 | 5 | 1486 | 2026-08-31T17:11:12
chip6 | chip6_0831_1531 | 21 | stop1_P1_up_b2_C-0.75 | 1 | -0.75 | 10 | 0.5282 | -0.2218 | -1.2782 | 5 | 1501.8 | 2026-08-31T17:11:12
chip6 | chip6_0831_1531 | 21 | stop1_P1_up_b2_C-0.75 | 1 | -0.75 | 10 | 0.5782 | -0.1718 | -1.3282 | 5 | 1518.4 | 2026-08-31T17:11:12
chip6 | chip6_0831_1531 | 21 | stop1_P1_up_b2_C-0.75 | 1 | -0.75 | 10 | 0.6282 | -0.1218 | -1.3782 | 5 | 1537.4 | 2026-08-31T17:11:12
chip6 | chip6_0831_1531 | 21 | stop1_P1_up_b2_C-0.75 | 1 | -0.75 | 10 | 0.6782 | -0.0718 | -1.4282 | 5 | 1574.2 | 2026-08-31T17:11:12
chip6 | chip6_0831_1531 | 21 | stop1_P1_up_b2_C-0.75 | 1 | -0.75 | 10 | 0.7282 | -0.0218 | -1.4782 | 5 | 1585 | 2026-08-31T17:11:12
chip6 | chip6_0831_1531 | 21 | stop1_P1_up_b2_C-0.75 | 1 | -0.75 | 10 | 0.7782 | 0.0282 | -1.5282 | 5 | 1614 | 2026-08-31T17:11:12
chip6 | chip6_0831_1531 | 21 | stop1_P1_up_b2_C-0.75 | 1 | -0.75 | 10 | 0.8282 | 0.0782 | -1.5782 | 5 | 1646.4 | 2026-08-31T17:11:12
chip6 | chip6_0831_1531 | 21 | stop1_P1_up_b2_C-0.75 | 1 | -0.75 | 10 | 0.8782 | 0.1282 | -1.6282 | 5 | 1681 | 2026-08-31T17:11:12
chip6 | chip6_0831_1531 | 22 | stop1_P1_up_b2_C-0.75 | 1 | -0.75 | 30 | -0.3203 | -1.0703 | -0.4297 | 5 | 1684.8 | 2026-08-31T17:12:39
chip6 | chip6_0831_1531 | 22 | stop1_P1_up_b2_C-0.75 | 1 | -0.75 | 30 | -0.2703 | -1.0203 | -0.4797 | 5 | 1647 | 2026-08-31T17:12:39
chip6 | chip6_0831_1531 | 22 | stop1_P1_up_b2_C-0.75 | 1 | -0.75 | 30 | -0.2203 | -0.9703 | -0.5297 | 5 | 1616.6 | 2026-08-31T17:12:39
chip6 | chip6_0831_1531 | 22 | stop1_P1_up_b2_C-0.75 | 1 | -0.75 | 30 | -0.1703 | -0.9203 | -0.5797 | 5 | 1586.2 | 2026-08-31T17:12:39
chip6 | chip6_0831_1531 | 22 | stop1_P1_up_b2_C-0.75 | 1 | -0.75 | 30 | -0.1203 | -0.8703 | -0.6297 | 5 | 1562 | 2026-08-31T17:12:39
chip6 | chip6_0831_1531 | 22 | stop1_P1_up_b2_C-0.75 | 1 | -0.75 | 30 | -0.0703 | -0.8203 | -0.6797 | 5 | 1538.6 | 2026-08-31T17:12:39
chip6 | chip6_0831_1531 | 22 | stop1_P1_up_b2_C-0.75 | 1 | -0.75 | 30 | -0.0203 | -0.7703 | -0.7297 | 5 | 1520.2 | 2026-08-31T17:12:39
chip6 | chip6_0831_1531 | 22 | stop1_P1_up_b2_C-0.75 | 1 | -0.75 | 30 | 0.0297 | -0.7203 | -0.7797 | 5 | 1503.2 | 2026-08-31T17:12:39
chip6 | chip6_0831_1531 | 22 | stop1_P1_up_b2_C-0.75 | 1 | -0.75 | 30 | 0.0797 | -0.6703 | -0.8297 | 5 | 1490 | 2026-08-31T17:12:39
chip6 | chip6_0831_1531 | 22 | stop1_P1_up_b2_C-0.75 | 1 | -0.75 | 30 | 0.1297 | -0.6203 | -0.8797 | 5 | 1481.4 | 2026-08-31T17:12:39
chip6 | chip6_0831_1531 | 22 | stop1_P1_up_b2_C-0.75 | 1 | -0.75 | 30 | 0.1797 | -0.5703 | -0.9297 | 5 | 1474 | 2026-08-31T17:12:39
chip6 | chip6_0831_1531 | 22 | stop1_P1_up_b2_C-0.75 | 1 | -0.75 | 30 | 0.2297 | -0.5203 | -0.9797 | 5 | 1469.6 | 2026-08-31T17:12:39
chip6 | chip6_0831_1531 | 22 | stop1_P1_up_b2_C-0.75 | 1 | -0.75 | 30 | 0.2797 | -0.4703 | -1.0297 | 5 | 1467.8 | 2026-08-31T17:12:39
chip6 | chip6_0831_1531 | 22 | stop1_P1_up_b2_C-0.75 | 1 | -0.75 | 30 | 0.3297 | -0.4203 | -1.0797 | 5 | 1466.4 | 2026-08-31T17:12:39
chip6 | chip6_0831_1531 | 22 | stop1_P1_up_b2_C-0.75 | 1 | -0.75 | 30 | 0.3797 | -0.3703 | -1.1297 | 5 | 1472.8 | 2026-08-31T17:12:39
chip6 | chip6_0831_1531 | 22 | stop1_P1_up_b2_C-0.75 | 1 | -0.75 | 30 | 0.4297 | -0.3203 | -1.1797 | 5 | 1479.6 | 2026-08-31T17:12:39
chip6 | chip6_0831_1531 | 22 | stop1_P1_up_b2_C-0.75 | 1 | -0.75 | 30 | 0.4797 | -0.2703 | -1.2297 | 5 | 1489.2 | 2026-08-31T17:12:39
chip6 | chip6_0831_1531 | 22 | stop1_P1_up_b2_C-0.75 | 1 | -0.75 | 30 | 0.5297 | -0.2203 | -1.2797 | 5 | 1501 | 2026-08-31T17:12:39
chip6 | chip6_0831_1531 | 22 | stop1_P1_up_b2_C-0.75 | 1 | -0.75 | 30 | 0.5797 | -0.1703 | -1.3297 | 5 | 1518.6 | 2026-08-31T17:12:39
chip6 | chip6_0831_1531 | 22 | stop1_P1_up_b2_C-0.75 | 1 | -0.75 | 30 | 0.6297 | -0.1203 | -1.3797 | 5 | 1536.6 | 2026-08-31T17:12:39
chip6 | chip6_0831_1531 | 22 | stop1_P1_up_b2_C-0.75 | 1 | -0.75 | 30 | 0.6797 | -0.0703 | -1.4297 | 5 | 1563 | 2026-08-31T17:12:39
chip6 | chip6_0831_1531 | 22 | stop1_P1_up_b2_C-0.75 | 1 | -0.75 | 30 | 0.7297 | -0.0203 | -1.4797 | 5 | 1590.4 | 2026-08-31T17:12:39
chip6 | chip6_0831_1531 | 22 | stop1_P1_up_b2_C-0.75 | 1 | -0.75 | 30 | 0.7797 | 0.0297 | -1.5297 | 5 | 1623.4 | 2026-08-31T17:12:39
chip6 | chip6_0831_1531 | 22 | stop1_P1_up_b2_C-0.75 | 1 | -0.75 | 30 | 0.8297 | 0.0797 | -1.5797 | 5 | 1654.4 | 2026-08-31T17:12:39
chip6 | chip6_0831_1531 | 22 | stop1_P1_up_b2_C-0.75 | 1 | -0.75 | 30 | 0.8797 | 0.1297 | -1.6297 | 5 | 1690.2 | 2026-08-31T17:12:39
chip6 | chip6_0831_1531 | 23 | stop1_P1_up_b2_C-0.75 | 1 | -0.75 | 100 | -0.3222 | -1.0722 | -0.4278 | 5 | 1690.6 | 2026-08-31T17:16:31
chip6 | chip6_0831_1531 | 23 | stop1_P1_up_b2_C-0.75 | 1 | -0.75 | 100 | -0.2722 | -1.0222 | -0.4778 | 5 | 1653.8 | 2026-08-31T17:16:31
chip6 | chip6_0831_1531 | 23 | stop1_P1_up_b2_C-0.75 | 1 | -0.75 | 100 | -0.2222 | -0.9722 | -0.5278 | 5 | 1624.2 | 2026-08-31T17:16:31
chip6 | chip6_0831_1531 | 23 | stop1_P1_up_b2_C-0.75 | 1 | -0.75 | 100 | -0.1722 | -0.9222 | -0.5778 | 5 | 1593.2 | 2026-08-31T17:16:31
chip6 | chip6_0831_1531 | 23 | stop1_P1_up_b2_C-0.75 | 1 | -0.75 | 100 | -0.1222 | -0.8722 | -0.6278 | 5 | 1567.6 | 2026-08-31T17:16:31
chip6 | chip6_0831_1531 | 23 | stop1_P1_up_b2_C-0.75 | 1 | -0.75 | 100 | -0.0722 | -0.8222 | -0.6778 | 5 | 1545.2 | 2026-08-31T17:16:31
chip6 | chip6_0831_1531 | 23 | stop1_P1_up_b2_C-0.75 | 1 | -0.75 | 100 | -0.0222 | -0.7722 | -0.7278 | 5 | 1525.6 | 2026-08-31T17:16:31
chip6 | chip6_0831_1531 | 23 | stop1_P1_up_b2_C-0.75 | 1 | -0.75 | 100 | 0.0278 | -0.7222 | -0.7778 | 5 | 1507.6 | 2026-08-31T17:16:31
chip6 | chip6_0831_1531 | 23 | stop1_P1_up_b2_C-0.75 | 1 | -0.75 | 100 | 0.0778 | -0.6722 | -0.8278 | 5 | 1494.6 | 2026-08-31T17:16:31
chip6 | chip6_0831_1531 | 23 | stop1_P1_up_b2_C-0.75 | 1 | -0.75 | 100 | 0.1278 | -0.6222 | -0.8778 | 5 | 1482.2 | 2026-08-31T17:16:31
chip6 | chip6_0831_1531 | 23 | stop1_P1_up_b2_C-0.75 | 1 | -0.75 | 100 | 0.1778 | -0.5722 | -0.9278 | 5 | 1473.2 | 2026-08-31T17:16:31
chip6 | chip6_0831_1531 | 23 | stop1_P1_up_b2_C-0.75 | 1 | -0.75 | 100 | 0.2278 | -0.5222 | -0.9778 | 5 | 1468.6 | 2026-08-31T17:16:31
chip6 | chip6_0831_1531 | 23 | stop1_P1_up_b2_C-0.75 | 1 | -0.75 | 100 | 0.2778 | -0.4722 | -1.0278 | 5 | 1469.4 | 2026-08-31T17:16:31
chip6 | chip6_0831_1531 | 23 | stop1_P1_up_b2_C-0.75 | 1 | -0.75 | 100 | 0.3278 | -0.4222 | -1.0778 | 5 | 1470.8 | 2026-08-31T17:16:31
chip6 | chip6_0831_1531 | 23 | stop1_P1_up_b2_C-0.75 | 1 | -0.75 | 100 | 0.3778 | -0.3722 | -1.1278 | 5 | 1473.6 | 2026-08-31T17:16:31
chip6 | chip6_0831_1531 | 23 | stop1_P1_up_b2_C-0.75 | 1 | -0.75 | 100 | 0.4278 | -0.3222 | -1.1778 | 5 | 1480.8 | 2026-08-31T17:16:31
chip6 | chip6_0831_1531 | 23 | stop1_P1_up_b2_C-0.75 | 1 | -0.75 | 100 | 0.4778 | -0.2722 | -1.2278 | 5 | 1492.4 | 2026-08-31T17:16:31
chip6 | chip6_0831_1531 | 23 | stop1_P1_up_b2_C-0.75 | 1 | -0.75 | 100 | 0.5278 | -0.2222 | -1.2778 | 5 | 1507 | 2026-08-31T17:16:31
chip6 | chip6_0831_1531 | 23 | stop1_P1_up_b2_C-0.75 | 1 | -0.75 | 100 | 0.5778 | -0.1722 | -1.3278 | 5 | 1523.2 | 2026-08-31T17:16:31
chip6 | chip6_0831_1531 | 23 | stop1_P1_up_b2_C-0.75 | 1 | -0.75 | 100 | 0.6278 | -0.1222 | -1.3778 | 5 | 1543.6 | 2026-08-31T17:16:31
chip6 | chip6_0831_1531 | 23 | stop1_P1_up_b2_C-0.75 | 1 | -0.75 | 100 | 0.6778 | -0.0722 | -1.4278 | 5 | 1567.8 | 2026-08-31T17:16:31
chip6 | chip6_0831_1531 | 23 | stop1_P1_up_b2_C-0.75 | 1 | -0.75 | 100 | 0.7278 | -0.0222 | -1.4778 | 5 | 1609.4 | 2026-08-31T17:16:31
chip6 | chip6_0831_1531 | 23 | stop1_P1_up_b2_C-0.75 | 1 | -0.75 | 100 | 0.7778 | 0.0278 | -1.5278 | 5 | 1623.8 | 2026-08-31T17:16:31
chip6 | chip6_0831_1531 | 23 | stop1_P1_up_b2_C-0.75 | 1 | -0.75 | 100 | 0.8278 | 0.0778 | -1.5778 | 5 | 1657.2 | 2026-08-31T17:16:31
chip6 | chip6_0831_1531 | 23 | stop1_P1_up_b2_C-0.75 | 1 | -0.75 | 100 | 0.8778 | 0.1278 | -1.6278 | 5 | 1693.8 | 2026-08-31T17:16:31
chip6 | chip6_0831_1531 | 24 | stop1_P1_up_b2_C-0.75 | 1 | -0.75 | 300 | -0.3262 | -1.0762 | -0.4238 | 5 | 1686.4 | 2026-08-31T17:26:38
chip6 | chip6_0831_1531 | 24 | stop1_P1_up_b2_C-0.75 | 1 | -0.75 | 300 | -0.2762 | -1.0262 | -0.4738 | 5 | 1650.2 | 2026-08-31T17:26:38
chip6 | chip6_0831_1531 | 24 | stop1_P1_up_b2_C-0.75 | 1 | -0.75 | 300 | -0.2262 | -0.9762 | -0.5238 | 5 | 1616 | 2026-08-31T17:26:38
chip6 | chip6_0831_1531 | 24 | stop1_P1_up_b2_C-0.75 | 1 | -0.75 | 300 | -0.1762 | -0.9262 | -0.5738 | 5 | 1589.2 | 2026-08-31T17:26:38
chip6 | chip6_0831_1531 | 24 | stop1_P1_up_b2_C-0.75 | 1 | -0.75 | 300 | -0.1262 | -0.8762 | -0.6238 | 5 | 1562.2 | 2026-08-31T17:26:38
chip6 | chip6_0831_1531 | 24 | stop1_P1_up_b2_C-0.75 | 1 | -0.75 | 300 | -0.0762 | -0.8262 | -0.6738 | 5 | 1538.2 | 2026-08-31T17:26:38
chip6 | chip6_0831_1531 | 24 | stop1_P1_up_b2_C-0.75 | 1 | -0.75 | 300 | -0.0262 | -0.7762 | -0.7238 | 5 | 1518.6 | 2026-08-31T17:26:38
chip6 | chip6_0831_1531 | 24 | stop1_P1_up_b2_C-0.75 | 1 | -0.75 | 300 | 0.0238 | -0.7262 | -0.7738 | 5 | 1502.4 | 2026-08-31T17:26:38
chip6 | chip6_0831_1531 | 24 | stop1_P1_up_b2_C-0.75 | 1 | -0.75 | 300 | 0.0738 | -0.6762 | -0.8238 | 5 | 1487.6 | 2026-08-31T17:26:38
chip6 | chip6_0831_1531 | 24 | stop1_P1_up_b2_C-0.75 | 1 | -0.75 | 300 | 0.1238 | -0.6262 | -0.8738 | 5 | 1475.6 | 2026-08-31T17:26:38
chip6 | chip6_0831_1531 | 24 | stop1_P1_up_b2_C-0.75 | 1 | -0.75 | 300 | 0.1738 | -0.5762 | -0.9238 | 5 | 1468.8 | 2026-08-31T17:26:38
chip6 | chip6_0831_1531 | 24 | stop1_P1_up_b2_C-0.75 | 1 | -0.75 | 300 | 0.2238 | -0.5262 | -0.9738 | 5 | 1463.4 | 2026-08-31T17:26:38
chip6 | chip6_0831_1531 | 24 | stop1_P1_up_b2_C-0.75 | 1 | -0.75 | 300 | 0.2738 | -0.4762 | -1.0238 | 5 | 1461.6 | 2026-08-31T17:26:38
chip6 | chip6_0831_1531 | 24 | stop1_P1_up_b2_C-0.75 | 1 | -0.75 | 300 | 0.3238 | -0.4262 | -1.0738 | 5 | 1462.6 | 2026-08-31T17:26:38
chip6 | chip6_0831_1531 | 24 | stop1_P1_up_b2_C-0.75 | 1 | -0.75 | 300 | 0.3738 | -0.3762 | -1.1238 | 5 | 1468.8 | 2026-08-31T17:26:38
chip6 | chip6_0831_1531 | 24 | stop1_P1_up_b2_C-0.75 | 1 | -0.75 | 300 | 0.4238 | -0.3262 | -1.1738 | 5 | 1476 | 2026-08-31T17:26:38
chip6 | chip6_0831_1531 | 24 | stop1_P1_up_b2_C-0.75 | 1 | -0.75 | 300 | 0.4738 | -0.2762 | -1.2238 | 5 | 1487.2 | 2026-08-31T17:26:38
chip6 | chip6_0831_1531 | 24 | stop1_P1_up_b2_C-0.75 | 1 | -0.75 | 300 | 0.5238 | -0.2262 | -1.2738 | 5 | 1500 | 2026-08-31T17:26:38
chip6 | chip6_0831_1531 | 24 | stop1_P1_up_b2_C-0.75 | 1 | -0.75 | 300 | 0.5738 | -0.1762 | -1.3238 | 5 | 1516.4 | 2026-08-31T17:26:38
chip6 | chip6_0831_1531 | 24 | stop1_P1_up_b2_C-0.75 | 1 | -0.75 | 300 | 0.6238 | -0.1262 | -1.3738 | 5 | 1535.4 | 2026-08-31T17:26:38
chip6 | chip6_0831_1531 | 24 | stop1_P1_up_b2_C-0.75 | 1 | -0.75 | 300 | 0.6738 | -0.0762 | -1.4238 | 5 | 1557.6 | 2026-08-31T17:26:38
chip6 | chip6_0831_1531 | 24 | stop1_P1_up_b2_C-0.75 | 1 | -0.75 | 300 | 0.7238 | -0.0262 | -1.4738 | 5 | 1585.8 | 2026-08-31T17:26:38
chip6 | chip6_0831_1531 | 24 | stop1_P1_up_b2_C-0.75 | 1 | -0.75 | 300 | 0.7738 | 0.0238 | -1.5238 | 5 | 1614.4 | 2026-08-31T17:26:38
chip6 | chip6_0831_1531 | 24 | stop1_P1_up_b2_C-0.75 | 1 | -0.75 | 300 | 0.8238 | 0.0738 | -1.5738 | 5 | 1648 | 2026-08-31T17:26:38
chip6 | chip6_0831_1531 | 24 | stop1_P1_up_b2_C-0.75 | 1 | -0.75 | 300 | 0.8738 | 0.1238 | -1.6238 | 5 | 1683.6 | 2026-08-31T17:26:38
chip6 | chip6_0831_1531 | 25 | stop1_P1_up_b2_C-0.75 | 1 | -0.75 | 1000 | -0.3235 | -1.0735 | -0.4265 | 5 | 1645.2 | 2026-08-31T18:00:53
chip6 | chip6_0831_1531 | 25 | stop1_P1_up_b2_C-0.75 | 1 | -0.75 | 1000 | -0.2735 | -1.0235 | -0.4765 | 5 | 1607.4 | 2026-08-31T18:00:53
chip6 | chip6_0831_1531 | 25 | stop1_P1_up_b2_C-0.75 | 1 | -0.75 | 1000 | -0.2235 | -0.9735 | -0.5265 | 5 | 1577.6 | 2026-08-31T18:00:53
chip6 | chip6_0831_1531 | 25 | stop1_P1_up_b2_C-0.75 | 1 | -0.75 | 1000 | -0.1735 | -0.9235 | -0.5765 | 5 | 1548.4 | 2026-08-31T18:00:53
chip6 | chip6_0831_1531 | 25 | stop1_P1_up_b2_C-0.75 | 1 | -0.75 | 1000 | -0.1235 | -0.8735 | -0.6265 | 5 | 1522.8 | 2026-08-31T18:00:53
chip6 | chip6_0831_1531 | 25 | stop1_P1_up_b2_C-0.75 | 1 | -0.75 | 1000 | -0.0735 | -0.8235 | -0.6765 | 5 | 1498.8 | 2026-08-31T18:00:53
chip6 | chip6_0831_1531 | 25 | stop1_P1_up_b2_C-0.75 | 1 | -0.75 | 1000 | -0.0235 | -0.7735 | -0.7265 | 5 | 1480.2 | 2026-08-31T18:00:53
chip6 | chip6_0831_1531 | 25 | stop1_P1_up_b2_C-0.75 | 1 | -0.75 | 1000 | 0.0265 | -0.7235 | -0.7765 | 5 | 1462.8 | 2026-08-31T18:00:53
chip6 | chip6_0831_1531 | 25 | stop1_P1_up_b2_C-0.75 | 1 | -0.75 | 1000 | 0.0765 | -0.6735 | -0.8265 | 5 | 1449.2 | 2026-08-31T18:00:53
chip6 | chip6_0831_1531 | 25 | stop1_P1_up_b2_C-0.75 | 1 | -0.75 | 1000 | 0.1265 | -0.6235 | -0.8765 | 5 | 1436.8 | 2026-08-31T18:00:53
chip6 | chip6_0831_1531 | 25 | stop1_P1_up_b2_C-0.75 | 1 | -0.75 | 1000 | 0.1765 | -0.5735 | -0.9265 | 5 | 1428.4 | 2026-08-31T18:00:53
chip6 | chip6_0831_1531 | 25 | stop1_P1_up_b2_C-0.75 | 1 | -0.75 | 1000 | 0.2265 | -0.5235 | -0.9765 | 5 | 1424.2 | 2026-08-31T18:00:53
chip6 | chip6_0831_1531 | 25 | stop1_P1_up_b2_C-0.75 | 1 | -0.75 | 1000 | 0.2765 | -0.4735 | -1.0265 | 5 | 1423.4 | 2026-08-31T18:00:53
chip6 | chip6_0831_1531 | 25 | stop1_P1_up_b2_C-0.75 | 1 | -0.75 | 1000 | 0.3265 | -0.4235 | -1.0765 | 5 | 1425 | 2026-08-31T18:00:53
chip6 | chip6_0831_1531 | 25 | stop1_P1_up_b2_C-0.75 | 1 | -0.75 | 1000 | 0.3765 | -0.3735 | -1.1265 | 5 | 1430.4 | 2026-08-31T18:00:53
chip6 | chip6_0831_1531 | 25 | stop1_P1_up_b2_C-0.75 | 1 | -0.75 | 1000 | 0.4265 | -0.3235 | -1.1765 | 5 | 1437.8 | 2026-08-31T18:00:53
chip6 | chip6_0831_1531 | 25 | stop1_P1_up_b2_C-0.75 | 1 | -0.75 | 1000 | 0.4765 | -0.2735 | -1.2265 | 5 | 1444.8 | 2026-08-31T18:00:53
chip6 | chip6_0831_1531 | 25 | stop1_P1_up_b2_C-0.75 | 1 | -0.75 | 1000 | 0.5265 | -0.2235 | -1.2765 | 5 | 1459.4 | 2026-08-31T18:00:53
chip6 | chip6_0831_1531 | 25 | stop1_P1_up_b2_C-0.75 | 1 | -0.75 | 1000 | 0.5765 | -0.1735 | -1.3265 | 5 | 1476.8 | 2026-08-31T18:00:53
chip6 | chip6_0831_1531 | 25 | stop1_P1_up_b2_C-0.75 | 1 | -0.75 | 1000 | 0.6265 | -0.1235 | -1.3765 | 5 | 1500.2 | 2026-08-31T18:00:53
chip6 | chip6_0831_1531 | 25 | stop1_P1_up_b2_C-0.75 | 1 | -0.75 | 1000 | 0.6765 | -0.0735 | -1.4265 | 5 | 1521.8 | 2026-08-31T18:00:53
chip6 | chip6_0831_1531 | 25 | stop1_P1_up_b2_C-0.75 | 1 | -0.75 | 1000 | 0.7265 | -0.0235 | -1.4765 | 5 | 1549.8 | 2026-08-31T18:00:53
chip6 | chip6_0831_1531 | 25 | stop1_P1_up_b2_C-0.75 | 1 | -0.75 | 1000 | 0.7765 | 0.0265 | -1.5265 | 5 | 1581 | 2026-08-31T18:00:53
chip6 | chip6_0831_1531 | 25 | stop1_P1_up_b2_C-0.75 | 1 | -0.75 | 1000 | 0.8265 | 0.0765 | -1.5765 | 5 | 1612.4 | 2026-08-31T18:00:53
chip6 | chip6_0831_1531 | 25 | stop1_P1_up_b2_C-0.75 | 1 | -0.75 | 1000 | 0.8765 | 0.1265 | -1.6265 | 5 | 1648.2 | 2026-08-31T18:00:53
chip6 | chip6_0831_1531 | 26 | seek2_P2_dn | 2 | -0.75 | 1000 | -0.9235 | -1.6735 | 0.1735 | 5 | 2284.6 | 2026-08-31T18:03:45
chip6 | chip6_0831_1531 | 26 | seek2_P2_dn | 2 | -0.75 | 1000 | -0.8735 | -1.6235 | 0.1235 | 5 | 2216.8 | 2026-08-31T18:03:45
chip6 | chip6_0831_1531 | 26 | seek2_P2_dn | 2 | -0.75 | 1000 | -0.8235 | -1.5735 | 0.0735 | 5 | 2152.8 | 2026-08-31T18:03:45
chip6 | chip6_0831_1531 | 26 | seek2_P2_dn | 2 | -0.75 | 1000 | -0.7735 | -1.5235 | 0.0235 | 5 | 2094.4 | 2026-08-31T18:03:45
chip6 | chip6_0831_1531 | 26 | seek2_P2_dn | 2 | -0.75 | 1000 | -0.7235 | -1.4735 | -0.0265 | 5 | 2035.4 | 2026-08-31T18:03:45
chip6 | chip6_0831_1531 | 26 | seek2_P2_dn | 2 | -0.75 | 1000 | -0.6735 | -1.4235 | -0.0765 | 5 | 1982.2 | 2026-08-31T18:03:45
chip6 | chip6_0831_1531 | 26 | seek2_P2_dn | 2 | -0.75 | 1000 | -0.6235 | -1.3735 | -0.1265 | 5 | 1929.4 | 2026-08-31T18:03:45
chip6 | chip6_0831_1531 | 26 | seek2_P2_dn | 2 | -0.75 | 1000 | -0.5735 | -1.3235 | -0.1765 | 5 | 1881.2 | 2026-08-31T18:03:45
chip6 | chip6_0831_1531 | 26 | seek2_P2_dn | 2 | -0.75 | 1000 | -0.5235 | -1.2735 | -0.2265 | 5 | 1833.8 | 2026-08-31T18:03:45
chip6 | chip6_0831_1531 | 26 | seek2_P2_dn | 2 | -0.75 | 1000 | -0.4735 | -1.2235 | -0.2765 | 5 | 1792.2 | 2026-08-31T18:03:45
chip6 | chip6_0831_1531 | 26 | seek2_P2_dn | 2 | -0.75 | 1000 | -0.4235 | -1.1735 | -0.3265 | 5 | 1751 | 2026-08-31T18:03:45
chip6 | chip6_0831_1531 | 26 | seek2_P2_dn | 2 | -0.75 | 1000 | -0.3735 | -1.1235 | -0.3765 | 5 | 1712.6 | 2026-08-31T18:03:45
chip6 | chip6_0831_1531 | 26 | seek2_P2_dn | 2 | -0.75 | 1000 | -0.3235 | -1.0735 | -0.4265 | 5 | 1677.2 | 2026-08-31T18:03:45
chip6 | chip6_0831_1531 | 26 | seek2_P2_dn | 2 | -0.75 | 1000 | -0.2735 | -1.0235 | -0.4765 | 5 | 1645.4 | 2026-08-31T18:03:45
chip6 | chip6_0831_1531 | 26 | seek2_P2_dn | 2 | -0.75 | 1000 | -0.2235 | -0.9735 | -0.5265 | 5 | 1616.4 | 2026-08-31T18:03:45
chip6 | chip6_0831_1531 | 26 | seek2_P2_dn | 2 | -0.75 | 1000 | -0.1735 | -0.9235 | -0.5765 | 5 | 1588 | 2026-08-31T18:03:45
chip6 | chip6_0831_1531 | 26 | seek2_P2_dn | 2 | -0.75 | 1000 | -0.1235 | -0.8735 | -0.6265 | 5 | 1567 | 2026-08-31T18:03:45
chip6 | chip6_0831_1531 | 26 | seek2_P2_dn | 2 | -0.75 | 1000 | -0.0735 | -0.8235 | -0.6765 | 5 | 1545.6 | 2026-08-31T18:03:45
chip6 | chip6_0831_1531 | 26 | seek2_P2_dn | 2 | -0.75 | 1000 | -0.0235 | -0.7735 | -0.7265 | 5 | 1526.8 | 2026-08-31T18:03:45
chip6 | chip6_0831_1531 | 26 | seek2_P2_dn | 2 | -0.75 | 1000 | 0.0265 | -0.7235 | -0.7765 | 5 | 1512 | 2026-08-31T18:03:45
chip6 | chip6_0831_1531 | 26 | seek2_P2_dn | 2 | -0.75 | 1000 | 0.0765 | -0.6735 | -0.8265 | 5 | 1500.4 | 2026-08-31T18:03:45
chip6 | chip6_0831_1531 | 26 | seek2_P2_dn | 2 | -0.75 | 1000 | 0.1265 | -0.6235 | -0.8765 | 5 | 1489.4 | 2026-08-31T18:03:45
chip6 | chip6_0831_1531 | 26 | seek2_P2_dn | 2 | -0.75 | 1000 | 0.1765 | -0.5735 | -0.9265 | 5 | 1483.4 | 2026-08-31T18:03:45
chip6 | chip6_0831_1531 | 26 | seek2_P2_dn | 2 | -0.75 | 1000 | 0.2265 | -0.5235 | -0.9765 | 5 | 1482.2 | 2026-08-31T18:03:45
chip6 | chip6_0831_1531 | 26 | seek2_P2_dn | 2 | -0.75 | 1000 | 0.2765 | -0.4735 | -1.0265 | 5 | 1483.2 | 2026-08-31T18:03:45
chip6 | chip6_0831_1531 | 26 | seek2_P2_dn | 2 | -0.75 | 1000 | 0.3265 | -0.4235 | -1.0765 | 5 | 1487 | 2026-08-31T18:03:45
chip6 | chip6_0831_1531 | 26 | seek2_P2_dn | 2 | -0.75 | 1000 | 0.3765 | -0.3735 | -1.1265 | 5 | 1493.6 | 2026-08-31T18:03:45
chip6 | chip6_0831_1531 | 26 | seek2_P2_dn | 2 | -0.75 | 1000 | 0.4265 | -0.3235 | -1.1765 | 5 | 1503.4 | 2026-08-31T18:03:45
chip6 | chip6_0831_1531 | 26 | seek2_P2_dn | 2 | -0.75 | 1000 | 0.4765 | -0.2735 | -1.2265 | 5 | 1517.6 | 2026-08-31T18:03:45
chip6 | chip6_0831_1531 | 26 | seek2_P2_dn | 2 | -0.75 | 1000 | 0.5265 | -0.2235 | -1.2765 | 5 | 1534 | 2026-08-31T18:03:45
chip6 | chip6_0831_1531 | 26 | seek2_P2_dn | 2 | -0.75 | 1000 | 0.5765 | -0.1735 | -1.3265 | 5 | 1554.6 | 2026-08-31T18:03:45
chip6 | chip6_0831_1531 | 26 | seek2_P2_dn | 2 | -0.75 | 1000 | 0.6265 | -0.1235 | -1.3765 | 5 | 1578.4 | 2026-08-31T18:03:45
chip6 | chip6_0831_1531 | 26 | seek2_P2_dn | 2 | -0.75 | 1000 | 0.6765 | -0.0735 | -1.4265 | 5 | 1601.4 | 2026-08-31T18:03:45
chip6 | chip6_0831_1531 | 26 | seek2_P2_dn | 2 | -0.75 | 1000 | 0.7265 | -0.0235 | -1.4765 | 5 | 1630 | 2026-08-31T18:03:45
chip6 | chip6_0831_1531 | 26 | seek2_P2_dn | 2 | -0.75 | 1000 | 0.7765 | 0.0265 | -1.5265 | 5 | 1663.6 | 2026-08-31T18:03:45
chip6 | chip6_0831_1531 | 26 | seek2_P2_dn | 2 | -0.75 | 1000 | 0.8265 | 0.0765 | -1.5765 | 5 | 1701 | 2026-08-31T18:03:45
chip6 | chip6_0831_1531 | 26 | seek2_P2_dn | 2 | -0.75 | 1000 | 0.8765 | 0.1265 | -1.6265 | 5 | 1740.8 | 2026-08-31T18:03:45
chip6 | chip6_0831_1531 | 26 | seek2_P2_dn | 2 | -0.75 | 1000 | 0.9265 | 0.1765 | -1.6765 | 5 | 1780.2 | 2026-08-31T18:03:45
chip6 | chip6_0831_1531 | 26 | seek2_P2_dn | 2 | -0.75 | 1000 | 0.9765 | 0.2265 | -1.7265 | 5 | 1824.6 | 2026-08-31T18:03:45
chip6 | chip6_0831_1531 | 26 | seek2_P2_dn | 2 | -0.75 | 1000 | 1.0265 | 0.2765 | -1.7765 | 5 | 1872 | 2026-08-31T18:03:45
chip6 | chip6_0831_1531 | 26 | seek2_P2_dn | 2 | -0.75 | 1000 | 1.0765 | 0.3265 | -1.8265 | 5 | 1920.2 | 2026-08-31T18:03:45
chip6 | chip6_0831_1531 | 26 | seek2_P2_dn | 2 | -0.75 | 1000 | 1.1265 | 0.3765 | -1.8765 | 5 | 1977 | 2026-08-31T18:03:45
chip6 | chip6_0831_1531 | 26 | seek2_P2_dn | 2 | -0.75 | 1000 | 1.1765 | 0.4265 | -1.9265 | 5 | 2031 | 2026-08-31T18:03:45
chip6 | chip6_0831_1531 | 26 | seek2_P2_dn | 2 | -0.75 | 1000 | 1.2265 | 0.4765 | -1.9765 | 5 | 2090.8 | 2026-08-31T18:03:45
chip6 | chip6_0831_1531 | 26 | seek2_P2_dn | 2 | -0.75 | 1000 | 1.2765 | 0.5265 | -2.0265 | 5 | 2150.6 | 2026-08-31T18:03:45
chip6 | chip6_0831_1531 | 26 | seek2_P2_dn | 2 | -0.75 | 1000 | 1.3265 | 0.5765 | -2.0765 | 5 | 2215.6 | 2026-08-31T18:03:45
chip6 | chip6_0831_1531 | 26 | seek2_P2_dn | 2 | -0.75 | 1000 | 1.3765 | 0.6265 | -2.1265 | 5 | 2282 | 2026-08-31T18:03:45
chip6 | chip6_0831_1531 | 26 | seek2_P2_dn | 2 | -0.75 | 1000 | 1.4265 | 0.6765 | -2.1765 | 5 | 2352 | 2026-08-31T18:03:45
chip6 | chip6_0831_1531 | 26 | seek2_P2_dn | 2 | -0.75 | 1000 | 1.4765 | 0.7265 | -2.2265 | 5 | 2423.4 | 2026-08-31T18:03:45
chip6 | chip6_0831_1531 | 27 | seek2_P2_dn | 2 | -0.75 | 1000 | -0.9604 | -1.7104 | 0.2104 | 5 | 2372 | 2026-08-31T18:11:15
chip6 | chip6_0831_1531 | 27 | seek2_P2_dn | 2 | -0.75 | 1000 | -0.9104 | -1.6604 | 0.1604 | 5 | 2306.2 | 2026-08-31T18:11:15
chip6 | chip6_0831_1531 | 27 | seek2_P2_dn | 2 | -0.75 | 1000 | -0.8604 | -1.6104 | 0.1104 | 5 | 2243.8 | 2026-08-31T18:11:15
chip6 | chip6_0831_1531 | 27 | seek2_P2_dn | 2 | -0.75 | 1000 | -0.8104 | -1.5604 | 0.0604 | 5 | 2187 | 2026-08-31T18:11:15
chip6 | chip6_0831_1531 | 27 | seek2_P2_dn | 2 | -0.75 | 1000 | -0.7604 | -1.5104 | 0.0104 | 5 | 2131.6 | 2026-08-31T18:11:15
chip6 | chip6_0831_1531 | 27 | seek2_P2_dn | 2 | -0.75 | 1000 | -0.7104 | -1.4604 | -0.0396 | 5 | 2080.4 | 2026-08-31T18:11:15
chip6 | chip6_0831_1531 | 27 | seek2_P2_dn | 2 | -0.75 | 1000 | -0.6604 | -1.4104 | -0.0896 | 5 | 2032.4 | 2026-08-31T18:11:15
chip6 | chip6_0831_1531 | 27 | seek2_P2_dn | 2 | -0.75 | 1000 | -0.6104 | -1.3604 | -0.1396 | 5 | 1985.2 | 2026-08-31T18:11:15
chip6 | chip6_0831_1531 | 27 | seek2_P2_dn | 2 | -0.75 | 1000 | -0.5604 | -1.3104 | -0.1896 | 5 | 1940.4 | 2026-08-31T18:11:15
chip6 | chip6_0831_1531 | 27 | seek2_P2_dn | 2 | -0.75 | 1000 | -0.5104 | -1.2604 | -0.2396 | 5 | 1899.4 | 2026-08-31T18:11:15
chip6 | chip6_0831_1531 | 27 | seek2_P2_dn | 2 | -0.75 | 1000 | -0.4604 | -1.2104 | -0.2896 | 5 | 1859.4 | 2026-08-31T18:11:15
chip6 | chip6_0831_1531 | 27 | seek2_P2_dn | 2 | -0.75 | 1000 | -0.4104 | -1.1604 | -0.3396 | 5 | 1825 | 2026-08-31T18:11:15
chip6 | chip6_0831_1531 | 27 | seek2_P2_dn | 2 | -0.75 | 1000 | -0.3604 | -1.1104 | -0.3896 | 5 | 1793.2 | 2026-08-31T18:11:15
chip6 | chip6_0831_1531 | 27 | seek2_P2_dn | 2 | -0.75 | 1000 | -0.3104 | -1.0604 | -0.4396 | 5 | 1761.8 | 2026-08-31T18:11:15
chip6 | chip6_0831_1531 | 27 | seek2_P2_dn | 2 | -0.75 | 1000 | -0.2604 | -1.0104 | -0.4896 | 5 | 1735.2 | 2026-08-31T18:11:15
chip6 | chip6_0831_1531 | 27 | seek2_P2_dn | 2 | -0.75 | 1000 | -0.2104 | -0.9604 | -0.5396 | 5 | 1710.6 | 2026-08-31T18:11:15
chip6 | chip6_0831_1531 | 27 | seek2_P2_dn | 2 | -0.75 | 1000 | -0.1604 | -0.9104 | -0.5896 | 5 | 1689.6 | 2026-08-31T18:11:15
chip6 | chip6_0831_1531 | 27 | seek2_P2_dn | 2 | -0.75 | 1000 | -0.1104 | -0.8604 | -0.6396 | 5 | 1670.4 | 2026-08-31T18:11:15
chip6 | chip6_0831_1531 | 27 | seek2_P2_dn | 2 | -0.75 | 1000 | -0.0604 | -0.8104 | -0.6896 | 5 | 1656.2 | 2026-08-31T18:11:15
chip6 | chip6_0831_1531 | 27 | seek2_P2_dn | 2 | -0.75 | 1000 | -0.0104 | -0.7604 | -0.7396 | 5 | 1642.2 | 2026-08-31T18:11:15
chip6 | chip6_0831_1531 | 27 | seek2_P2_dn | 2 | -0.75 | 1000 | 0.0396 | -0.7104 | -0.7896 | 5 | 1632.6 | 2026-08-31T18:11:15
chip6 | chip6_0831_1531 | 27 | seek2_P2_dn | 2 | -0.75 | 1000 | 0.0896 | -0.6604 | -0.8396 | 5 | 1627 | 2026-08-31T18:11:15
chip6 | chip6_0831_1531 | 27 | seek2_P2_dn | 2 | -0.75 | 1000 | 0.1396 | -0.6104 | -0.8896 | 5 | 1625.8 | 2026-08-31T18:11:15
chip6 | chip6_0831_1531 | 27 | seek2_P2_dn | 2 | -0.75 | 1000 | 0.1896 | -0.5604 | -0.9396 | 5 | 1626 | 2026-08-31T18:11:15
chip6 | chip6_0831_1531 | 27 | seek2_P2_dn | 2 | -0.75 | 1000 | 0.2396 | -0.5104 | -0.9896 | 5 | 1627.6 | 2026-08-31T18:11:15
chip6 | chip6_0831_1531 | 27 | seek2_P2_dn | 2 | -0.75 | 1000 | 0.2896 | -0.4604 | -1.0396 | 5 | 1634.6 | 2026-08-31T18:11:15
chip6 | chip6_0831_1531 | 27 | seek2_P2_dn | 2 | -0.75 | 1000 | 0.3396 | -0.4104 | -1.0896 | 5 | 1644.2 | 2026-08-31T18:11:15
chip6 | chip6_0831_1531 | 27 | seek2_P2_dn | 2 | -0.75 | 1000 | 0.3896 | -0.3604 | -1.1396 | 5 | 1657.4 | 2026-08-31T18:11:15
chip6 | chip6_0831_1531 | 27 | seek2_P2_dn | 2 | -0.75 | 1000 | 0.4396 | -0.3104 | -1.1896 | 5 | 1671.2 | 2026-08-31T18:11:15
chip6 | chip6_0831_1531 | 27 | seek2_P2_dn | 2 | -0.75 | 1000 | 0.4896 | -0.2604 | -1.2396 | 5 | 1688.6 | 2026-08-31T18:11:15
chip6 | chip6_0831_1531 | 27 | seek2_P2_dn | 2 | -0.75 | 1000 | 0.5396 | -0.2104 | -1.2896 | 5 | 1710.8 | 2026-08-31T18:11:15
chip6 | chip6_0831_1531 | 27 | seek2_P2_dn | 2 | -0.75 | 1000 | 0.5896 | -0.1604 | -1.3396 | 5 | 1733.8 | 2026-08-31T18:11:15
chip6 | chip6_0831_1531 | 27 | seek2_P2_dn | 2 | -0.75 | 1000 | 0.6396 | -0.1104 | -1.3896 | 5 | 1761.8 | 2026-08-31T18:11:15
chip6 | chip6_0831_1531 | 27 | seek2_P2_dn | 2 | -0.75 | 1000 | 0.6896 | -0.0604 | -1.4396 | 5 | 1791.6 | 2026-08-31T18:11:15
chip6 | chip6_0831_1531 | 27 | seek2_P2_dn | 2 | -0.75 | 1000 | 0.7396 | -0.0104 | -1.4896 | 5 | 1824.6 | 2026-08-31T18:11:15
chip6 | chip6_0831_1531 | 27 | seek2_P2_dn | 2 | -0.75 | 1000 | 0.7896 | 0.0396 | -1.5396 | 5 | 1863.2 | 2026-08-31T18:11:15
chip6 | chip6_0831_1531 | 27 | seek2_P2_dn | 2 | -0.75 | 1000 | 0.8396 | 0.0896 | -1.5896 | 5 | 1902.6 | 2026-08-31T18:11:15
chip6 | chip6_0831_1531 | 27 | seek2_P2_dn | 2 | -0.75 | 1000 | 0.8896 | 0.1396 | -1.6396 | 5 | 1947 | 2026-08-31T18:11:15
chip6 | chip6_0831_1531 | 27 | seek2_P2_dn | 2 | -0.75 | 1000 | 0.9396 | 0.1896 | -1.6896 | 5 | 1992 | 2026-08-31T18:11:15
chip6 | chip6_0831_1531 | 27 | seek2_P2_dn | 2 | -0.75 | 1000 | 0.9896 | 0.2396 | -1.7396 | 5 | 2042 | 2026-08-31T18:11:15
chip6 | chip6_0831_1531 | 27 | seek2_P2_dn | 2 | -0.75 | 1000 | 1.0396 | 0.2896 | -1.7896 | 5 | 2096.4 | 2026-08-31T18:11:15
chip6 | chip6_0831_1531 | 27 | seek2_P2_dn | 2 | -0.75 | 1000 | 1.0896 | 0.3396 | -1.8396 | 5 | 2152.4 | 2026-08-31T18:11:15
chip6 | chip6_0831_1531 | 27 | seek2_P2_dn | 2 | -0.75 | 1000 | 1.1396 | 0.3896 | -1.8896 | 5 | 2210.2 | 2026-08-31T18:11:15
chip6 | chip6_0831_1531 | 27 | seek2_P2_dn | 2 | -0.75 | 1000 | 1.1896 | 0.4396 | -1.9396 | 5 | 2272.4 | 2026-08-31T18:11:15
chip6 | chip6_0831_1531 | 27 | seek2_P2_dn | 2 | -0.75 | 1000 | 1.2396 | 0.4896 | -1.9896 | 5 | 2337.6 | 2026-08-31T18:11:15
chip6 | chip6_0831_1531 | 27 | seek2_P2_dn | 2 | -0.75 | 1000 | 1.2896 | 0.5396 | -2.0396 | 5 | 2400.8 | 2026-08-31T18:11:15
chip6 | chip6_0831_1531 | 27 | seek2_P2_dn | 2 | -0.75 | 1000 | 1.3396 | 0.5896 | -2.0896 | 5 | 2470.4 | 2026-08-31T18:11:15
chip6 | chip6_0831_1531 | 27 | seek2_P2_dn | 2 | -0.75 | 1000 | 1.3896 | 0.6396 | -2.1396 | 5 | 2543.6 | 2026-08-31T18:11:15
chip6 | chip6_0831_1531 | 27 | seek2_P2_dn | 2 | -0.75 | 1000 | 1.4396 | 0.6896 | -2.1896 | 5 | 2618.8 | 2026-08-31T18:11:15
chip6 | chip6_0831_1531 | 28 | seek2_P2_dn | 2 | -0.75 | 1000 | -1.0354 | -1.7854 | 0.2854 | 5 | 2475 | 2026-08-31T18:18:45
chip6 | chip6_0831_1531 | 28 | seek2_P2_dn | 2 | -0.75 | 1000 | -0.9854 | -1.7354 | 0.2354 | 5 | 2408.2 | 2026-08-31T18:18:45
chip6 | chip6_0831_1531 | 28 | seek2_P2_dn | 2 | -0.75 | 1000 | -0.9354 | -1.6854 | 0.1854 | 5 | 2343 | 2026-08-31T18:18:45
chip6 | chip6_0831_1531 | 28 | seek2_P2_dn | 2 | -0.75 | 1000 | -0.8854 | -1.6354 | 0.1354 | 5 | 2282.6 | 2026-08-31T18:18:45
chip6 | chip6_0831_1531 | 28 | seek2_P2_dn | 2 | -0.75 | 1000 | -0.8354 | -1.5854 | 0.0854 | 5 | 2225.6 | 2026-08-31T18:18:45
chip6 | chip6_0831_1531 | 28 | seek2_P2_dn | 2 | -0.75 | 1000 | -0.7854 | -1.5354 | 0.0354 | 5 | 2171.6 | 2026-08-31T18:18:45
chip6 | chip6_0831_1531 | 28 | seek2_P2_dn | 2 | -0.75 | 1000 | -0.7354 | -1.4854 | -0.0146 | 5 | 2118.6 | 2026-08-31T18:18:45
chip6 | chip6_0831_1531 | 28 | seek2_P2_dn | 2 | -0.75 | 1000 | -0.6854 | -1.4354 | -0.0646 | 5 | 2067.8 | 2026-08-31T18:18:45
chip6 | chip6_0831_1531 | 28 | seek2_P2_dn | 2 | -0.75 | 1000 | -0.6354 | -1.3854 | -0.1146 | 5 | 2023.2 | 2026-08-31T18:18:45
chip6 | chip6_0831_1531 | 28 | seek2_P2_dn | 2 | -0.75 | 1000 | -0.5854 | -1.3354 | -0.1646 | 5 | 1980.4 | 2026-08-31T18:18:45
chip6 | chip6_0831_1531 | 28 | seek2_P2_dn | 2 | -0.75 | 1000 | -0.5354 | -1.2854 | -0.2146 | 5 | 1938 | 2026-08-31T18:18:45
chip6 | chip6_0831_1531 | 28 | seek2_P2_dn | 2 | -0.75 | 1000 | -0.4854 | -1.2354 | -0.2646 | 5 | 1899 | 2026-08-31T18:18:45
chip6 | chip6_0831_1531 | 28 | seek2_P2_dn | 2 | -0.75 | 1000 | -0.4354 | -1.1854 | -0.3146 | 5 | 1865.4 | 2026-08-31T18:18:45
chip6 | chip6_0831_1531 | 28 | seek2_P2_dn | 2 | -0.75 | 1000 | -0.3854 | -1.1354 | -0.3646 | 5 | 1832 | 2026-08-31T18:18:45
chip6 | chip6_0831_1531 | 28 | seek2_P2_dn | 2 | -0.75 | 1000 | -0.3354 | -1.0854 | -0.4146 | 5 | 1802 | 2026-08-31T18:18:45
chip6 | chip6_0831_1531 | 28 | seek2_P2_dn | 2 | -0.75 | 1000 | -0.2854 | -1.0354 | -0.4646 | 5 | 1778.8 | 2026-08-31T18:18:45
chip6 | chip6_0831_1531 | 28 | seek2_P2_dn | 2 | -0.75 | 1000 | -0.2354 | -0.9854 | -0.5146 | 5 | 1751.8 | 2026-08-31T18:18:45
chip6 | chip6_0831_1531 | 28 | seek2_P2_dn | 2 | -0.75 | 1000 | -0.1854 | -0.9354 | -0.5646 | 5 | 1730.8 | 2026-08-31T18:18:45
chip6 | chip6_0831_1531 | 28 | seek2_P2_dn | 2 | -0.75 | 1000 | -0.1354 | -0.8854 | -0.6146 | 5 | 1713.6 | 2026-08-31T18:18:45
chip6 | chip6_0831_1531 | 28 | seek2_P2_dn | 2 | -0.75 | 1000 | -0.0854 | -0.8354 | -0.6646 | 5 | 1698.8 | 2026-08-31T18:18:45
chip6 | chip6_0831_1531 | 28 | seek2_P2_dn | 2 | -0.75 | 1000 | -0.0354 | -0.7854 | -0.7146 | 5 | 1687.8 | 2026-08-31T18:18:45
chip6 | chip6_0831_1531 | 28 | seek2_P2_dn | 2 | -0.75 | 1000 | 0.0146 | -0.7354 | -0.7646 | 5 | 1679 | 2026-08-31T18:18:45
chip6 | chip6_0831_1531 | 28 | seek2_P2_dn | 2 | -0.75 | 1000 | 0.0646 | -0.6854 | -0.8146 | 5 | 1672.2 | 2026-08-31T18:18:45
chip6 | chip6_0831_1531 | 28 | seek2_P2_dn | 2 | -0.75 | 1000 | 0.1146 | -0.6354 | -0.8646 | 5 | 1669 | 2026-08-31T18:18:45
chip6 | chip6_0831_1531 | 28 | seek2_P2_dn | 2 | -0.75 | 1000 | 0.1646 | -0.5854 | -0.9146 | 5 | 1669.6 | 2026-08-31T18:18:45
chip6 | chip6_0831_1531 | 28 | seek2_P2_dn | 2 | -0.75 | 1000 | 0.2146 | -0.5354 | -0.9646 | 5 | 1672.2 | 2026-08-31T18:18:45
chip6 | chip6_0831_1531 | 28 | seek2_P2_dn | 2 | -0.75 | 1000 | 0.2646 | -0.4854 | -1.0146 | 5 | 1676.8 | 2026-08-31T18:18:45
chip6 | chip6_0831_1531 | 28 | seek2_P2_dn | 2 | -0.75 | 1000 | 0.3146 | -0.4354 | -1.0646 | 5 | 1685.4 | 2026-08-31T18:18:45
chip6 | chip6_0831_1531 | 28 | seek2_P2_dn | 2 | -0.75 | 1000 | 0.3646 | -0.3854 | -1.1146 | 5 | 1697.6 | 2026-08-31T18:18:45
chip6 | chip6_0831_1531 | 28 | seek2_P2_dn | 2 | -0.75 | 1000 | 0.4146 | -0.3354 | -1.1646 | 5 | 1714 | 2026-08-31T18:18:45
chip6 | chip6_0831_1531 | 28 | seek2_P2_dn | 2 | -0.75 | 1000 | 0.4646 | -0.2854 | -1.2146 | 5 | 1730.6 | 2026-08-31T18:18:45
chip6 | chip6_0831_1531 | 28 | seek2_P2_dn | 2 | -0.75 | 1000 | 0.5146 | -0.2354 | -1.2646 | 5 | 1754 | 2026-08-31T18:18:45
chip6 | chip6_0831_1531 | 28 | seek2_P2_dn | 2 | -0.75 | 1000 | 0.5646 | -0.1854 | -1.3146 | 5 | 1778.2 | 2026-08-31T18:18:45
chip6 | chip6_0831_1531 | 28 | seek2_P2_dn | 2 | -0.75 | 1000 | 0.6146 | -0.1354 | -1.3646 | 5 | 1807 | 2026-08-31T18:18:45
chip6 | chip6_0831_1531 | 28 | seek2_P2_dn | 2 | -0.75 | 1000 | 0.6646 | -0.0854 | -1.4146 | 5 | 1837.6 | 2026-08-31T18:18:45
chip6 | chip6_0831_1531 | 28 | seek2_P2_dn | 2 | -0.75 | 1000 | 0.7146 | -0.0354 | -1.4646 | 5 | 1871.8 | 2026-08-31T18:18:45
chip6 | chip6_0831_1531 | 28 | seek2_P2_dn | 2 | -0.75 | 1000 | 0.7646 | 0.0146 | -1.5146 | 5 | 1912 | 2026-08-31T18:18:45
chip6 | chip6_0831_1531 | 28 | seek2_P2_dn | 2 | -0.75 | 1000 | 0.8146 | 0.0646 | -1.5646 | 5 | 1952 | 2026-08-31T18:18:45
chip6 | chip6_0831_1531 | 28 | seek2_P2_dn | 2 | -0.75 | 1000 | 0.8646 | 0.1146 | -1.6146 | 5 | 1997.2 | 2026-08-31T18:18:45
chip6 | chip6_0831_1531 | 28 | seek2_P2_dn | 2 | -0.75 | 1000 | 0.9146 | 0.1646 | -1.6646 | 5 | 2042 | 2026-08-31T18:18:45
chip6 | chip6_0831_1531 | 28 | seek2_P2_dn | 2 | -0.75 | 1000 | 0.9646 | 0.2146 | -1.7146 | 5 | 2096.6 | 2026-08-31T18:18:45
chip6 | chip6_0831_1531 | 28 | seek2_P2_dn | 2 | -0.75 | 1000 | 1.0146 | 0.2646 | -1.7646 | 5 | 2146.6 | 2026-08-31T18:18:45
chip6 | chip6_0831_1531 | 28 | seek2_P2_dn | 2 | -0.75 | 1000 | 1.0646 | 0.3146 | -1.8146 | 5 | 2201.6 | 2026-08-31T18:18:45
chip6 | chip6_0831_1531 | 28 | seek2_P2_dn | 2 | -0.75 | 1000 | 1.1146 | 0.3646 | -1.8646 | 5 | 2258.6 | 2026-08-31T18:18:45
chip6 | chip6_0831_1531 | 28 | seek2_P2_dn | 2 | -0.75 | 1000 | 1.1646 | 0.4146 | -1.9146 | 5 | 2320.2 | 2026-08-31T18:18:45
chip6 | chip6_0831_1531 | 28 | seek2_P2_dn | 2 | -0.75 | 1000 | 1.2146 | 0.4646 | -1.9646 | 5 | 2383.6 | 2026-08-31T18:18:45
chip6 | chip6_0831_1531 | 28 | seek2_P2_dn | 2 | -0.75 | 1000 | 1.2646 | 0.5146 | -2.0146 | 5 | 2448.2 | 2026-08-31T18:18:45
chip6 | chip6_0831_1531 | 28 | seek2_P2_dn | 2 | -0.75 | 1000 | 1.3146 | 0.5646 | -2.0646 | 5 | 2520 | 2026-08-31T18:18:45
chip6 | chip6_0831_1531 | 28 | seek2_P2_dn | 2 | -0.75 | 1000 | 1.3646 | 0.6146 | -2.1146 | 5 | 2591.2 | 2026-08-31T18:18:45
chip6 | chip6_0831_1531 | 29 | seek2_P2_dn | 2 | -0.75 | 1000 | -1.0618 | -1.8118 | 0.3118 | 5 | 2513.6 | 2026-08-31T18:26:15
chip6 | chip6_0831_1531 | 29 | seek2_P2_dn | 2 | -0.75 | 1000 | -1.0118 | -1.7618 | 0.2618 | 5 | 2446.6 | 2026-08-31T18:26:15
chip6 | chip6_0831_1531 | 29 | seek2_P2_dn | 2 | -0.75 | 1000 | -0.9618 | -1.7118 | 0.2118 | 5 | 2382.6 | 2026-08-31T18:26:15
chip6 | chip6_0831_1531 | 29 | seek2_P2_dn | 2 | -0.75 | 1000 | -0.9118 | -1.6618 | 0.1618 | 5 | 2321.4 | 2026-08-31T18:26:15
chip6 | chip6_0831_1531 | 29 | seek2_P2_dn | 2 | -0.75 | 1000 | -0.8618 | -1.6118 | 0.1118 | 5 | 2264 | 2026-08-31T18:26:15
chip6 | chip6_0831_1531 | 29 | seek2_P2_dn | 2 | -0.75 | 1000 | -0.8118 | -1.5618 | 0.0618 | 5 | 2208.2 | 2026-08-31T18:26:15
chip6 | chip6_0831_1531 | 29 | seek2_P2_dn | 2 | -0.75 | 1000 | -0.7618 | -1.5118 | 0.0118 | 5 | 2154.8 | 2026-08-31T18:26:15
chip6 | chip6_0831_1531 | 29 | seek2_P2_dn | 2 | -0.75 | 1000 | -0.7118 | -1.4618 | -0.0382 | 5 | 2106 | 2026-08-31T18:26:15
chip6 | chip6_0831_1531 | 29 | seek2_P2_dn | 2 | -0.75 | 1000 | -0.6618 | -1.4118 | -0.0882 | 5 | 2057.8 | 2026-08-31T18:26:15
chip6 | chip6_0831_1531 | 29 | seek2_P2_dn | 2 | -0.75 | 1000 | -0.6118 | -1.3618 | -0.1382 | 5 | 2015 | 2026-08-31T18:26:15
chip6 | chip6_0831_1531 | 29 | seek2_P2_dn | 2 | -0.75 | 1000 | -0.5618 | -1.3118 | -0.1882 | 5 | 1975 | 2026-08-31T18:26:15
chip6 | chip6_0831_1531 | 29 | seek2_P2_dn | 2 | -0.75 | 1000 | -0.5118 | -1.2618 | -0.2382 | 5 | 1936.2 | 2026-08-31T18:26:15
chip6 | chip6_0831_1531 | 29 | seek2_P2_dn | 2 | -0.75 | 1000 | -0.4618 | -1.2118 | -0.2882 | 5 | 1902.2 | 2026-08-31T18:26:15
chip6 | chip6_0831_1531 | 29 | seek2_P2_dn | 2 | -0.75 | 1000 | -0.4118 | -1.1618 | -0.3382 | 5 | 1868.6 | 2026-08-31T18:26:15
chip6 | chip6_0831_1531 | 29 | seek2_P2_dn | 2 | -0.75 | 1000 | -0.3618 | -1.1118 | -0.3882 | 5 | 1838.4 | 2026-08-31T18:26:15
chip6 | chip6_0831_1531 | 29 | seek2_P2_dn | 2 | -0.75 | 1000 | -0.3118 | -1.0618 | -0.4382 | 5 | 1810.8 | 2026-08-31T18:26:15
chip6 | chip6_0831_1531 | 29 | seek2_P2_dn | 2 | -0.75 | 1000 | -0.2618 | -1.0118 | -0.4882 | 5 | 1788.2 | 2026-08-31T18:26:15
chip6 | chip6_0831_1531 | 29 | seek2_P2_dn | 2 | -0.75 | 1000 | -0.2118 | -0.9618 | -0.5382 | 5 | 1766 | 2026-08-31T18:26:15
chip6 | chip6_0831_1531 | 29 | seek2_P2_dn | 2 | -0.75 | 1000 | -0.1618 | -0.9118 | -0.5882 | 5 | 1748.6 | 2026-08-31T18:26:15
chip6 | chip6_0831_1531 | 29 | seek2_P2_dn | 2 | -0.75 | 1000 | -0.1118 | -0.8618 | -0.6382 | 5 | 1731.4 | 2026-08-31T18:26:15
chip6 | chip6_0831_1531 | 29 | seek2_P2_dn | 2 | -0.75 | 1000 | -0.0618 | -0.8118 | -0.6882 | 5 | 1719.8 | 2026-08-31T18:26:15
chip6 | chip6_0831_1531 | 29 | seek2_P2_dn | 2 | -0.75 | 1000 | -0.0118 | -0.7618 | -0.7382 | 5 | 1710.6 | 2026-08-31T18:26:15
chip6 | chip6_0831_1531 | 29 | seek2_P2_dn | 2 | -0.75 | 1000 | 0.0382 | -0.7118 | -0.7882 | 5 | 1701.6 | 2026-08-31T18:26:15
chip6 | chip6_0831_1531 | 29 | seek2_P2_dn | 2 | -0.75 | 1000 | 0.0882 | -0.6618 | -0.8382 | 5 | 1699.4 | 2026-08-31T18:26:15
chip6 | chip6_0831_1531 | 29 | seek2_P2_dn | 2 | -0.75 | 1000 | 0.1382 | -0.6118 | -0.8882 | 5 | 1698 | 2026-08-31T18:26:15
chip6 | chip6_0831_1531 | 29 | seek2_P2_dn | 2 | -0.75 | 1000 | 0.1882 | -0.5618 | -0.9382 | 5 | 1702.4 | 2026-08-31T18:26:15
chip6 | chip6_0831_1531 | 29 | seek2_P2_dn | 2 | -0.75 | 1000 | 0.2382 | -0.5118 | -0.9882 | 5 | 1707.6 | 2026-08-31T18:26:15
chip6 | chip6_0831_1531 | 29 | seek2_P2_dn | 2 | -0.75 | 1000 | 0.2882 | -0.4618 | -1.0382 | 5 | 1716.4 | 2026-08-31T18:26:15
chip6 | chip6_0831_1531 | 29 | seek2_P2_dn | 2 | -0.75 | 1000 | 0.3382 | -0.4118 | -1.0882 | 5 | 1728 | 2026-08-31T18:26:15
chip6 | chip6_0831_1531 | 29 | seek2_P2_dn | 2 | -0.75 | 1000 | 0.3882 | -0.3618 | -1.1382 | 5 | 1742.6 | 2026-08-31T18:26:15
chip6 | chip6_0831_1531 | 29 | seek2_P2_dn | 2 | -0.75 | 1000 | 0.4382 | -0.3118 | -1.1882 | 5 | 1759.4 | 2026-08-31T18:26:15
chip6 | chip6_0831_1531 | 29 | seek2_P2_dn | 2 | -0.75 | 1000 | 0.4882 | -0.2618 | -1.2382 | 5 | 1780.4 | 2026-08-31T18:26:15
chip6 | chip6_0831_1531 | 29 | seek2_P2_dn | 2 | -0.75 | 1000 | 0.5382 | -0.2118 | -1.2882 | 5 | 1805.2 | 2026-08-31T18:26:15
chip6 | chip6_0831_1531 | 29 | seek2_P2_dn | 2 | -0.75 | 1000 | 0.5882 | -0.1618 | -1.3382 | 5 | 1831.2 | 2026-08-31T18:26:15
chip6 | chip6_0831_1531 | 29 | seek2_P2_dn | 2 | -0.75 | 1000 | 0.6382 | -0.1118 | -1.3882 | 5 | 1865.2 | 2026-08-31T18:26:15
chip6 | chip6_0831_1531 | 29 | seek2_P2_dn | 2 | -0.75 | 1000 | 0.6882 | -0.0618 | -1.4382 | 5 | 1898.8 | 2026-08-31T18:26:15
chip6 | chip6_0831_1531 | 29 | seek2_P2_dn | 2 | -0.75 | 1000 | 0.7382 | -0.0118 | -1.4882 | 5 | 1935.4 | 2026-08-31T18:26:15
chip6 | chip6_0831_1531 | 29 | seek2_P2_dn | 2 | -0.75 | 1000 | 0.7882 | 0.0382 | -1.5382 | 5 | 1974.2 | 2026-08-31T18:26:15
chip6 | chip6_0831_1531 | 29 | seek2_P2_dn | 2 | -0.75 | 1000 | 0.8382 | 0.0882 | -1.5882 | 5 | 2016.6 | 2026-08-31T18:26:15
chip6 | chip6_0831_1531 | 29 | seek2_P2_dn | 2 | -0.75 | 1000 | 0.8882 | 0.1382 | -1.6382 | 5 | 2060.4 | 2026-08-31T18:26:15
chip6 | chip6_0831_1531 | 29 | seek2_P2_dn | 2 | -0.75 | 1000 | 0.9382 | 0.1882 | -1.6882 | 5 | 2111.6 | 2026-08-31T18:26:15
chip6 | chip6_0831_1531 | 29 | seek2_P2_dn | 2 | -0.75 | 1000 | 0.9882 | 0.2382 | -1.7382 | 5 | 2166.8 | 2026-08-31T18:26:15
chip6 | chip6_0831_1531 | 29 | seek2_P2_dn | 2 | -0.75 | 1000 | 1.0382 | 0.2882 | -1.7882 | 5 | 2222.2 | 2026-08-31T18:26:15
chip6 | chip6_0831_1531 | 29 | seek2_P2_dn | 2 | -0.75 | 1000 | 1.0882 | 0.3382 | -1.8382 | 5 | 2278 | 2026-08-31T18:26:15
chip6 | chip6_0831_1531 | 29 | seek2_P2_dn | 2 | -0.75 | 1000 | 1.1382 | 0.3882 | -1.8882 | 5 | 2337 | 2026-08-31T18:26:15
chip6 | chip6_0831_1531 | 29 | seek2_P2_dn | 2 | -0.75 | 1000 | 1.1882 | 0.4382 | -1.9382 | 5 | 2402.8 | 2026-08-31T18:26:15
chip6 | chip6_0831_1531 | 29 | seek2_P2_dn | 2 | -0.75 | 1000 | 1.2382 | 0.4882 | -1.9882 | 5 | 2469.4 | 2026-08-31T18:26:15
chip6 | chip6_0831_1531 | 29 | seek2_P2_dn | 2 | -0.75 | 1000 | 1.2882 | 0.5382 | -2.0382 | 5 | 2541.4 | 2026-08-31T18:26:15
chip6 | chip6_0831_1531 | 29 | seek2_P2_dn | 2 | -0.75 | 1000 | 1.3382 | 0.5882 | -2.0882 | 5 | 2612.2 | 2026-08-31T18:26:15
chip6 | chip6_0831_1531 | 30 | seek2_P2_dn | 2 | -0.75 | 1000 | -1.0805 | -1.8305 | 0.3305 | 5 | 2545.2 | 2026-08-31T18:33:45
chip6 | chip6_0831_1531 | 30 | seek2_P2_dn | 2 | -0.75 | 1000 | -1.0305 | -1.7805 | 0.2805 | 5 | 2475 | 2026-08-31T18:33:45
chip6 | chip6_0831_1531 | 30 | seek2_P2_dn | 2 | -0.75 | 1000 | -0.9805 | -1.7305 | 0.2305 | 5 | 2413 | 2026-08-31T18:33:45
chip6 | chip6_0831_1531 | 30 | seek2_P2_dn | 2 | -0.75 | 1000 | -0.9305 | -1.6805 | 0.1805 | 5 | 2351.2 | 2026-08-31T18:33:45
chip6 | chip6_0831_1531 | 30 | seek2_P2_dn | 2 | -0.75 | 1000 | -0.8805 | -1.6305 | 0.1305 | 5 | 2290.8 | 2026-08-31T18:33:45
chip6 | chip6_0831_1531 | 30 | seek2_P2_dn | 2 | -0.75 | 1000 | -0.8305 | -1.5805 | 0.0805 | 5 | 2234.2 | 2026-08-31T18:33:45
chip6 | chip6_0831_1531 | 30 | seek2_P2_dn | 2 | -0.75 | 1000 | -0.7805 | -1.5305 | 0.0305 | 5 | 2179.2 | 2026-08-31T18:33:45
chip6 | chip6_0831_1531 | 30 | seek2_P2_dn | 2 | -0.75 | 1000 | -0.7305 | -1.4805 | -0.0195 | 5 | 2127.6 | 2026-08-31T18:33:45
chip6 | chip6_0831_1531 | 30 | seek2_P2_dn | 2 | -0.75 | 1000 | -0.6805 | -1.4305 | -0.0695 | 5 | 2079.6 | 2026-08-31T18:33:45
chip6 | chip6_0831_1531 | 30 | seek2_P2_dn | 2 | -0.75 | 1000 | -0.6305 | -1.3805 | -0.1195 | 5 | 2034 | 2026-08-31T18:33:45
chip6 | chip6_0831_1531 | 30 | seek2_P2_dn | 2 | -0.75 | 1000 | -0.5805 | -1.3305 | -0.1695 | 5 | 1993 | 2026-08-31T18:33:45
chip6 | chip6_0831_1531 | 30 | seek2_P2_dn | 2 | -0.75 | 1000 | -0.5305 | -1.2805 | -0.2195 | 5 | 1954.6 | 2026-08-31T18:33:45
chip6 | chip6_0831_1531 | 30 | seek2_P2_dn | 2 | -0.75 | 1000 | -0.4805 | -1.2305 | -0.2695 | 5 | 1921 | 2026-08-31T18:33:45
chip6 | chip6_0831_1531 | 30 | seek2_P2_dn | 2 | -0.75 | 1000 | -0.4305 | -1.1805 | -0.3195 | 5 | 1886 | 2026-08-31T18:33:45
chip6 | chip6_0831_1531 | 30 | seek2_P2_dn | 2 | -0.75 | 1000 | -0.3805 | -1.1305 | -0.3695 | 5 | 1856.2 | 2026-08-31T18:33:45
chip6 | chip6_0831_1531 | 30 | seek2_P2_dn | 2 | -0.75 | 1000 | -0.3305 | -1.0805 | -0.4195 | 5 | 1828.4 | 2026-08-31T18:33:45
chip6 | chip6_0831_1531 | 30 | seek2_P2_dn | 2 | -0.75 | 1000 | -0.2805 | -1.0305 | -0.4695 | 5 | 1804.6 | 2026-08-31T18:33:45
chip6 | chip6_0831_1531 | 30 | seek2_P2_dn | 2 | -0.75 | 1000 | -0.2305 | -0.9805 | -0.5195 | 5 | 1784.6 | 2026-08-31T18:33:45
chip6 | chip6_0831_1531 | 30 | seek2_P2_dn | 2 | -0.75 | 1000 | -0.1805 | -0.9305 | -0.5695 | 5 | 1766.4 | 2026-08-31T18:33:45
chip6 | chip6_0831_1531 | 30 | seek2_P2_dn | 2 | -0.75 | 1000 | -0.1305 | -0.8805 | -0.6195 | 5 | 1751.8 | 2026-08-31T18:33:45
chip6 | chip6_0831_1531 | 30 | seek2_P2_dn | 2 | -0.75 | 1000 | -0.0805 | -0.8305 | -0.6695 | 5 | 1738 | 2026-08-31T18:33:45
chip6 | chip6_0831_1531 | 30 | seek2_P2_dn | 2 | -0.75 | 1000 | -0.0305 | -0.7805 | -0.7195 | 5 | 1728 | 2026-08-31T18:33:45
chip6 | chip6_0831_1531 | 30 | seek2_P2_dn | 2 | -0.75 | 1000 | 0.0195 | -0.7305 | -0.7695 | 5 | 1721.8 | 2026-08-31T18:33:45
chip6 | chip6_0831_1531 | 30 | seek2_P2_dn | 2 | -0.75 | 1000 | 0.0695 | -0.6805 | -0.8195 | 5 | 1718.2 | 2026-08-31T18:33:45
chip6 | chip6_0831_1531 | 30 | seek2_P2_dn | 2 | -0.75 | 1000 | 0.1195 | -0.6305 | -0.8695 | 5 | 1716.2 | 2026-08-31T18:33:45
chip6 | chip6_0831_1531 | 30 | seek2_P2_dn | 2 | -0.75 | 1000 | 0.1695 | -0.5805 | -0.9195 | 5 | 1718.6 | 2026-08-31T18:33:45
chip6 | chip6_0831_1531 | 30 | seek2_P2_dn | 2 | -0.75 | 1000 | 0.2195 | -0.5305 | -0.9695 | 5 | 1723.6 | 2026-08-31T18:33:45
chip6 | chip6_0831_1531 | 30 | seek2_P2_dn | 2 | -0.75 | 1000 | 0.2695 | -0.4805 | -1.0195 | 5 | 1730 | 2026-08-31T18:33:45
chip6 | chip6_0831_1531 | 30 | seek2_P2_dn | 2 | -0.75 | 1000 | 0.3195 | -0.4305 | -1.0695 | 5 | 1740 | 2026-08-31T18:33:45
chip6 | chip6_0831_1531 | 30 | seek2_P2_dn | 2 | -0.75 | 1000 | 0.3695 | -0.3805 | -1.1195 | 5 | 1755.6 | 2026-08-31T18:33:45
chip6 | chip6_0831_1531 | 30 | seek2_P2_dn | 2 | -0.75 | 1000 | 0.4195 | -0.3305 | -1.1695 | 5 | 1774.2 | 2026-08-31T18:33:45
chip6 | chip6_0831_1531 | 30 | seek2_P2_dn | 2 | -0.75 | 1000 | 0.4695 | -0.2805 | -1.2195 | 5 | 1794.8 | 2026-08-31T18:33:45
chip6 | chip6_0831_1531 | 30 | seek2_P2_dn | 2 | -0.75 | 1000 | 0.5195 | -0.2305 | -1.2695 | 5 | 1818.2 | 2026-08-31T18:33:45
chip6 | chip6_0831_1531 | 30 | seek2_P2_dn | 2 | -0.75 | 1000 | 0.5695 | -0.1805 | -1.3195 | 5 | 1843 | 2026-08-31T18:33:45
chip6 | chip6_0831_1531 | 30 | seek2_P2_dn | 2 | -0.75 | 1000 | 0.6195 | -0.1305 | -1.3695 | 5 | 1876 | 2026-08-31T18:33:45
chip6 | chip6_0831_1531 | 30 | seek2_P2_dn | 2 | -0.75 | 1000 | 0.6695 | -0.0805 | -1.4195 | 5 | 1907.8 | 2026-08-31T18:33:45
chip6 | chip6_0831_1531 | 30 | seek2_P2_dn | 2 | -0.75 | 1000 | 0.7195 | -0.0305 | -1.4695 | 5 | 1946.2 | 2026-08-31T18:33:45
chip6 | chip6_0831_1531 | 30 | seek2_P2_dn | 2 | -0.75 | 1000 | 0.7695 | 0.0195 | -1.5195 | 5 | 1984.8 | 2026-08-31T18:33:45
chip6 | chip6_0831_1531 | 30 | seek2_P2_dn | 2 | -0.75 | 1000 | 0.8195 | 0.0695 | -1.5695 | 5 | 2030.2 | 2026-08-31T18:33:45
chip6 | chip6_0831_1531 | 30 | seek2_P2_dn | 2 | -0.75 | 1000 | 0.8695 | 0.1195 | -1.6195 | 5 | 2075 | 2026-08-31T18:33:45
chip6 | chip6_0831_1531 | 30 | seek2_P2_dn | 2 | -0.75 | 1000 | 0.9195 | 0.1695 | -1.6695 | 5 | 2124.4 | 2026-08-31T18:33:45
chip6 | chip6_0831_1531 | 30 | seek2_P2_dn | 2 | -0.75 | 1000 | 0.9695 | 0.2195 | -1.7195 | 5 | 2175.8 | 2026-08-31T18:33:45
chip6 | chip6_0831_1531 | 30 | seek2_P2_dn | 2 | -0.75 | 1000 | 1.0195 | 0.2695 | -1.7695 | 5 | 2232.2 | 2026-08-31T18:33:45
chip6 | chip6_0831_1531 | 30 | seek2_P2_dn | 2 | -0.75 | 1000 | 1.0695 | 0.3195 | -1.8195 | 5 | 2289.6 | 2026-08-31T18:33:45
chip6 | chip6_0831_1531 | 30 | seek2_P2_dn | 2 | -0.75 | 1000 | 1.1195 | 0.3695 | -1.8695 | 5 | 2352.4 | 2026-08-31T18:33:45
chip6 | chip6_0831_1531 | 30 | seek2_P2_dn | 2 | -0.75 | 1000 | 1.1695 | 0.4195 | -1.9195 | 5 | 2414.8 | 2026-08-31T18:33:45
chip6 | chip6_0831_1531 | 30 | seek2_P2_dn | 2 | -0.75 | 1000 | 1.2195 | 0.4695 | -1.9695 | 5 | 2480.2 | 2026-08-31T18:33:45
chip6 | chip6_0831_1531 | 30 | seek2_P2_dn | 2 | -0.75 | 1000 | 1.2695 | 0.5195 | -2.0195 | 5 | 2547 | 2026-08-31T18:33:45
chip6 | chip6_0831_1531 | 30 | seek2_P2_dn | 2 | -0.75 | 1000 | 1.3195 | 0.5695 | -2.0695 | 5 | 2618.4 | 2026-08-31T18:33:45
chip6 | chip6_0831_1531 | 31 | seek2_P2_dn | 2 | -0.75 | 1000 | -1.0934 | -1.8434 | 0.3434 | 5 | 2559 | 2026-08-31T18:41:15
chip6 | chip6_0831_1531 | 31 | seek2_P2_dn | 2 | -0.75 | 1000 | -1.0434 | -1.7934 | 0.2934 | 5 | 2491 | 2026-08-31T18:41:15
chip6 | chip6_0831_1531 | 31 | seek2_P2_dn | 2 | -0.75 | 1000 | -0.9934 | -1.7434 | 0.2434 | 5 | 2423 | 2026-08-31T18:41:15
chip6 | chip6_0831_1531 | 31 | seek2_P2_dn | 2 | -0.75 | 1000 | -0.9434 | -1.6934 | 0.1934 | 5 | 2362.4 | 2026-08-31T18:41:15
chip6 | chip6_0831_1531 | 31 | seek2_P2_dn | 2 | -0.75 | 1000 | -0.8934 | -1.6434 | 0.1434 | 5 | 2304.4 | 2026-08-31T18:41:15
chip6 | chip6_0831_1531 | 31 | seek2_P2_dn | 2 | -0.75 | 1000 | -0.8434 | -1.5934 | 0.0934 | 5 | 2249.2 | 2026-08-31T18:41:15
chip6 | chip6_0831_1531 | 31 | seek2_P2_dn | 2 | -0.75 | 1000 | -0.7934 | -1.5434 | 0.0434 | 5 | 2195 | 2026-08-31T18:41:15
chip6 | chip6_0831_1531 | 31 | seek2_P2_dn | 2 | -0.75 | 1000 | -0.7434 | -1.4934 | -0.0066 | 5 | 2144.6 | 2026-08-31T18:41:15
chip6 | chip6_0831_1531 | 31 | seek2_P2_dn | 2 | -0.75 | 1000 | -0.6934 | -1.4434 | -0.0566 | 5 | 2095.8 | 2026-08-31T18:41:15
chip6 | chip6_0831_1531 | 31 | seek2_P2_dn | 2 | -0.75 | 1000 | -0.6434 | -1.3934 | -0.1066 | 5 | 2050.8 | 2026-08-31T18:41:15
chip6 | chip6_0831_1531 | 31 | seek2_P2_dn | 2 | -0.75 | 1000 | -0.5934 | -1.3434 | -0.1566 | 5 | 2010.4 | 2026-08-31T18:41:15
chip6 | chip6_0831_1531 | 31 | seek2_P2_dn | 2 | -0.75 | 1000 | -0.5434 | -1.2934 | -0.2066 | 5 | 1970.2 | 2026-08-31T18:41:15
chip6 | chip6_0831_1531 | 31 | seek2_P2_dn | 2 | -0.75 | 1000 | -0.4934 | -1.2434 | -0.2566 | 5 | 1934.6 | 2026-08-31T18:41:15
chip6 | chip6_0831_1531 | 31 | seek2_P2_dn | 2 | -0.75 | 1000 | -0.4434 | -1.1934 | -0.3066 | 5 | 1901 | 2026-08-31T18:41:15
chip6 | chip6_0831_1531 | 31 | seek2_P2_dn | 2 | -0.75 | 1000 | -0.3934 | -1.1434 | -0.3566 | 5 | 1870.4 | 2026-08-31T18:41:15
chip6 | chip6_0831_1531 | 31 | seek2_P2_dn | 2 | -0.75 | 1000 | -0.3434 | -1.0934 | -0.4066 | 5 | 1841.4 | 2026-08-31T18:41:15
chip6 | chip6_0831_1531 | 31 | seek2_P2_dn | 2 | -0.75 | 1000 | -0.2934 | -1.0434 | -0.4566 | 5 | 1816.4 | 2026-08-31T18:41:15
chip6 | chip6_0831_1531 | 31 | seek2_P2_dn | 2 | -0.75 | 1000 | -0.2434 | -0.9934 | -0.5066 | 5 | 1794.2 | 2026-08-31T18:41:15
chip6 | chip6_0831_1531 | 31 | seek2_P2_dn | 2 | -0.75 | 1000 | -0.1934 | -0.9434 | -0.5566 | 5 | 1778.2 | 2026-08-31T18:41:15
chip6 | chip6_0831_1531 | 31 | seek2_P2_dn | 2 | -0.75 | 1000 | -0.1434 | -0.8934 | -0.6066 | 5 | 1761.6 | 2026-08-31T18:41:15
chip6 | chip6_0831_1531 | 31 | seek2_P2_dn | 2 | -0.75 | 1000 | -0.0934 | -0.8434 | -0.6566 | 5 | 1747.8 | 2026-08-31T18:41:15
chip6 | chip6_0831_1531 | 31 | seek2_P2_dn | 2 | -0.75 | 1000 | -0.0434 | -0.7934 | -0.7066 | 5 | 1738 | 2026-08-31T18:41:15
chip6 | chip6_0831_1531 | 31 | seek2_P2_dn | 2 | -0.75 | 1000 | 0.0066 | -0.7434 | -0.7566 | 5 | 1731.2 | 2026-08-31T18:41:15
chip6 | chip6_0831_1531 | 31 | seek2_P2_dn | 2 | -0.75 | 1000 | 0.0566 | -0.6934 | -0.8066 | 5 | 1725.4 | 2026-08-31T18:41:15
chip6 | chip6_0831_1531 | 31 | seek2_P2_dn | 2 | -0.75 | 1000 | 0.1066 | -0.6434 | -0.8566 | 5 | 1723.6 | 2026-08-31T18:41:15
chip6 | chip6_0831_1531 | 31 | seek2_P2_dn | 2 | -0.75 | 1000 | 0.1566 | -0.5934 | -0.9066 | 5 | 1728.2 | 2026-08-31T18:41:15
chip6 | chip6_0831_1531 | 31 | seek2_P2_dn | 2 | -0.75 | 1000 | 0.2066 | -0.5434 | -0.9566 | 5 | 1730 | 2026-08-31T18:41:15
chip6 | chip6_0831_1531 | 31 | seek2_P2_dn | 2 | -0.75 | 1000 | 0.2566 | -0.4934 | -1.0066 | 5 | 1739.2 | 2026-08-31T18:41:15
chip6 | chip6_0831_1531 | 31 | seek2_P2_dn | 2 | -0.75 | 1000 | 0.3066 | -0.4434 | -1.0566 | 5 | 1748.2 | 2026-08-31T18:41:15
chip6 | chip6_0831_1531 | 31 | seek2_P2_dn | 2 | -0.75 | 1000 | 0.3566 | -0.3934 | -1.1066 | 5 | 1761.6 | 2026-08-31T18:41:15
chip6 | chip6_0831_1531 | 31 | seek2_P2_dn | 2 | -0.75 | 1000 | 0.4066 | -0.3434 | -1.1566 | 5 | 1779 | 2026-08-31T18:41:15
chip6 | chip6_0831_1531 | 31 | seek2_P2_dn | 2 | -0.75 | 1000 | 0.4566 | -0.2934 | -1.2066 | 5 | 1800.4 | 2026-08-31T18:41:15
chip6 | chip6_0831_1531 | 31 | seek2_P2_dn | 2 | -0.75 | 1000 | 0.5066 | -0.2434 | -1.2566 | 5 | 1821.6 | 2026-08-31T18:41:15
chip6 | chip6_0831_1531 | 31 | seek2_P2_dn | 2 | -0.75 | 1000 | 0.5566 | -0.1934 | -1.3066 | 5 | 1848.2 | 2026-08-31T18:41:15
chip6 | chip6_0831_1531 | 31 | seek2_P2_dn | 2 | -0.75 | 1000 | 0.6066 | -0.1434 | -1.3566 | 5 | 1875.2 | 2026-08-31T18:41:15
chip6 | chip6_0831_1531 | 31 | seek2_P2_dn | 2 | -0.75 | 1000 | 0.6566 | -0.0934 | -1.4066 | 5 | 1905.8 | 2026-08-31T18:41:15
chip6 | chip6_0831_1531 | 31 | seek2_P2_dn | 2 | -0.75 | 1000 | 0.7066 | -0.0434 | -1.4566 | 5 | 1942.8 | 2026-08-31T18:41:15
chip6 | chip6_0831_1531 | 31 | seek2_P2_dn | 2 | -0.75 | 1000 | 0.7566 | 0.0066 | -1.5066 | 5 | 1982.8 | 2026-08-31T18:41:15
chip6 | chip6_0831_1531 | 31 | seek2_P2_dn | 2 | -0.75 | 1000 | 0.8066 | 0.0566 | -1.5566 | 5 | 2024 | 2026-08-31T18:41:15
chip6 | chip6_0831_1531 | 31 | seek2_P2_dn | 2 | -0.75 | 1000 | 0.8566 | 0.1066 | -1.6066 | 5 | 2068.6 | 2026-08-31T18:41:15
chip6 | chip6_0831_1531 | 31 | seek2_P2_dn | 2 | -0.75 | 1000 | 0.9066 | 0.1566 | -1.6566 | 5 | 2116 | 2026-08-31T18:41:15
chip6 | chip6_0831_1531 | 31 | seek2_P2_dn | 2 | -0.75 | 1000 | 0.9566 | 0.2066 | -1.7066 | 5 | 2167.6 | 2026-08-31T18:41:15
chip6 | chip6_0831_1531 | 31 | seek2_P2_dn | 2 | -0.75 | 1000 | 1.0066 | 0.2566 | -1.7566 | 5 | 2223.2 | 2026-08-31T18:41:15
chip6 | chip6_0831_1531 | 31 | seek2_P2_dn | 2 | -0.75 | 1000 | 1.0566 | 0.3066 | -1.8066 | 5 | 2280.2 | 2026-08-31T18:41:15
chip6 | chip6_0831_1531 | 31 | seek2_P2_dn | 2 | -0.75 | 1000 | 1.1066 | 0.3566 | -1.8566 | 5 | 2340.8 | 2026-08-31T18:41:15
chip6 | chip6_0831_1531 | 31 | seek2_P2_dn | 2 | -0.75 | 1000 | 1.1566 | 0.4066 | -1.9066 | 5 | 2402.6 | 2026-08-31T18:41:15
chip6 | chip6_0831_1531 | 31 | seek2_P2_dn | 2 | -0.75 | 1000 | 1.2066 | 0.4566 | -1.9566 | 5 | 2465.6 | 2026-08-31T18:41:15
chip6 | chip6_0831_1531 | 31 | seek2_P2_dn | 2 | -0.75 | 1000 | 1.2566 | 0.5066 | -2.0066 | 5 | 2535.4 | 2026-08-31T18:41:15
chip6 | chip6_0831_1531 | 31 | seek2_P2_dn | 2 | -0.75 | 1000 | 1.3066 | 0.5566 | -2.0566 | 5 | 2608.4 | 2026-08-31T18:41:15
chip6 | chip6_0831_1531 | 32 | stop2_P2_dn_b1_C-0.75 | 2 | -0.75 | 0 | -0.4979 | -1.2479 | -0.2521 | 5 | 1924.4 | 2026-08-31T18:47:13
chip6 | chip6_0831_1531 | 32 | stop2_P2_dn_b1_C-0.75 | 2 | -0.75 | 0 | -0.4479 | -1.1979 | -0.3021 | 5 | 1888.4 | 2026-08-31T18:47:13
chip6 | chip6_0831_1531 | 32 | stop2_P2_dn_b1_C-0.75 | 2 | -0.75 | 0 | -0.3979 | -1.1479 | -0.3521 | 5 | 1856 | 2026-08-31T18:47:13
chip6 | chip6_0831_1531 | 32 | stop2_P2_dn_b1_C-0.75 | 2 | -0.75 | 0 | -0.3479 | -1.0979 | -0.4021 | 5 | 1825.4 | 2026-08-31T18:47:13
chip6 | chip6_0831_1531 | 32 | stop2_P2_dn_b1_C-0.75 | 2 | -0.75 | 0 | -0.2979 | -1.0479 | -0.4521 | 5 | 1800.4 | 2026-08-31T18:47:13
chip6 | chip6_0831_1531 | 32 | stop2_P2_dn_b1_C-0.75 | 2 | -0.75 | 0 | -0.2479 | -0.9979 | -0.5021 | 5 | 1777 | 2026-08-31T18:47:13
chip6 | chip6_0831_1531 | 32 | stop2_P2_dn_b1_C-0.75 | 2 | -0.75 | 0 | -0.1979 | -0.9479 | -0.5521 | 5 | 1756.2 | 2026-08-31T18:47:13
chip6 | chip6_0831_1531 | 32 | stop2_P2_dn_b1_C-0.75 | 2 | -0.75 | 0 | -0.1479 | -0.8979 | -0.6021 | 5 | 1739 | 2026-08-31T18:47:13
chip6 | chip6_0831_1531 | 32 | stop2_P2_dn_b1_C-0.75 | 2 | -0.75 | 0 | -0.0979 | -0.8479 | -0.6521 | 5 | 1722.4 | 2026-08-31T18:47:13
chip6 | chip6_0831_1531 | 32 | stop2_P2_dn_b1_C-0.75 | 2 | -0.75 | 0 | -0.0479 | -0.7979 | -0.7021 | 5 | 1711 | 2026-08-31T18:47:13
chip6 | chip6_0831_1531 | 32 | stop2_P2_dn_b1_C-0.75 | 2 | -0.75 | 0 | 0.0021 | -0.7479 | -0.7521 | 5 | 1700 | 2026-08-31T18:47:13
chip6 | chip6_0831_1531 | 32 | stop2_P2_dn_b1_C-0.75 | 2 | -0.75 | 0 | 0.0521 | -0.6979 | -0.8021 | 5 | 1694 | 2026-08-31T18:47:13
chip6 | chip6_0831_1531 | 32 | stop2_P2_dn_b1_C-0.75 | 2 | -0.75 | 0 | 0.1021 | -0.6479 | -0.8521 | 5 | 1690.6 | 2026-08-31T18:47:13
chip6 | chip6_0831_1531 | 32 | stop2_P2_dn_b1_C-0.75 | 2 | -0.75 | 0 | 0.1521 | -0.5979 | -0.9021 | 5 | 1689.6 | 2026-08-31T18:47:13
chip6 | chip6_0831_1531 | 32 | stop2_P2_dn_b1_C-0.75 | 2 | -0.75 | 0 | 0.2021 | -0.5479 | -0.9521 | 5 | 1692.8 | 2026-08-31T18:47:13
chip6 | chip6_0831_1531 | 32 | stop2_P2_dn_b1_C-0.75 | 2 | -0.75 | 0 | 0.2521 | -0.4979 | -1.0021 | 5 | 1695.6 | 2026-08-31T18:47:13
chip6 | chip6_0831_1531 | 32 | stop2_P2_dn_b1_C-0.75 | 2 | -0.75 | 0 | 0.3021 | -0.4479 | -1.0521 | 5 | 1706.6 | 2026-08-31T18:47:13
chip6 | chip6_0831_1531 | 32 | stop2_P2_dn_b1_C-0.75 | 2 | -0.75 | 0 | 0.3521 | -0.3979 | -1.1021 | 5 | 1716.6 | 2026-08-31T18:47:13
chip6 | chip6_0831_1531 | 32 | stop2_P2_dn_b1_C-0.75 | 2 | -0.75 | 0 | 0.4021 | -0.3479 | -1.1521 | 5 | 1730 | 2026-08-31T18:47:13
chip6 | chip6_0831_1531 | 32 | stop2_P2_dn_b1_C-0.75 | 2 | -0.75 | 0 | 0.4521 | -0.2979 | -1.2021 | 5 | 1750.8 | 2026-08-31T18:47:13
chip6 | chip6_0831_1531 | 32 | stop2_P2_dn_b1_C-0.75 | 2 | -0.75 | 0 | 0.5021 | -0.2479 | -1.2521 | 5 | 1774 | 2026-08-31T18:47:13
chip6 | chip6_0831_1531 | 32 | stop2_P2_dn_b1_C-0.75 | 2 | -0.75 | 0 | 0.5521 | -0.1979 | -1.3021 | 5 | 1795.8 | 2026-08-31T18:47:13
chip6 | chip6_0831_1531 | 32 | stop2_P2_dn_b1_C-0.75 | 2 | -0.75 | 0 | 0.6021 | -0.1479 | -1.3521 | 5 | 1824.2 | 2026-08-31T18:47:13
chip6 | chip6_0831_1531 | 32 | stop2_P2_dn_b1_C-0.75 | 2 | -0.75 | 0 | 0.6521 | -0.0979 | -1.4021 | 5 | 1851.6 | 2026-08-31T18:47:13
chip6 | chip6_0831_1531 | 32 | stop2_P2_dn_b1_C-0.75 | 2 | -0.75 | 0 | 0.7021 | -0.0479 | -1.4521 | 5 | 1886 | 2026-08-31T18:47:13
chip6 | chip6_0831_1531 | 33 | stop2_P2_dn_b1_C-0.75 | 2 | -0.75 | 0 | -0.4675 | -1.2175 | -0.2825 | 5 | 1885.8 | 2026-08-31T18:47:41
chip6 | chip6_0831_1531 | 33 | stop2_P2_dn_b1_C-0.75 | 2 | -0.75 | 0 | -0.4175 | -1.1675 | -0.3325 | 5 | 1851 | 2026-08-31T18:47:41
chip6 | chip6_0831_1531 | 33 | stop2_P2_dn_b1_C-0.75 | 2 | -0.75 | 0 | -0.3675 | -1.1175 | -0.3825 | 5 | 1820.2 | 2026-08-31T18:47:41
chip6 | chip6_0831_1531 | 33 | stop2_P2_dn_b1_C-0.75 | 2 | -0.75 | 0 | -0.3175 | -1.0675 | -0.4325 | 5 | 1792.4 | 2026-08-31T18:47:41
chip6 | chip6_0831_1531 | 33 | stop2_P2_dn_b1_C-0.75 | 2 | -0.75 | 0 | -0.2675 | -1.0175 | -0.4825 | 5 | 1768 | 2026-08-31T18:47:41
chip6 | chip6_0831_1531 | 33 | stop2_P2_dn_b1_C-0.75 | 2 | -0.75 | 0 | -0.2175 | -0.9675 | -0.5325 | 5 | 1744.8 | 2026-08-31T18:47:41
chip6 | chip6_0831_1531 | 33 | stop2_P2_dn_b1_C-0.75 | 2 | -0.75 | 0 | -0.1675 | -0.9175 | -0.5825 | 5 | 1729.2 | 2026-08-31T18:47:41
chip6 | chip6_0831_1531 | 33 | stop2_P2_dn_b1_C-0.75 | 2 | -0.75 | 0 | -0.1175 | -0.8675 | -0.6325 | 5 | 1712.4 | 2026-08-31T18:47:41
chip6 | chip6_0831_1531 | 33 | stop2_P2_dn_b1_C-0.75 | 2 | -0.75 | 0 | -0.0675 | -0.8175 | -0.6825 | 5 | 1698.2 | 2026-08-31T18:47:41
chip6 | chip6_0831_1531 | 33 | stop2_P2_dn_b1_C-0.75 | 2 | -0.75 | 0 | -0.0175 | -0.7675 | -0.7325 | 5 | 1689.2 | 2026-08-31T18:47:41
chip6 | chip6_0831_1531 | 33 | stop2_P2_dn_b1_C-0.75 | 2 | -0.75 | 0 | 0.0325 | -0.7175 | -0.7825 | 5 | 1682.4 | 2026-08-31T18:47:41
chip6 | chip6_0831_1531 | 33 | stop2_P2_dn_b1_C-0.75 | 2 | -0.75 | 0 | 0.0825 | -0.6675 | -0.8325 | 5 | 1679.2 | 2026-08-31T18:47:41
chip6 | chip6_0831_1531 | 33 | stop2_P2_dn_b1_C-0.75 | 2 | -0.75 | 0 | 0.1325 | -0.6175 | -0.8825 | 5 | 1677 | 2026-08-31T18:47:41
chip6 | chip6_0831_1531 | 33 | stop2_P2_dn_b1_C-0.75 | 2 | -0.75 | 0 | 0.1825 | -0.5675 | -0.9325 | 5 | 1679 | 2026-08-31T18:47:41
chip6 | chip6_0831_1531 | 33 | stop2_P2_dn_b1_C-0.75 | 2 | -0.75 | 0 | 0.2325 | -0.5175 | -0.9825 | 5 | 1683.6 | 2026-08-31T18:47:41
chip6 | chip6_0831_1531 | 33 | stop2_P2_dn_b1_C-0.75 | 2 | -0.75 | 0 | 0.2825 | -0.4675 | -1.0325 | 5 | 1690.4 | 2026-08-31T18:47:41
chip6 | chip6_0831_1531 | 33 | stop2_P2_dn_b1_C-0.75 | 2 | -0.75 | 0 | 0.3325 | -0.4175 | -1.0825 | 5 | 1700 | 2026-08-31T18:47:41
chip6 | chip6_0831_1531 | 33 | stop2_P2_dn_b1_C-0.75 | 2 | -0.75 | 0 | 0.3825 | -0.3675 | -1.1325 | 5 | 1716 | 2026-08-31T18:47:41
chip6 | chip6_0831_1531 | 33 | stop2_P2_dn_b1_C-0.75 | 2 | -0.75 | 0 | 0.4325 | -0.3175 | -1.1825 | 5 | 1735.2 | 2026-08-31T18:47:41
chip6 | chip6_0831_1531 | 33 | stop2_P2_dn_b1_C-0.75 | 2 | -0.75 | 0 | 0.4825 | -0.2675 | -1.2325 | 5 | 1757 | 2026-08-31T18:47:41
chip6 | chip6_0831_1531 | 33 | stop2_P2_dn_b1_C-0.75 | 2 | -0.75 | 0 | 0.5325 | -0.2175 | -1.2825 | 5 | 1779.8 | 2026-08-31T18:47:41
chip6 | chip6_0831_1531 | 33 | stop2_P2_dn_b1_C-0.75 | 2 | -0.75 | 0 | 0.5825 | -0.1675 | -1.3325 | 5 | 1806.2 | 2026-08-31T18:47:41
chip6 | chip6_0831_1531 | 33 | stop2_P2_dn_b1_C-0.75 | 2 | -0.75 | 0 | 0.6325 | -0.1175 | -1.3825 | 5 | 1833.2 | 2026-08-31T18:47:41
chip6 | chip6_0831_1531 | 33 | stop2_P2_dn_b1_C-0.75 | 2 | -0.75 | 0 | 0.6825 | -0.0675 | -1.4325 | 5 | 1868.4 | 2026-08-31T18:47:41
chip6 | chip6_0831_1531 | 33 | stop2_P2_dn_b1_C-0.75 | 2 | -0.75 | 0 | 0.7325 | -0.0175 | -1.4825 | 5 | 1903.6 | 2026-08-31T18:47:41
chip6 | chip6_0831_1531 | 34 | stop2_P2_dn_b1_C-0.75 | 2 | -0.75 | 1 | -0.4783 | -1.2283 | -0.2717 | 5 | 1891.4 | 2026-08-31T18:48:13
chip6 | chip6_0831_1531 | 34 | stop2_P2_dn_b1_C-0.75 | 2 | -0.75 | 1 | -0.4283 | -1.1783 | -0.3217 | 5 | 1857.6 | 2026-08-31T18:48:13
chip6 | chip6_0831_1531 | 34 | stop2_P2_dn_b1_C-0.75 | 2 | -0.75 | 1 | -0.3783 | -1.1283 | -0.3717 | 5 | 1826.6 | 2026-08-31T18:48:13
chip6 | chip6_0831_1531 | 34 | stop2_P2_dn_b1_C-0.75 | 2 | -0.75 | 1 | -0.3283 | -1.0783 | -0.4217 | 5 | 1800 | 2026-08-31T18:48:13
chip6 | chip6_0831_1531 | 34 | stop2_P2_dn_b1_C-0.75 | 2 | -0.75 | 1 | -0.2783 | -1.0283 | -0.4717 | 5 | 1776.6 | 2026-08-31T18:48:13
chip6 | chip6_0831_1531 | 34 | stop2_P2_dn_b1_C-0.75 | 2 | -0.75 | 1 | -0.2283 | -0.9783 | -0.5217 | 5 | 1755.2 | 2026-08-31T18:48:13
chip6 | chip6_0831_1531 | 34 | stop2_P2_dn_b1_C-0.75 | 2 | -0.75 | 1 | -0.1783 | -0.9283 | -0.5717 | 5 | 1735.4 | 2026-08-31T18:48:13
chip6 | chip6_0831_1531 | 34 | stop2_P2_dn_b1_C-0.75 | 2 | -0.75 | 1 | -0.1283 | -0.8783 | -0.6217 | 5 | 1718.8 | 2026-08-31T18:48:13
chip6 | chip6_0831_1531 | 34 | stop2_P2_dn_b1_C-0.75 | 2 | -0.75 | 1 | -0.0783 | -0.8283 | -0.6717 | 5 | 1705.6 | 2026-08-31T18:48:13
chip6 | chip6_0831_1531 | 34 | stop2_P2_dn_b1_C-0.75 | 2 | -0.75 | 1 | -0.0283 | -0.7783 | -0.7217 | 5 | 1694.6 | 2026-08-31T18:48:13
chip6 | chip6_0831_1531 | 34 | stop2_P2_dn_b1_C-0.75 | 2 | -0.75 | 1 | 0.0217 | -0.7283 | -0.7717 | 5 | 1687.2 | 2026-08-31T18:48:13
chip6 | chip6_0831_1531 | 34 | stop2_P2_dn_b1_C-0.75 | 2 | -0.75 | 1 | 0.0717 | -0.6783 | -0.8217 | 5 | 1681.6 | 2026-08-31T18:48:13
chip6 | chip6_0831_1531 | 34 | stop2_P2_dn_b1_C-0.75 | 2 | -0.75 | 1 | 0.1217 | -0.6283 | -0.8717 | 5 | 1681.4 | 2026-08-31T18:48:13
chip6 | chip6_0831_1531 | 34 | stop2_P2_dn_b1_C-0.75 | 2 | -0.75 | 1 | 0.1717 | -0.5783 | -0.9217 | 5 | 1681.2 | 2026-08-31T18:48:13
chip6 | chip6_0831_1531 | 34 | stop2_P2_dn_b1_C-0.75 | 2 | -0.75 | 1 | 0.2217 | -0.5283 | -0.9717 | 5 | 1686.8 | 2026-08-31T18:48:13
chip6 | chip6_0831_1531 | 34 | stop2_P2_dn_b1_C-0.75 | 2 | -0.75 | 1 | 0.2717 | -0.4783 | -1.0217 | 5 | 1695 | 2026-08-31T18:48:13
chip6 | chip6_0831_1531 | 34 | stop2_P2_dn_b1_C-0.75 | 2 | -0.75 | 1 | 0.3217 | -0.4283 | -1.0717 | 5 | 1704.6 | 2026-08-31T18:48:13
chip6 | chip6_0831_1531 | 34 | stop2_P2_dn_b1_C-0.75 | 2 | -0.75 | 1 | 0.3717 | -0.3783 | -1.1217 | 5 | 1718.2 | 2026-08-31T18:48:13
chip6 | chip6_0831_1531 | 34 | stop2_P2_dn_b1_C-0.75 | 2 | -0.75 | 1 | 0.4217 | -0.3283 | -1.1717 | 5 | 1734.8 | 2026-08-31T18:48:13
chip6 | chip6_0831_1531 | 34 | stop2_P2_dn_b1_C-0.75 | 2 | -0.75 | 1 | 0.4717 | -0.2783 | -1.2217 | 5 | 1755.4 | 2026-08-31T18:48:13
chip6 | chip6_0831_1531 | 34 | stop2_P2_dn_b1_C-0.75 | 2 | -0.75 | 1 | 0.5217 | -0.2283 | -1.2717 | 5 | 1775.8 | 2026-08-31T18:48:13
chip6 | chip6_0831_1531 | 34 | stop2_P2_dn_b1_C-0.75 | 2 | -0.75 | 1 | 0.5717 | -0.1783 | -1.3217 | 5 | 1800 | 2026-08-31T18:48:13
chip6 | chip6_0831_1531 | 34 | stop2_P2_dn_b1_C-0.75 | 2 | -0.75 | 1 | 0.6217 | -0.1283 | -1.3717 | 5 | 1830.2 | 2026-08-31T18:48:13
chip6 | chip6_0831_1531 | 34 | stop2_P2_dn_b1_C-0.75 | 2 | -0.75 | 1 | 0.6717 | -0.0783 | -1.4217 | 5 | 1860.4 | 2026-08-31T18:48:13
chip6 | chip6_0831_1531 | 34 | stop2_P2_dn_b1_C-0.75 | 2 | -0.75 | 1 | 0.7217 | -0.0283 | -1.4717 | 5 | 1893.2 | 2026-08-31T18:48:13
chip6 | chip6_0831_1531 | 35 | stop2_P2_dn_b1_C-0.75 | 2 | -0.75 | 3 | -0.478 | -1.228 | -0.272 | 5 | 1889.4 | 2026-08-31T18:48:48
chip6 | chip6_0831_1531 | 35 | stop2_P2_dn_b1_C-0.75 | 2 | -0.75 | 3 | -0.428 | -1.178 | -0.322 | 5 | 1853.2 | 2026-08-31T18:48:48
chip6 | chip6_0831_1531 | 35 | stop2_P2_dn_b1_C-0.75 | 2 | -0.75 | 3 | -0.378 | -1.128 | -0.372 | 5 | 1822.6 | 2026-08-31T18:48:48
chip6 | chip6_0831_1531 | 35 | stop2_P2_dn_b1_C-0.75 | 2 | -0.75 | 3 | -0.328 | -1.078 | -0.422 | 5 | 1793.6 | 2026-08-31T18:48:48
chip6 | chip6_0831_1531 | 35 | stop2_P2_dn_b1_C-0.75 | 2 | -0.75 | 3 | -0.278 | -1.028 | -0.472 | 5 | 1768.4 | 2026-08-31T18:48:48
chip6 | chip6_0831_1531 | 35 | stop2_P2_dn_b1_C-0.75 | 2 | -0.75 | 3 | -0.228 | -0.978 | -0.522 | 5 | 1745.2 | 2026-08-31T18:48:48
chip6 | chip6_0831_1531 | 35 | stop2_P2_dn_b1_C-0.75 | 2 | -0.75 | 3 | -0.178 | -0.928 | -0.572 | 5 | 1727.4 | 2026-08-31T18:48:48
chip6 | chip6_0831_1531 | 35 | stop2_P2_dn_b1_C-0.75 | 2 | -0.75 | 3 | -0.128 | -0.878 | -0.622 | 5 | 1712.2 | 2026-08-31T18:48:48
chip6 | chip6_0831_1531 | 35 | stop2_P2_dn_b1_C-0.75 | 2 | -0.75 | 3 | -0.078 | -0.828 | -0.672 | 5 | 1699 | 2026-08-31T18:48:48
chip6 | chip6_0831_1531 | 35 | stop2_P2_dn_b1_C-0.75 | 2 | -0.75 | 3 | -0.028 | -0.778 | -0.722 | 5 | 1686.2 | 2026-08-31T18:48:48
chip6 | chip6_0831_1531 | 35 | stop2_P2_dn_b1_C-0.75 | 2 | -0.75 | 3 | 0.022 | -0.728 | -0.772 | 5 | 1679 | 2026-08-31T18:48:48
chip6 | chip6_0831_1531 | 35 | stop2_P2_dn_b1_C-0.75 | 2 | -0.75 | 3 | 0.072 | -0.678 | -0.822 | 5 | 1675.4 | 2026-08-31T18:48:48
chip6 | chip6_0831_1531 | 35 | stop2_P2_dn_b1_C-0.75 | 2 | -0.75 | 3 | 0.122 | -0.628 | -0.872 | 5 | 1672.6 | 2026-08-31T18:48:48
chip6 | chip6_0831_1531 | 35 | stop2_P2_dn_b1_C-0.75 | 2 | -0.75 | 3 | 0.172 | -0.578 | -0.922 | 5 | 1673.8 | 2026-08-31T18:48:48
chip6 | chip6_0831_1531 | 35 | stop2_P2_dn_b1_C-0.75 | 2 | -0.75 | 3 | 0.222 | -0.528 | -0.972 | 5 | 1678.4 | 2026-08-31T18:48:48
chip6 | chip6_0831_1531 | 35 | stop2_P2_dn_b1_C-0.75 | 2 | -0.75 | 3 | 0.272 | -0.478 | -1.022 | 5 | 1684 | 2026-08-31T18:48:48
chip6 | chip6_0831_1531 | 35 | stop2_P2_dn_b1_C-0.75 | 2 | -0.75 | 3 | 0.322 | -0.428 | -1.072 | 5 | 1692.6 | 2026-08-31T18:48:48
chip6 | chip6_0831_1531 | 35 | stop2_P2_dn_b1_C-0.75 | 2 | -0.75 | 3 | 0.372 | -0.378 | -1.122 | 5 | 1707.6 | 2026-08-31T18:48:48
chip6 | chip6_0831_1531 | 35 | stop2_P2_dn_b1_C-0.75 | 2 | -0.75 | 3 | 0.422 | -0.328 | -1.172 | 5 | 1724 | 2026-08-31T18:48:48
chip6 | chip6_0831_1531 | 35 | stop2_P2_dn_b1_C-0.75 | 2 | -0.75 | 3 | 0.472 | -0.278 | -1.222 | 5 | 1743 | 2026-08-31T18:48:48
chip6 | chip6_0831_1531 | 35 | stop2_P2_dn_b1_C-0.75 | 2 | -0.75 | 3 | 0.522 | -0.228 | -1.272 | 5 | 1764.6 | 2026-08-31T18:48:48
chip6 | chip6_0831_1531 | 35 | stop2_P2_dn_b1_C-0.75 | 2 | -0.75 | 3 | 0.572 | -0.178 | -1.322 | 5 | 1792.4 | 2026-08-31T18:48:48
chip6 | chip6_0831_1531 | 35 | stop2_P2_dn_b1_C-0.75 | 2 | -0.75 | 3 | 0.622 | -0.128 | -1.372 | 5 | 1821.6 | 2026-08-31T18:48:48
chip6 | chip6_0831_1531 | 35 | stop2_P2_dn_b1_C-0.75 | 2 | -0.75 | 3 | 0.672 | -0.078 | -1.422 | 5 | 1852.6 | 2026-08-31T18:48:48
chip6 | chip6_0831_1531 | 35 | stop2_P2_dn_b1_C-0.75 | 2 | -0.75 | 3 | 0.722 | -0.028 | -1.472 | 5 | 1887.4 | 2026-08-31T18:48:48
chip6 | chip6_0831_1531 | 36 | stop2_P2_dn_b1_C-0.75 | 2 | -0.75 | 10 | -0.4748 | -1.2248 | -0.2752 | 5 | 1889.2 | 2026-08-31T18:49:37
chip6 | chip6_0831_1531 | 36 | stop2_P2_dn_b1_C-0.75 | 2 | -0.75 | 10 | -0.4248 | -1.1748 | -0.3252 | 5 | 1854 | 2026-08-31T18:49:37
chip6 | chip6_0831_1531 | 36 | stop2_P2_dn_b1_C-0.75 | 2 | -0.75 | 10 | -0.3748 | -1.1248 | -0.3752 | 5 | 1822.6 | 2026-08-31T18:49:37
chip6 | chip6_0831_1531 | 36 | stop2_P2_dn_b1_C-0.75 | 2 | -0.75 | 10 | -0.3248 | -1.0748 | -0.4252 | 5 | 1793.6 | 2026-08-31T18:49:37
chip6 | chip6_0831_1531 | 36 | stop2_P2_dn_b1_C-0.75 | 2 | -0.75 | 10 | -0.2748 | -1.0248 | -0.4752 | 5 | 1770.2 | 2026-08-31T18:49:37
chip6 | chip6_0831_1531 | 36 | stop2_P2_dn_b1_C-0.75 | 2 | -0.75 | 10 | -0.2248 | -0.9748 | -0.5252 | 5 | 1745.4 | 2026-08-31T18:49:37
chip6 | chip6_0831_1531 | 36 | stop2_P2_dn_b1_C-0.75 | 2 | -0.75 | 10 | -0.1748 | -0.9248 | -0.5752 | 5 | 1728 | 2026-08-31T18:49:37
chip6 | chip6_0831_1531 | 36 | stop2_P2_dn_b1_C-0.75 | 2 | -0.75 | 10 | -0.1248 | -0.8748 | -0.6252 | 5 | 1713 | 2026-08-31T18:49:37
chip6 | chip6_0831_1531 | 36 | stop2_P2_dn_b1_C-0.75 | 2 | -0.75 | 10 | -0.0748 | -0.8248 | -0.6752 | 5 | 1697 | 2026-08-31T18:49:37
chip6 | chip6_0831_1531 | 36 | stop2_P2_dn_b1_C-0.75 | 2 | -0.75 | 10 | -0.0248 | -0.7748 | -0.7252 | 5 | 1686.8 | 2026-08-31T18:49:37
chip6 | chip6_0831_1531 | 36 | stop2_P2_dn_b1_C-0.75 | 2 | -0.75 | 10 | 0.0252 | -0.7248 | -0.7752 | 5 | 1679.4 | 2026-08-31T18:49:37
chip6 | chip6_0831_1531 | 36 | stop2_P2_dn_b1_C-0.75 | 2 | -0.75 | 10 | 0.0752 | -0.6748 | -0.8252 | 5 | 1675 | 2026-08-31T18:49:37
chip6 | chip6_0831_1531 | 36 | stop2_P2_dn_b1_C-0.75 | 2 | -0.75 | 10 | 0.1252 | -0.6248 | -0.8752 | 5 | 1674 | 2026-08-31T18:49:37
chip6 | chip6_0831_1531 | 36 | stop2_P2_dn_b1_C-0.75 | 2 | -0.75 | 10 | 0.1752 | -0.5748 | -0.9252 | 5 | 1675.8 | 2026-08-31T18:49:37
chip6 | chip6_0831_1531 | 36 | stop2_P2_dn_b1_C-0.75 | 2 | -0.75 | 10 | 0.2252 | -0.5248 | -0.9752 | 5 | 1681.2 | 2026-08-31T18:49:37
chip6 | chip6_0831_1531 | 36 | stop2_P2_dn_b1_C-0.75 | 2 | -0.75 | 10 | 0.2752 | -0.4748 | -1.0252 | 5 | 1689.6 | 2026-08-31T18:49:37
chip6 | chip6_0831_1531 | 36 | stop2_P2_dn_b1_C-0.75 | 2 | -0.75 | 10 | 0.3252 | -0.4248 | -1.0752 | 5 | 1699.6 | 2026-08-31T18:49:37
chip6 | chip6_0831_1531 | 36 | stop2_P2_dn_b1_C-0.75 | 2 | -0.75 | 10 | 0.3752 | -0.3748 | -1.1252 | 5 | 1713.8 | 2026-08-31T18:49:37
chip6 | chip6_0831_1531 | 36 | stop2_P2_dn_b1_C-0.75 | 2 | -0.75 | 10 | 0.4252 | -0.3248 | -1.1752 | 5 | 1730.8 | 2026-08-31T18:49:37
chip6 | chip6_0831_1531 | 36 | stop2_P2_dn_b1_C-0.75 | 2 | -0.75 | 10 | 0.4752 | -0.2748 | -1.2252 | 5 | 1749.8 | 2026-08-31T18:49:37
chip6 | chip6_0831_1531 | 36 | stop2_P2_dn_b1_C-0.75 | 2 | -0.75 | 10 | 0.5252 | -0.2248 | -1.2752 | 5 | 1772.2 | 2026-08-31T18:49:37
chip6 | chip6_0831_1531 | 36 | stop2_P2_dn_b1_C-0.75 | 2 | -0.75 | 10 | 0.5752 | -0.1748 | -1.3252 | 5 | 1798.2 | 2026-08-31T18:49:37
chip6 | chip6_0831_1531 | 36 | stop2_P2_dn_b1_C-0.75 | 2 | -0.75 | 10 | 0.6252 | -0.1248 | -1.3752 | 5 | 1829.2 | 2026-08-31T18:49:37
chip6 | chip6_0831_1531 | 36 | stop2_P2_dn_b1_C-0.75 | 2 | -0.75 | 10 | 0.6752 | -0.0748 | -1.4252 | 5 | 1861.8 | 2026-08-31T18:49:37
chip6 | chip6_0831_1531 | 36 | stop2_P2_dn_b1_C-0.75 | 2 | -0.75 | 10 | 0.7252 | -0.0248 | -1.4752 | 5 | 1894.4 | 2026-08-31T18:49:37
chip6 | chip6_0831_1531 | 37 | stop2_P2_dn_b1_C-0.75 | 2 | -0.75 | 30 | -0.4791 | -1.2291 | -0.2709 | 5 | 1894.6 | 2026-08-31T18:51:04
chip6 | chip6_0831_1531 | 37 | stop2_P2_dn_b1_C-0.75 | 2 | -0.75 | 30 | -0.4291 | -1.1791 | -0.3209 | 5 | 1858.2 | 2026-08-31T18:51:04
chip6 | chip6_0831_1531 | 37 | stop2_P2_dn_b1_C-0.75 | 2 | -0.75 | 30 | -0.3791 | -1.1291 | -0.3709 | 5 | 1826 | 2026-08-31T18:51:04
chip6 | chip6_0831_1531 | 37 | stop2_P2_dn_b1_C-0.75 | 2 | -0.75 | 30 | -0.3291 | -1.0791 | -0.4209 | 5 | 1799.4 | 2026-08-31T18:51:04
chip6 | chip6_0831_1531 | 37 | stop2_P2_dn_b1_C-0.75 | 2 | -0.75 | 30 | -0.2791 | -1.0291 | -0.4709 | 5 | 1773.4 | 2026-08-31T18:51:04
chip6 | chip6_0831_1531 | 37 | stop2_P2_dn_b1_C-0.75 | 2 | -0.75 | 30 | -0.2291 | -0.9791 | -0.5209 | 5 | 1751.2 | 2026-08-31T18:51:04
chip6 | chip6_0831_1531 | 37 | stop2_P2_dn_b1_C-0.75 | 2 | -0.75 | 30 | -0.1791 | -0.9291 | -0.5709 | 5 | 1733 | 2026-08-31T18:51:04
chip6 | chip6_0831_1531 | 37 | stop2_P2_dn_b1_C-0.75 | 2 | -0.75 | 30 | -0.1291 | -0.8791 | -0.6209 | 5 | 1715.4 | 2026-08-31T18:51:04
chip6 | chip6_0831_1531 | 37 | stop2_P2_dn_b1_C-0.75 | 2 | -0.75 | 30 | -0.0791 | -0.8291 | -0.6709 | 5 | 1703.8 | 2026-08-31T18:51:04
chip6 | chip6_0831_1531 | 37 | stop2_P2_dn_b1_C-0.75 | 2 | -0.75 | 30 | -0.0291 | -0.7791 | -0.7209 | 5 | 1693 | 2026-08-31T18:51:04
chip6 | chip6_0831_1531 | 37 | stop2_P2_dn_b1_C-0.75 | 2 | -0.75 | 30 | 0.0209 | -0.7291 | -0.7709 | 5 | 1682.8 | 2026-08-31T18:51:04
chip6 | chip6_0831_1531 | 37 | stop2_P2_dn_b1_C-0.75 | 2 | -0.75 | 30 | 0.0709 | -0.6791 | -0.8209 | 5 | 1679.8 | 2026-08-31T18:51:04
chip6 | chip6_0831_1531 | 37 | stop2_P2_dn_b1_C-0.75 | 2 | -0.75 | 30 | 0.1209 | -0.6291 | -0.8709 | 5 | 1676.8 | 2026-08-31T18:51:04
chip6 | chip6_0831_1531 | 37 | stop2_P2_dn_b1_C-0.75 | 2 | -0.75 | 30 | 0.1709 | -0.5791 | -0.9209 | 5 | 1679.2 | 2026-08-31T18:51:04
chip6 | chip6_0831_1531 | 37 | stop2_P2_dn_b1_C-0.75 | 2 | -0.75 | 30 | 0.2209 | -0.5291 | -0.9709 | 5 | 1682.6 | 2026-08-31T18:51:04
chip6 | chip6_0831_1531 | 37 | stop2_P2_dn_b1_C-0.75 | 2 | -0.75 | 30 | 0.2709 | -0.4791 | -1.0209 | 5 | 1689.4 | 2026-08-31T18:51:04
chip6 | chip6_0831_1531 | 37 | stop2_P2_dn_b1_C-0.75 | 2 | -0.75 | 30 | 0.3209 | -0.4291 | -1.0709 | 5 | 1699 | 2026-08-31T18:51:04
chip6 | chip6_0831_1531 | 37 | stop2_P2_dn_b1_C-0.75 | 2 | -0.75 | 30 | 0.3709 | -0.3791 | -1.1209 | 5 | 1712.4 | 2026-08-31T18:51:04
chip6 | chip6_0831_1531 | 37 | stop2_P2_dn_b1_C-0.75 | 2 | -0.75 | 30 | 0.4209 | -0.3291 | -1.1709 | 5 | 1727 | 2026-08-31T18:51:04
chip6 | chip6_0831_1531 | 37 | stop2_P2_dn_b1_C-0.75 | 2 | -0.75 | 30 | 0.4709 | -0.2791 | -1.2209 | 5 | 1745.4 | 2026-08-31T18:51:04
chip6 | chip6_0831_1531 | 37 | stop2_P2_dn_b1_C-0.75 | 2 | -0.75 | 30 | 0.5209 | -0.2291 | -1.2709 | 5 | 1769.4 | 2026-08-31T18:51:04
chip6 | chip6_0831_1531 | 37 | stop2_P2_dn_b1_C-0.75 | 2 | -0.75 | 30 | 0.5709 | -0.1791 | -1.3209 | 5 | 1794.6 | 2026-08-31T18:51:04
chip6 | chip6_0831_1531 | 37 | stop2_P2_dn_b1_C-0.75 | 2 | -0.75 | 30 | 0.6209 | -0.1291 | -1.3709 | 5 | 1824.2 | 2026-08-31T18:51:04
chip6 | chip6_0831_1531 | 37 | stop2_P2_dn_b1_C-0.75 | 2 | -0.75 | 30 | 0.6709 | -0.0791 | -1.4209 | 5 | 1875.8 | 2026-08-31T18:51:04
chip6 | chip6_0831_1531 | 37 | stop2_P2_dn_b1_C-0.75 | 2 | -0.75 | 30 | 0.7209 | -0.0291 | -1.4709 | 5 | 1892 | 2026-08-31T18:51:04
chip6 | chip6_0831_1531 | 38 | stop2_P2_dn_b1_C-0.75 | 2 | -0.75 | 100 | -0.4743 | -1.2243 | -0.2757 | 5 | 1890.2 | 2026-08-31T18:54:55
chip6 | chip6_0831_1531 | 38 | stop2_P2_dn_b1_C-0.75 | 2 | -0.75 | 100 | -0.4243 | -1.1743 | -0.3257 | 5 | 1854 | 2026-08-31T18:54:55
chip6 | chip6_0831_1531 | 38 | stop2_P2_dn_b1_C-0.75 | 2 | -0.75 | 100 | -0.3743 | -1.1243 | -0.3757 | 5 | 1821.8 | 2026-08-31T18:54:55
chip6 | chip6_0831_1531 | 38 | stop2_P2_dn_b1_C-0.75 | 2 | -0.75 | 100 | -0.3243 | -1.0743 | -0.4257 | 5 | 1793.2 | 2026-08-31T18:54:55
chip6 | chip6_0831_1531 | 38 | stop2_P2_dn_b1_C-0.75 | 2 | -0.75 | 100 | -0.2743 | -1.0243 | -0.4757 | 5 | 1769.8 | 2026-08-31T18:54:55
chip6 | chip6_0831_1531 | 38 | stop2_P2_dn_b1_C-0.75 | 2 | -0.75 | 100 | -0.2243 | -0.9743 | -0.5257 | 5 | 1745.2 | 2026-08-31T18:54:55
chip6 | chip6_0831_1531 | 38 | stop2_P2_dn_b1_C-0.75 | 2 | -0.75 | 100 | -0.1743 | -0.9243 | -0.5757 | 5 | 1728.4 | 2026-08-31T18:54:55
chip6 | chip6_0831_1531 | 38 | stop2_P2_dn_b1_C-0.75 | 2 | -0.75 | 100 | -0.1243 | -0.8743 | -0.6257 | 5 | 1711 | 2026-08-31T18:54:55
chip6 | chip6_0831_1531 | 38 | stop2_P2_dn_b1_C-0.75 | 2 | -0.75 | 100 | -0.0743 | -0.8243 | -0.6757 | 5 | 1697.8 | 2026-08-31T18:54:55
chip6 | chip6_0831_1531 | 38 | stop2_P2_dn_b1_C-0.75 | 2 | -0.75 | 100 | -0.0243 | -0.7743 | -0.7257 | 5 | 1686 | 2026-08-31T18:54:55
chip6 | chip6_0831_1531 | 38 | stop2_P2_dn_b1_C-0.75 | 2 | -0.75 | 100 | 0.0257 | -0.7243 | -0.7757 | 5 | 1674.8 | 2026-08-31T18:54:55
chip6 | chip6_0831_1531 | 38 | stop2_P2_dn_b1_C-0.75 | 2 | -0.75 | 100 | 0.0757 | -0.6743 | -0.8257 | 5 | 1669.4 | 2026-08-31T18:54:55
chip6 | chip6_0831_1531 | 38 | stop2_P2_dn_b1_C-0.75 | 2 | -0.75 | 100 | 0.1257 | -0.6243 | -0.8757 | 5 | 1667 | 2026-08-31T18:54:55
chip6 | chip6_0831_1531 | 38 | stop2_P2_dn_b1_C-0.75 | 2 | -0.75 | 100 | 0.1757 | -0.5743 | -0.9257 | 5 | 1668 | 2026-08-31T18:54:55
chip6 | chip6_0831_1531 | 38 | stop2_P2_dn_b1_C-0.75 | 2 | -0.75 | 100 | 0.2257 | -0.5243 | -0.9757 | 5 | 1672.2 | 2026-08-31T18:54:55
chip6 | chip6_0831_1531 | 38 | stop2_P2_dn_b1_C-0.75 | 2 | -0.75 | 100 | 0.2757 | -0.4743 | -1.0257 | 5 | 1677.8 | 2026-08-31T18:54:55
chip6 | chip6_0831_1531 | 38 | stop2_P2_dn_b1_C-0.75 | 2 | -0.75 | 100 | 0.3257 | -0.4243 | -1.0757 | 5 | 1689.2 | 2026-08-31T18:54:55
chip6 | chip6_0831_1531 | 38 | stop2_P2_dn_b1_C-0.75 | 2 | -0.75 | 100 | 0.3757 | -0.3743 | -1.1257 | 5 | 1701.4 | 2026-08-31T18:54:55
chip6 | chip6_0831_1531 | 38 | stop2_P2_dn_b1_C-0.75 | 2 | -0.75 | 100 | 0.4257 | -0.3243 | -1.1757 | 5 | 1716 | 2026-08-31T18:54:55
chip6 | chip6_0831_1531 | 38 | stop2_P2_dn_b1_C-0.75 | 2 | -0.75 | 100 | 0.4757 | -0.2743 | -1.2257 | 5 | 1735.6 | 2026-08-31T18:54:55
chip6 | chip6_0831_1531 | 38 | stop2_P2_dn_b1_C-0.75 | 2 | -0.75 | 100 | 0.5257 | -0.2243 | -1.2757 | 5 | 1759.8 | 2026-08-31T18:54:55
chip6 | chip6_0831_1531 | 38 | stop2_P2_dn_b1_C-0.75 | 2 | -0.75 | 100 | 0.5757 | -0.1743 | -1.3257 | 5 | 1782.4 | 2026-08-31T18:54:55
chip6 | chip6_0831_1531 | 38 | stop2_P2_dn_b1_C-0.75 | 2 | -0.75 | 100 | 0.6257 | -0.1243 | -1.3757 | 5 | 1811.4 | 2026-08-31T18:54:55
chip6 | chip6_0831_1531 | 38 | stop2_P2_dn_b1_C-0.75 | 2 | -0.75 | 100 | 0.6757 | -0.0743 | -1.4257 | 5 | 1842.6 | 2026-08-31T18:54:55
chip6 | chip6_0831_1531 | 38 | stop2_P2_dn_b1_C-0.75 | 2 | -0.75 | 100 | 0.7257 | -0.0243 | -1.4757 | 5 | 1879.4 | 2026-08-31T18:54:55
chip6 | chip6_0831_1531 | 39 | stop2_P2_dn_b1_C-0.75 | 2 | -0.75 | 300 | -0.4626 | -1.2126 | -0.2874 | 5 | 1870.8 | 2026-08-31T19:05:01
chip6 | chip6_0831_1531 | 39 | stop2_P2_dn_b1_C-0.75 | 2 | -0.75 | 300 | -0.4126 | -1.1626 | -0.3374 | 5 | 1835.2 | 2026-08-31T19:05:01
chip6 | chip6_0831_1531 | 39 | stop2_P2_dn_b1_C-0.75 | 2 | -0.75 | 300 | -0.3626 | -1.1126 | -0.3874 | 5 | 1801.4 | 2026-08-31T19:05:01
chip6 | chip6_0831_1531 | 39 | stop2_P2_dn_b1_C-0.75 | 2 | -0.75 | 300 | -0.3126 | -1.0626 | -0.4374 | 5 | 1775.2 | 2026-08-31T19:05:01
chip6 | chip6_0831_1531 | 39 | stop2_P2_dn_b1_C-0.75 | 2 | -0.75 | 300 | -0.2626 | -1.0126 | -0.4874 | 5 | 1750.2 | 2026-08-31T19:05:01
chip6 | chip6_0831_1531 | 39 | stop2_P2_dn_b1_C-0.75 | 2 | -0.75 | 300 | -0.2126 | -0.9626 | -0.5374 | 5 | 1729.2 | 2026-08-31T19:05:01
chip6 | chip6_0831_1531 | 39 | stop2_P2_dn_b1_C-0.75 | 2 | -0.75 | 300 | -0.1626 | -0.9126 | -0.5874 | 5 | 1710 | 2026-08-31T19:05:01
chip6 | chip6_0831_1531 | 39 | stop2_P2_dn_b1_C-0.75 | 2 | -0.75 | 300 | -0.1126 | -0.8626 | -0.6374 | 5 | 1693.8 | 2026-08-31T19:05:01
chip6 | chip6_0831_1531 | 39 | stop2_P2_dn_b1_C-0.75 | 2 | -0.75 | 300 | -0.0626 | -0.8126 | -0.6874 | 5 | 1680 | 2026-08-31T19:05:01
chip6 | chip6_0831_1531 | 39 | stop2_P2_dn_b1_C-0.75 | 2 | -0.75 | 300 | -0.0126 | -0.7626 | -0.7374 | 5 | 1670 | 2026-08-31T19:05:01
chip6 | chip6_0831_1531 | 39 | stop2_P2_dn_b1_C-0.75 | 2 | -0.75 | 300 | 0.0374 | -0.7126 | -0.7874 | 5 | 1662.4 | 2026-08-31T19:05:01
chip6 | chip6_0831_1531 | 39 | stop2_P2_dn_b1_C-0.75 | 2 | -0.75 | 300 | 0.0874 | -0.6626 | -0.8374 | 5 | 1657.4 | 2026-08-31T19:05:01
chip6 | chip6_0831_1531 | 39 | stop2_P2_dn_b1_C-0.75 | 2 | -0.75 | 300 | 0.1374 | -0.6126 | -0.8874 | 5 | 1655.6 | 2026-08-31T19:05:01
chip6 | chip6_0831_1531 | 39 | stop2_P2_dn_b1_C-0.75 | 2 | -0.75 | 300 | 0.1874 | -0.5626 | -0.9374 | 5 | 1656.6 | 2026-08-31T19:05:01
chip6 | chip6_0831_1531 | 39 | stop2_P2_dn_b1_C-0.75 | 2 | -0.75 | 300 | 0.2374 | -0.5126 | -0.9874 | 5 | 1659.8 | 2026-08-31T19:05:01
chip6 | chip6_0831_1531 | 39 | stop2_P2_dn_b1_C-0.75 | 2 | -0.75 | 300 | 0.2874 | -0.4626 | -1.0374 | 5 | 1667.4 | 2026-08-31T19:05:01
chip6 | chip6_0831_1531 | 39 | stop2_P2_dn_b1_C-0.75 | 2 | -0.75 | 300 | 0.3374 | -0.4126 | -1.0874 | 5 | 1679.6 | 2026-08-31T19:05:01
chip6 | chip6_0831_1531 | 39 | stop2_P2_dn_b1_C-0.75 | 2 | -0.75 | 300 | 0.3874 | -0.3626 | -1.1374 | 5 | 1695.2 | 2026-08-31T19:05:01
chip6 | chip6_0831_1531 | 39 | stop2_P2_dn_b1_C-0.75 | 2 | -0.75 | 300 | 0.4374 | -0.3126 | -1.1874 | 5 | 1713.2 | 2026-08-31T19:05:01
chip6 | chip6_0831_1531 | 39 | stop2_P2_dn_b1_C-0.75 | 2 | -0.75 | 300 | 0.4874 | -0.2626 | -1.2374 | 5 | 1732.2 | 2026-08-31T19:05:01
chip6 | chip6_0831_1531 | 39 | stop2_P2_dn_b1_C-0.75 | 2 | -0.75 | 300 | 0.5374 | -0.2126 | -1.2874 | 5 | 1757.6 | 2026-08-31T19:05:01
chip6 | chip6_0831_1531 | 39 | stop2_P2_dn_b1_C-0.75 | 2 | -0.75 | 300 | 0.5874 | -0.1626 | -1.3374 | 5 | 1780.6 | 2026-08-31T19:05:01
chip6 | chip6_0831_1531 | 39 | stop2_P2_dn_b1_C-0.75 | 2 | -0.75 | 300 | 0.6374 | -0.1126 | -1.3874 | 5 | 1811 | 2026-08-31T19:05:01
chip6 | chip6_0831_1531 | 39 | stop2_P2_dn_b1_C-0.75 | 2 | -0.75 | 300 | 0.6874 | -0.0626 | -1.4374 | 5 | 1845.6 | 2026-08-31T19:05:01
chip6 | chip6_0831_1531 | 39 | stop2_P2_dn_b1_C-0.75 | 2 | -0.75 | 300 | 0.7374 | -0.0126 | -1.4874 | 5 | 1882.6 | 2026-08-31T19:05:01
chip6 | chip6_0831_1531 | 40 | stop2_P2_dn_b1_C-0.75 | 2 | -0.75 | 1000 | -0.4677 | -1.2177 | -0.2823 | 5 | 1832.6 | 2026-08-31T19:39:14
chip6 | chip6_0831_1531 | 40 | stop2_P2_dn_b1_C-0.75 | 2 | -0.75 | 1000 | -0.4177 | -1.1677 | -0.3323 | 5 | 1796.4 | 2026-08-31T19:39:14
chip6 | chip6_0831_1531 | 40 | stop2_P2_dn_b1_C-0.75 | 2 | -0.75 | 1000 | -0.3677 | -1.1177 | -0.3823 | 5 | 1766.2 | 2026-08-31T19:39:14
chip6 | chip6_0831_1531 | 40 | stop2_P2_dn_b1_C-0.75 | 2 | -0.75 | 1000 | -0.3177 | -1.0677 | -0.4323 | 5 | 1736.4 | 2026-08-31T19:39:14
chip6 | chip6_0831_1531 | 40 | stop2_P2_dn_b1_C-0.75 | 2 | -0.75 | 1000 | -0.2677 | -1.0177 | -0.4823 | 5 | 1710.4 | 2026-08-31T19:39:14
chip6 | chip6_0831_1531 | 40 | stop2_P2_dn_b1_C-0.75 | 2 | -0.75 | 1000 | -0.2177 | -0.9677 | -0.5323 | 5 | 1686.2 | 2026-08-31T19:39:14
chip6 | chip6_0831_1531 | 40 | stop2_P2_dn_b1_C-0.75 | 2 | -0.75 | 1000 | -0.1677 | -0.9177 | -0.5823 | 5 | 1665 | 2026-08-31T19:39:14
chip6 | chip6_0831_1531 | 40 | stop2_P2_dn_b1_C-0.75 | 2 | -0.75 | 1000 | -0.1177 | -0.8677 | -0.6323 | 5 | 1648.2 | 2026-08-31T19:39:14
chip6 | chip6_0831_1531 | 40 | stop2_P2_dn_b1_C-0.75 | 2 | -0.75 | 1000 | -0.0677 | -0.8177 | -0.6823 | 5 | 1634 | 2026-08-31T19:39:14
chip6 | chip6_0831_1531 | 40 | stop2_P2_dn_b1_C-0.75 | 2 | -0.75 | 1000 | -0.0177 | -0.7677 | -0.7323 | 5 | 1624.4 | 2026-08-31T19:39:14
chip6 | chip6_0831_1531 | 40 | stop2_P2_dn_b1_C-0.75 | 2 | -0.75 | 1000 | 0.0323 | -0.7177 | -0.7823 | 5 | 1615.8 | 2026-08-31T19:39:14
chip6 | chip6_0831_1531 | 40 | stop2_P2_dn_b1_C-0.75 | 2 | -0.75 | 1000 | 0.0823 | -0.6677 | -0.8323 | 5 | 1610.4 | 2026-08-31T19:39:14
chip6 | chip6_0831_1531 | 40 | stop2_P2_dn_b1_C-0.75 | 2 | -0.75 | 1000 | 0.1323 | -0.6177 | -0.8823 | 5 | 1606.4 | 2026-08-31T19:39:14
chip6 | chip6_0831_1531 | 40 | stop2_P2_dn_b1_C-0.75 | 2 | -0.75 | 1000 | 0.1823 | -0.5677 | -0.9323 | 5 | 1605.4 | 2026-08-31T19:39:14
chip6 | chip6_0831_1531 | 40 | stop2_P2_dn_b1_C-0.75 | 2 | -0.75 | 1000 | 0.2323 | -0.5177 | -0.9823 | 5 | 1611 | 2026-08-31T19:39:14
chip6 | chip6_0831_1531 | 40 | stop2_P2_dn_b1_C-0.75 | 2 | -0.75 | 1000 | 0.2823 | -0.4677 | -1.0323 | 5 | 1616.8 | 2026-08-31T19:39:14
chip6 | chip6_0831_1531 | 40 | stop2_P2_dn_b1_C-0.75 | 2 | -0.75 | 1000 | 0.3323 | -0.4177 | -1.0823 | 5 | 1627.2 | 2026-08-31T19:39:14
chip6 | chip6_0831_1531 | 40 | stop2_P2_dn_b1_C-0.75 | 2 | -0.75 | 1000 | 0.3823 | -0.3677 | -1.1323 | 5 | 1641 | 2026-08-31T19:39:14
chip6 | chip6_0831_1531 | 40 | stop2_P2_dn_b1_C-0.75 | 2 | -0.75 | 1000 | 0.4323 | -0.3177 | -1.1823 | 5 | 1658.8 | 2026-08-31T19:39:14
chip6 | chip6_0831_1531 | 40 | stop2_P2_dn_b1_C-0.75 | 2 | -0.75 | 1000 | 0.4823 | -0.2677 | -1.2323 | 5 | 1679.2 | 2026-08-31T19:39:14
chip6 | chip6_0831_1531 | 40 | stop2_P2_dn_b1_C-0.75 | 2 | -0.75 | 1000 | 0.5323 | -0.2177 | -1.2823 | 5 | 1704 | 2026-08-31T19:39:14
chip6 | chip6_0831_1531 | 40 | stop2_P2_dn_b1_C-0.75 | 2 | -0.75 | 1000 | 0.5823 | -0.1677 | -1.3323 | 5 | 1728.8 | 2026-08-31T19:39:14
chip6 | chip6_0831_1531 | 40 | stop2_P2_dn_b1_C-0.75 | 2 | -0.75 | 1000 | 0.6323 | -0.1177 | -1.3823 | 5 | 1757 | 2026-08-31T19:39:14
chip6 | chip6_0831_1531 | 40 | stop2_P2_dn_b1_C-0.75 | 2 | -0.75 | 1000 | 0.6823 | -0.0677 | -1.4323 | 5 | 1787.2 | 2026-08-31T19:39:14
chip6 | chip6_0831_1531 | 40 | stop2_P2_dn_b1_C-0.75 | 2 | -0.75 | 1000 | 0.7323 | -0.0177 | -1.4823 | 5 | 1823.4 | 2026-08-31T19:39:14
chip6 | chip6_0831_1531 | 41 | stop2_P2_dn_b2_C-0.75 | 2 | -0.75 | 0 | -0.4588 | -1.2088 | -0.2912 | 5 | 1815.6 | 2026-08-31T19:39:47
chip6 | chip6_0831_1531 | 41 | stop2_P2_dn_b2_C-0.75 | 2 | -0.75 | 0 | -0.4088 | -1.1588 | -0.3412 | 5 | 1782.6 | 2026-08-31T19:39:47
chip6 | chip6_0831_1531 | 41 | stop2_P2_dn_b2_C-0.75 | 2 | -0.75 | 0 | -0.3588 | -1.1088 | -0.3912 | 5 | 1751.2 | 2026-08-31T19:39:47
chip6 | chip6_0831_1531 | 41 | stop2_P2_dn_b2_C-0.75 | 2 | -0.75 | 0 | -0.3088 | -1.0588 | -0.4412 | 5 | 1721.4 | 2026-08-31T19:39:47
chip6 | chip6_0831_1531 | 41 | stop2_P2_dn_b2_C-0.75 | 2 | -0.75 | 0 | -0.2588 | -1.0088 | -0.4912 | 5 | 1695.6 | 2026-08-31T19:39:47
chip6 | chip6_0831_1531 | 41 | stop2_P2_dn_b2_C-0.75 | 2 | -0.75 | 0 | -0.2088 | -0.9588 | -0.5412 | 5 | 1673.2 | 2026-08-31T19:39:47
chip6 | chip6_0831_1531 | 41 | stop2_P2_dn_b2_C-0.75 | 2 | -0.75 | 0 | -0.1588 | -0.9088 | -0.5912 | 5 | 1654.8 | 2026-08-31T19:39:47
chip6 | chip6_0831_1531 | 41 | stop2_P2_dn_b2_C-0.75 | 2 | -0.75 | 0 | -0.1088 | -0.8588 | -0.6412 | 5 | 1638.6 | 2026-08-31T19:39:47
chip6 | chip6_0831_1531 | 41 | stop2_P2_dn_b2_C-0.75 | 2 | -0.75 | 0 | -0.0588 | -0.8088 | -0.6912 | 5 | 1626.8 | 2026-08-31T19:39:47
chip6 | chip6_0831_1531 | 41 | stop2_P2_dn_b2_C-0.75 | 2 | -0.75 | 0 | -0.0088 | -0.7588 | -0.7412 | 5 | 1615.2 | 2026-08-31T19:39:47
chip6 | chip6_0831_1531 | 41 | stop2_P2_dn_b2_C-0.75 | 2 | -0.75 | 0 | 0.0412 | -0.7088 | -0.7912 | 5 | 1608.6 | 2026-08-31T19:39:47
chip6 | chip6_0831_1531 | 41 | stop2_P2_dn_b2_C-0.75 | 2 | -0.75 | 0 | 0.0912 | -0.6588 | -0.8412 | 5 | 1601 | 2026-08-31T19:39:47
chip6 | chip6_0831_1531 | 41 | stop2_P2_dn_b2_C-0.75 | 2 | -0.75 | 0 | 0.1412 | -0.6088 | -0.8912 | 5 | 1599.6 | 2026-08-31T19:39:47
chip6 | chip6_0831_1531 | 41 | stop2_P2_dn_b2_C-0.75 | 2 | -0.75 | 0 | 0.1912 | -0.5588 | -0.9412 | 5 | 1600.8 | 2026-08-31T19:39:47
chip6 | chip6_0831_1531 | 41 | stop2_P2_dn_b2_C-0.75 | 2 | -0.75 | 0 | 0.2412 | -0.5088 | -0.9912 | 5 | 1605.4 | 2026-08-31T19:39:47
chip6 | chip6_0831_1531 | 41 | stop2_P2_dn_b2_C-0.75 | 2 | -0.75 | 0 | 0.2912 | -0.4588 | -1.0412 | 5 | 1613 | 2026-08-31T19:39:47
chip6 | chip6_0831_1531 | 41 | stop2_P2_dn_b2_C-0.75 | 2 | -0.75 | 0 | 0.3412 | -0.4088 | -1.0912 | 5 | 1624.6 | 2026-08-31T19:39:47
chip6 | chip6_0831_1531 | 41 | stop2_P2_dn_b2_C-0.75 | 2 | -0.75 | 0 | 0.3912 | -0.3588 | -1.1412 | 5 | 1637.2 | 2026-08-31T19:39:47
chip6 | chip6_0831_1531 | 41 | stop2_P2_dn_b2_C-0.75 | 2 | -0.75 | 0 | 0.4412 | -0.3088 | -1.1912 | 5 | 1654.6 | 2026-08-31T19:39:47
chip6 | chip6_0831_1531 | 41 | stop2_P2_dn_b2_C-0.75 | 2 | -0.75 | 0 | 0.4912 | -0.2588 | -1.2412 | 5 | 1673.6 | 2026-08-31T19:39:47
chip6 | chip6_0831_1531 | 41 | stop2_P2_dn_b2_C-0.75 | 2 | -0.75 | 0 | 0.5412 | -0.2088 | -1.2912 | 5 | 1696.8 | 2026-08-31T19:39:47
chip6 | chip6_0831_1531 | 41 | stop2_P2_dn_b2_C-0.75 | 2 | -0.75 | 0 | 0.5912 | -0.1588 | -1.3412 | 5 | 1724.4 | 2026-08-31T19:39:47
chip6 | chip6_0831_1531 | 41 | stop2_P2_dn_b2_C-0.75 | 2 | -0.75 | 0 | 0.6412 | -0.1088 | -1.3912 | 5 | 1752.6 | 2026-08-31T19:39:47
chip6 | chip6_0831_1531 | 41 | stop2_P2_dn_b2_C-0.75 | 2 | -0.75 | 0 | 0.6912 | -0.0588 | -1.4412 | 5 | 1788.8 | 2026-08-31T19:39:47
chip6 | chip6_0831_1531 | 41 | stop2_P2_dn_b2_C-0.75 | 2 | -0.75 | 0 | 0.7412 | -0.0088 | -1.4912 | 5 | 1823.4 | 2026-08-31T19:39:47
chip6 | chip6_0831_1531 | 42 | stop2_P2_dn_b2_C-0.75 | 2 | -0.75 | 0 | -0.4593 | -1.2093 | -0.2907 | 5 | 1810.8 | 2026-08-31T19:40:15
chip6 | chip6_0831_1531 | 42 | stop2_P2_dn_b2_C-0.75 | 2 | -0.75 | 0 | -0.4093 | -1.1593 | -0.3407 | 5 | 1777.6 | 2026-08-31T19:40:15
chip6 | chip6_0831_1531 | 42 | stop2_P2_dn_b2_C-0.75 | 2 | -0.75 | 0 | -0.3593 | -1.1093 | -0.3907 | 5 | 1747.2 | 2026-08-31T19:40:15
chip6 | chip6_0831_1531 | 42 | stop2_P2_dn_b2_C-0.75 | 2 | -0.75 | 0 | -0.3093 | -1.0593 | -0.4407 | 5 | 1720.4 | 2026-08-31T19:40:15
chip6 | chip6_0831_1531 | 42 | stop2_P2_dn_b2_C-0.75 | 2 | -0.75 | 0 | -0.2593 | -1.0093 | -0.4907 | 5 | 1695.2 | 2026-08-31T19:40:15
chip6 | chip6_0831_1531 | 42 | stop2_P2_dn_b2_C-0.75 | 2 | -0.75 | 0 | -0.2093 | -0.9593 | -0.5407 | 5 | 1672.6 | 2026-08-31T19:40:15
chip6 | chip6_0831_1531 | 42 | stop2_P2_dn_b2_C-0.75 | 2 | -0.75 | 0 | -0.1593 | -0.9093 | -0.5907 | 5 | 1656.2 | 2026-08-31T19:40:15
chip6 | chip6_0831_1531 | 42 | stop2_P2_dn_b2_C-0.75 | 2 | -0.75 | 0 | -0.1093 | -0.8593 | -0.6407 | 5 | 1637.8 | 2026-08-31T19:40:15
chip6 | chip6_0831_1531 | 42 | stop2_P2_dn_b2_C-0.75 | 2 | -0.75 | 0 | -0.0593 | -0.8093 | -0.6907 | 5 | 1625.2 | 2026-08-31T19:40:15
chip6 | chip6_0831_1531 | 42 | stop2_P2_dn_b2_C-0.75 | 2 | -0.75 | 0 | -0.0093 | -0.7593 | -0.7407 | 5 | 1615.4 | 2026-08-31T19:40:15
chip6 | chip6_0831_1531 | 42 | stop2_P2_dn_b2_C-0.75 | 2 | -0.75 | 0 | 0.0407 | -0.7093 | -0.7907 | 5 | 1607.2 | 2026-08-31T19:40:15
chip6 | chip6_0831_1531 | 42 | stop2_P2_dn_b2_C-0.75 | 2 | -0.75 | 0 | 0.0907 | -0.6593 | -0.8407 | 5 | 1603.4 | 2026-08-31T19:40:15
chip6 | chip6_0831_1531 | 42 | stop2_P2_dn_b2_C-0.75 | 2 | -0.75 | 0 | 0.1407 | -0.6093 | -0.8907 | 5 | 1600.8 | 2026-08-31T19:40:15
chip6 | chip6_0831_1531 | 42 | stop2_P2_dn_b2_C-0.75 | 2 | -0.75 | 0 | 0.1907 | -0.5593 | -0.9407 | 5 | 1602.8 | 2026-08-31T19:40:15
chip6 | chip6_0831_1531 | 42 | stop2_P2_dn_b2_C-0.75 | 2 | -0.75 | 0 | 0.2407 | -0.5093 | -0.9907 | 5 | 1608.4 | 2026-08-31T19:40:15
chip6 | chip6_0831_1531 | 42 | stop2_P2_dn_b2_C-0.75 | 2 | -0.75 | 0 | 0.2907 | -0.4593 | -1.0407 | 5 | 1614 | 2026-08-31T19:40:15
chip6 | chip6_0831_1531 | 42 | stop2_P2_dn_b2_C-0.75 | 2 | -0.75 | 0 | 0.3407 | -0.4093 | -1.0907 | 5 | 1624 | 2026-08-31T19:40:15
chip6 | chip6_0831_1531 | 42 | stop2_P2_dn_b2_C-0.75 | 2 | -0.75 | 0 | 0.3907 | -0.3593 | -1.1407 | 5 | 1637.6 | 2026-08-31T19:40:15
chip6 | chip6_0831_1531 | 42 | stop2_P2_dn_b2_C-0.75 | 2 | -0.75 | 0 | 0.4407 | -0.3093 | -1.1907 | 5 | 1655.2 | 2026-08-31T19:40:15
chip6 | chip6_0831_1531 | 42 | stop2_P2_dn_b2_C-0.75 | 2 | -0.75 | 0 | 0.4907 | -0.2593 | -1.2407 | 5 | 1678.4 | 2026-08-31T19:40:15
chip6 | chip6_0831_1531 | 42 | stop2_P2_dn_b2_C-0.75 | 2 | -0.75 | 0 | 0.5407 | -0.2093 | -1.2907 | 5 | 1699 | 2026-08-31T19:40:15
chip6 | chip6_0831_1531 | 42 | stop2_P2_dn_b2_C-0.75 | 2 | -0.75 | 0 | 0.5907 | -0.1593 | -1.3407 | 5 | 1723.6 | 2026-08-31T19:40:15
chip6 | chip6_0831_1531 | 42 | stop2_P2_dn_b2_C-0.75 | 2 | -0.75 | 0 | 0.6407 | -0.1093 | -1.3907 | 5 | 1753.6 | 2026-08-31T19:40:15
chip6 | chip6_0831_1531 | 42 | stop2_P2_dn_b2_C-0.75 | 2 | -0.75 | 0 | 0.6907 | -0.0593 | -1.4407 | 5 | 1784.8 | 2026-08-31T19:40:15
chip6 | chip6_0831_1531 | 42 | stop2_P2_dn_b2_C-0.75 | 2 | -0.75 | 0 | 0.7407 | -0.0093 | -1.4907 | 5 | 1817.2 | 2026-08-31T19:40:15
chip6 | chip6_0831_1531 | 43 | stop2_P2_dn_b2_C-0.75 | 2 | -0.75 | 1 | -0.4625 | -1.2125 | -0.2875 | 5 | 1813.4 | 2026-08-31T19:40:46
chip6 | chip6_0831_1531 | 43 | stop2_P2_dn_b2_C-0.75 | 2 | -0.75 | 1 | -0.4125 | -1.1625 | -0.3375 | 5 | 1776.8 | 2026-08-31T19:40:46
chip6 | chip6_0831_1531 | 43 | stop2_P2_dn_b2_C-0.75 | 2 | -0.75 | 1 | -0.3625 | -1.1125 | -0.3875 | 5 | 1745 | 2026-08-31T19:40:46
chip6 | chip6_0831_1531 | 43 | stop2_P2_dn_b2_C-0.75 | 2 | -0.75 | 1 | -0.3125 | -1.0625 | -0.4375 | 5 | 1717.4 | 2026-08-31T19:40:46
chip6 | chip6_0831_1531 | 43 | stop2_P2_dn_b2_C-0.75 | 2 | -0.75 | 1 | -0.2625 | -1.0125 | -0.4875 | 5 | 1693.6 | 2026-08-31T19:40:46
chip6 | chip6_0831_1531 | 43 | stop2_P2_dn_b2_C-0.75 | 2 | -0.75 | 1 | -0.2125 | -0.9625 | -0.5375 | 5 | 1671.8 | 2026-08-31T19:40:46
chip6 | chip6_0831_1531 | 43 | stop2_P2_dn_b2_C-0.75 | 2 | -0.75 | 1 | -0.1625 | -0.9125 | -0.5875 | 5 | 1652.2 | 2026-08-31T19:40:46
chip6 | chip6_0831_1531 | 43 | stop2_P2_dn_b2_C-0.75 | 2 | -0.75 | 1 | -0.1125 | -0.8625 | -0.6375 | 5 | 1634.2 | 2026-08-31T19:40:46
chip6 | chip6_0831_1531 | 43 | stop2_P2_dn_b2_C-0.75 | 2 | -0.75 | 1 | -0.0625 | -0.8125 | -0.6875 | 5 | 1621.8 | 2026-08-31T19:40:46
chip6 | chip6_0831_1531 | 43 | stop2_P2_dn_b2_C-0.75 | 2 | -0.75 | 1 | -0.0125 | -0.7625 | -0.7375 | 5 | 1610.2 | 2026-08-31T19:40:46
chip6 | chip6_0831_1531 | 43 | stop2_P2_dn_b2_C-0.75 | 2 | -0.75 | 1 | 0.0375 | -0.7125 | -0.7875 | 5 | 1602.8 | 2026-08-31T19:40:46
chip6 | chip6_0831_1531 | 43 | stop2_P2_dn_b2_C-0.75 | 2 | -0.75 | 1 | 0.0875 | -0.6625 | -0.8375 | 5 | 1597.6 | 2026-08-31T19:40:46
chip6 | chip6_0831_1531 | 43 | stop2_P2_dn_b2_C-0.75 | 2 | -0.75 | 1 | 0.1375 | -0.6125 | -0.8875 | 5 | 1596.8 | 2026-08-31T19:40:46
chip6 | chip6_0831_1531 | 43 | stop2_P2_dn_b2_C-0.75 | 2 | -0.75 | 1 | 0.1875 | -0.5625 | -0.9375 | 5 | 1599 | 2026-08-31T19:40:46
chip6 | chip6_0831_1531 | 43 | stop2_P2_dn_b2_C-0.75 | 2 | -0.75 | 1 | 0.2375 | -0.5125 | -0.9875 | 5 | 1600.2 | 2026-08-31T19:40:46
chip6 | chip6_0831_1531 | 43 | stop2_P2_dn_b2_C-0.75 | 2 | -0.75 | 1 | 0.2875 | -0.4625 | -1.0375 | 5 | 1608.4 | 2026-08-31T19:40:46
chip6 | chip6_0831_1531 | 43 | stop2_P2_dn_b2_C-0.75 | 2 | -0.75 | 1 | 0.3375 | -0.4125 | -1.0875 | 5 | 1618.4 | 2026-08-31T19:40:46
chip6 | chip6_0831_1531 | 43 | stop2_P2_dn_b2_C-0.75 | 2 | -0.75 | 1 | 0.3875 | -0.3625 | -1.1375 | 5 | 1633.2 | 2026-08-31T19:40:46
chip6 | chip6_0831_1531 | 43 | stop2_P2_dn_b2_C-0.75 | 2 | -0.75 | 1 | 0.4375 | -0.3125 | -1.1875 | 5 | 1650 | 2026-08-31T19:40:46
chip6 | chip6_0831_1531 | 43 | stop2_P2_dn_b2_C-0.75 | 2 | -0.75 | 1 | 0.4875 | -0.2625 | -1.2375 | 5 | 1671 | 2026-08-31T19:40:46
chip6 | chip6_0831_1531 | 43 | stop2_P2_dn_b2_C-0.75 | 2 | -0.75 | 1 | 0.5375 | -0.2125 | -1.2875 | 5 | 1694.2 | 2026-08-31T19:40:46
chip6 | chip6_0831_1531 | 43 | stop2_P2_dn_b2_C-0.75 | 2 | -0.75 | 1 | 0.5875 | -0.1625 | -1.3375 | 5 | 1719.6 | 2026-08-31T19:40:46
chip6 | chip6_0831_1531 | 43 | stop2_P2_dn_b2_C-0.75 | 2 | -0.75 | 1 | 0.6375 | -0.1125 | -1.3875 | 5 | 1747.2 | 2026-08-31T19:40:46
chip6 | chip6_0831_1531 | 43 | stop2_P2_dn_b2_C-0.75 | 2 | -0.75 | 1 | 0.6875 | -0.0625 | -1.4375 | 5 | 1778.6 | 2026-08-31T19:40:46
chip6 | chip6_0831_1531 | 43 | stop2_P2_dn_b2_C-0.75 | 2 | -0.75 | 1 | 0.7375 | -0.0125 | -1.4875 | 5 | 1813.2 | 2026-08-31T19:40:46
chip6 | chip6_0831_1531 | 44 | stop2_P2_dn_b2_C-0.75 | 2 | -0.75 | 3 | -0.4625 | -1.2125 | -0.2875 | 5 | 1811.6 | 2026-08-31T19:41:21
chip6 | chip6_0831_1531 | 44 | stop2_P2_dn_b2_C-0.75 | 2 | -0.75 | 3 | -0.4125 | -1.1625 | -0.3375 | 5 | 1776.8 | 2026-08-31T19:41:21
chip6 | chip6_0831_1531 | 44 | stop2_P2_dn_b2_C-0.75 | 2 | -0.75 | 3 | -0.3625 | -1.1125 | -0.3875 | 5 | 1745 | 2026-08-31T19:41:21
chip6 | chip6_0831_1531 | 44 | stop2_P2_dn_b2_C-0.75 | 2 | -0.75 | 3 | -0.3125 | -1.0625 | -0.4375 | 5 | 1716.2 | 2026-08-31T19:41:21
chip6 | chip6_0831_1531 | 44 | stop2_P2_dn_b2_C-0.75 | 2 | -0.75 | 3 | -0.2625 | -1.0125 | -0.4875 | 5 | 1690.8 | 2026-08-31T19:41:21
chip6 | chip6_0831_1531 | 44 | stop2_P2_dn_b2_C-0.75 | 2 | -0.75 | 3 | -0.2125 | -0.9625 | -0.5375 | 5 | 1670 | 2026-08-31T19:41:21
chip6 | chip6_0831_1531 | 44 | stop2_P2_dn_b2_C-0.75 | 2 | -0.75 | 3 | -0.1625 | -0.9125 | -0.5875 | 5 | 1650.6 | 2026-08-31T19:41:21
chip6 | chip6_0831_1531 | 44 | stop2_P2_dn_b2_C-0.75 | 2 | -0.75 | 3 | -0.1125 | -0.8625 | -0.6375 | 5 | 1634.2 | 2026-08-31T19:41:21
chip6 | chip6_0831_1531 | 44 | stop2_P2_dn_b2_C-0.75 | 2 | -0.75 | 3 | -0.0625 | -0.8125 | -0.6875 | 5 | 1619.2 | 2026-08-31T19:41:21
chip6 | chip6_0831_1531 | 44 | stop2_P2_dn_b2_C-0.75 | 2 | -0.75 | 3 | -0.0125 | -0.7625 | -0.7375 | 5 | 1609.4 | 2026-08-31T19:41:21
chip6 | chip6_0831_1531 | 44 | stop2_P2_dn_b2_C-0.75 | 2 | -0.75 | 3 | 0.0375 | -0.7125 | -0.7875 | 5 | 1599.2 | 2026-08-31T19:41:21
chip6 | chip6_0831_1531 | 44 | stop2_P2_dn_b2_C-0.75 | 2 | -0.75 | 3 | 0.0875 | -0.6625 | -0.8375 | 5 | 1597.8 | 2026-08-31T19:41:21
chip6 | chip6_0831_1531 | 44 | stop2_P2_dn_b2_C-0.75 | 2 | -0.75 | 3 | 0.1375 | -0.6125 | -0.8875 | 5 | 1593.8 | 2026-08-31T19:41:21
chip6 | chip6_0831_1531 | 44 | stop2_P2_dn_b2_C-0.75 | 2 | -0.75 | 3 | 0.1875 | -0.5625 | -0.9375 | 5 | 1593.6 | 2026-08-31T19:41:21
chip6 | chip6_0831_1531 | 44 | stop2_P2_dn_b2_C-0.75 | 2 | -0.75 | 3 | 0.2375 | -0.5125 | -0.9875 | 5 | 1597.4 | 2026-08-31T19:41:21
chip6 | chip6_0831_1531 | 44 | stop2_P2_dn_b2_C-0.75 | 2 | -0.75 | 3 | 0.2875 | -0.4625 | -1.0375 | 5 | 1606.4 | 2026-08-31T19:41:21
chip6 | chip6_0831_1531 | 44 | stop2_P2_dn_b2_C-0.75 | 2 | -0.75 | 3 | 0.3375 | -0.4125 | -1.0875 | 5 | 1614 | 2026-08-31T19:41:21
chip6 | chip6_0831_1531 | 44 | stop2_P2_dn_b2_C-0.75 | 2 | -0.75 | 3 | 0.3875 | -0.3625 | -1.1375 | 5 | 1626.8 | 2026-08-31T19:41:21
chip6 | chip6_0831_1531 | 44 | stop2_P2_dn_b2_C-0.75 | 2 | -0.75 | 3 | 0.4375 | -0.3125 | -1.1875 | 5 | 1641.4 | 2026-08-31T19:41:21
chip6 | chip6_0831_1531 | 44 | stop2_P2_dn_b2_C-0.75 | 2 | -0.75 | 3 | 0.4875 | -0.2625 | -1.2375 | 5 | 1663.6 | 2026-08-31T19:41:21
chip6 | chip6_0831_1531 | 44 | stop2_P2_dn_b2_C-0.75 | 2 | -0.75 | 3 | 0.5375 | -0.2125 | -1.2875 | 5 | 1685.4 | 2026-08-31T19:41:21
chip6 | chip6_0831_1531 | 44 | stop2_P2_dn_b2_C-0.75 | 2 | -0.75 | 3 | 0.5875 | -0.1625 | -1.3375 | 5 | 1711.4 | 2026-08-31T19:41:21
chip6 | chip6_0831_1531 | 44 | stop2_P2_dn_b2_C-0.75 | 2 | -0.75 | 3 | 0.6375 | -0.1125 | -1.3875 | 5 | 1740.2 | 2026-08-31T19:41:21
chip6 | chip6_0831_1531 | 44 | stop2_P2_dn_b2_C-0.75 | 2 | -0.75 | 3 | 0.6875 | -0.0625 | -1.4375 | 5 | 1772 | 2026-08-31T19:41:21
chip6 | chip6_0831_1531 | 44 | stop2_P2_dn_b2_C-0.75 | 2 | -0.75 | 3 | 0.7375 | -0.0125 | -1.4875 | 5 | 1806.6 | 2026-08-31T19:41:21
chip6 | chip6_0831_1531 | 45 | stop2_P2_dn_b2_C-0.75 | 2 | -0.75 | 10 | -0.4558 | -1.2058 | -0.2942 | 5 | 1802.4 | 2026-08-31T19:42:10
chip6 | chip6_0831_1531 | 45 | stop2_P2_dn_b2_C-0.75 | 2 | -0.75 | 10 | -0.4058 | -1.1558 | -0.3442 | 5 | 1766.4 | 2026-08-31T19:42:10
chip6 | chip6_0831_1531 | 45 | stop2_P2_dn_b2_C-0.75 | 2 | -0.75 | 10 | -0.3558 | -1.1058 | -0.3942 | 5 | 1735.2 | 2026-08-31T19:42:10
chip6 | chip6_0831_1531 | 45 | stop2_P2_dn_b2_C-0.75 | 2 | -0.75 | 10 | -0.3058 | -1.0558 | -0.4442 | 5 | 1704.6 | 2026-08-31T19:42:10
chip6 | chip6_0831_1531 | 45 | stop2_P2_dn_b2_C-0.75 | 2 | -0.75 | 10 | -0.2558 | -1.0058 | -0.4942 | 5 | 1680.4 | 2026-08-31T19:42:10
chip6 | chip6_0831_1531 | 45 | stop2_P2_dn_b2_C-0.75 | 2 | -0.75 | 10 | -0.2058 | -0.9558 | -0.5442 | 5 | 1657 | 2026-08-31T19:42:10
chip6 | chip6_0831_1531 | 45 | stop2_P2_dn_b2_C-0.75 | 2 | -0.75 | 10 | -0.1558 | -0.9058 | -0.5942 | 5 | 1637 | 2026-08-31T19:42:10
chip6 | chip6_0831_1531 | 45 | stop2_P2_dn_b2_C-0.75 | 2 | -0.75 | 10 | -0.1058 | -0.8558 | -0.6442 | 5 | 1621.4 | 2026-08-31T19:42:10
chip6 | chip6_0831_1531 | 45 | stop2_P2_dn_b2_C-0.75 | 2 | -0.75 | 10 | -0.0558 | -0.8058 | -0.6942 | 5 | 1608.4 | 2026-08-31T19:42:10
chip6 | chip6_0831_1531 | 45 | stop2_P2_dn_b2_C-0.75 | 2 | -0.75 | 10 | -0.0058 | -0.7558 | -0.7442 | 5 | 1599 | 2026-08-31T19:42:10
chip6 | chip6_0831_1531 | 45 | stop2_P2_dn_b2_C-0.75 | 2 | -0.75 | 10 | 0.0442 | -0.7058 | -0.7942 | 5 | 1593.2 | 2026-08-31T19:42:10
chip6 | chip6_0831_1531 | 45 | stop2_P2_dn_b2_C-0.75 | 2 | -0.75 | 10 | 0.0942 | -0.6558 | -0.8442 | 5 | 1588 | 2026-08-31T19:42:10
chip6 | chip6_0831_1531 | 45 | stop2_P2_dn_b2_C-0.75 | 2 | -0.75 | 10 | 0.1442 | -0.6058 | -0.8942 | 5 | 1588.8 | 2026-08-31T19:42:10
chip6 | chip6_0831_1531 | 45 | stop2_P2_dn_b2_C-0.75 | 2 | -0.75 | 10 | 0.1942 | -0.5558 | -0.9442 | 5 | 1590.8 | 2026-08-31T19:42:10
chip6 | chip6_0831_1531 | 45 | stop2_P2_dn_b2_C-0.75 | 2 | -0.75 | 10 | 0.2442 | -0.5058 | -0.9942 | 5 | 1593 | 2026-08-31T19:42:10
chip6 | chip6_0831_1531 | 45 | stop2_P2_dn_b2_C-0.75 | 2 | -0.75 | 10 | 0.2942 | -0.4558 | -1.0442 | 5 | 1600.2 | 2026-08-31T19:42:10
chip6 | chip6_0831_1531 | 45 | stop2_P2_dn_b2_C-0.75 | 2 | -0.75 | 10 | 0.3442 | -0.4058 | -1.0942 | 5 | 1612.8 | 2026-08-31T19:42:10
chip6 | chip6_0831_1531 | 45 | stop2_P2_dn_b2_C-0.75 | 2 | -0.75 | 10 | 0.3942 | -0.3558 | -1.1442 | 5 | 1626.6 | 2026-08-31T19:42:10
chip6 | chip6_0831_1531 | 45 | stop2_P2_dn_b2_C-0.75 | 2 | -0.75 | 10 | 0.4442 | -0.3058 | -1.1942 | 5 | 1642.2 | 2026-08-31T19:42:10
chip6 | chip6_0831_1531 | 45 | stop2_P2_dn_b2_C-0.75 | 2 | -0.75 | 10 | 0.4942 | -0.2558 | -1.2442 | 5 | 1660.8 | 2026-08-31T19:42:10
chip6 | chip6_0831_1531 | 45 | stop2_P2_dn_b2_C-0.75 | 2 | -0.75 | 10 | 0.5442 | -0.2058 | -1.2942 | 5 | 1682.6 | 2026-08-31T19:42:10
chip6 | chip6_0831_1531 | 45 | stop2_P2_dn_b2_C-0.75 | 2 | -0.75 | 10 | 0.5942 | -0.1558 | -1.3442 | 5 | 1710.8 | 2026-08-31T19:42:10
chip6 | chip6_0831_1531 | 45 | stop2_P2_dn_b2_C-0.75 | 2 | -0.75 | 10 | 0.6442 | -0.1058 | -1.3942 | 5 | 1740.4 | 2026-08-31T19:42:10
chip6 | chip6_0831_1531 | 45 | stop2_P2_dn_b2_C-0.75 | 2 | -0.75 | 10 | 0.6942 | -0.0558 | -1.4442 | 5 | 1786.8 | 2026-08-31T19:42:10
chip6 | chip6_0831_1531 | 45 | stop2_P2_dn_b2_C-0.75 | 2 | -0.75 | 10 | 0.7442 | -0.0058 | -1.4942 | 5 | 1818.8 | 2026-08-31T19:42:10
chip6 | chip6_0831_1531 | 46 | stop2_P2_dn_b2_C-0.75 | 2 | -0.75 | 30 | -0.4601 | -1.2101 | -0.2899 | 5 | 1842 | 2026-08-31T19:43:37
chip6 | chip6_0831_1531 | 46 | stop2_P2_dn_b2_C-0.75 | 2 | -0.75 | 30 | -0.4101 | -1.1601 | -0.3399 | 5 | 1804.8 | 2026-08-31T19:43:37
chip6 | chip6_0831_1531 | 46 | stop2_P2_dn_b2_C-0.75 | 2 | -0.75 | 30 | -0.3601 | -1.1101 | -0.3899 | 5 | 1771.8 | 2026-08-31T19:43:37
chip6 | chip6_0831_1531 | 46 | stop2_P2_dn_b2_C-0.75 | 2 | -0.75 | 30 | -0.3101 | -1.0601 | -0.4399 | 5 | 1744.4 | 2026-08-31T19:43:37
chip6 | chip6_0831_1531 | 46 | stop2_P2_dn_b2_C-0.75 | 2 | -0.75 | 30 | -0.2601 | -1.0101 | -0.4899 | 5 | 1719.2 | 2026-08-31T19:43:37
chip6 | chip6_0831_1531 | 46 | stop2_P2_dn_b2_C-0.75 | 2 | -0.75 | 30 | -0.2101 | -0.9601 | -0.5399 | 5 | 1696 | 2026-08-31T19:43:37
chip6 | chip6_0831_1531 | 46 | stop2_P2_dn_b2_C-0.75 | 2 | -0.75 | 30 | -0.1601 | -0.9101 | -0.5899 | 5 | 1676.6 | 2026-08-31T19:43:37
chip6 | chip6_0831_1531 | 46 | stop2_P2_dn_b2_C-0.75 | 2 | -0.75 | 30 | -0.1101 | -0.8601 | -0.6399 | 5 | 1658.4 | 2026-08-31T19:43:37
chip6 | chip6_0831_1531 | 46 | stop2_P2_dn_b2_C-0.75 | 2 | -0.75 | 30 | -0.0601 | -0.8101 | -0.6899 | 5 | 1643.6 | 2026-08-31T19:43:37
chip6 | chip6_0831_1531 | 46 | stop2_P2_dn_b2_C-0.75 | 2 | -0.75 | 30 | -0.0101 | -0.7601 | -0.7399 | 5 | 1632.8 | 2026-08-31T19:43:37
chip6 | chip6_0831_1531 | 46 | stop2_P2_dn_b2_C-0.75 | 2 | -0.75 | 30 | 0.0399 | -0.7101 | -0.7899 | 5 | 1624.2 | 2026-08-31T19:43:37
chip6 | chip6_0831_1531 | 46 | stop2_P2_dn_b2_C-0.75 | 2 | -0.75 | 30 | 0.0899 | -0.6601 | -0.8399 | 5 | 1617.8 | 2026-08-31T19:43:37
chip6 | chip6_0831_1531 | 46 | stop2_P2_dn_b2_C-0.75 | 2 | -0.75 | 30 | 0.1399 | -0.6101 | -0.8899 | 5 | 1616.4 | 2026-08-31T19:43:37
chip6 | chip6_0831_1531 | 46 | stop2_P2_dn_b2_C-0.75 | 2 | -0.75 | 30 | 0.1899 | -0.5601 | -0.9399 | 5 | 1615.6 | 2026-08-31T19:43:37
chip6 | chip6_0831_1531 | 46 | stop2_P2_dn_b2_C-0.75 | 2 | -0.75 | 30 | 0.2399 | -0.5101 | -0.9899 | 5 | 1619 | 2026-08-31T19:43:37
chip6 | chip6_0831_1531 | 46 | stop2_P2_dn_b2_C-0.75 | 2 | -0.75 | 30 | 0.2899 | -0.4601 | -1.0399 | 5 | 1625.4 | 2026-08-31T19:43:37
chip6 | chip6_0831_1531 | 46 | stop2_P2_dn_b2_C-0.75 | 2 | -0.75 | 30 | 0.3399 | -0.4101 | -1.0899 | 5 | 1636 | 2026-08-31T19:43:37
chip6 | chip6_0831_1531 | 46 | stop2_P2_dn_b2_C-0.75 | 2 | -0.75 | 30 | 0.3899 | -0.3601 | -1.1399 | 5 | 1649.6 | 2026-08-31T19:43:37
chip6 | chip6_0831_1531 | 46 | stop2_P2_dn_b2_C-0.75 | 2 | -0.75 | 30 | 0.4399 | -0.3101 | -1.1899 | 5 | 1664.4 | 2026-08-31T19:43:37
chip6 | chip6_0831_1531 | 46 | stop2_P2_dn_b2_C-0.75 | 2 | -0.75 | 30 | 0.4899 | -0.2601 | -1.2399 | 5 | 1681.8 | 2026-08-31T19:43:37
chip6 | chip6_0831_1531 | 46 | stop2_P2_dn_b2_C-0.75 | 2 | -0.75 | 30 | 0.5399 | -0.2101 | -1.2899 | 5 | 1704.6 | 2026-08-31T19:43:37
chip6 | chip6_0831_1531 | 46 | stop2_P2_dn_b2_C-0.75 | 2 | -0.75 | 30 | 0.5899 | -0.1601 | -1.3399 | 5 | 1731.6 | 2026-08-31T19:43:37
chip6 | chip6_0831_1531 | 46 | stop2_P2_dn_b2_C-0.75 | 2 | -0.75 | 30 | 0.6399 | -0.1101 | -1.3899 | 5 | 1758 | 2026-08-31T19:43:37
chip6 | chip6_0831_1531 | 46 | stop2_P2_dn_b2_C-0.75 | 2 | -0.75 | 30 | 0.6899 | -0.0601 | -1.4399 | 5 | 1790.2 | 2026-08-31T19:43:37
chip6 | chip6_0831_1531 | 46 | stop2_P2_dn_b2_C-0.75 | 2 | -0.75 | 30 | 0.7399 | -0.0101 | -1.4899 | 5 | 1823.2 | 2026-08-31T19:43:37
chip6 | chip6_0831_1531 | 47 | stop2_P2_dn_b2_C-0.75 | 2 | -0.75 | 100 | -0.4456 | -1.1956 | -0.3044 | 5 | 1837.6 | 2026-08-31T19:47:29
chip6 | chip6_0831_1531 | 47 | stop2_P2_dn_b2_C-0.75 | 2 | -0.75 | 100 | -0.3956 | -1.1456 | -0.3544 | 5 | 1801.8 | 2026-08-31T19:47:29
chip6 | chip6_0831_1531 | 47 | stop2_P2_dn_b2_C-0.75 | 2 | -0.75 | 100 | -0.3456 | -1.0956 | -0.4044 | 5 | 1770 | 2026-08-31T19:47:29
chip6 | chip6_0831_1531 | 47 | stop2_P2_dn_b2_C-0.75 | 2 | -0.75 | 100 | -0.2956 | -1.0456 | -0.4544 | 5 | 1743.8 | 2026-08-31T19:47:29
chip6 | chip6_0831_1531 | 47 | stop2_P2_dn_b2_C-0.75 | 2 | -0.75 | 100 | -0.2456 | -0.9956 | -0.5044 | 5 | 1717.4 | 2026-08-31T19:47:29
chip6 | chip6_0831_1531 | 47 | stop2_P2_dn_b2_C-0.75 | 2 | -0.75 | 100 | -0.1956 | -0.9456 | -0.5544 | 5 | 1695.4 | 2026-08-31T19:47:29
chip6 | chip6_0831_1531 | 47 | stop2_P2_dn_b2_C-0.75 | 2 | -0.75 | 100 | -0.1456 | -0.8956 | -0.6044 | 5 | 1676 | 2026-08-31T19:47:29
chip6 | chip6_0831_1531 | 47 | stop2_P2_dn_b2_C-0.75 | 2 | -0.75 | 100 | -0.0956 | -0.8456 | -0.6544 | 5 | 1658.4 | 2026-08-31T19:47:29
chip6 | chip6_0831_1531 | 47 | stop2_P2_dn_b2_C-0.75 | 2 | -0.75 | 100 | -0.0456 | -0.7956 | -0.7044 | 5 | 1644.8 | 2026-08-31T19:47:29
chip6 | chip6_0831_1531 | 47 | stop2_P2_dn_b2_C-0.75 | 2 | -0.75 | 100 | 0.0044 | -0.7456 | -0.7544 | 5 | 1632.4 | 2026-08-31T19:47:29
chip6 | chip6_0831_1531 | 47 | stop2_P2_dn_b2_C-0.75 | 2 | -0.75 | 100 | 0.0544 | -0.6956 | -0.8044 | 5 | 1625.2 | 2026-08-31T19:47:29
chip6 | chip6_0831_1531 | 47 | stop2_P2_dn_b2_C-0.75 | 2 | -0.75 | 100 | 0.1044 | -0.6456 | -0.8544 | 5 | 1633.8 | 2026-08-31T19:47:29
chip6 | chip6_0831_1531 | 47 | stop2_P2_dn_b2_C-0.75 | 2 | -0.75 | 100 | 0.1544 | -0.5956 | -0.9044 | 5 | 1617.2 | 2026-08-31T19:47:29
chip6 | chip6_0831_1531 | 47 | stop2_P2_dn_b2_C-0.75 | 2 | -0.75 | 100 | 0.2044 | -0.5456 | -0.9544 | 5 | 1617.4 | 2026-08-31T19:47:29
chip6 | chip6_0831_1531 | 47 | stop2_P2_dn_b2_C-0.75 | 2 | -0.75 | 100 | 0.2544 | -0.4956 | -1.0044 | 5 | 1619.6 | 2026-08-31T19:47:29
chip6 | chip6_0831_1531 | 47 | stop2_P2_dn_b2_C-0.75 | 2 | -0.75 | 100 | 0.3044 | -0.4456 | -1.0544 | 5 | 1628.2 | 2026-08-31T19:47:29
chip6 | chip6_0831_1531 | 47 | stop2_P2_dn_b2_C-0.75 | 2 | -0.75 | 100 | 0.3544 | -0.3956 | -1.1044 | 5 | 1638.4 | 2026-08-31T19:47:29
chip6 | chip6_0831_1531 | 47 | stop2_P2_dn_b2_C-0.75 | 2 | -0.75 | 100 | 0.4044 | -0.3456 | -1.1544 | 5 | 1652.4 | 2026-08-31T19:47:29
chip6 | chip6_0831_1531 | 47 | stop2_P2_dn_b2_C-0.75 | 2 | -0.75 | 100 | 0.4544 | -0.2956 | -1.2044 | 5 | 1669.6 | 2026-08-31T19:47:29
chip6 | chip6_0831_1531 | 47 | stop2_P2_dn_b2_C-0.75 | 2 | -0.75 | 100 | 0.5044 | -0.2456 | -1.2544 | 5 | 1689.2 | 2026-08-31T19:47:29
chip6 | chip6_0831_1531 | 47 | stop2_P2_dn_b2_C-0.75 | 2 | -0.75 | 100 | 0.5544 | -0.1956 | -1.3044 | 5 | 1710 | 2026-08-31T19:47:29
chip6 | chip6_0831_1531 | 47 | stop2_P2_dn_b2_C-0.75 | 2 | -0.75 | 100 | 0.6044 | -0.1456 | -1.3544 | 5 | 1734.6 | 2026-08-31T19:47:29
chip6 | chip6_0831_1531 | 47 | stop2_P2_dn_b2_C-0.75 | 2 | -0.75 | 100 | 0.6544 | -0.0956 | -1.4044 | 5 | 1766.6 | 2026-08-31T19:47:29
chip6 | chip6_0831_1531 | 47 | stop2_P2_dn_b2_C-0.75 | 2 | -0.75 | 100 | 0.7044 | -0.0456 | -1.4544 | 5 | 1795.6 | 2026-08-31T19:47:29
chip6 | chip6_0831_1531 | 47 | stop2_P2_dn_b2_C-0.75 | 2 | -0.75 | 100 | 0.7544 | 0.0044 | -1.5044 | 5 | 1833.4 | 2026-08-31T19:47:29
chip6 | chip6_0831_1531 | 48 | stop2_P2_dn_b2_C-0.75 | 2 | -0.75 | 300 | -0.4379 | -1.1879 | -0.3121 | 5 | 1818.6 | 2026-08-31T19:57:37
chip6 | chip6_0831_1531 | 48 | stop2_P2_dn_b2_C-0.75 | 2 | -0.75 | 300 | -0.3879 | -1.1379 | -0.3621 | 5 | 1785.8 | 2026-08-31T19:57:37
chip6 | chip6_0831_1531 | 48 | stop2_P2_dn_b2_C-0.75 | 2 | -0.75 | 300 | -0.3379 | -1.0879 | -0.4121 | 5 | 1754.4 | 2026-08-31T19:57:37
chip6 | chip6_0831_1531 | 48 | stop2_P2_dn_b2_C-0.75 | 2 | -0.75 | 300 | -0.2879 | -1.0379 | -0.4621 | 5 | 1728 | 2026-08-31T19:57:37
chip6 | chip6_0831_1531 | 48 | stop2_P2_dn_b2_C-0.75 | 2 | -0.75 | 300 | -0.2379 | -0.9879 | -0.5121 | 5 | 1703.4 | 2026-08-31T19:57:37
chip6 | chip6_0831_1531 | 48 | stop2_P2_dn_b2_C-0.75 | 2 | -0.75 | 300 | -0.1879 | -0.9379 | -0.5621 | 5 | 1682.6 | 2026-08-31T19:57:37
chip6 | chip6_0831_1531 | 48 | stop2_P2_dn_b2_C-0.75 | 2 | -0.75 | 300 | -0.1379 | -0.8879 | -0.6121 | 5 | 1663 | 2026-08-31T19:57:37
chip6 | chip6_0831_1531 | 48 | stop2_P2_dn_b2_C-0.75 | 2 | -0.75 | 300 | -0.0879 | -0.8379 | -0.6621 | 5 | 1647.6 | 2026-08-31T19:57:37
chip6 | chip6_0831_1531 | 48 | stop2_P2_dn_b2_C-0.75 | 2 | -0.75 | 300 | -0.0379 | -0.7879 | -0.7121 | 5 | 1634 | 2026-08-31T19:57:37
chip6 | chip6_0831_1531 | 48 | stop2_P2_dn_b2_C-0.75 | 2 | -0.75 | 300 | 0.0121 | -0.7379 | -0.7621 | 5 | 1625.2 | 2026-08-31T19:57:37
chip6 | chip6_0831_1531 | 48 | stop2_P2_dn_b2_C-0.75 | 2 | -0.75 | 300 | 0.0621 | -0.6879 | -0.8121 | 5 | 1617.4 | 2026-08-31T19:57:37
chip6 | chip6_0831_1531 | 48 | stop2_P2_dn_b2_C-0.75 | 2 | -0.75 | 300 | 0.1121 | -0.6379 | -0.8621 | 5 | 1614.4 | 2026-08-31T19:57:37
chip6 | chip6_0831_1531 | 48 | stop2_P2_dn_b2_C-0.75 | 2 | -0.75 | 300 | 0.1621 | -0.5879 | -0.9121 | 5 | 1611.2 | 2026-08-31T19:57:37
chip6 | chip6_0831_1531 | 48 | stop2_P2_dn_b2_C-0.75 | 2 | -0.75 | 300 | 0.2121 | -0.5379 | -0.9621 | 5 | 1612.8 | 2026-08-31T19:57:37
chip6 | chip6_0831_1531 | 48 | stop2_P2_dn_b2_C-0.75 | 2 | -0.75 | 300 | 0.2621 | -0.4879 | -1.0121 | 5 | 1616.4 | 2026-08-31T19:57:37
chip6 | chip6_0831_1531 | 48 | stop2_P2_dn_b2_C-0.75 | 2 | -0.75 | 300 | 0.3121 | -0.4379 | -1.0621 | 5 | 1623.6 | 2026-08-31T19:57:37
chip6 | chip6_0831_1531 | 48 | stop2_P2_dn_b2_C-0.75 | 2 | -0.75 | 300 | 0.3621 | -0.3879 | -1.1121 | 5 | 1633.2 | 2026-08-31T19:57:37
chip6 | chip6_0831_1531 | 48 | stop2_P2_dn_b2_C-0.75 | 2 | -0.75 | 300 | 0.4121 | -0.3379 | -1.1621 | 5 | 1648 | 2026-08-31T19:57:37
chip6 | chip6_0831_1531 | 48 | stop2_P2_dn_b2_C-0.75 | 2 | -0.75 | 300 | 0.4621 | -0.2879 | -1.2121 | 5 | 1663.2 | 2026-08-31T19:57:37
chip6 | chip6_0831_1531 | 48 | stop2_P2_dn_b2_C-0.75 | 2 | -0.75 | 300 | 0.5121 | -0.2379 | -1.2621 | 5 | 1682.6 | 2026-08-31T19:57:37
chip6 | chip6_0831_1531 | 48 | stop2_P2_dn_b2_C-0.75 | 2 | -0.75 | 300 | 0.5621 | -0.1879 | -1.3121 | 5 | 1704.4 | 2026-08-31T19:57:37
chip6 | chip6_0831_1531 | 48 | stop2_P2_dn_b2_C-0.75 | 2 | -0.75 | 300 | 0.6121 | -0.1379 | -1.3621 | 5 | 1729.4 | 2026-08-31T19:57:37
chip6 | chip6_0831_1531 | 48 | stop2_P2_dn_b2_C-0.75 | 2 | -0.75 | 300 | 0.6621 | -0.0879 | -1.4121 | 5 | 1758.2 | 2026-08-31T19:57:37
chip6 | chip6_0831_1531 | 48 | stop2_P2_dn_b2_C-0.75 | 2 | -0.75 | 300 | 0.7121 | -0.0379 | -1.4621 | 5 | 1791 | 2026-08-31T19:57:37
chip6 | chip6_0831_1531 | 48 | stop2_P2_dn_b2_C-0.75 | 2 | -0.75 | 300 | 0.7621 | 0.0121 | -1.5121 | 5 | 1827.4 | 2026-08-31T19:57:37
chip6 | chip6_0831_1531 | 49 | stop2_P2_dn_b2_C-0.75 | 2 | -0.75 | 1000 | -0.439 | -1.189 | -0.311 | 5 | 1788.6 | 2026-08-31T20:31:54
chip6 | chip6_0831_1531 | 49 | stop2_P2_dn_b2_C-0.75 | 2 | -0.75 | 1000 | -0.389 | -1.139 | -0.361 | 5 | 1751.8 | 2026-08-31T20:31:54
chip6 | chip6_0831_1531 | 49 | stop2_P2_dn_b2_C-0.75 | 2 | -0.75 | 1000 | -0.339 | -1.089 | -0.411 | 5 | 1722.2 | 2026-08-31T20:31:54
chip6 | chip6_0831_1531 | 49 | stop2_P2_dn_b2_C-0.75 | 2 | -0.75 | 1000 | -0.289 | -1.039 | -0.461 | 5 | 1694.6 | 2026-08-31T20:31:54
chip6 | chip6_0831_1531 | 49 | stop2_P2_dn_b2_C-0.75 | 2 | -0.75 | 1000 | -0.239 | -0.989 | -0.511 | 5 | 1669.4 | 2026-08-31T20:31:54
chip6 | chip6_0831_1531 | 49 | stop2_P2_dn_b2_C-0.75 | 2 | -0.75 | 1000 | -0.189 | -0.939 | -0.561 | 5 | 1649.4 | 2026-08-31T20:31:54
chip6 | chip6_0831_1531 | 49 | stop2_P2_dn_b2_C-0.75 | 2 | -0.75 | 1000 | -0.139 | -0.889 | -0.611 | 5 | 1632 | 2026-08-31T20:31:54
chip6 | chip6_0831_1531 | 49 | stop2_P2_dn_b2_C-0.75 | 2 | -0.75 | 1000 | -0.089 | -0.839 | -0.661 | 5 | 1614.6 | 2026-08-31T20:31:54
chip6 | chip6_0831_1531 | 49 | stop2_P2_dn_b2_C-0.75 | 2 | -0.75 | 1000 | -0.039 | -0.789 | -0.711 | 5 | 1600 | 2026-08-31T20:31:54
chip6 | chip6_0831_1531 | 49 | stop2_P2_dn_b2_C-0.75 | 2 | -0.75 | 1000 | 0.011 | -0.739 | -0.761 | 5 | 1590.8 | 2026-08-31T20:31:54
chip6 | chip6_0831_1531 | 49 | stop2_P2_dn_b2_C-0.75 | 2 | -0.75 | 1000 | 0.061 | -0.689 | -0.811 | 5 | 1584.2 | 2026-08-31T20:31:54
chip6 | chip6_0831_1531 | 49 | stop2_P2_dn_b2_C-0.75 | 2 | -0.75 | 1000 | 0.111 | -0.639 | -0.861 | 5 | 1578.4 | 2026-08-31T20:31:54
chip6 | chip6_0831_1531 | 49 | stop2_P2_dn_b2_C-0.75 | 2 | -0.75 | 1000 | 0.161 | -0.589 | -0.911 | 5 | 1573.4 | 2026-08-31T20:31:54
chip6 | chip6_0831_1531 | 49 | stop2_P2_dn_b2_C-0.75 | 2 | -0.75 | 1000 | 0.211 | -0.539 | -0.961 | 5 | 1575.2 | 2026-08-31T20:31:54
chip6 | chip6_0831_1531 | 49 | stop2_P2_dn_b2_C-0.75 | 2 | -0.75 | 1000 | 0.261 | -0.489 | -1.011 | 5 | 1578.8 | 2026-08-31T20:31:54
chip6 | chip6_0831_1531 | 49 | stop2_P2_dn_b2_C-0.75 | 2 | -0.75 | 1000 | 0.311 | -0.439 | -1.061 | 5 | 1585.4 | 2026-08-31T20:31:54
chip6 | chip6_0831_1531 | 49 | stop2_P2_dn_b2_C-0.75 | 2 | -0.75 | 1000 | 0.361 | -0.389 | -1.111 | 5 | 1595.4 | 2026-08-31T20:31:54
chip6 | chip6_0831_1531 | 49 | stop2_P2_dn_b2_C-0.75 | 2 | -0.75 | 1000 | 0.411 | -0.339 | -1.161 | 5 | 1605.4 | 2026-08-31T20:31:54
chip6 | chip6_0831_1531 | 49 | stop2_P2_dn_b2_C-0.75 | 2 | -0.75 | 1000 | 0.461 | -0.289 | -1.211 | 5 | 1625.2 | 2026-08-31T20:31:54
chip6 | chip6_0831_1531 | 49 | stop2_P2_dn_b2_C-0.75 | 2 | -0.75 | 1000 | 0.511 | -0.239 | -1.261 | 5 | 1644.2 | 2026-08-31T20:31:54
chip6 | chip6_0831_1531 | 49 | stop2_P2_dn_b2_C-0.75 | 2 | -0.75 | 1000 | 0.561 | -0.189 | -1.311 | 5 | 1664.2 | 2026-08-31T20:31:54
chip6 | chip6_0831_1531 | 49 | stop2_P2_dn_b2_C-0.75 | 2 | -0.75 | 1000 | 0.611 | -0.139 | -1.361 | 5 | 1707.6 | 2026-08-31T20:31:54
chip6 | chip6_0831_1531 | 49 | stop2_P2_dn_b2_C-0.75 | 2 | -0.75 | 1000 | 0.661 | -0.089 | -1.411 | 5 | 1718.8 | 2026-08-31T20:31:54
chip6 | chip6_0831_1531 | 49 | stop2_P2_dn_b2_C-0.75 | 2 | -0.75 | 1000 | 0.711 | -0.039 | -1.461 | 5 | 1752 | 2026-08-31T20:31:54
chip6 | chip6_0831_1531 | 49 | stop2_P2_dn_b2_C-0.75 | 2 | -0.75 | 1000 | 0.761 | 0.011 | -1.511 | 5 | 1785 | 2026-08-31T20:31:54
chip6 | chip6_0831_1531 | 50 | seek3_P3_dn2 | 3 | -0.75 | 1000 | -1.0362 | -1.7862 | 0.2862 | 5 | 2404.6 | 2026-08-31T20:40:50
chip6 | chip6_0831_1531 | 50 | seek3_P3_dn2 | 3 | -0.75 | 1000 | -0.9862 | -1.7362 | 0.2362 | 5 | 2339.2 | 2026-08-31T20:40:50
chip6 | chip6_0831_1531 | 50 | seek3_P3_dn2 | 3 | -0.75 | 1000 | -0.9362 | -1.6862 | 0.1862 | 5 | 2278.2 | 2026-08-31T20:40:50
chip6 | chip6_0831_1531 | 50 | seek3_P3_dn2 | 3 | -0.75 | 1000 | -0.8862 | -1.6362 | 0.1362 | 5 | 2221.2 | 2026-08-31T20:40:50
chip6 | chip6_0831_1531 | 50 | seek3_P3_dn2 | 3 | -0.75 | 1000 | -0.8362 | -1.5862 | 0.0862 | 5 | 2167.8 | 2026-08-31T20:40:50
chip6 | chip6_0831_1531 | 50 | seek3_P3_dn2 | 3 | -0.75 | 1000 | -0.7862 | -1.5362 | 0.0362 | 5 | 2114.4 | 2026-08-31T20:40:50
chip6 | chip6_0831_1531 | 50 | seek3_P3_dn2 | 3 | -0.75 | 1000 | -0.7362 | -1.4862 | -0.0138 | 5 | 2065 | 2026-08-31T20:40:50
chip6 | chip6_0831_1531 | 50 | seek3_P3_dn2 | 3 | -0.75 | 1000 | -0.6862 | -1.4362 | -0.0638 | 5 | 2018.8 | 2026-08-31T20:40:50
chip6 | chip6_0831_1531 | 50 | seek3_P3_dn2 | 3 | -0.75 | 1000 | -0.6362 | -1.3862 | -0.1138 | 5 | 1975.6 | 2026-08-31T20:40:50
chip6 | chip6_0831_1531 | 50 | seek3_P3_dn2 | 3 | -0.75 | 1000 | -0.5862 | -1.3362 | -0.1638 | 5 | 1933.8 | 2026-08-31T20:40:50
chip6 | chip6_0831_1531 | 50 | seek3_P3_dn2 | 3 | -0.75 | 1000 | -0.5362 | -1.2862 | -0.2138 | 5 | 1892.8 | 2026-08-31T20:40:50
chip6 | chip6_0831_1531 | 50 | seek3_P3_dn2 | 3 | -0.75 | 1000 | -0.4862 | -1.2362 | -0.2638 | 5 | 1858 | 2026-08-31T20:40:50
chip6 | chip6_0831_1531 | 50 | seek3_P3_dn2 | 3 | -0.75 | 1000 | -0.4362 | -1.1862 | -0.3138 | 5 | 1826 | 2026-08-31T20:40:50
chip6 | chip6_0831_1531 | 50 | seek3_P3_dn2 | 3 | -0.75 | 1000 | -0.3862 | -1.1362 | -0.3638 | 5 | 1794.8 | 2026-08-31T20:40:50
chip6 | chip6_0831_1531 | 50 | seek3_P3_dn2 | 3 | -0.75 | 1000 | -0.3362 | -1.0862 | -0.4138 | 5 | 1769.2 | 2026-08-31T20:40:50
chip6 | chip6_0831_1531 | 50 | seek3_P3_dn2 | 3 | -0.75 | 1000 | -0.2862 | -1.0362 | -0.4638 | 5 | 1743 | 2026-08-31T20:40:50
chip6 | chip6_0831_1531 | 50 | seek3_P3_dn2 | 3 | -0.75 | 1000 | -0.2362 | -0.9862 | -0.5138 | 5 | 1723 | 2026-08-31T20:40:50
chip6 | chip6_0831_1531 | 50 | seek3_P3_dn2 | 3 | -0.75 | 1000 | -0.1862 | -0.9362 | -0.5638 | 5 | 1703.8 | 2026-08-31T20:40:50
chip6 | chip6_0831_1531 | 50 | seek3_P3_dn2 | 3 | -0.75 | 1000 | -0.1362 | -0.8862 | -0.6138 | 5 | 1688.4 | 2026-08-31T20:40:50
chip6 | chip6_0831_1531 | 50 | seek3_P3_dn2 | 3 | -0.75 | 1000 | -0.0862 | -0.8362 | -0.6638 | 5 | 1674 | 2026-08-31T20:40:50
chip6 | chip6_0831_1531 | 50 | seek3_P3_dn2 | 3 | -0.75 | 1000 | -0.0362 | -0.7862 | -0.7138 | 5 | 1661.8 | 2026-08-31T20:40:50
chip6 | chip6_0831_1531 | 50 | seek3_P3_dn2 | 3 | -0.75 | 1000 | 0.0138 | -0.7362 | -0.7638 | 5 | 1652.8 | 2026-08-31T20:40:50
chip6 | chip6_0831_1531 | 50 | seek3_P3_dn2 | 3 | -0.75 | 1000 | 0.0638 | -0.6862 | -0.8138 | 5 | 1648 | 2026-08-31T20:40:50
chip6 | chip6_0831_1531 | 50 | seek3_P3_dn2 | 3 | -0.75 | 1000 | 0.1138 | -0.6362 | -0.8638 | 5 | 1647.2 | 2026-08-31T20:40:50
chip6 | chip6_0831_1531 | 50 | seek3_P3_dn2 | 3 | -0.75 | 1000 | 0.1638 | -0.5862 | -0.9138 | 5 | 1648.6 | 2026-08-31T20:40:50
chip6 | chip6_0831_1531 | 50 | seek3_P3_dn2 | 3 | -0.75 | 1000 | 0.2138 | -0.5362 | -0.9638 | 5 | 1650.8 | 2026-08-31T20:40:50
chip6 | chip6_0831_1531 | 50 | seek3_P3_dn2 | 3 | -0.75 | 1000 | 0.2638 | -0.4862 | -1.0138 | 5 | 1659 | 2026-08-31T20:40:50
chip6 | chip6_0831_1531 | 50 | seek3_P3_dn2 | 3 | -0.75 | 1000 | 0.3138 | -0.4362 | -1.0638 | 5 | 1668 | 2026-08-31T20:40:50
chip6 | chip6_0831_1531 | 50 | seek3_P3_dn2 | 3 | -0.75 | 1000 | 0.3638 | -0.3862 | -1.1138 | 5 | 1681.8 | 2026-08-31T20:40:50
chip6 | chip6_0831_1531 | 50 | seek3_P3_dn2 | 3 | -0.75 | 1000 | 0.4138 | -0.3362 | -1.1638 | 5 | 1699.4 | 2026-08-31T20:40:50
chip6 | chip6_0831_1531 | 50 | seek3_P3_dn2 | 3 | -0.75 | 1000 | 0.4638 | -0.2862 | -1.2138 | 5 | 1719.6 | 2026-08-31T20:40:50
chip6 | chip6_0831_1531 | 50 | seek3_P3_dn2 | 3 | -0.75 | 1000 | 0.5138 | -0.2362 | -1.2638 | 5 | 1740.8 | 2026-08-31T20:40:50
chip6 | chip6_0831_1531 | 50 | seek3_P3_dn2 | 3 | -0.75 | 1000 | 0.5638 | -0.1862 | -1.3138 | 5 | 1765.6 | 2026-08-31T20:40:50
chip6 | chip6_0831_1531 | 50 | seek3_P3_dn2 | 3 | -0.75 | 1000 | 0.6138 | -0.1362 | -1.3638 | 5 | 1791.8 | 2026-08-31T20:40:50
chip6 | chip6_0831_1531 | 50 | seek3_P3_dn2 | 3 | -0.75 | 1000 | 0.6638 | -0.0862 | -1.4138 | 5 | 1825.6 | 2026-08-31T20:40:50
chip6 | chip6_0831_1531 | 50 | seek3_P3_dn2 | 3 | -0.75 | 1000 | 0.7138 | -0.0362 | -1.4638 | 5 | 1861.2 | 2026-08-31T20:40:50
chip6 | chip6_0831_1531 | 50 | seek3_P3_dn2 | 3 | -0.75 | 1000 | 0.7638 | 0.0138 | -1.5138 | 5 | 1898 | 2026-08-31T20:40:50
chip6 | chip6_0831_1531 | 50 | seek3_P3_dn2 | 3 | -0.75 | 1000 | 0.8138 | 0.0638 | -1.5638 | 5 | 1939.2 | 2026-08-31T20:40:50
chip6 | chip6_0831_1531 | 50 | seek3_P3_dn2 | 3 | -0.75 | 1000 | 0.8638 | 0.1138 | -1.6138 | 5 | 1983.4 | 2026-08-31T20:40:50
chip6 | chip6_0831_1531 | 50 | seek3_P3_dn2 | 3 | -0.75 | 1000 | 0.9138 | 0.1638 | -1.6638 | 5 | 2029.4 | 2026-08-31T20:40:50
chip6 | chip6_0831_1531 | 50 | seek3_P3_dn2 | 3 | -0.75 | 1000 | 0.9638 | 0.2138 | -1.7138 | 5 | 2079.2 | 2026-08-31T20:40:50
chip6 | chip6_0831_1531 | 50 | seek3_P3_dn2 | 3 | -0.75 | 1000 | 1.0138 | 0.2638 | -1.7638 | 5 | 2131.2 | 2026-08-31T20:40:50
chip6 | chip6_0831_1531 | 50 | seek3_P3_dn2 | 3 | -0.75 | 1000 | 1.0638 | 0.3138 | -1.8138 | 5 | 2186.4 | 2026-08-31T20:40:50
chip6 | chip6_0831_1531 | 50 | seek3_P3_dn2 | 3 | -0.75 | 1000 | 1.1138 | 0.3638 | -1.8638 | 5 | 2245.2 | 2026-08-31T20:40:50
chip6 | chip6_0831_1531 | 50 | seek3_P3_dn2 | 3 | -0.75 | 1000 | 1.1638 | 0.4138 | -1.9138 | 5 | 2305.2 | 2026-08-31T20:40:50
chip6 | chip6_0831_1531 | 50 | seek3_P3_dn2 | 3 | -0.75 | 1000 | 1.2138 | 0.4638 | -1.9638 | 5 | 2368.6 | 2026-08-31T20:40:50
chip6 | chip6_0831_1531 | 50 | seek3_P3_dn2 | 3 | -0.75 | 1000 | 1.2638 | 0.5138 | -2.0138 | 5 | 2433.6 | 2026-08-31T20:40:50
chip6 | chip6_0831_1531 | 50 | seek3_P3_dn2 | 3 | -0.75 | 1000 | 1.3138 | 0.5638 | -2.0638 | 5 | 2504.6 | 2026-08-31T20:40:50
chip6 | chip6_0831_1531 | 50 | seek3_P3_dn2 | 3 | -0.75 | 1000 | 1.3638 | 0.6138 | -2.1138 | 5 | 2576 | 2026-08-31T20:40:50
chip6 | chip6_0831_1531 | 51 | seek3_P3_dn2 | 3 | -0.75 | 1000 | -1.0818 | -1.8318 | 0.3318 | 5 | 2463.8 | 2026-08-31T20:50:12
chip6 | chip6_0831_1531 | 51 | seek3_P3_dn2 | 3 | -0.75 | 1000 | -1.0318 | -1.7818 | 0.2818 | 5 | 2396.4 | 2026-08-31T20:50:12
chip6 | chip6_0831_1531 | 51 | seek3_P3_dn2 | 3 | -0.75 | 1000 | -0.9818 | -1.7318 | 0.2318 | 5 | 2332.8 | 2026-08-31T20:50:12
chip6 | chip6_0831_1531 | 51 | seek3_P3_dn2 | 3 | -0.75 | 1000 | -0.9318 | -1.6818 | 0.1818 | 5 | 2273 | 2026-08-31T20:50:12
chip6 | chip6_0831_1531 | 51 | seek3_P3_dn2 | 3 | -0.75 | 1000 | -0.8818 | -1.6318 | 0.1318 | 5 | 2216 | 2026-08-31T20:50:12
chip6 | chip6_0831_1531 | 51 | seek3_P3_dn2 | 3 | -0.75 | 1000 | -0.8318 | -1.5818 | 0.0818 | 5 | 2163.8 | 2026-08-31T20:50:12
chip6 | chip6_0831_1531 | 51 | seek3_P3_dn2 | 3 | -0.75 | 1000 | -0.7818 | -1.5318 | 0.0318 | 5 | 2113.4 | 2026-08-31T20:50:12
chip6 | chip6_0831_1531 | 51 | seek3_P3_dn2 | 3 | -0.75 | 1000 | -0.7318 | -1.4818 | -0.0182 | 5 | 2064 | 2026-08-31T20:50:12
chip6 | chip6_0831_1531 | 51 | seek3_P3_dn2 | 3 | -0.75 | 1000 | -0.6818 | -1.4318 | -0.0682 | 5 | 2020 | 2026-08-31T20:50:12
chip6 | chip6_0831_1531 | 51 | seek3_P3_dn2 | 3 | -0.75 | 1000 | -0.6318 | -1.3818 | -0.1182 | 5 | 1979.6 | 2026-08-31T20:50:12
chip6 | chip6_0831_1531 | 51 | seek3_P3_dn2 | 3 | -0.75 | 1000 | -0.5818 | -1.3318 | -0.1682 | 5 | 1938 | 2026-08-31T20:50:12
chip6 | chip6_0831_1531 | 51 | seek3_P3_dn2 | 3 | -0.75 | 1000 | -0.5318 | -1.2818 | -0.2182 | 5 | 1902.8 | 2026-08-31T20:50:12
chip6 | chip6_0831_1531 | 51 | seek3_P3_dn2 | 3 | -0.75 | 1000 | -0.4818 | -1.2318 | -0.2682 | 5 | 1867 | 2026-08-31T20:50:12
chip6 | chip6_0831_1531 | 51 | seek3_P3_dn2 | 3 | -0.75 | 1000 | -0.4318 | -1.1818 | -0.3182 | 5 | 1838.8 | 2026-08-31T20:50:12
chip6 | chip6_0831_1531 | 51 | seek3_P3_dn2 | 3 | -0.75 | 1000 | -0.3818 | -1.1318 | -0.3682 | 5 | 1809.4 | 2026-08-31T20:50:12
chip6 | chip6_0831_1531 | 51 | seek3_P3_dn2 | 3 | -0.75 | 1000 | -0.3318 | -1.0818 | -0.4182 | 5 | 1785 | 2026-08-31T20:50:12
chip6 | chip6_0831_1531 | 51 | seek3_P3_dn2 | 3 | -0.75 | 1000 | -0.2818 | -1.0318 | -0.4682 | 5 | 1763.6 | 2026-08-31T20:50:12
chip6 | chip6_0831_1531 | 51 | seek3_P3_dn2 | 3 | -0.75 | 1000 | -0.2318 | -0.9818 | -0.5182 | 5 | 1744.4 | 2026-08-31T20:50:12
chip6 | chip6_0831_1531 | 51 | seek3_P3_dn2 | 3 | -0.75 | 1000 | -0.1818 | -0.9318 | -0.5682 | 5 | 1727.6 | 2026-08-31T20:50:12
chip6 | chip6_0831_1531 | 51 | seek3_P3_dn2 | 3 | -0.75 | 1000 | -0.1318 | -0.8818 | -0.6182 | 5 | 1712.8 | 2026-08-31T20:50:12
chip6 | chip6_0831_1531 | 51 | seek3_P3_dn2 | 3 | -0.75 | 1000 | -0.0818 | -0.8318 | -0.6682 | 5 | 1701.6 | 2026-08-31T20:50:12
chip6 | chip6_0831_1531 | 51 | seek3_P3_dn2 | 3 | -0.75 | 1000 | -0.0318 | -0.7818 | -0.7182 | 5 | 1691.8 | 2026-08-31T20:50:12
chip6 | chip6_0831_1531 | 51 | seek3_P3_dn2 | 3 | -0.75 | 1000 | 0.0182 | -0.7318 | -0.7682 | 5 | 1687 | 2026-08-31T20:50:12
chip6 | chip6_0831_1531 | 51 | seek3_P3_dn2 | 3 | -0.75 | 1000 | 0.0682 | -0.6818 | -0.8182 | 5 | 1684 | 2026-08-31T20:50:12
chip6 | chip6_0831_1531 | 51 | seek3_P3_dn2 | 3 | -0.75 | 1000 | 0.1182 | -0.6318 | -0.8682 | 5 | 1683.8 | 2026-08-31T20:50:12
chip6 | chip6_0831_1531 | 51 | seek3_P3_dn2 | 3 | -0.75 | 1000 | 0.1682 | -0.5818 | -0.9182 | 5 | 1683.6 | 2026-08-31T20:50:12
chip6 | chip6_0831_1531 | 51 | seek3_P3_dn2 | 3 | -0.75 | 1000 | 0.2182 | -0.5318 | -0.9682 | 5 | 1689.2 | 2026-08-31T20:50:12
chip6 | chip6_0831_1531 | 51 | seek3_P3_dn2 | 3 | -0.75 | 1000 | 0.2682 | -0.4818 | -1.0182 | 5 | 1695.6 | 2026-08-31T20:50:12
chip6 | chip6_0831_1531 | 51 | seek3_P3_dn2 | 3 | -0.75 | 1000 | 0.3182 | -0.4318 | -1.0682 | 5 | 1706.8 | 2026-08-31T20:50:12
chip6 | chip6_0831_1531 | 51 | seek3_P3_dn2 | 3 | -0.75 | 1000 | 0.3682 | -0.3818 | -1.1182 | 5 | 1720.6 | 2026-08-31T20:50:12
chip6 | chip6_0831_1531 | 51 | seek3_P3_dn2 | 3 | -0.75 | 1000 | 0.4182 | -0.3318 | -1.1682 | 5 | 1738.2 | 2026-08-31T20:50:12
chip6 | chip6_0831_1531 | 51 | seek3_P3_dn2 | 3 | -0.75 | 1000 | 0.4682 | -0.2818 | -1.2182 | 5 | 1760 | 2026-08-31T20:50:12
chip6 | chip6_0831_1531 | 51 | seek3_P3_dn2 | 3 | -0.75 | 1000 | 0.5182 | -0.2318 | -1.2682 | 5 | 1784.6 | 2026-08-31T20:50:12
chip6 | chip6_0831_1531 | 51 | seek3_P3_dn2 | 3 | -0.75 | 1000 | 0.5682 | -0.1818 | -1.3182 | 5 | 1810 | 2026-08-31T20:50:12
chip6 | chip6_0831_1531 | 51 | seek3_P3_dn2 | 3 | -0.75 | 1000 | 0.6182 | -0.1318 | -1.3682 | 5 | 1841.2 | 2026-08-31T20:50:12
chip6 | chip6_0831_1531 | 51 | seek3_P3_dn2 | 3 | -0.75 | 1000 | 0.6682 | -0.0818 | -1.4182 | 5 | 1871.2 | 2026-08-31T20:50:12
chip6 | chip6_0831_1531 | 51 | seek3_P3_dn2 | 3 | -0.75 | 1000 | 0.7182 | -0.0318 | -1.4682 | 5 | 1909.4 | 2026-08-31T20:50:12
chip6 | chip6_0831_1531 | 51 | seek3_P3_dn2 | 3 | -0.75 | 1000 | 0.7682 | 0.0182 | -1.5182 | 5 | 1948.8 | 2026-08-31T20:50:12
chip6 | chip6_0831_1531 | 51 | seek3_P3_dn2 | 3 | -0.75 | 1000 | 0.8182 | 0.0682 | -1.5682 | 5 | 1992 | 2026-08-31T20:50:12
chip6 | chip6_0831_1531 | 51 | seek3_P3_dn2 | 3 | -0.75 | 1000 | 0.8682 | 0.1182 | -1.6182 | 5 | 2038 | 2026-08-31T20:50:12
chip6 | chip6_0831_1531 | 51 | seek3_P3_dn2 | 3 | -0.75 | 1000 | 0.9182 | 0.1682 | -1.6682 | 5 | 2086.4 | 2026-08-31T20:50:12
chip6 | chip6_0831_1531 | 51 | seek3_P3_dn2 | 3 | -0.75 | 1000 | 0.9682 | 0.2182 | -1.7182 | 5 | 2136 | 2026-08-31T20:50:12
chip6 | chip6_0831_1531 | 51 | seek3_P3_dn2 | 3 | -0.75 | 1000 | 1.0182 | 0.2682 | -1.7682 | 5 | 2189.8 | 2026-08-31T20:50:12
chip6 | chip6_0831_1531 | 51 | seek3_P3_dn2 | 3 | -0.75 | 1000 | 1.0682 | 0.3182 | -1.8182 | 5 | 2247.6 | 2026-08-31T20:50:12
chip6 | chip6_0831_1531 | 51 | seek3_P3_dn2 | 3 | -0.75 | 1000 | 1.1182 | 0.3682 | -1.8682 | 5 | 2305 | 2026-08-31T20:50:12
chip6 | chip6_0831_1531 | 51 | seek3_P3_dn2 | 3 | -0.75 | 1000 | 1.1682 | 0.4182 | -1.9182 | 5 | 2368.6 | 2026-08-31T20:50:12
chip6 | chip6_0831_1531 | 51 | seek3_P3_dn2 | 3 | -0.75 | 1000 | 1.2182 | 0.4682 | -1.9682 | 5 | 2432.4 | 2026-08-31T20:50:12
chip6 | chip6_0831_1531 | 51 | seek3_P3_dn2 | 3 | -0.75 | 1000 | 1.2682 | 0.5182 | -2.0182 | 5 | 2497.4 | 2026-08-31T20:50:12
chip6 | chip6_0831_1531 | 51 | seek3_P3_dn2 | 3 | -0.75 | 1000 | 1.3182 | 0.5682 | -2.0682 | 5 | 2568.8 | 2026-08-31T20:50:12
chip6 | chip6_0831_1531 | 52 | seek3_P3_dn2 | 3 | -0.75 | 1000 | -1.1024 | -1.8524 | 0.3524 | 5 | 2486.6 | 2026-08-31T20:59:33
chip6 | chip6_0831_1531 | 52 | seek3_P3_dn2 | 3 | -0.75 | 1000 | -1.0524 | -1.8024 | 0.3024 | 5 | 2421.2 | 2026-08-31T20:59:33
chip6 | chip6_0831_1531 | 52 | seek3_P3_dn2 | 3 | -0.75 | 1000 | -1.0024 | -1.7524 | 0.2524 | 5 | 2357 | 2026-08-31T20:59:33
chip6 | chip6_0831_1531 | 52 | seek3_P3_dn2 | 3 | -0.75 | 1000 | -0.9524 | -1.7024 | 0.2024 | 5 | 2298.2 | 2026-08-31T20:59:33
chip6 | chip6_0831_1531 | 52 | seek3_P3_dn2 | 3 | -0.75 | 1000 | -0.9024 | -1.6524 | 0.1524 | 5 | 2242 | 2026-08-31T20:59:33
chip6 | chip6_0831_1531 | 52 | seek3_P3_dn2 | 3 | -0.75 | 1000 | -0.8524 | -1.6024 | 0.1024 | 5 | 2188.2 | 2026-08-31T20:59:33
chip6 | chip6_0831_1531 | 52 | seek3_P3_dn2 | 3 | -0.75 | 1000 | -0.8024 | -1.5524 | 0.0524 | 5 | 2137 | 2026-08-31T20:59:33
chip6 | chip6_0831_1531 | 52 | seek3_P3_dn2 | 3 | -0.75 | 1000 | -0.7524 | -1.5024 | 0.0024 | 5 | 2088 | 2026-08-31T20:59:33
chip6 | chip6_0831_1531 | 52 | seek3_P3_dn2 | 3 | -0.75 | 1000 | -0.7024 | -1.4524 | -0.0476 | 5 | 2042.2 | 2026-08-31T20:59:33
chip6 | chip6_0831_1531 | 52 | seek3_P3_dn2 | 3 | -0.75 | 1000 | -0.6524 | -1.4024 | -0.0976 | 5 | 1997 | 2026-08-31T20:59:33
chip6 | chip6_0831_1531 | 52 | seek3_P3_dn2 | 3 | -0.75 | 1000 | -0.6024 | -1.3524 | -0.1476 | 5 | 1957 | 2026-08-31T20:59:33
chip6 | chip6_0831_1531 | 52 | seek3_P3_dn2 | 3 | -0.75 | 1000 | -0.5524 | -1.3024 | -0.1976 | 5 | 1921.2 | 2026-08-31T20:59:33
chip6 | chip6_0831_1531 | 52 | seek3_P3_dn2 | 3 | -0.75 | 1000 | -0.5024 | -1.2524 | -0.2476 | 5 | 1886.6 | 2026-08-31T20:59:33
chip6 | chip6_0831_1531 | 52 | seek3_P3_dn2 | 3 | -0.75 | 1000 | -0.4524 | -1.2024 | -0.2976 | 5 | 1853.8 | 2026-08-31T20:59:33
chip6 | chip6_0831_1531 | 52 | seek3_P3_dn2 | 3 | -0.75 | 1000 | -0.4024 | -1.1524 | -0.3476 | 5 | 1824.2 | 2026-08-31T20:59:33
chip6 | chip6_0831_1531 | 52 | seek3_P3_dn2 | 3 | -0.75 | 1000 | -0.3524 | -1.1024 | -0.3976 | 5 | 1798.4 | 2026-08-31T20:59:33
chip6 | chip6_0831_1531 | 52 | seek3_P3_dn2 | 3 | -0.75 | 1000 | -0.3024 | -1.0524 | -0.4476 | 5 | 1775.6 | 2026-08-31T20:59:33
chip6 | chip6_0831_1531 | 52 | seek3_P3_dn2 | 3 | -0.75 | 1000 | -0.2524 | -1.0024 | -0.4976 | 5 | 1755.6 | 2026-08-31T20:59:33
chip6 | chip6_0831_1531 | 52 | seek3_P3_dn2 | 3 | -0.75 | 1000 | -0.2024 | -0.9524 | -0.5476 | 5 | 1737.2 | 2026-08-31T20:59:33
chip6 | chip6_0831_1531 | 52 | seek3_P3_dn2 | 3 | -0.75 | 1000 | -0.1524 | -0.9024 | -0.5976 | 5 | 1723.8 | 2026-08-31T20:59:33
chip6 | chip6_0831_1531 | 52 | seek3_P3_dn2 | 3 | -0.75 | 1000 | -0.1024 | -0.8524 | -0.6476 | 5 | 1712.4 | 2026-08-31T20:59:33
chip6 | chip6_0831_1531 | 52 | seek3_P3_dn2 | 3 | -0.75 | 1000 | -0.0524 | -0.8024 | -0.6976 | 5 | 1699.6 | 2026-08-31T20:59:33
chip6 | chip6_0831_1531 | 52 | seek3_P3_dn2 | 3 | -0.75 | 1000 | -0.0024 | -0.7524 | -0.7476 | 5 | 1694 | 2026-08-31T20:59:33
chip6 | chip6_0831_1531 | 52 | seek3_P3_dn2 | 3 | -0.75 | 1000 | 0.0476 | -0.7024 | -0.7976 | 5 | 1691 | 2026-08-31T20:59:33
chip6 | chip6_0831_1531 | 52 | seek3_P3_dn2 | 3 | -0.75 | 1000 | 0.0976 | -0.6524 | -0.8476 | 5 | 1690.4 | 2026-08-31T20:59:33
chip6 | chip6_0831_1531 | 52 | seek3_P3_dn2 | 3 | -0.75 | 1000 | 0.1476 | -0.6024 | -0.8976 | 5 | 1691.2 | 2026-08-31T20:59:33
chip6 | chip6_0831_1531 | 52 | seek3_P3_dn2 | 3 | -0.75 | 1000 | 0.1976 | -0.5524 | -0.9476 | 5 | 1696.6 | 2026-08-31T20:59:33
chip6 | chip6_0831_1531 | 52 | seek3_P3_dn2 | 3 | -0.75 | 1000 | 0.2476 | -0.5024 | -0.9976 | 5 | 1705 | 2026-08-31T20:59:33
chip6 | chip6_0831_1531 | 52 | seek3_P3_dn2 | 3 | -0.75 | 1000 | 0.2976 | -0.4524 | -1.0476 | 5 | 1716.2 | 2026-08-31T20:59:33
chip6 | chip6_0831_1531 | 52 | seek3_P3_dn2 | 3 | -0.75 | 1000 | 0.3476 | -0.4024 | -1.0976 | 5 | 1728.6 | 2026-08-31T20:59:33
chip6 | chip6_0831_1531 | 52 | seek3_P3_dn2 | 3 | -0.75 | 1000 | 0.3976 | -0.3524 | -1.1476 | 5 | 1744.2 | 2026-08-31T20:59:33
chip6 | chip6_0831_1531 | 52 | seek3_P3_dn2 | 3 | -0.75 | 1000 | 0.4476 | -0.3024 | -1.1976 | 5 | 1764.6 | 2026-08-31T20:59:33
chip6 | chip6_0831_1531 | 52 | seek3_P3_dn2 | 3 | -0.75 | 1000 | 0.4976 | -0.2524 | -1.2476 | 5 | 1787.2 | 2026-08-31T20:59:33
chip6 | chip6_0831_1531 | 52 | seek3_P3_dn2 | 3 | -0.75 | 1000 | 0.5476 | -0.2024 | -1.2976 | 5 | 1811.2 | 2026-08-31T20:59:33
chip6 | chip6_0831_1531 | 52 | seek3_P3_dn2 | 3 | -0.75 | 1000 | 0.5976 | -0.1524 | -1.3476 | 5 | 1840.4 | 2026-08-31T20:59:33
chip6 | chip6_0831_1531 | 52 | seek3_P3_dn2 | 3 | -0.75 | 1000 | 0.6476 | -0.1024 | -1.3976 | 5 | 1870.2 | 2026-08-31T20:59:33
chip6 | chip6_0831_1531 | 52 | seek3_P3_dn2 | 3 | -0.75 | 1000 | 0.6976 | -0.0524 | -1.4476 | 5 | 1905.4 | 2026-08-31T20:59:33
chip6 | chip6_0831_1531 | 52 | seek3_P3_dn2 | 3 | -0.75 | 1000 | 0.7476 | -0.0024 | -1.4976 | 5 | 1943.4 | 2026-08-31T20:59:33
chip6 | chip6_0831_1531 | 52 | seek3_P3_dn2 | 3 | -0.75 | 1000 | 0.7976 | 0.0476 | -1.5476 | 5 | 1986 | 2026-08-31T20:59:33
chip6 | chip6_0831_1531 | 52 | seek3_P3_dn2 | 3 | -0.75 | 1000 | 0.8476 | 0.0976 | -1.5976 | 5 | 2029.4 | 2026-08-31T20:59:33
chip6 | chip6_0831_1531 | 52 | seek3_P3_dn2 | 3 | -0.75 | 1000 | 0.8976 | 0.1476 | -1.6476 | 5 | 2079.2 | 2026-08-31T20:59:33
chip6 | chip6_0831_1531 | 52 | seek3_P3_dn2 | 3 | -0.75 | 1000 | 0.9476 | 0.1976 | -1.6976 | 5 | 2126.6 | 2026-08-31T20:59:33
chip6 | chip6_0831_1531 | 52 | seek3_P3_dn2 | 3 | -0.75 | 1000 | 0.9976 | 0.2476 | -1.7476 | 5 | 2180.6 | 2026-08-31T20:59:33
chip6 | chip6_0831_1531 | 52 | seek3_P3_dn2 | 3 | -0.75 | 1000 | 1.0476 | 0.2976 | -1.7976 | 5 | 2237.6 | 2026-08-31T20:59:33
chip6 | chip6_0831_1531 | 52 | seek3_P3_dn2 | 3 | -0.75 | 1000 | 1.0976 | 0.3476 | -1.8476 | 5 | 2294.6 | 2026-08-31T20:59:33
chip6 | chip6_0831_1531 | 52 | seek3_P3_dn2 | 3 | -0.75 | 1000 | 1.1476 | 0.3976 | -1.8976 | 5 | 2355 | 2026-08-31T20:59:33
chip6 | chip6_0831_1531 | 52 | seek3_P3_dn2 | 3 | -0.75 | 1000 | 1.1976 | 0.4476 | -1.9476 | 5 | 2421.6 | 2026-08-31T20:59:33
chip6 | chip6_0831_1531 | 52 | seek3_P3_dn2 | 3 | -0.75 | 1000 | 1.2476 | 0.4976 | -1.9976 | 5 | 2487 | 2026-08-31T20:59:33
chip6 | chip6_0831_1531 | 52 | seek3_P3_dn2 | 3 | -0.75 | 1000 | 1.2976 | 0.5476 | -2.0476 | 5 | 2557 | 2026-08-31T20:59:33
chip6 | chip6_0831_1531 | 53 | seek3_P3_dn2 | 3 | -0.75 | 1000 | -1.1146 | -1.8646 | 0.3646 | 5 | 2499 | 2026-08-31T21:08:55
chip6 | chip6_0831_1531 | 53 | seek3_P3_dn2 | 3 | -0.75 | 1000 | -1.0646 | -1.8146 | 0.3146 | 5 | 2430.2 | 2026-08-31T21:08:55
chip6 | chip6_0831_1531 | 53 | seek3_P3_dn2 | 3 | -0.75 | 1000 | -1.0146 | -1.7646 | 0.2646 | 5 | 2365.2 | 2026-08-31T21:08:55
chip6 | chip6_0831_1531 | 53 | seek3_P3_dn2 | 3 | -0.75 | 1000 | -0.9646 | -1.7146 | 0.2146 | 5 | 2305.2 | 2026-08-31T21:08:55
chip6 | chip6_0831_1531 | 53 | seek3_P3_dn2 | 3 | -0.75 | 1000 | -0.9146 | -1.6646 | 0.1646 | 5 | 2246 | 2026-08-31T21:08:55
chip6 | chip6_0831_1531 | 53 | seek3_P3_dn2 | 3 | -0.75 | 1000 | -0.8646 | -1.6146 | 0.1146 | 5 | 2191.6 | 2026-08-31T21:08:55
chip6 | chip6_0831_1531 | 53 | seek3_P3_dn2 | 3 | -0.75 | 1000 | -0.8146 | -1.5646 | 0.0646 | 5 | 2140.4 | 2026-08-31T21:08:55
chip6 | chip6_0831_1531 | 53 | seek3_P3_dn2 | 3 | -0.75 | 1000 | -0.7646 | -1.5146 | 0.0146 | 5 | 2090.4 | 2026-08-31T21:08:55
chip6 | chip6_0831_1531 | 53 | seek3_P3_dn2 | 3 | -0.75 | 1000 | -0.7146 | -1.4646 | -0.0354 | 5 | 2045 | 2026-08-31T21:08:55
chip6 | chip6_0831_1531 | 53 | seek3_P3_dn2 | 3 | -0.75 | 1000 | -0.6646 | -1.4146 | -0.0854 | 5 | 2000.2 | 2026-08-31T21:08:55
chip6 | chip6_0831_1531 | 53 | seek3_P3_dn2 | 3 | -0.75 | 1000 | -0.6146 | -1.3646 | -0.1354 | 5 | 1960.4 | 2026-08-31T21:08:55
chip6 | chip6_0831_1531 | 53 | seek3_P3_dn2 | 3 | -0.75 | 1000 | -0.5646 | -1.3146 | -0.1854 | 5 | 1921.8 | 2026-08-31T21:08:55
chip6 | chip6_0831_1531 | 53 | seek3_P3_dn2 | 3 | -0.75 | 1000 | -0.5146 | -1.2646 | -0.2354 | 5 | 1887.8 | 2026-08-31T21:08:55
chip6 | chip6_0831_1531 | 53 | seek3_P3_dn2 | 3 | -0.75 | 1000 | -0.4646 | -1.2146 | -0.2854 | 5 | 1855.8 | 2026-08-31T21:08:55
chip6 | chip6_0831_1531 | 53 | seek3_P3_dn2 | 3 | -0.75 | 1000 | -0.4146 | -1.1646 | -0.3354 | 5 | 1825.4 | 2026-08-31T21:08:55
chip6 | chip6_0831_1531 | 53 | seek3_P3_dn2 | 3 | -0.75 | 1000 | -0.3646 | -1.1146 | -0.3854 | 5 | 1796.8 | 2026-08-31T21:08:55
chip6 | chip6_0831_1531 | 53 | seek3_P3_dn2 | 3 | -0.75 | 1000 | -0.3146 | -1.0646 | -0.4354 | 5 | 1774.8 | 2026-08-31T21:08:55
chip6 | chip6_0831_1531 | 53 | seek3_P3_dn2 | 3 | -0.75 | 1000 | -0.2646 | -1.0146 | -0.4854 | 5 | 1752.6 | 2026-08-31T21:08:55
chip6 | chip6_0831_1531 | 53 | seek3_P3_dn2 | 3 | -0.75 | 1000 | -0.2146 | -0.9646 | -0.5354 | 5 | 1736.8 | 2026-08-31T21:08:55
chip6 | chip6_0831_1531 | 53 | seek3_P3_dn2 | 3 | -0.75 | 1000 | -0.1646 | -0.9146 | -0.5854 | 5 | 1722.2 | 2026-08-31T21:08:55
chip6 | chip6_0831_1531 | 53 | seek3_P3_dn2 | 3 | -0.75 | 1000 | -0.1146 | -0.8646 | -0.6354 | 5 | 1706.2 | 2026-08-31T21:08:55
chip6 | chip6_0831_1531 | 53 | seek3_P3_dn2 | 3 | -0.75 | 1000 | -0.0646 | -0.8146 | -0.6854 | 5 | 1695.8 | 2026-08-31T21:08:55
chip6 | chip6_0831_1531 | 53 | seek3_P3_dn2 | 3 | -0.75 | 1000 | -0.0146 | -0.7646 | -0.7354 | 5 | 1690.2 | 2026-08-31T21:08:55
chip6 | chip6_0831_1531 | 53 | seek3_P3_dn2 | 3 | -0.75 | 1000 | 0.0354 | -0.7146 | -0.7854 | 5 | 1683.2 | 2026-08-31T21:08:55
chip6 | chip6_0831_1531 | 53 | seek3_P3_dn2 | 3 | -0.75 | 1000 | 0.0854 | -0.6646 | -0.8354 | 5 | 1681 | 2026-08-31T21:08:55
chip6 | chip6_0831_1531 | 53 | seek3_P3_dn2 | 3 | -0.75 | 1000 | 0.1354 | -0.6146 | -0.8854 | 5 | 1683.6 | 2026-08-31T21:08:55
chip6 | chip6_0831_1531 | 53 | seek3_P3_dn2 | 3 | -0.75 | 1000 | 0.1854 | -0.5646 | -0.9354 | 5 | 1688 | 2026-08-31T21:08:55
chip6 | chip6_0831_1531 | 53 | seek3_P3_dn2 | 3 | -0.75 | 1000 | 0.2354 | -0.5146 | -0.9854 | 5 | 1694.4 | 2026-08-31T21:08:55
chip6 | chip6_0831_1531 | 53 | seek3_P3_dn2 | 3 | -0.75 | 1000 | 0.2854 | -0.4646 | -1.0354 | 5 | 1704.2 | 2026-08-31T21:08:55
chip6 | chip6_0831_1531 | 53 | seek3_P3_dn2 | 3 | -0.75 | 1000 | 0.3354 | -0.4146 | -1.0854 | 5 | 1716.4 | 2026-08-31T21:08:55
chip6 | chip6_0831_1531 | 53 | seek3_P3_dn2 | 3 | -0.75 | 1000 | 0.3854 | -0.3646 | -1.1354 | 5 | 1732.6 | 2026-08-31T21:08:55
chip6 | chip6_0831_1531 | 53 | seek3_P3_dn2 | 3 | -0.75 | 1000 | 0.4354 | -0.3146 | -1.1854 | 5 | 1752.6 | 2026-08-31T21:08:55
chip6 | chip6_0831_1531 | 53 | seek3_P3_dn2 | 3 | -0.75 | 1000 | 0.4854 | -0.2646 | -1.2354 | 5 | 1773 | 2026-08-31T21:08:55
chip6 | chip6_0831_1531 | 53 | seek3_P3_dn2 | 3 | -0.75 | 1000 | 0.5354 | -0.2146 | -1.2854 | 5 | 1798 | 2026-08-31T21:08:55
chip6 | chip6_0831_1531 | 53 | seek3_P3_dn2 | 3 | -0.75 | 1000 | 0.5854 | -0.1646 | -1.3354 | 5 | 1824.6 | 2026-08-31T21:08:55
chip6 | chip6_0831_1531 | 53 | seek3_P3_dn2 | 3 | -0.75 | 1000 | 0.6354 | -0.1146 | -1.3854 | 5 | 1856.4 | 2026-08-31T21:08:55
chip6 | chip6_0831_1531 | 53 | seek3_P3_dn2 | 3 | -0.75 | 1000 | 0.6854 | -0.0646 | -1.4354 | 5 | 1890.8 | 2026-08-31T21:08:55
chip6 | chip6_0831_1531 | 53 | seek3_P3_dn2 | 3 | -0.75 | 1000 | 0.7354 | -0.0146 | -1.4854 | 5 | 1930 | 2026-08-31T21:08:55
chip6 | chip6_0831_1531 | 53 | seek3_P3_dn2 | 3 | -0.75 | 1000 | 0.7854 | 0.0354 | -1.5354 | 5 | 1971.4 | 2026-08-31T21:08:55
chip6 | chip6_0831_1531 | 53 | seek3_P3_dn2 | 3 | -0.75 | 1000 | 0.8354 | 0.0854 | -1.5854 | 5 | 2015.2 | 2026-08-31T21:08:55
chip6 | chip6_0831_1531 | 53 | seek3_P3_dn2 | 3 | -0.75 | 1000 | 0.8854 | 0.1354 | -1.6354 | 5 | 2061.8 | 2026-08-31T21:08:55
chip6 | chip6_0831_1531 | 53 | seek3_P3_dn2 | 3 | -0.75 | 1000 | 0.9354 | 0.1854 | -1.6854 | 5 | 2129 | 2026-08-31T21:08:55
chip6 | chip6_0831_1531 | 53 | seek3_P3_dn2 | 3 | -0.75 | 1000 | 0.9854 | 0.2354 | -1.7354 | 5 | 2163 | 2026-08-31T21:08:55
chip6 | chip6_0831_1531 | 53 | seek3_P3_dn2 | 3 | -0.75 | 1000 | 1.0354 | 0.2854 | -1.7854 | 5 | 2221.2 | 2026-08-31T21:08:55
chip6 | chip6_0831_1531 | 53 | seek3_P3_dn2 | 3 | -0.75 | 1000 | 1.0854 | 0.3354 | -1.8354 | 5 | 2277.4 | 2026-08-31T21:08:55
chip6 | chip6_0831_1531 | 53 | seek3_P3_dn2 | 3 | -0.75 | 1000 | 1.1354 | 0.3854 | -1.8854 | 5 | 2337.6 | 2026-08-31T21:08:55
chip6 | chip6_0831_1531 | 53 | seek3_P3_dn2 | 3 | -0.75 | 1000 | 1.1854 | 0.4354 | -1.9354 | 5 | 2401.4 | 2026-08-31T21:08:55
chip6 | chip6_0831_1531 | 53 | seek3_P3_dn2 | 3 | -0.75 | 1000 | 1.2354 | 0.4854 | -1.9854 | 5 | 2468.6 | 2026-08-31T21:08:55
chip6 | chip6_0831_1531 | 53 | seek3_P3_dn2 | 3 | -0.75 | 1000 | 1.2854 | 0.5354 | -2.0354 | 5 | 2535.4 | 2026-08-31T21:08:55
chip6 | chip6_0901_0025 | 1 | 0_locate | 0 | -0.75 | 0 | -1 | -1.75 | 0.25 | 5 | 2266.2 | 2026-09-01T00:25:15
chip6 | chip6_0901_0025 | 1 | 0_locate | 0 | -0.75 | 0 | -0.95 | -1.7 | 0.2 | 5 | 2204.8 | 2026-09-01T00:25:15
chip6 | chip6_0901_0025 | 1 | 0_locate | 0 | -0.75 | 0 | -0.9 | -1.65 | 0.15 | 5 | 2144.6 | 2026-09-01T00:25:15
chip6 | chip6_0901_0025 | 1 | 0_locate | 0 | -0.75 | 0 | -0.85 | -1.6 | 0.1 | 5 | 2089.6 | 2026-09-01T00:25:15
chip6 | chip6_0901_0025 | 1 | 0_locate | 0 | -0.75 | 0 | -0.8 | -1.55 | 0.05 | 5 | 2036 | 2026-09-01T00:25:15
chip6 | chip6_0901_0025 | 1 | 0_locate | 0 | -0.75 | 0 | -0.75 | -1.5 | 0 | 5 | 1983.8 | 2026-09-01T00:25:15
chip6 | chip6_0901_0025 | 1 | 0_locate | 0 | -0.75 | 0 | -0.7 | -1.45 | -0.05 | 5 | 1933.6 | 2026-09-01T00:25:15
chip6 | chip6_0901_0025 | 1 | 0_locate | 0 | -0.75 | 0 | -0.65 | -1.4 | -0.1 | 5 | 1888.6 | 2026-09-01T00:25:15
chip6 | chip6_0901_0025 | 1 | 0_locate | 0 | -0.75 | 0 | -0.6 | -1.35 | -0.15 | 5 | 1843.6 | 2026-09-01T00:25:15
chip6 | chip6_0901_0025 | 1 | 0_locate | 0 | -0.75 | 0 | -0.55 | -1.3 | -0.2 | 5 | 1802.8 | 2026-09-01T00:25:15
chip6 | chip6_0901_0025 | 1 | 0_locate | 0 | -0.75 | 0 | -0.5 | -1.25 | -0.25 | 5 | 1763.2 | 2026-09-01T00:25:15
chip6 | chip6_0901_0025 | 1 | 0_locate | 0 | -0.75 | 0 | -0.45 | -1.2 | -0.3 | 5 | 1727.2 | 2026-09-01T00:25:15
chip6 | chip6_0901_0025 | 1 | 0_locate | 0 | -0.75 | 0 | -0.4 | -1.15 | -0.35 | 5 | 1696.6 | 2026-09-01T00:25:15
chip6 | chip6_0901_0025 | 1 | 0_locate | 0 | -0.75 | 0 | -0.35 | -1.1 | -0.4 | 5 | 1665.4 | 2026-09-01T00:25:15
chip6 | chip6_0901_0025 | 1 | 0_locate | 0 | -0.75 | 0 | -0.3 | -1.05 | -0.45 | 5 | 1637.6 | 2026-09-01T00:25:15
chip6 | chip6_0901_0025 | 1 | 0_locate | 0 | -0.75 | 0 | -0.25 | -1 | -0.5 | 5 | 1611.6 | 2026-09-01T00:25:15
chip6 | chip6_0901_0025 | 1 | 0_locate | 0 | -0.75 | 0 | -0.2 | -0.95 | -0.55 | 5 | 1591 | 2026-09-01T00:25:15
chip6 | chip6_0901_0025 | 1 | 0_locate | 0 | -0.75 | 0 | -0.15 | -0.9 | -0.6 | 5 | 1570.2 | 2026-09-01T00:25:15
chip6 | chip6_0901_0025 | 1 | 0_locate | 0 | -0.75 | 0 | -0.1 | -0.85 | -0.65 | 5 | 1553.6 | 2026-09-01T00:25:15
chip6 | chip6_0901_0025 | 1 | 0_locate | 0 | -0.75 | 0 | -0.05 | -0.8 | -0.7 | 5 | 1540.8 | 2026-09-01T00:25:15
chip6 | chip6_0901_0025 | 1 | 0_locate | 0 | -0.75 | 0 | 0 | -0.75 | -0.75 | 5 | 1528.6 | 2026-09-01T00:25:15
chip6 | chip6_0901_0025 | 1 | 0_locate | 0 | -0.75 | 0 | 0.05 | -0.7 | -0.8 | 5 | 1519.8 | 2026-09-01T00:25:15
chip6 | chip6_0901_0025 | 1 | 0_locate | 0 | -0.75 | 0 | 0.1 | -0.65 | -0.85 | 5 | 1515.2 | 2026-09-01T00:25:15
chip6 | chip6_0901_0025 | 1 | 0_locate | 0 | -0.75 | 0 | 0.15 | -0.6 | -0.9 | 5 | 1512.4 | 2026-09-01T00:25:15
chip6 | chip6_0901_0025 | 1 | 0_locate | 0 | -0.75 | 0 | 0.2 | -0.55 | -0.95 | 5 | 1516.4 | 2026-09-01T00:25:15
chip6 | chip6_0901_0025 | 1 | 0_locate | 0 | -0.75 | 0 | 0.25 | -0.5 | -1 | 5 | 1532.6 | 2026-09-01T00:25:15
chip6 | chip6_0901_0025 | 1 | 0_locate | 0 | -0.75 | 0 | 0.3 | -0.45 | -1.05 | 5 | 1525.4 | 2026-09-01T00:25:15
chip6 | chip6_0901_0025 | 1 | 0_locate | 0 | -0.75 | 0 | 0.35 | -0.4 | -1.1 | 5 | 1536.2 | 2026-09-01T00:25:15
chip6 | chip6_0901_0025 | 1 | 0_locate | 0 | -0.75 | 0 | 0.4 | -0.35 | -1.15 | 5 | 1550 | 2026-09-01T00:25:15
chip6 | chip6_0901_0025 | 1 | 0_locate | 0 | -0.75 | 0 | 0.45 | -0.3 | -1.2 | 5 | 1564.6 | 2026-09-01T00:25:15
chip6 | chip6_0901_0025 | 1 | 0_locate | 0 | -0.75 | 0 | 0.5 | -0.25 | -1.25 | 5 | 1584.2 | 2026-09-01T00:25:15
chip6 | chip6_0901_0025 | 1 | 0_locate | 0 | -0.75 | 0 | 0.55 | -0.2 | -1.3 | 5 | 1604.8 | 2026-09-01T00:25:15
chip6 | chip6_0901_0025 | 1 | 0_locate | 0 | -0.75 | 0 | 0.6 | -0.15 | -1.35 | 5 | 1631.2 | 2026-09-01T00:25:15
chip6 | chip6_0901_0025 | 1 | 0_locate | 0 | -0.75 | 0 | 0.65 | -0.1 | -1.4 | 5 | 1660.4 | 2026-09-01T00:25:15
chip6 | chip6_0901_0025 | 1 | 0_locate | 0 | -0.75 | 0 | 0.7 | -0.05 | -1.45 | 5 | 1690 | 2026-09-01T00:25:15
chip6 | chip6_0901_0025 | 1 | 0_locate | 0 | -0.75 | 0 | 0.75 | 0 | -1.5 | 5 | 1726.2 | 2026-09-01T00:25:15
chip6 | chip6_0901_0025 | 1 | 0_locate | 0 | -0.75 | 0 | 0.8 | 0.05 | -1.55 | 5 | 1763.4 | 2026-09-01T00:25:15
chip6 | chip6_0901_0025 | 1 | 0_locate | 0 | -0.75 | 0 | 0.85 | 0.1 | -1.6 | 5 | 1828.4 | 2026-09-01T00:25:15
chip6 | chip6_0901_0025 | 1 | 0_locate | 0 | -0.75 | 0 | 0.9 | 0.15 | -1.65 | 5 | 1851.6 | 2026-09-01T00:25:15
chip6 | chip6_0901_0025 | 1 | 0_locate | 0 | -0.75 | 0 | 0.95 | 0.2 | -1.7 | 5 | 1895 | 2026-09-01T00:25:15
chip6 | chip6_0901_0025 | 1 | 0_locate | 0 | -0.75 | 0 | 1 | 0.25 | -1.75 | 5 | 1946.6 | 2026-09-01T00:25:15
chip6 | chip6_0901_0025 | 2 | 0_timing | 0 | -0.75 | 0 | -1.0442 | -1.7942 | 0.2942 | 5 | 2315.6 | 2026-09-01T00:26:12
chip6 | chip6_0901_0025 | 2 | 0_timing | 0 | -0.75 | 0 | -0.9942 | -1.7442 | 0.2442 | 5 | 2250.2 | 2026-09-01T00:26:12
chip6 | chip6_0901_0025 | 2 | 0_timing | 0 | -0.75 | 0 | -0.9442 | -1.6942 | 0.1942 | 5 | 2190.2 | 2026-09-01T00:26:12
chip6 | chip6_0901_0025 | 2 | 0_timing | 0 | -0.75 | 0 | -0.8942 | -1.6442 | 0.1442 | 5 | 2129.2 | 2026-09-01T00:26:12
chip6 | chip6_0901_0025 | 2 | 0_timing | 0 | -0.75 | 0 | -0.8442 | -1.5942 | 0.0942 | 5 | 2074.6 | 2026-09-01T00:26:12
chip6 | chip6_0901_0025 | 2 | 0_timing | 0 | -0.75 | 0 | -0.7942 | -1.5442 | 0.0442 | 5 | 2020.6 | 2026-09-01T00:26:12
chip6 | chip6_0901_0025 | 2 | 0_timing | 0 | -0.75 | 0 | -0.7442 | -1.4942 | -0.0058 | 5 | 1969.8 | 2026-09-01T00:26:12
chip6 | chip6_0901_0025 | 2 | 0_timing | 0 | -0.75 | 0 | -0.6942 | -1.4442 | -0.0558 | 5 | 1921 | 2026-09-01T00:26:12
chip6 | chip6_0901_0025 | 2 | 0_timing | 0 | -0.75 | 0 | -0.6442 | -1.3942 | -0.1058 | 5 | 1875.2 | 2026-09-01T00:26:12
chip6 | chip6_0901_0025 | 2 | 0_timing | 0 | -0.75 | 0 | -0.5942 | -1.3442 | -0.1558 | 5 | 1832.2 | 2026-09-01T00:26:12
chip6 | chip6_0901_0025 | 2 | 0_timing | 0 | -0.75 | 0 | -0.5442 | -1.2942 | -0.2058 | 5 | 1792.4 | 2026-09-01T00:26:12
chip6 | chip6_0901_0025 | 2 | 0_timing | 0 | -0.75 | 0 | -0.4942 | -1.2442 | -0.2558 | 5 | 1753.4 | 2026-09-01T00:26:12
chip6 | chip6_0901_0025 | 2 | 0_timing | 0 | -0.75 | 0 | -0.4442 | -1.1942 | -0.3058 | 5 | 1720.8 | 2026-09-01T00:26:12
chip6 | chip6_0901_0025 | 2 | 0_timing | 0 | -0.75 | 0 | -0.3942 | -1.1442 | -0.3558 | 5 | 1689.2 | 2026-09-01T00:26:12
chip6 | chip6_0901_0025 | 2 | 0_timing | 0 | -0.75 | 0 | -0.3442 | -1.0942 | -0.4058 | 5 | 1659.4 | 2026-09-01T00:26:12
chip6 | chip6_0901_0025 | 2 | 0_timing | 0 | -0.75 | 0 | -0.2942 | -1.0442 | -0.4558 | 5 | 1632.8 | 2026-09-01T00:26:12
chip6 | chip6_0901_0025 | 2 | 0_timing | 0 | -0.75 | 0 | -0.2442 | -0.9942 | -0.5058 | 5 | 1608.8 | 2026-09-01T00:26:12
chip6 | chip6_0901_0025 | 2 | 0_timing | 0 | -0.75 | 0 | -0.1942 | -0.9442 | -0.5558 | 5 | 1586.4 | 2026-09-01T00:26:12
chip6 | chip6_0901_0025 | 2 | 0_timing | 0 | -0.75 | 0 | -0.1442 | -0.8942 | -0.6058 | 5 | 1569.4 | 2026-09-01T00:26:12
chip6 | chip6_0901_0025 | 2 | 0_timing | 0 | -0.75 | 0 | -0.0942 | -0.8442 | -0.6558 | 5 | 1553.2 | 2026-09-01T00:26:12
chip6 | chip6_0901_0025 | 2 | 0_timing | 0 | -0.75 | 0 | -0.0442 | -0.7942 | -0.7058 | 5 | 1537.2 | 2026-09-01T00:26:12
chip6 | chip6_0901_0025 | 2 | 0_timing | 0 | -0.75 | 0 | 0.0058 | -0.7442 | -0.7558 | 5 | 1528 | 2026-09-01T00:26:12
chip6 | chip6_0901_0025 | 2 | 0_timing | 0 | -0.75 | 0 | 0.0558 | -0.6942 | -0.8058 | 5 | 1520.2 | 2026-09-01T00:26:12
chip6 | chip6_0901_0025 | 2 | 0_timing | 0 | -0.75 | 0 | 0.1058 | -0.6442 | -0.8558 | 5 | 1516.2 | 2026-09-01T00:26:12
chip6 | chip6_0901_0025 | 2 | 0_timing | 0 | -0.75 | 0 | 0.1558 | -0.5942 | -0.9058 | 5 | 1514 | 2026-09-01T00:26:12
chip6 | chip6_0901_0025 | 2 | 0_timing | 0 | -0.75 | 0 | 0.2058 | -0.5442 | -0.9558 | 5 | 1515.8 | 2026-09-01T00:26:12
chip6 | chip6_0901_0025 | 2 | 0_timing | 0 | -0.75 | 0 | 0.2558 | -0.4942 | -1.0058 | 5 | 1520.4 | 2026-09-01T00:26:12
chip6 | chip6_0901_0025 | 2 | 0_timing | 0 | -0.75 | 0 | 0.3058 | -0.4442 | -1.0558 | 5 | 1528.8 | 2026-09-01T00:26:12
chip6 | chip6_0901_0025 | 2 | 0_timing | 0 | -0.75 | 0 | 0.3558 | -0.3942 | -1.1058 | 5 | 1538.6 | 2026-09-01T00:26:12
chip6 | chip6_0901_0025 | 2 | 0_timing | 0 | -0.75 | 0 | 0.4058 | -0.3442 | -1.1558 | 5 | 1551.8 | 2026-09-01T00:26:12
chip6 | chip6_0901_0025 | 2 | 0_timing | 0 | -0.75 | 0 | 0.4558 | -0.2942 | -1.2058 | 5 | 1568.2 | 2026-09-01T00:26:12
chip6 | chip6_0901_0025 | 2 | 0_timing | 0 | -0.75 | 0 | 0.5058 | -0.2442 | -1.2558 | 5 | 1589 | 2026-09-01T00:26:12
chip6 | chip6_0901_0025 | 2 | 0_timing | 0 | -0.75 | 0 | 0.5558 | -0.1942 | -1.3058 | 5 | 1614.2 | 2026-09-01T00:26:12
chip6 | chip6_0901_0025 | 2 | 0_timing | 0 | -0.75 | 0 | 0.6058 | -0.1442 | -1.3558 | 5 | 1639.4 | 2026-09-01T00:26:12
chip6 | chip6_0901_0025 | 2 | 0_timing | 0 | -0.75 | 0 | 0.6558 | -0.0942 | -1.4058 | 5 | 1668.6 | 2026-09-01T00:26:12
chip6 | chip6_0901_0025 | 2 | 0_timing | 0 | -0.75 | 0 | 0.7058 | -0.0442 | -1.4558 | 5 | 1703 | 2026-09-01T00:26:12
chip6 | chip6_0901_0025 | 2 | 0_timing | 0 | -0.75 | 0 | 0.7558 | 0.0058 | -1.5058 | 5 | 1736.6 | 2026-09-01T00:26:12
chip6 | chip6_0901_0025 | 2 | 0_timing | 0 | -0.75 | 0 | 0.8058 | 0.0558 | -1.5558 | 5 | 1778 | 2026-09-01T00:26:12
chip6 | chip6_0901_0025 | 2 | 0_timing | 0 | -0.75 | 0 | 0.8558 | 0.1058 | -1.6058 | 5 | 1818 | 2026-09-01T00:26:12
chip6 | chip6_0901_0025 | 2 | 0_timing | 0 | -0.75 | 0 | 0.9058 | 0.1558 | -1.6558 | 5 | 1861.2 | 2026-09-01T00:26:12
chip6 | chip6_0901_0025 | 2 | 0_timing | 0 | -0.75 | 0 | 0.9558 | 0.2058 | -1.7058 | 5 | 1910.4 | 2026-09-01T00:26:12
chip6 | chip6_0901_0025 | 2 | 0_timing | 0 | -0.75 | 0 | 1.0058 | 0.2558 | -1.7558 | 5 | 1959 | 2026-09-01T00:26:12
chip6 | chip6_0901_0025 | 2 | 0_timing | 0 | -0.75 | 0 | 1.0558 | 0.3058 | -1.8058 | 5 | 2010.2 | 2026-09-01T00:26:12
chip6 | chip6_0901_0025 | 2 | 0_timing | 0 | -0.75 | 0 | 1.1058 | 0.3558 | -1.8558 | 5 | 2062.4 | 2026-09-01T00:26:12
chip6 | chip6_0901_0025 | 2 | 0_timing | 0 | -0.75 | 0 | 1.1558 | 0.4058 | -1.9058 | 5 | 2121 | 2026-09-01T00:26:12
chip6 | chip6_0901_0025 | 2 | 0_timing | 0 | -0.75 | 0 | 1.2058 | 0.4558 | -1.9558 | 5 | 2181 | 2026-09-01T00:26:12
chip6 | chip6_0901_0025 | 2 | 0_timing | 0 | -0.75 | 0 | 1.2558 | 0.5058 | -2.0058 | 5 | 2244.6 | 2026-09-01T00:26:12
chip6 | chip6_0901_0025 | 2 | 0_timing | 0 | -0.75 | 0 | 1.3058 | 0.5558 | -2.0558 | 5 | 2314.6 | 2026-09-01T00:26:12
chip6 | chip6_0901_0025 | 2 | 0_timing | 0 | -0.75 | 0 | 1.3558 | 0.6058 | -2.1058 | 5 | 2384.8 | 2026-09-01T00:26:12
chip6 | chip6_0901_0025 | 3 | 1_scan | 0 | -0.75 | 0 | -1.0487 | -1.7987 | 0.2987 | 5 | 2418.6 | 2026-09-01T00:29:30
chip6 | chip6_0901_0025 | 3 | 1_scan | 0 | -0.75 | 0 | -0.9987 | -1.7487 | 0.2487 | 5 | 2354 | 2026-09-01T00:29:30
chip6 | chip6_0901_0025 | 3 | 1_scan | 0 | -0.75 | 0 | -0.9487 | -1.6987 | 0.1987 | 5 | 2297 | 2026-09-01T00:29:30
chip6 | chip6_0901_0025 | 3 | 1_scan | 0 | -0.75 | 0 | -0.8987 | -1.6487 | 0.1487 | 5 | 2239.6 | 2026-09-01T00:29:30
chip6 | chip6_0901_0025 | 3 | 1_scan | 0 | -0.75 | 0 | -0.8487 | -1.5987 | 0.0987 | 5 | 2187 | 2026-09-01T00:29:30
chip6 | chip6_0901_0025 | 3 | 1_scan | 0 | -0.75 | 0 | -0.7987 | -1.5487 | 0.0487 | 5 | 2138.4 | 2026-09-01T00:29:30
chip6 | chip6_0901_0025 | 3 | 1_scan | 0 | -0.75 | 0 | -0.7487 | -1.4987 | -0.0013 | 5 | 2088.2 | 2026-09-01T00:29:30
chip6 | chip6_0901_0025 | 3 | 1_scan | 0 | -0.75 | 0 | -0.6987 | -1.4487 | -0.0513 | 5 | 2044.2 | 2026-09-01T00:29:30
chip6 | chip6_0901_0025 | 3 | 1_scan | 0 | -0.75 | 0 | -0.6487 | -1.3987 | -0.1013 | 5 | 2001.8 | 2026-09-01T00:29:30
chip6 | chip6_0901_0025 | 3 | 1_scan | 0 | -0.75 | 0 | -0.5987 | -1.3487 | -0.1513 | 5 | 1964.8 | 2026-09-01T00:29:30
chip6 | chip6_0901_0025 | 3 | 1_scan | 0 | -0.75 | 0 | -0.5487 | -1.2987 | -0.2013 | 5 | 1927.8 | 2026-09-01T00:29:30
chip6 | chip6_0901_0025 | 3 | 1_scan | 0 | -0.75 | 0 | -0.4987 | -1.2487 | -0.2513 | 5 | 1896.8 | 2026-09-01T00:29:30
chip6 | chip6_0901_0025 | 3 | 1_scan | 0 | -0.75 | 0 | -0.4487 | -1.1987 | -0.3013 | 5 | 1865.8 | 2026-09-01T00:29:30
chip6 | chip6_0901_0025 | 3 | 1_scan | 0 | -0.75 | 0 | -0.3987 | -1.1487 | -0.3513 | 5 | 1835.8 | 2026-09-01T00:29:30
chip6 | chip6_0901_0025 | 3 | 1_scan | 0 | -0.75 | 0 | -0.3487 | -1.0987 | -0.4013 | 5 | 1810.6 | 2026-09-01T00:29:30
chip6 | chip6_0901_0025 | 3 | 1_scan | 0 | -0.75 | 0 | -0.2987 | -1.0487 | -0.4513 | 5 | 1786.6 | 2026-09-01T00:29:30
chip6 | chip6_0901_0025 | 3 | 1_scan | 0 | -0.75 | 0 | -0.2487 | -0.9987 | -0.5013 | 5 | 1769.2 | 2026-09-01T00:29:30
chip6 | chip6_0901_0025 | 3 | 1_scan | 0 | -0.75 | 0 | -0.1987 | -0.9487 | -0.5513 | 5 | 1752.2 | 2026-09-01T00:29:30
chip6 | chip6_0901_0025 | 3 | 1_scan | 0 | -0.75 | 0 | -0.1487 | -0.8987 | -0.6013 | 5 | 1737.8 | 2026-09-01T00:29:30
chip6 | chip6_0901_0025 | 3 | 1_scan | 0 | -0.75 | 0 | -0.0987 | -0.8487 | -0.6513 | 5 | 1727.6 | 2026-09-01T00:29:30
chip6 | chip6_0901_0025 | 3 | 1_scan | 0 | -0.75 | 0 | -0.0487 | -0.7987 | -0.7013 | 5 | 1720.4 | 2026-09-01T00:29:30
chip6 | chip6_0901_0025 | 3 | 1_scan | 0 | -0.75 | 0 | 0.0013 | -0.7487 | -0.7513 | 5 | 1713.2 | 2026-09-01T00:29:30
chip6 | chip6_0901_0025 | 3 | 1_scan | 0 | -0.75 | 0 | 0.0513 | -0.6987 | -0.8013 | 5 | 1710.6 | 2026-09-01T00:29:30
chip6 | chip6_0901_0025 | 3 | 1_scan | 0 | -0.75 | 0 | 0.1013 | -0.6487 | -0.8513 | 5 | 1711 | 2026-09-01T00:29:30
chip6 | chip6_0901_0025 | 3 | 1_scan | 0 | -0.75 | 0 | 0.1513 | -0.5987 | -0.9013 | 5 | 1712.2 | 2026-09-01T00:29:30
chip6 | chip6_0901_0025 | 3 | 1_scan | 0 | -0.75 | 0 | 0.2013 | -0.5487 | -0.9513 | 5 | 1719.4 | 2026-09-01T00:29:30
chip6 | chip6_0901_0025 | 3 | 1_scan | 0 | -0.75 | 0 | 0.2513 | -0.4987 | -1.0013 | 5 | 1729.6 | 2026-09-01T00:29:30
chip6 | chip6_0901_0025 | 3 | 1_scan | 0 | -0.75 | 0 | 0.3013 | -0.4487 | -1.0513 | 5 | 1742.4 | 2026-09-01T00:29:30
chip6 | chip6_0901_0025 | 3 | 1_scan | 0 | -0.75 | 0 | 0.3513 | -0.3987 | -1.1013 | 5 | 1755.8 | 2026-09-01T00:29:30
chip6 | chip6_0901_0025 | 3 | 1_scan | 0 | -0.75 | 0 | 0.4013 | -0.3487 | -1.1513 | 5 | 1771.6 | 2026-09-01T00:29:30
chip6 | chip6_0901_0025 | 3 | 1_scan | 0 | -0.75 | 0 | 0.4513 | -0.2987 | -1.2013 | 5 | 1792.2 | 2026-09-01T00:29:30
chip6 | chip6_0901_0025 | 3 | 1_scan | 0 | -0.75 | 0 | 0.5013 | -0.2487 | -1.2513 | 5 | 1817.6 | 2026-09-01T00:29:30
chip6 | chip6_0901_0025 | 3 | 1_scan | 0 | -0.75 | 0 | 0.5513 | -0.1987 | -1.3013 | 5 | 1846.8 | 2026-09-01T00:29:30
chip6 | chip6_0901_0025 | 3 | 1_scan | 0 | -0.75 | 0 | 0.6013 | -0.1487 | -1.3513 | 5 | 1875.2 | 2026-09-01T00:29:30
chip6 | chip6_0901_0025 | 3 | 1_scan | 0 | -0.75 | 0 | 0.6513 | -0.0987 | -1.4013 | 5 | 1908.4 | 2026-09-01T00:29:30
chip6 | chip6_0901_0025 | 3 | 1_scan | 0 | -0.75 | 0 | 0.7013 | -0.0487 | -1.4513 | 5 | 1947.2 | 2026-09-01T00:29:30
chip6 | chip6_0901_0025 | 3 | 1_scan | 0 | -0.75 | 0 | 0.7513 | 0.0013 | -1.5013 | 5 | 1984.4 | 2026-09-01T00:29:30
chip6 | chip6_0901_0025 | 3 | 1_scan | 0 | -0.75 | 0 | 0.8013 | 0.0513 | -1.5513 | 5 | 2026.4 | 2026-09-01T00:29:30
chip6 | chip6_0901_0025 | 3 | 1_scan | 0 | -0.75 | 0 | 0.8513 | 0.1013 | -1.6013 | 5 | 2072.2 | 2026-09-01T00:29:30
chip6 | chip6_0901_0025 | 3 | 1_scan | 0 | -0.75 | 0 | 0.9013 | 0.1513 | -1.6513 | 5 | 2121.6 | 2026-09-01T00:29:30
chip6 | chip6_0901_0025 | 3 | 1_scan | 0 | -0.75 | 0 | 0.9513 | 0.2013 | -1.7013 | 5 | 2169.4 | 2026-09-01T00:29:30
chip6 | chip6_0901_0025 | 3 | 1_scan | 0 | -0.75 | 0 | 1.0013 | 0.2513 | -1.7513 | 5 | 2227.6 | 2026-09-01T00:29:30
chip6 | chip6_0901_0025 | 3 | 1_scan | 0 | -0.75 | 0 | 1.0513 | 0.3013 | -1.8013 | 5 | 2283.2 | 2026-09-01T00:29:30
chip6 | chip6_0901_0025 | 3 | 1_scan | 0 | -0.75 | 0 | 1.1013 | 0.3513 | -1.8513 | 5 | 2348.4 | 2026-09-01T00:29:30
chip6 | chip6_0901_0025 | 3 | 1_scan | 0 | -0.75 | 0 | 1.1513 | 0.4013 | -1.9013 | 5 | 2409 | 2026-09-01T00:29:30
chip6 | chip6_0901_0025 | 3 | 1_scan | 0 | -0.75 | 0 | 1.2013 | 0.4513 | -1.9513 | 5 | 2471.2 | 2026-09-01T00:29:30
chip6 | chip6_0901_0025 | 3 | 1_scan | 0 | -0.75 | 0 | 1.2513 | 0.5013 | -2.0013 | 5 | 2541.6 | 2026-09-01T00:29:30
chip6 | chip6_0901_0025 | 3 | 1_scan | 0 | -0.75 | 0 | 1.3013 | 0.5513 | -2.0513 | 5 | 2612.2 | 2026-09-01T00:29:30
chip6 | chip6_0901_0025 | 3 | 1_scan | 0 | -0.75 | 0 | 1.3513 | 0.6013 | -2.1013 | 5 | 2680.8 | 2026-09-01T00:29:30
chip6 | chip6_0901_0025 | 4 | 1_scan | 0 | -0.75 | 0 | -1.1304 | -1.8804 | 0.3804 | 5 | 2739.6 | 2026-09-01T00:32:49
chip6 | chip6_0901_0025 | 4 | 1_scan | 0 | -0.75 | 0 | -1.0804 | -1.8304 | 0.3304 | 5 | 2667.2 | 2026-09-01T00:32:49
chip6 | chip6_0901_0025 | 4 | 1_scan | 0 | -0.75 | 0 | -1.0304 | -1.7804 | 0.2804 | 5 | 2600.6 | 2026-09-01T00:32:49
chip6 | chip6_0901_0025 | 4 | 1_scan | 0 | -0.75 | 0 | -0.9804 | -1.7304 | 0.2304 | 5 | 2537.8 | 2026-09-01T00:32:49
chip6 | chip6_0901_0025 | 4 | 1_scan | 0 | -0.75 | 0 | -0.9304 | -1.6804 | 0.1804 | 5 | 2477 | 2026-09-01T00:32:49
chip6 | chip6_0901_0025 | 4 | 1_scan | 0 | -0.75 | 0 | -0.8804 | -1.6304 | 0.1304 | 5 | 2417.8 | 2026-09-01T00:32:49
chip6 | chip6_0901_0025 | 4 | 1_scan | 0 | -0.75 | 0 | -0.8304 | -1.5804 | 0.0804 | 5 | 2362.8 | 2026-09-01T00:32:49
chip6 | chip6_0901_0025 | 4 | 1_scan | 0 | -0.75 | 0 | -0.7804 | -1.5304 | 0.0304 | 5 | 2311.2 | 2026-09-01T00:32:49
chip6 | chip6_0901_0025 | 4 | 1_scan | 0 | -0.75 | 0 | -0.7304 | -1.4804 | -0.0196 | 5 | 2261.8 | 2026-09-01T00:32:49
chip6 | chip6_0901_0025 | 4 | 1_scan | 0 | -0.75 | 0 | -0.6804 | -1.4304 | -0.0696 | 5 | 2213.2 | 2026-09-01T00:32:49
chip6 | chip6_0901_0025 | 4 | 1_scan | 0 | -0.75 | 0 | -0.6304 | -1.3804 | -0.1196 | 5 | 2169.2 | 2026-09-01T00:32:49
chip6 | chip6_0901_0025 | 4 | 1_scan | 0 | -0.75 | 0 | -0.5804 | -1.3304 | -0.1696 | 5 | 2127.2 | 2026-09-01T00:32:49
chip6 | chip6_0901_0025 | 4 | 1_scan | 0 | -0.75 | 0 | -0.5304 | -1.2804 | -0.2196 | 5 | 2088.8 | 2026-09-01T00:32:49
chip6 | chip6_0901_0025 | 4 | 1_scan | 0 | -0.75 | 0 | -0.4804 | -1.2304 | -0.2696 | 5 | 2051.4 | 2026-09-01T00:32:49
chip6 | chip6_0901_0025 | 4 | 1_scan | 0 | -0.75 | 0 | -0.4304 | -1.1804 | -0.3196 | 5 | 2017.8 | 2026-09-01T00:32:49
chip6 | chip6_0901_0025 | 4 | 1_scan | 0 | -0.75 | 0 | -0.3804 | -1.1304 | -0.3696 | 5 | 1987 | 2026-09-01T00:32:49
chip6 | chip6_0901_0025 | 4 | 1_scan | 0 | -0.75 | 0 | -0.3304 | -1.0804 | -0.4196 | 5 | 1960.8 | 2026-09-01T00:32:49
chip6 | chip6_0901_0025 | 4 | 1_scan | 0 | -0.75 | 0 | -0.2804 | -1.0304 | -0.4696 | 5 | 1935.6 | 2026-09-01T00:32:49
chip6 | chip6_0901_0025 | 4 | 1_scan | 0 | -0.75 | 0 | -0.2304 | -0.9804 | -0.5196 | 5 | 1915.6 | 2026-09-01T00:32:49
chip6 | chip6_0901_0025 | 4 | 1_scan | 0 | -0.75 | 0 | -0.1804 | -0.9304 | -0.5696 | 5 | 1894.4 | 2026-09-01T00:32:49
chip6 | chip6_0901_0025 | 4 | 1_scan | 0 | -0.75 | 0 | -0.1304 | -0.8804 | -0.6196 | 5 | 1878.8 | 2026-09-01T00:32:49
chip6 | chip6_0901_0025 | 4 | 1_scan | 0 | -0.75 | 0 | -0.0804 | -0.8304 | -0.6696 | 5 | 1862.4 | 2026-09-01T00:32:49
chip6 | chip6_0901_0025 | 4 | 1_scan | 0 | -0.75 | 0 | -0.0304 | -0.7804 | -0.7196 | 5 | 1851.8 | 2026-09-01T00:32:49
chip6 | chip6_0901_0025 | 4 | 1_scan | 0 | -0.75 | 0 | 0.0196 | -0.7304 | -0.7696 | 5 | 1842.4 | 2026-09-01T00:32:49
chip6 | chip6_0901_0025 | 4 | 1_scan | 0 | -0.75 | 0 | 0.0696 | -0.6804 | -0.8196 | 5 | 1834.8 | 2026-09-01T00:32:49
chip6 | chip6_0901_0025 | 4 | 1_scan | 0 | -0.75 | 0 | 0.1196 | -0.6304 | -0.8696 | 5 | 1829.2 | 2026-09-01T00:32:49
chip6 | chip6_0901_0025 | 4 | 1_scan | 0 | -0.75 | 0 | 0.1696 | -0.5804 | -0.9196 | 5 | 1842.8 | 2026-09-01T00:32:49
chip6 | chip6_0901_0025 | 4 | 1_scan | 0 | -0.75 | 0 | 0.2196 | -0.5304 | -0.9696 | 5 | 1829.2 | 2026-09-01T00:32:49
chip6 | chip6_0901_0025 | 4 | 1_scan | 0 | -0.75 | 0 | 0.2696 | -0.4804 | -1.0196 | 5 | 1830.4 | 2026-09-01T00:32:49
chip6 | chip6_0901_0025 | 4 | 1_scan | 0 | -0.75 | 0 | 0.3196 | -0.4304 | -1.0696 | 5 | 1840.8 | 2026-09-01T00:32:49
chip6 | chip6_0901_0025 | 4 | 1_scan | 0 | -0.75 | 0 | 0.3696 | -0.3804 | -1.1196 | 5 | 1846.6 | 2026-09-01T00:32:49
chip6 | chip6_0901_0025 | 4 | 1_scan | 0 | -0.75 | 0 | 0.4196 | -0.3304 | -1.1696 | 5 | 1859 | 2026-09-01T00:32:49
chip6 | chip6_0901_0025 | 4 | 1_scan | 0 | -0.75 | 0 | 0.4696 | -0.2804 | -1.2196 | 5 | 1878.2 | 2026-09-01T00:32:49
chip6 | chip6_0901_0025 | 4 | 1_scan | 0 | -0.75 | 0 | 0.5196 | -0.2304 | -1.2696 | 5 | 1896.4 | 2026-09-01T00:32:49
chip6 | chip6_0901_0025 | 4 | 1_scan | 0 | -0.75 | 0 | 0.5696 | -0.1804 | -1.3196 | 5 | 1919.4 | 2026-09-01T00:32:49
chip6 | chip6_0901_0025 | 4 | 1_scan | 0 | -0.75 | 0 | 0.6196 | -0.1304 | -1.3696 | 5 | 1945.2 | 2026-09-01T00:32:49
chip6 | chip6_0901_0025 | 4 | 1_scan | 0 | -0.75 | 0 | 0.6696 | -0.0804 | -1.4196 | 5 | 1969.2 | 2026-09-01T00:32:49
chip6 | chip6_0901_0025 | 4 | 1_scan | 0 | -0.75 | 0 | 0.7196 | -0.0304 | -1.4696 | 5 | 2002.4 | 2026-09-01T00:32:49
chip6 | chip6_0901_0025 | 4 | 1_scan | 0 | -0.75 | 0 | 0.7696 | 0.0196 | -1.5196 | 5 | 2038.4 | 2026-09-01T00:32:49
chip6 | chip6_0901_0025 | 4 | 1_scan | 0 | -0.75 | 0 | 0.8196 | 0.0696 | -1.5696 | 5 | 2074.6 | 2026-09-01T00:32:49
chip6 | chip6_0901_0025 | 4 | 1_scan | 0 | -0.75 | 0 | 0.8696 | 0.1196 | -1.6196 | 5 | 2115.6 | 2026-09-01T00:32:49
chip6 | chip6_0901_0025 | 4 | 1_scan | 0 | -0.75 | 0 | 0.9196 | 0.1696 | -1.6696 | 5 | 2160.4 | 2026-09-01T00:32:49
chip6 | chip6_0901_0025 | 4 | 1_scan | 0 | -0.75 | 0 | 0.9696 | 0.2196 | -1.7196 | 5 | 2207.6 | 2026-09-01T00:32:49
chip6 | chip6_0901_0025 | 4 | 1_scan | 0 | -0.75 | 0 | 1.0196 | 0.2696 | -1.7696 | 5 | 2263.6 | 2026-09-01T00:32:49
chip6 | chip6_0901_0025 | 4 | 1_scan | 0 | -0.75 | 0 | 1.0696 | 0.3196 | -1.8196 | 5 | 2318.8 | 2026-09-01T00:32:49
chip6 | chip6_0901_0025 | 4 | 1_scan | 0 | -0.75 | 0 | 1.1196 | 0.3696 | -1.8696 | 5 | 2371.4 | 2026-09-01T00:32:49
chip6 | chip6_0901_0025 | 4 | 1_scan | 0 | -0.75 | 0 | 1.1696 | 0.4196 | -1.9196 | 5 | 2432.2 | 2026-09-01T00:32:49
chip6 | chip6_0901_0025 | 4 | 1_scan | 0 | -0.75 | 0 | 1.2196 | 0.4696 | -1.9696 | 5 | 2493.6 | 2026-09-01T00:32:49
chip6 | chip6_0901_0025 | 4 | 1_scan | 0 | -0.75 | 0 | 1.2696 | 0.5196 | -2.0196 | 5 | 2557.8 | 2026-09-01T00:32:49
chip6 | chip6_0901_0025 | 5 | 2_climb | 0 | -0.75 | 0 | -1.0341 | -1.7841 | 0.2841 | 5 | 2638.2 | 2026-09-01T00:40:19
chip6 | chip6_0901_0025 | 5 | 2_climb | 0 | -0.75 | 0 | -0.9841 | -1.7341 | 0.2341 | 5 | 2572.2 | 2026-09-01T00:40:19
chip6 | chip6_0901_0025 | 5 | 2_climb | 0 | -0.75 | 0 | -0.9341 | -1.6841 | 0.1841 | 5 | 2510.2 | 2026-09-01T00:40:19
chip6 | chip6_0901_0025 | 5 | 2_climb | 0 | -0.75 | 0 | -0.8841 | -1.6341 | 0.1341 | 5 | 2449.2 | 2026-09-01T00:40:19
chip6 | chip6_0901_0025 | 5 | 2_climb | 0 | -0.75 | 0 | -0.8341 | -1.5841 | 0.0841 | 5 | 2394.4 | 2026-09-01T00:40:19
chip6 | chip6_0901_0025 | 5 | 2_climb | 0 | -0.75 | 0 | -0.7841 | -1.5341 | 0.0341 | 5 | 2340 | 2026-09-01T00:40:19
chip6 | chip6_0901_0025 | 5 | 2_climb | 0 | -0.75 | 0 | -0.7341 | -1.4841 | -0.0159 | 5 | 2289.8 | 2026-09-01T00:40:19
chip6 | chip6_0901_0025 | 5 | 2_climb | 0 | -0.75 | 0 | -0.6841 | -1.4341 | -0.0659 | 5 | 2241.4 | 2026-09-01T00:40:19
chip6 | chip6_0901_0025 | 5 | 2_climb | 0 | -0.75 | 0 | -0.6341 | -1.3841 | -0.1159 | 5 | 2196.4 | 2026-09-01T00:40:19
chip6 | chip6_0901_0025 | 5 | 2_climb | 0 | -0.75 | 0 | -0.5841 | -1.3341 | -0.1659 | 5 | 2155.2 | 2026-09-01T00:40:19
chip6 | chip6_0901_0025 | 5 | 2_climb | 0 | -0.75 | 0 | -0.5341 | -1.2841 | -0.2159 | 5 | 2113 | 2026-09-01T00:40:19
chip6 | chip6_0901_0025 | 5 | 2_climb | 0 | -0.75 | 0 | -0.4841 | -1.2341 | -0.2659 | 5 | 2079 | 2026-09-01T00:40:19
chip6 | chip6_0901_0025 | 5 | 2_climb | 0 | -0.75 | 0 | -0.4341 | -1.1841 | -0.3159 | 5 | 2043 | 2026-09-01T00:40:19
chip6 | chip6_0901_0025 | 5 | 2_climb | 0 | -0.75 | 0 | -0.3841 | -1.1341 | -0.3659 | 5 | 2012 | 2026-09-01T00:40:19
chip6 | chip6_0901_0025 | 5 | 2_climb | 0 | -0.75 | 0 | -0.3341 | -1.0841 | -0.4159 | 5 | 1984.6 | 2026-09-01T00:40:19
chip6 | chip6_0901_0025 | 5 | 2_climb | 0 | -0.75 | 0 | -0.2841 | -1.0341 | -0.4659 | 5 | 1957.8 | 2026-09-01T00:40:19
chip6 | chip6_0901_0025 | 5 | 2_climb | 0 | -0.75 | 0 | -0.2341 | -0.9841 | -0.5159 | 5 | 1934.6 | 2026-09-01T00:40:19
chip6 | chip6_0901_0025 | 5 | 2_climb | 0 | -0.75 | 0 | -0.1841 | -0.9341 | -0.5659 | 5 | 1912.4 | 2026-09-01T00:40:19
chip6 | chip6_0901_0025 | 5 | 2_climb | 0 | -0.75 | 0 | -0.1341 | -0.8841 | -0.6159 | 5 | 1891.4 | 2026-09-01T00:40:19
chip6 | chip6_0901_0025 | 5 | 2_climb | 0 | -0.75 | 0 | -0.0841 | -0.8341 | -0.6659 | 5 | 1876.2 | 2026-09-01T00:40:19
chip6 | chip6_0901_0025 | 5 | 2_climb | 0 | -0.75 | 0 | -0.0341 | -0.7841 | -0.7159 | 5 | 1862.8 | 2026-09-01T00:40:19
chip6 | chip6_0901_0025 | 5 | 2_climb | 0 | -0.75 | 0 | 0.0159 | -0.7341 | -0.7659 | 5 | 1855 | 2026-09-01T00:40:19
chip6 | chip6_0901_0025 | 5 | 2_climb | 0 | -0.75 | 0 | 0.0659 | -0.6841 | -0.8159 | 5 | 1847.4 | 2026-09-01T00:40:19
chip6 | chip6_0901_0025 | 5 | 2_climb | 0 | -0.75 | 0 | 0.1159 | -0.6341 | -0.8659 | 5 | 1841.2 | 2026-09-01T00:40:19
chip6 | chip6_0901_0025 | 5 | 2_climb | 0 | -0.75 | 0 | 0.1659 | -0.5841 | -0.9159 | 5 | 1838.6 | 2026-09-01T00:40:19
chip6 | chip6_0901_0025 | 5 | 2_climb | 0 | -0.75 | 0 | 0.2159 | -0.5341 | -0.9659 | 5 | 1837 | 2026-09-01T00:40:19
chip6 | chip6_0901_0025 | 5 | 2_climb | 0 | -0.75 | 0 | 0.2659 | -0.4841 | -1.0159 | 5 | 1841 | 2026-09-01T00:40:19
chip6 | chip6_0901_0025 | 5 | 2_climb | 0 | -0.75 | 0 | 0.3159 | -0.4341 | -1.0659 | 5 | 1846.4 | 2026-09-01T00:40:19
chip6 | chip6_0901_0025 | 5 | 2_climb | 0 | -0.75 | 0 | 0.3659 | -0.3841 | -1.1159 | 5 | 1853.8 | 2026-09-01T00:40:19
chip6 | chip6_0901_0025 | 5 | 2_climb | 0 | -0.75 | 0 | 0.4159 | -0.3341 | -1.1659 | 5 | 1864.4 | 2026-09-01T00:40:19
chip6 | chip6_0901_0025 | 5 | 2_climb | 0 | -0.75 | 0 | 0.4659 | -0.2841 | -1.2159 | 5 | 1880 | 2026-09-01T00:40:19
chip6 | chip6_0901_0025 | 5 | 2_climb | 0 | -0.75 | 0 | 0.5159 | -0.2341 | -1.2659 | 5 | 1899.8 | 2026-09-01T00:40:19
chip6 | chip6_0901_0025 | 5 | 2_climb | 0 | -0.75 | 0 | 0.5659 | -0.1841 | -1.3159 | 5 | 1920.4 | 2026-09-01T00:40:19
chip6 | chip6_0901_0025 | 5 | 2_climb | 0 | -0.75 | 0 | 0.6159 | -0.1341 | -1.3659 | 5 | 1944.4 | 2026-09-01T00:40:19
chip6 | chip6_0901_0025 | 5 | 2_climb | 0 | -0.75 | 0 | 0.6659 | -0.0841 | -1.4159 | 5 | 1972.4 | 2026-09-01T00:40:19
chip6 | chip6_0901_0025 | 5 | 2_climb | 0 | -0.75 | 0 | 0.7159 | -0.0341 | -1.4659 | 5 | 2003.8 | 2026-09-01T00:40:19
chip6 | chip6_0901_0025 | 5 | 2_climb | 0 | -0.75 | 0 | 0.7659 | 0.0159 | -1.5159 | 5 | 2035.4 | 2026-09-01T00:40:19
chip6 | chip6_0901_0025 | 5 | 2_climb | 0 | -0.75 | 0 | 0.8159 | 0.0659 | -1.5659 | 5 | 2077.2 | 2026-09-01T00:40:19
chip6 | chip6_0901_0025 | 5 | 2_climb | 0 | -0.75 | 0 | 0.8659 | 0.1159 | -1.6159 | 5 | 2116 | 2026-09-01T00:40:19
chip6 | chip6_0901_0025 | 5 | 2_climb | 0 | -0.75 | 0 | 0.9159 | 0.1659 | -1.6659 | 5 | 2155 | 2026-09-01T00:40:19
chip6 | chip6_0901_0025 | 5 | 2_climb | 0 | -0.75 | 0 | 0.9659 | 0.2159 | -1.7159 | 5 | 2202.4 | 2026-09-01T00:40:19
chip6 | chip6_0901_0025 | 5 | 2_climb | 0 | -0.75 | 0 | 1.0159 | 0.2659 | -1.7659 | 5 | 2247.2 | 2026-09-01T00:40:19
chip6 | chip6_0901_0025 | 5 | 2_climb | 0 | -0.75 | 0 | 1.0659 | 0.3159 | -1.8159 | 5 | 2301.6 | 2026-09-01T00:40:19
chip6 | chip6_0901_0025 | 5 | 2_climb | 0 | -0.75 | 0 | 1.1159 | 0.3659 | -1.8659 | 5 | 2352.2 | 2026-09-01T00:40:19
chip6 | chip6_0901_0025 | 5 | 2_climb | 0 | -0.75 | 0 | 1.1659 | 0.4159 | -1.9159 | 5 | 2415 | 2026-09-01T00:40:19
chip6 | chip6_0901_0025 | 5 | 2_climb | 0 | -0.75 | 0 | 1.2159 | 0.4659 | -1.9659 | 5 | 2474.4 | 2026-09-01T00:40:19
chip6 | chip6_0901_0025 | 5 | 2_climb | 0 | -0.75 | 0 | 1.2659 | 0.5159 | -2.0159 | 5 | 2538.8 | 2026-09-01T00:40:19
chip6 | chip6_0901_0025 | 5 | 2_climb | 0 | -0.75 | 0 | 1.3159 | 0.5659 | -2.0659 | 5 | 2604.2 | 2026-09-01T00:40:19
chip6 | chip6_0901_0025 | 5 | 2_climb | 0 | -0.75 | 0 | 1.3659 | 0.6159 | -2.1159 | 5 | 2673.8 | 2026-09-01T00:40:19
chip6 | chip6_0901_0025 | 6 | 2_climb | 0 | -0.75 | 0 | -1.0195 | -1.7695 | 0.2695 | 5 | 2485.6 | 2026-09-01T00:47:49
chip6 | chip6_0901_0025 | 6 | 2_climb | 0 | -0.75 | 0 | -0.9695 | -1.7195 | 0.2195 | 5 | 2421 | 2026-09-01T00:47:49
chip6 | chip6_0901_0025 | 6 | 2_climb | 0 | -0.75 | 0 | -0.9195 | -1.6695 | 0.1695 | 5 | 2362.2 | 2026-09-01T00:47:49
chip6 | chip6_0901_0025 | 6 | 2_climb | 0 | -0.75 | 0 | -0.8695 | -1.6195 | 0.1195 | 5 | 2303.6 | 2026-09-01T00:47:49
chip6 | chip6_0901_0025 | 6 | 2_climb | 0 | -0.75 | 0 | -0.8195 | -1.5695 | 0.0695 | 5 | 2248.6 | 2026-09-01T00:47:49
chip6 | chip6_0901_0025 | 6 | 2_climb | 0 | -0.75 | 0 | -0.7695 | -1.5195 | 0.0195 | 5 | 2196.6 | 2026-09-01T00:47:49
chip6 | chip6_0901_0025 | 6 | 2_climb | 0 | -0.75 | 0 | -0.7195 | -1.4695 | -0.0305 | 5 | 2145.2 | 2026-09-01T00:47:49
chip6 | chip6_0901_0025 | 6 | 2_climb | 0 | -0.75 | 0 | -0.6695 | -1.4195 | -0.0805 | 5 | 2099 | 2026-09-01T00:47:49
chip6 | chip6_0901_0025 | 6 | 2_climb | 0 | -0.75 | 0 | -0.6195 | -1.3695 | -0.1305 | 5 | 2058.6 | 2026-09-01T00:47:49
chip6 | chip6_0901_0025 | 6 | 2_climb | 0 | -0.75 | 0 | -0.5695 | -1.3195 | -0.1805 | 5 | 2016.8 | 2026-09-01T00:47:49
chip6 | chip6_0901_0025 | 6 | 2_climb | 0 | -0.75 | 0 | -0.5195 | -1.2695 | -0.2305 | 5 | 1976.4 | 2026-09-01T00:47:49
chip6 | chip6_0901_0025 | 6 | 2_climb | 0 | -0.75 | 0 | -0.4695 | -1.2195 | -0.2805 | 5 | 1941.6 | 2026-09-01T00:47:49
chip6 | chip6_0901_0025 | 6 | 2_climb | 0 | -0.75 | 0 | -0.4195 | -1.1695 | -0.3305 | 5 | 1909.2 | 2026-09-01T00:47:49
chip6 | chip6_0901_0025 | 6 | 2_climb | 0 | -0.75 | 0 | -0.3695 | -1.1195 | -0.3805 | 5 | 1876 | 2026-09-01T00:47:49
chip6 | chip6_0901_0025 | 6 | 2_climb | 0 | -0.75 | 0 | -0.3195 | -1.0695 | -0.4305 | 5 | 1852.2 | 2026-09-01T00:47:49
chip6 | chip6_0901_0025 | 6 | 2_climb | 0 | -0.75 | 0 | -0.2695 | -1.0195 | -0.4805 | 5 | 1825.6 | 2026-09-01T00:47:49
chip6 | chip6_0901_0025 | 6 | 2_climb | 0 | -0.75 | 0 | -0.2195 | -0.9695 | -0.5305 | 5 | 1807.4 | 2026-09-01T00:47:49
chip6 | chip6_0901_0025 | 6 | 2_climb | 0 | -0.75 | 0 | -0.1695 | -0.9195 | -0.5805 | 5 | 1788.4 | 2026-09-01T00:47:49
chip6 | chip6_0901_0025 | 6 | 2_climb | 0 | -0.75 | 0 | -0.1195 | -0.8695 | -0.6305 | 5 | 1772 | 2026-09-01T00:47:49
chip6 | chip6_0901_0025 | 6 | 2_climb | 0 | -0.75 | 0 | -0.0695 | -0.8195 | -0.6805 | 5 | 1758.2 | 2026-09-01T00:47:49
chip6 | chip6_0901_0025 | 6 | 2_climb | 0 | -0.75 | 0 | -0.0195 | -0.7695 | -0.7305 | 5 | 1748 | 2026-09-01T00:47:49
chip6 | chip6_0901_0025 | 6 | 2_climb | 0 | -0.75 | 0 | 0.0305 | -0.7195 | -0.7805 | 5 | 1740.4 | 2026-09-01T00:47:49
chip6 | chip6_0901_0025 | 6 | 2_climb | 0 | -0.75 | 0 | 0.0805 | -0.6695 | -0.8305 | 5 | 1734.6 | 2026-09-01T00:47:49
chip6 | chip6_0901_0025 | 6 | 2_climb | 0 | -0.75 | 0 | 0.1305 | -0.6195 | -0.8805 | 5 | 1731 | 2026-09-01T00:47:49
chip6 | chip6_0901_0025 | 6 | 2_climb | 0 | -0.75 | 0 | 0.1805 | -0.5695 | -0.9305 | 5 | 1730 | 2026-09-01T00:47:49
chip6 | chip6_0901_0025 | 6 | 2_climb | 0 | -0.75 | 0 | 0.2305 | -0.5195 | -0.9805 | 5 | 1736.6 | 2026-09-01T00:47:49
chip6 | chip6_0901_0025 | 6 | 2_climb | 0 | -0.75 | 0 | 0.2805 | -0.4695 | -1.0305 | 5 | 1742.6 | 2026-09-01T00:47:49
chip6 | chip6_0901_0025 | 6 | 2_climb | 0 | -0.75 | 0 | 0.3305 | -0.4195 | -1.0805 | 5 | 1753.4 | 2026-09-01T00:47:49
chip6 | chip6_0901_0025 | 6 | 2_climb | 0 | -0.75 | 0 | 0.3805 | -0.3695 | -1.1305 | 5 | 1764.8 | 2026-09-01T00:47:49
chip6 | chip6_0901_0025 | 6 | 2_climb | 0 | -0.75 | 0 | 0.4305 | -0.3195 | -1.1805 | 5 | 1781.2 | 2026-09-01T00:47:49
chip6 | chip6_0901_0025 | 6 | 2_climb | 0 | -0.75 | 0 | 0.4805 | -0.2695 | -1.2305 | 5 | 1801.6 | 2026-09-01T00:47:49
chip6 | chip6_0901_0025 | 6 | 2_climb | 0 | -0.75 | 0 | 0.5305 | -0.2195 | -1.2805 | 5 | 1824 | 2026-09-01T00:47:49
chip6 | chip6_0901_0025 | 6 | 2_climb | 0 | -0.75 | 0 | 0.5805 | -0.1695 | -1.3305 | 5 | 1845.6 | 2026-09-01T00:47:49
chip6 | chip6_0901_0025 | 6 | 2_climb | 0 | -0.75 | 0 | 0.6305 | -0.1195 | -1.3805 | 5 | 1875.2 | 2026-09-01T00:47:49
chip6 | chip6_0901_0025 | 6 | 2_climb | 0 | -0.75 | 0 | 0.6805 | -0.0695 | -1.4305 | 5 | 1906.2 | 2026-09-01T00:47:49
chip6 | chip6_0901_0025 | 6 | 2_climb | 0 | -0.75 | 0 | 0.7305 | -0.0195 | -1.4805 | 5 | 1943.4 | 2026-09-01T00:47:49
chip6 | chip6_0901_0025 | 6 | 2_climb | 0 | -0.75 | 0 | 0.7805 | 0.0305 | -1.5305 | 5 | 1984 | 2026-09-01T00:47:49
chip6 | chip6_0901_0025 | 6 | 2_climb | 0 | -0.75 | 0 | 0.8305 | 0.0805 | -1.5805 | 5 | 2024.6 | 2026-09-01T00:47:49
chip6 | chip6_0901_0025 | 6 | 2_climb | 0 | -0.75 | 0 | 0.8805 | 0.1305 | -1.6305 | 5 | 2065.4 | 2026-09-01T00:47:49
chip6 | chip6_0901_0025 | 6 | 2_climb | 0 | -0.75 | 0 | 0.9305 | 0.1805 | -1.6805 | 5 | 2114.6 | 2026-09-01T00:47:49
chip6 | chip6_0901_0025 | 6 | 2_climb | 0 | -0.75 | 0 | 0.9805 | 0.2305 | -1.7305 | 5 | 2163.4 | 2026-09-01T00:47:49
chip6 | chip6_0901_0025 | 6 | 2_climb | 0 | -0.75 | 0 | 1.0305 | 0.2805 | -1.7805 | 5 | 2216.6 | 2026-09-01T00:47:49
chip6 | chip6_0901_0025 | 6 | 2_climb | 0 | -0.75 | 0 | 1.0805 | 0.3305 | -1.8305 | 5 | 2271 | 2026-09-01T00:47:49
chip6 | chip6_0901_0025 | 6 | 2_climb | 0 | -0.75 | 0 | 1.1305 | 0.3805 | -1.8805 | 5 | 2333 | 2026-09-01T00:47:49
chip6 | chip6_0901_0025 | 6 | 2_climb | 0 | -0.75 | 0 | 1.1805 | 0.4305 | -1.9305 | 5 | 2394.6 | 2026-09-01T00:47:49
chip6 | chip6_0901_0025 | 6 | 2_climb | 0 | -0.75 | 0 | 1.2305 | 0.4805 | -1.9805 | 5 | 2459 | 2026-09-01T00:47:49
chip6 | chip6_0901_0025 | 6 | 2_climb | 0 | -0.75 | 0 | 1.2805 | 0.5305 | -2.0305 | 5 | 2523.6 | 2026-09-01T00:47:49
chip6 | chip6_0901_0025 | 6 | 2_climb | 0 | -0.75 | 0 | 1.3305 | 0.5805 | -2.0805 | 5 | 2591.8 | 2026-09-01T00:47:49
chip6 | chip6_0901_0025 | 6 | 2_climb | 0 | -0.75 | 0 | 1.3805 | 0.6305 | -2.1305 | 5 | 2663.4 | 2026-09-01T00:47:49
chip6 | chip6_0901_0025 | 7 | stop1_TOP_b1_C-0.75 | 1 | -0.75 | 0 | -0.463 | -1.213 | -0.287 | 5 | 1917.8 | 2026-09-01T00:53:48
chip6 | chip6_0901_0025 | 7 | stop1_TOP_b1_C-0.75 | 1 | -0.75 | 0 | -0.413 | -1.163 | -0.337 | 5 | 1883.2 | 2026-09-01T00:53:48
chip6 | chip6_0901_0025 | 7 | stop1_TOP_b1_C-0.75 | 1 | -0.75 | 0 | -0.363 | -1.113 | -0.387 | 5 | 1851.2 | 2026-09-01T00:53:48
chip6 | chip6_0901_0025 | 7 | stop1_TOP_b1_C-0.75 | 1 | -0.75 | 0 | -0.313 | -1.063 | -0.437 | 5 | 1825.2 | 2026-09-01T00:53:48
chip6 | chip6_0901_0025 | 7 | stop1_TOP_b1_C-0.75 | 1 | -0.75 | 0 | -0.263 | -1.013 | -0.487 | 5 | 1802 | 2026-09-01T00:53:48
chip6 | chip6_0901_0025 | 7 | stop1_TOP_b1_C-0.75 | 1 | -0.75 | 0 | -0.213 | -0.963 | -0.537 | 5 | 1781.2 | 2026-09-01T00:53:48
chip6 | chip6_0901_0025 | 7 | stop1_TOP_b1_C-0.75 | 1 | -0.75 | 0 | -0.163 | -0.913 | -0.587 | 5 | 1762.6 | 2026-09-01T00:53:48
chip6 | chip6_0901_0025 | 7 | stop1_TOP_b1_C-0.75 | 1 | -0.75 | 0 | -0.113 | -0.863 | -0.637 | 5 | 1747.2 | 2026-09-01T00:53:48
chip6 | chip6_0901_0025 | 7 | stop1_TOP_b1_C-0.75 | 1 | -0.75 | 0 | -0.063 | -0.813 | -0.687 | 5 | 1736.2 | 2026-09-01T00:53:48
chip6 | chip6_0901_0025 | 7 | stop1_TOP_b1_C-0.75 | 1 | -0.75 | 0 | -0.013 | -0.763 | -0.737 | 5 | 1726.8 | 2026-09-01T00:53:48
chip6 | chip6_0901_0025 | 7 | stop1_TOP_b1_C-0.75 | 1 | -0.75 | 0 | 0.037 | -0.713 | -0.787 | 5 | 1718.8 | 2026-09-01T00:53:48
chip6 | chip6_0901_0025 | 7 | stop1_TOP_b1_C-0.75 | 1 | -0.75 | 0 | 0.087 | -0.663 | -0.837 | 5 | 1713.8 | 2026-09-01T00:53:48
chip6 | chip6_0901_0025 | 7 | stop1_TOP_b1_C-0.75 | 1 | -0.75 | 0 | 0.137 | -0.613 | -0.887 | 5 | 1714.8 | 2026-09-01T00:53:48
chip6 | chip6_0901_0025 | 7 | stop1_TOP_b1_C-0.75 | 1 | -0.75 | 0 | 0.187 | -0.563 | -0.937 | 5 | 1713.8 | 2026-09-01T00:53:48
chip6 | chip6_0901_0025 | 7 | stop1_TOP_b1_C-0.75 | 1 | -0.75 | 0 | 0.237 | -0.513 | -0.987 | 5 | 1721.4 | 2026-09-01T00:53:48
chip6 | chip6_0901_0025 | 7 | stop1_TOP_b1_C-0.75 | 1 | -0.75 | 0 | 0.287 | -0.463 | -1.037 | 5 | 1731.2 | 2026-09-01T00:53:48
chip6 | chip6_0901_0025 | 7 | stop1_TOP_b1_C-0.75 | 1 | -0.75 | 0 | 0.337 | -0.413 | -1.087 | 5 | 1742.8 | 2026-09-01T00:53:48
chip6 | chip6_0901_0025 | 7 | stop1_TOP_b1_C-0.75 | 1 | -0.75 | 0 | 0.387 | -0.363 | -1.137 | 5 | 1758.6 | 2026-09-01T00:53:48
chip6 | chip6_0901_0025 | 7 | stop1_TOP_b1_C-0.75 | 1 | -0.75 | 0 | 0.437 | -0.313 | -1.187 | 5 | 1775 | 2026-09-01T00:53:48
chip6 | chip6_0901_0025 | 7 | stop1_TOP_b1_C-0.75 | 1 | -0.75 | 0 | 0.487 | -0.263 | -1.237 | 5 | 1794 | 2026-09-01T00:53:48
chip6 | chip6_0901_0025 | 7 | stop1_TOP_b1_C-0.75 | 1 | -0.75 | 0 | 0.537 | -0.213 | -1.287 | 5 | 1813.6 | 2026-09-01T00:53:48
chip6 | chip6_0901_0025 | 7 | stop1_TOP_b1_C-0.75 | 1 | -0.75 | 0 | 0.587 | -0.163 | -1.337 | 5 | 1840.2 | 2026-09-01T00:53:48
chip6 | chip6_0901_0025 | 7 | stop1_TOP_b1_C-0.75 | 1 | -0.75 | 0 | 0.637 | -0.113 | -1.387 | 5 | 1865.2 | 2026-09-01T00:53:48
chip6 | chip6_0901_0025 | 7 | stop1_TOP_b1_C-0.75 | 1 | -0.75 | 0 | 0.687 | -0.063 | -1.437 | 5 | 1897.4 | 2026-09-01T00:53:48
chip6 | chip6_0901_0025 | 7 | stop1_TOP_b1_C-0.75 | 1 | -0.75 | 0 | 0.737 | -0.013 | -1.487 | 5 | 1931.8 | 2026-09-01T00:53:48
chip6 | chip6_0901_0025 | 8 | stop1_TOP_b1_C-0.75 | 1 | -0.75 | 0 | -0.4779 | -1.2279 | -0.2721 | 5 | 1908.8 | 2026-09-01T00:54:16
chip6 | chip6_0901_0025 | 8 | stop1_TOP_b1_C-0.75 | 1 | -0.75 | 0 | -0.4279 | -1.1779 | -0.3221 | 5 | 1873.8 | 2026-09-01T00:54:16
chip6 | chip6_0901_0025 | 8 | stop1_TOP_b1_C-0.75 | 1 | -0.75 | 0 | -0.3779 | -1.1279 | -0.3721 | 5 | 1845 | 2026-09-01T00:54:16
chip6 | chip6_0901_0025 | 8 | stop1_TOP_b1_C-0.75 | 1 | -0.75 | 0 | -0.3279 | -1.0779 | -0.4221 | 5 | 1820 | 2026-09-01T00:54:16
chip6 | chip6_0901_0025 | 8 | stop1_TOP_b1_C-0.75 | 1 | -0.75 | 0 | -0.2779 | -1.0279 | -0.4721 | 5 | 1794.2 | 2026-09-01T00:54:16
chip6 | chip6_0901_0025 | 8 | stop1_TOP_b1_C-0.75 | 1 | -0.75 | 0 | -0.2279 | -0.9779 | -0.5221 | 5 | 1772.8 | 2026-09-01T00:54:16
chip6 | chip6_0901_0025 | 8 | stop1_TOP_b1_C-0.75 | 1 | -0.75 | 0 | -0.1779 | -0.9279 | -0.5721 | 5 | 1755.2 | 2026-09-01T00:54:16
chip6 | chip6_0901_0025 | 8 | stop1_TOP_b1_C-0.75 | 1 | -0.75 | 0 | -0.1279 | -0.8779 | -0.6221 | 5 | 1741.4 | 2026-09-01T00:54:16
chip6 | chip6_0901_0025 | 8 | stop1_TOP_b1_C-0.75 | 1 | -0.75 | 0 | -0.0779 | -0.8279 | -0.6721 | 5 | 1728.6 | 2026-09-01T00:54:16
chip6 | chip6_0901_0025 | 8 | stop1_TOP_b1_C-0.75 | 1 | -0.75 | 0 | -0.0279 | -0.7779 | -0.7221 | 5 | 1720.2 | 2026-09-01T00:54:16
chip6 | chip6_0901_0025 | 8 | stop1_TOP_b1_C-0.75 | 1 | -0.75 | 0 | 0.0221 | -0.7279 | -0.7721 | 5 | 1711.2 | 2026-09-01T00:54:16
chip6 | chip6_0901_0025 | 8 | stop1_TOP_b1_C-0.75 | 1 | -0.75 | 0 | 0.0721 | -0.6779 | -0.8221 | 5 | 1708.4 | 2026-09-01T00:54:16
chip6 | chip6_0901_0025 | 8 | stop1_TOP_b1_C-0.75 | 1 | -0.75 | 0 | 0.1221 | -0.6279 | -0.8721 | 5 | 1705.2 | 2026-09-01T00:54:16
chip6 | chip6_0901_0025 | 8 | stop1_TOP_b1_C-0.75 | 1 | -0.75 | 0 | 0.1721 | -0.5779 | -0.9221 | 5 | 1705.2 | 2026-09-01T00:54:16
chip6 | chip6_0901_0025 | 8 | stop1_TOP_b1_C-0.75 | 1 | -0.75 | 0 | 0.2221 | -0.5279 | -0.9721 | 5 | 1713.2 | 2026-09-01T00:54:16
chip6 | chip6_0901_0025 | 8 | stop1_TOP_b1_C-0.75 | 1 | -0.75 | 0 | 0.2721 | -0.4779 | -1.0221 | 5 | 1717.2 | 2026-09-01T00:54:16
chip6 | chip6_0901_0025 | 8 | stop1_TOP_b1_C-0.75 | 1 | -0.75 | 0 | 0.3221 | -0.4279 | -1.0721 | 5 | 1725.6 | 2026-09-01T00:54:16
chip6 | chip6_0901_0025 | 8 | stop1_TOP_b1_C-0.75 | 1 | -0.75 | 0 | 0.3721 | -0.3779 | -1.1221 | 5 | 1735.2 | 2026-09-01T00:54:16
chip6 | chip6_0901_0025 | 8 | stop1_TOP_b1_C-0.75 | 1 | -0.75 | 0 | 0.4221 | -0.3279 | -1.1721 | 5 | 1753.6 | 2026-09-01T00:54:16
chip6 | chip6_0901_0025 | 8 | stop1_TOP_b1_C-0.75 | 1 | -0.75 | 0 | 0.4721 | -0.2779 | -1.2221 | 5 | 1772.4 | 2026-09-01T00:54:16
chip6 | chip6_0901_0025 | 8 | stop1_TOP_b1_C-0.75 | 1 | -0.75 | 0 | 0.5221 | -0.2279 | -1.2721 | 5 | 1794 | 2026-09-01T00:54:16
chip6 | chip6_0901_0025 | 8 | stop1_TOP_b1_C-0.75 | 1 | -0.75 | 0 | 0.5721 | -0.1779 | -1.3221 | 5 | 1819.6 | 2026-09-01T00:54:16
chip6 | chip6_0901_0025 | 8 | stop1_TOP_b1_C-0.75 | 1 | -0.75 | 0 | 0.6221 | -0.1279 | -1.3721 | 5 | 1845 | 2026-09-01T00:54:16
chip6 | chip6_0901_0025 | 8 | stop1_TOP_b1_C-0.75 | 1 | -0.75 | 0 | 0.6721 | -0.0779 | -1.4221 | 5 | 1875.4 | 2026-09-01T00:54:16
chip6 | chip6_0901_0025 | 8 | stop1_TOP_b1_C-0.75 | 1 | -0.75 | 0 | 0.7221 | -0.0279 | -1.4721 | 5 | 1911.8 | 2026-09-01T00:54:16
chip6 | chip6_0901_0025 | 9 | stop1_TOP_b1_C-0.75 | 1 | -0.75 | 1 | -0.4763 | -1.2263 | -0.2737 | 5 | 1901 | 2026-09-01T00:54:48
chip6 | chip6_0901_0025 | 9 | stop1_TOP_b1_C-0.75 | 1 | -0.75 | 1 | -0.4263 | -1.1763 | -0.3237 | 5 | 1868.4 | 2026-09-01T00:54:48
chip6 | chip6_0901_0025 | 9 | stop1_TOP_b1_C-0.75 | 1 | -0.75 | 1 | -0.3763 | -1.1263 | -0.3737 | 5 | 1839.2 | 2026-09-01T00:54:48
chip6 | chip6_0901_0025 | 9 | stop1_TOP_b1_C-0.75 | 1 | -0.75 | 1 | -0.3263 | -1.0763 | -0.4237 | 5 | 1810.2 | 2026-09-01T00:54:48
chip6 | chip6_0901_0025 | 9 | stop1_TOP_b1_C-0.75 | 1 | -0.75 | 1 | -0.2763 | -1.0263 | -0.4737 | 5 | 1787.2 | 2026-09-01T00:54:48
chip6 | chip6_0901_0025 | 9 | stop1_TOP_b1_C-0.75 | 1 | -0.75 | 1 | -0.2263 | -0.9763 | -0.5237 | 5 | 1764.4 | 2026-09-01T00:54:48
chip6 | chip6_0901_0025 | 9 | stop1_TOP_b1_C-0.75 | 1 | -0.75 | 1 | -0.1763 | -0.9263 | -0.5737 | 5 | 1746.4 | 2026-09-01T00:54:48
chip6 | chip6_0901_0025 | 9 | stop1_TOP_b1_C-0.75 | 1 | -0.75 | 1 | -0.1263 | -0.8763 | -0.6237 | 5 | 1729.2 | 2026-09-01T00:54:48
chip6 | chip6_0901_0025 | 9 | stop1_TOP_b1_C-0.75 | 1 | -0.75 | 1 | -0.0763 | -0.8263 | -0.6737 | 5 | 1716.2 | 2026-09-01T00:54:48
chip6 | chip6_0901_0025 | 9 | stop1_TOP_b1_C-0.75 | 1 | -0.75 | 1 | -0.0263 | -0.7763 | -0.7237 | 5 | 1706.6 | 2026-09-01T00:54:48
chip6 | chip6_0901_0025 | 9 | stop1_TOP_b1_C-0.75 | 1 | -0.75 | 1 | 0.0237 | -0.7263 | -0.7737 | 5 | 1700.4 | 2026-09-01T00:54:48
chip6 | chip6_0901_0025 | 9 | stop1_TOP_b1_C-0.75 | 1 | -0.75 | 1 | 0.0737 | -0.6763 | -0.8237 | 5 | 1696.2 | 2026-09-01T00:54:48
chip6 | chip6_0901_0025 | 9 | stop1_TOP_b1_C-0.75 | 1 | -0.75 | 1 | 0.1237 | -0.6263 | -0.8737 | 5 | 1694 | 2026-09-01T00:54:48
chip6 | chip6_0901_0025 | 9 | stop1_TOP_b1_C-0.75 | 1 | -0.75 | 1 | 0.1737 | -0.5763 | -0.9237 | 5 | 1698.6 | 2026-09-01T00:54:48
chip6 | chip6_0901_0025 | 9 | stop1_TOP_b1_C-0.75 | 1 | -0.75 | 1 | 0.2237 | -0.5263 | -0.9737 | 5 | 1703 | 2026-09-01T00:54:48
chip6 | chip6_0901_0025 | 9 | stop1_TOP_b1_C-0.75 | 1 | -0.75 | 1 | 0.2737 | -0.4763 | -1.0237 | 5 | 1712 | 2026-09-01T00:54:48
chip6 | chip6_0901_0025 | 9 | stop1_TOP_b1_C-0.75 | 1 | -0.75 | 1 | 0.3237 | -0.4263 | -1.0737 | 5 | 1721.8 | 2026-09-01T00:54:48
chip6 | chip6_0901_0025 | 9 | stop1_TOP_b1_C-0.75 | 1 | -0.75 | 1 | 0.3737 | -0.3763 | -1.1237 | 5 | 1735.2 | 2026-09-01T00:54:48
chip6 | chip6_0901_0025 | 9 | stop1_TOP_b1_C-0.75 | 1 | -0.75 | 1 | 0.4237 | -0.3263 | -1.1737 | 5 | 1750.8 | 2026-09-01T00:54:48
chip6 | chip6_0901_0025 | 9 | stop1_TOP_b1_C-0.75 | 1 | -0.75 | 1 | 0.4737 | -0.2763 | -1.2237 | 5 | 1768.6 | 2026-09-01T00:54:48
chip6 | chip6_0901_0025 | 9 | stop1_TOP_b1_C-0.75 | 1 | -0.75 | 1 | 0.5237 | -0.2263 | -1.2737 | 5 | 1793 | 2026-09-01T00:54:48
chip6 | chip6_0901_0025 | 9 | stop1_TOP_b1_C-0.75 | 1 | -0.75 | 1 | 0.5737 | -0.1763 | -1.3237 | 5 | 1819.6 | 2026-09-01T00:54:48
chip6 | chip6_0901_0025 | 9 | stop1_TOP_b1_C-0.75 | 1 | -0.75 | 1 | 0.6237 | -0.1263 | -1.3737 | 5 | 1849.6 | 2026-09-01T00:54:48
chip6 | chip6_0901_0025 | 9 | stop1_TOP_b1_C-0.75 | 1 | -0.75 | 1 | 0.6737 | -0.0763 | -1.4237 | 5 | 1880.4 | 2026-09-01T00:54:48
chip6 | chip6_0901_0025 | 9 | stop1_TOP_b1_C-0.75 | 1 | -0.75 | 1 | 0.7237 | -0.0263 | -1.4737 | 5 | 1909.6 | 2026-09-01T00:54:48
chip6 | chip6_0901_0025 | 10 | stop1_TOP_b1_C-0.75 | 1 | -0.75 | 3 | -0.4844 | -1.2344 | -0.2656 | 5 | 1908.4 | 2026-09-01T00:55:22
chip6 | chip6_0901_0025 | 10 | stop1_TOP_b1_C-0.75 | 1 | -0.75 | 3 | -0.4344 | -1.1844 | -0.3156 | 5 | 1874.6 | 2026-09-01T00:55:22
chip6 | chip6_0901_0025 | 10 | stop1_TOP_b1_C-0.75 | 1 | -0.75 | 3 | -0.3844 | -1.1344 | -0.3656 | 5 | 1842.6 | 2026-09-01T00:55:22
chip6 | chip6_0901_0025 | 10 | stop1_TOP_b1_C-0.75 | 1 | -0.75 | 3 | -0.3344 | -1.0844 | -0.4156 | 5 | 1817 | 2026-09-01T00:55:22
chip6 | chip6_0901_0025 | 10 | stop1_TOP_b1_C-0.75 | 1 | -0.75 | 3 | -0.2844 | -1.0344 | -0.4656 | 5 | 1792.6 | 2026-09-01T00:55:22
chip6 | chip6_0901_0025 | 10 | stop1_TOP_b1_C-0.75 | 1 | -0.75 | 3 | -0.2344 | -0.9844 | -0.5156 | 5 | 1769 | 2026-09-01T00:55:22
chip6 | chip6_0901_0025 | 10 | stop1_TOP_b1_C-0.75 | 1 | -0.75 | 3 | -0.1844 | -0.9344 | -0.5656 | 5 | 1747.6 | 2026-09-01T00:55:22
chip6 | chip6_0901_0025 | 10 | stop1_TOP_b1_C-0.75 | 1 | -0.75 | 3 | -0.1344 | -0.8844 | -0.6156 | 5 | 1735.2 | 2026-09-01T00:55:22
chip6 | chip6_0901_0025 | 10 | stop1_TOP_b1_C-0.75 | 1 | -0.75 | 3 | -0.0844 | -0.8344 | -0.6656 | 5 | 1722.2 | 2026-09-01T00:55:22
chip6 | chip6_0901_0025 | 10 | stop1_TOP_b1_C-0.75 | 1 | -0.75 | 3 | -0.0344 | -0.7844 | -0.7156 | 5 | 1712.4 | 2026-09-01T00:55:22
chip6 | chip6_0901_0025 | 10 | stop1_TOP_b1_C-0.75 | 1 | -0.75 | 3 | 0.0156 | -0.7344 | -0.7656 | 5 | 1703.4 | 2026-09-01T00:55:22
chip6 | chip6_0901_0025 | 10 | stop1_TOP_b1_C-0.75 | 1 | -0.75 | 3 | 0.0656 | -0.6844 | -0.8156 | 5 | 1696.6 | 2026-09-01T00:55:22
chip6 | chip6_0901_0025 | 10 | stop1_TOP_b1_C-0.75 | 1 | -0.75 | 3 | 0.1156 | -0.6344 | -0.8656 | 5 | 1694.2 | 2026-09-01T00:55:22
chip6 | chip6_0901_0025 | 10 | stop1_TOP_b1_C-0.75 | 1 | -0.75 | 3 | 0.1656 | -0.5844 | -0.9156 | 5 | 1694.6 | 2026-09-01T00:55:22
chip6 | chip6_0901_0025 | 10 | stop1_TOP_b1_C-0.75 | 1 | -0.75 | 3 | 0.2156 | -0.5344 | -0.9656 | 5 | 1697.8 | 2026-09-01T00:55:22
chip6 | chip6_0901_0025 | 10 | stop1_TOP_b1_C-0.75 | 1 | -0.75 | 3 | 0.2656 | -0.4844 | -1.0156 | 5 | 1704.4 | 2026-09-01T00:55:22
chip6 | chip6_0901_0025 | 10 | stop1_TOP_b1_C-0.75 | 1 | -0.75 | 3 | 0.3156 | -0.4344 | -1.0656 | 5 | 1715 | 2026-09-01T00:55:22
chip6 | chip6_0901_0025 | 10 | stop1_TOP_b1_C-0.75 | 1 | -0.75 | 3 | 0.3656 | -0.3844 | -1.1156 | 5 | 1726.2 | 2026-09-01T00:55:22
chip6 | chip6_0901_0025 | 10 | stop1_TOP_b1_C-0.75 | 1 | -0.75 | 3 | 0.4156 | -0.3344 | -1.1656 | 5 | 1742.2 | 2026-09-01T00:55:22
chip6 | chip6_0901_0025 | 10 | stop1_TOP_b1_C-0.75 | 1 | -0.75 | 3 | 0.4656 | -0.2844 | -1.2156 | 5 | 1761.6 | 2026-09-01T00:55:22
chip6 | chip6_0901_0025 | 10 | stop1_TOP_b1_C-0.75 | 1 | -0.75 | 3 | 0.5156 | -0.2344 | -1.2656 | 5 | 1781.2 | 2026-09-01T00:55:22
chip6 | chip6_0901_0025 | 10 | stop1_TOP_b1_C-0.75 | 1 | -0.75 | 3 | 0.5656 | -0.1844 | -1.3156 | 5 | 1808.2 | 2026-09-01T00:55:22
chip6 | chip6_0901_0025 | 10 | stop1_TOP_b1_C-0.75 | 1 | -0.75 | 3 | 0.6156 | -0.1344 | -1.3656 | 5 | 1838.4 | 2026-09-01T00:55:22
chip6 | chip6_0901_0025 | 10 | stop1_TOP_b1_C-0.75 | 1 | -0.75 | 3 | 0.6656 | -0.0844 | -1.4156 | 5 | 1868.8 | 2026-09-01T00:55:22
chip6 | chip6_0901_0025 | 10 | stop1_TOP_b1_C-0.75 | 1 | -0.75 | 3 | 0.7156 | -0.0344 | -1.4656 | 5 | 1900.6 | 2026-09-01T00:55:22
chip6 | chip6_0901_0025 | 11 | stop1_TOP_b1_C-0.75 | 1 | -0.75 | 10 | -0.4753 | -1.2253 | -0.2747 | 5 | 1900 | 2026-09-01T00:56:11
chip6 | chip6_0901_0025 | 11 | stop1_TOP_b1_C-0.75 | 1 | -0.75 | 10 | -0.4253 | -1.1753 | -0.3247 | 5 | 1863 | 2026-09-01T00:56:11
chip6 | chip6_0901_0025 | 11 | stop1_TOP_b1_C-0.75 | 1 | -0.75 | 10 | -0.3753 | -1.1253 | -0.3747 | 5 | 1832.6 | 2026-09-01T00:56:11
chip6 | chip6_0901_0025 | 11 | stop1_TOP_b1_C-0.75 | 1 | -0.75 | 10 | -0.3253 | -1.0753 | -0.4247 | 5 | 1805.6 | 2026-09-01T00:56:11
chip6 | chip6_0901_0025 | 11 | stop1_TOP_b1_C-0.75 | 1 | -0.75 | 10 | -0.2753 | -1.0253 | -0.4747 | 5 | 1780.2 | 2026-09-01T00:56:11
chip6 | chip6_0901_0025 | 11 | stop1_TOP_b1_C-0.75 | 1 | -0.75 | 10 | -0.2253 | -0.9753 | -0.5247 | 5 | 1761.4 | 2026-09-01T00:56:11
chip6 | chip6_0901_0025 | 11 | stop1_TOP_b1_C-0.75 | 1 | -0.75 | 10 | -0.1753 | -0.9253 | -0.5747 | 5 | 1743.2 | 2026-09-01T00:56:11
chip6 | chip6_0901_0025 | 11 | stop1_TOP_b1_C-0.75 | 1 | -0.75 | 10 | -0.1253 | -0.8753 | -0.6247 | 5 | 1726.8 | 2026-09-01T00:56:11
chip6 | chip6_0901_0025 | 11 | stop1_TOP_b1_C-0.75 | 1 | -0.75 | 10 | -0.0753 | -0.8253 | -0.6747 | 5 | 1713.8 | 2026-09-01T00:56:11
chip6 | chip6_0901_0025 | 11 | stop1_TOP_b1_C-0.75 | 1 | -0.75 | 10 | -0.0253 | -0.7753 | -0.7247 | 5 | 1703.6 | 2026-09-01T00:56:11
chip6 | chip6_0901_0025 | 11 | stop1_TOP_b1_C-0.75 | 1 | -0.75 | 10 | 0.0247 | -0.7253 | -0.7747 | 5 | 1695 | 2026-09-01T00:56:11
chip6 | chip6_0901_0025 | 11 | stop1_TOP_b1_C-0.75 | 1 | -0.75 | 10 | 0.0747 | -0.6753 | -0.8247 | 5 | 1692.2 | 2026-09-01T00:56:11
chip6 | chip6_0901_0025 | 11 | stop1_TOP_b1_C-0.75 | 1 | -0.75 | 10 | 0.1247 | -0.6253 | -0.8747 | 5 | 1690.8 | 2026-09-01T00:56:11
chip6 | chip6_0901_0025 | 11 | stop1_TOP_b1_C-0.75 | 1 | -0.75 | 10 | 0.1747 | -0.5753 | -0.9247 | 5 | 1689.2 | 2026-09-01T00:56:11
chip6 | chip6_0901_0025 | 11 | stop1_TOP_b1_C-0.75 | 1 | -0.75 | 10 | 0.2247 | -0.5253 | -0.9747 | 5 | 1694.2 | 2026-09-01T00:56:11
chip6 | chip6_0901_0025 | 11 | stop1_TOP_b1_C-0.75 | 1 | -0.75 | 10 | 0.2747 | -0.4753 | -1.0247 | 5 | 1703.2 | 2026-09-01T00:56:11
chip6 | chip6_0901_0025 | 11 | stop1_TOP_b1_C-0.75 | 1 | -0.75 | 10 | 0.3247 | -0.4253 | -1.0747 | 5 | 1713 | 2026-09-01T00:56:11
chip6 | chip6_0901_0025 | 11 | stop1_TOP_b1_C-0.75 | 1 | -0.75 | 10 | 0.3747 | -0.3753 | -1.1247 | 5 | 1727.6 | 2026-09-01T00:56:11
chip6 | chip6_0901_0025 | 11 | stop1_TOP_b1_C-0.75 | 1 | -0.75 | 10 | 0.4247 | -0.3253 | -1.1747 | 5 | 1743 | 2026-09-01T00:56:11
chip6 | chip6_0901_0025 | 11 | stop1_TOP_b1_C-0.75 | 1 | -0.75 | 10 | 0.4747 | -0.2753 | -1.2247 | 5 | 1762.2 | 2026-09-01T00:56:11
chip6 | chip6_0901_0025 | 11 | stop1_TOP_b1_C-0.75 | 1 | -0.75 | 10 | 0.5247 | -0.2253 | -1.2747 | 5 | 1783 | 2026-09-01T00:56:11
chip6 | chip6_0901_0025 | 11 | stop1_TOP_b1_C-0.75 | 1 | -0.75 | 10 | 0.5747 | -0.1753 | -1.3247 | 5 | 1809.8 | 2026-09-01T00:56:11
chip6 | chip6_0901_0025 | 11 | stop1_TOP_b1_C-0.75 | 1 | -0.75 | 10 | 0.6247 | -0.1253 | -1.3747 | 5 | 1838.4 | 2026-09-01T00:56:11
chip6 | chip6_0901_0025 | 11 | stop1_TOP_b1_C-0.75 | 1 | -0.75 | 10 | 0.6747 | -0.0753 | -1.4247 | 5 | 1865.6 | 2026-09-01T00:56:11
chip6 | chip6_0901_0025 | 11 | stop1_TOP_b1_C-0.75 | 1 | -0.75 | 10 | 0.7247 | -0.0253 | -1.4747 | 5 | 1902.4 | 2026-09-01T00:56:11
chip6 | chip6_0901_0025 | 12 | stop1_TOP_b1_C-0.75 | 1 | -0.75 | 30 | -0.4772 | -1.2272 | -0.2728 | 5 | 1911 | 2026-09-01T00:57:38
chip6 | chip6_0901_0025 | 12 | stop1_TOP_b1_C-0.75 | 1 | -0.75 | 30 | -0.4272 | -1.1772 | -0.3228 | 5 | 1874 | 2026-09-01T00:57:38
chip6 | chip6_0901_0025 | 12 | stop1_TOP_b1_C-0.75 | 1 | -0.75 | 30 | -0.3772 | -1.1272 | -0.3728 | 5 | 1843 | 2026-09-01T00:57:38
chip6 | chip6_0901_0025 | 12 | stop1_TOP_b1_C-0.75 | 1 | -0.75 | 30 | -0.3272 | -1.0772 | -0.4228 | 5 | 1816.2 | 2026-09-01T00:57:38
chip6 | chip6_0901_0025 | 12 | stop1_TOP_b1_C-0.75 | 1 | -0.75 | 30 | -0.2772 | -1.0272 | -0.4728 | 5 | 1790.8 | 2026-09-01T00:57:38
chip6 | chip6_0901_0025 | 12 | stop1_TOP_b1_C-0.75 | 1 | -0.75 | 30 | -0.2272 | -0.9772 | -0.5228 | 5 | 1769.2 | 2026-09-01T00:57:38
chip6 | chip6_0901_0025 | 12 | stop1_TOP_b1_C-0.75 | 1 | -0.75 | 30 | -0.1772 | -0.9272 | -0.5728 | 5 | 1749.6 | 2026-09-01T00:57:38
chip6 | chip6_0901_0025 | 12 | stop1_TOP_b1_C-0.75 | 1 | -0.75 | 30 | -0.1272 | -0.8772 | -0.6228 | 5 | 1736.2 | 2026-09-01T00:57:38
chip6 | chip6_0901_0025 | 12 | stop1_TOP_b1_C-0.75 | 1 | -0.75 | 30 | -0.0772 | -0.8272 | -0.6728 | 5 | 1722.2 | 2026-09-01T00:57:38
chip6 | chip6_0901_0025 | 12 | stop1_TOP_b1_C-0.75 | 1 | -0.75 | 30 | -0.0272 | -0.7772 | -0.7228 | 5 | 1709 | 2026-09-01T00:57:38
chip6 | chip6_0901_0025 | 12 | stop1_TOP_b1_C-0.75 | 1 | -0.75 | 30 | 0.0228 | -0.7272 | -0.7728 | 5 | 1701.2 | 2026-09-01T00:57:38
chip6 | chip6_0901_0025 | 12 | stop1_TOP_b1_C-0.75 | 1 | -0.75 | 30 | 0.0728 | -0.6772 | -0.8228 | 5 | 1695.8 | 2026-09-01T00:57:38
chip6 | chip6_0901_0025 | 12 | stop1_TOP_b1_C-0.75 | 1 | -0.75 | 30 | 0.1228 | -0.6272 | -0.8728 | 5 | 1697 | 2026-09-01T00:57:38
chip6 | chip6_0901_0025 | 12 | stop1_TOP_b1_C-0.75 | 1 | -0.75 | 30 | 0.1728 | -0.5772 | -0.9228 | 5 | 1698 | 2026-09-01T00:57:38
chip6 | chip6_0901_0025 | 12 | stop1_TOP_b1_C-0.75 | 1 | -0.75 | 30 | 0.2228 | -0.5272 | -0.9728 | 5 | 1699.4 | 2026-09-01T00:57:38
chip6 | chip6_0901_0025 | 12 | stop1_TOP_b1_C-0.75 | 1 | -0.75 | 30 | 0.2728 | -0.4772 | -1.0228 | 5 | 1706.6 | 2026-09-01T00:57:38
chip6 | chip6_0901_0025 | 12 | stop1_TOP_b1_C-0.75 | 1 | -0.75 | 30 | 0.3228 | -0.4272 | -1.0728 | 5 | 1716.8 | 2026-09-01T00:57:38
chip6 | chip6_0901_0025 | 12 | stop1_TOP_b1_C-0.75 | 1 | -0.75 | 30 | 0.3728 | -0.3772 | -1.1228 | 5 | 1730.8 | 2026-09-01T00:57:38
chip6 | chip6_0901_0025 | 12 | stop1_TOP_b1_C-0.75 | 1 | -0.75 | 30 | 0.4228 | -0.3272 | -1.1728 | 5 | 1744 | 2026-09-01T00:57:38
chip6 | chip6_0901_0025 | 12 | stop1_TOP_b1_C-0.75 | 1 | -0.75 | 30 | 0.4728 | -0.2772 | -1.2228 | 5 | 1763.4 | 2026-09-01T00:57:38
chip6 | chip6_0901_0025 | 12 | stop1_TOP_b1_C-0.75 | 1 | -0.75 | 30 | 0.5228 | -0.2272 | -1.2728 | 5 | 1787 | 2026-09-01T00:57:38
chip6 | chip6_0901_0025 | 12 | stop1_TOP_b1_C-0.75 | 1 | -0.75 | 30 | 0.5728 | -0.1772 | -1.3228 | 5 | 1813.2 | 2026-09-01T00:57:38
chip6 | chip6_0901_0025 | 12 | stop1_TOP_b1_C-0.75 | 1 | -0.75 | 30 | 0.6228 | -0.1272 | -1.3728 | 5 | 1840 | 2026-09-01T00:57:38
chip6 | chip6_0901_0025 | 12 | stop1_TOP_b1_C-0.75 | 1 | -0.75 | 30 | 0.6728 | -0.0772 | -1.4228 | 5 | 1869.8 | 2026-09-01T00:57:38
chip6 | chip6_0901_0025 | 12 | stop1_TOP_b1_C-0.75 | 1 | -0.75 | 30 | 0.7228 | -0.0272 | -1.4728 | 5 | 1903 | 2026-09-01T00:57:38
chip6 | chip6_0901_0025 | 13 | stop1_TOP_b1_C-0.75 | 1 | -0.75 | 100 | -0.4721 | -1.2221 | -0.2779 | 5 | 1903.6 | 2026-09-01T01:01:30
chip6 | chip6_0901_0025 | 13 | stop1_TOP_b1_C-0.75 | 1 | -0.75 | 100 | -0.4221 | -1.1721 | -0.3279 | 5 | 1868.8 | 2026-09-01T01:01:30
chip6 | chip6_0901_0025 | 13 | stop1_TOP_b1_C-0.75 | 1 | -0.75 | 100 | -0.3721 | -1.1221 | -0.3779 | 5 | 1837.2 | 2026-09-01T01:01:30
chip6 | chip6_0901_0025 | 13 | stop1_TOP_b1_C-0.75 | 1 | -0.75 | 100 | -0.3221 | -1.0721 | -0.4279 | 5 | 1811.4 | 2026-09-01T01:01:30
chip6 | chip6_0901_0025 | 13 | stop1_TOP_b1_C-0.75 | 1 | -0.75 | 100 | -0.2721 | -1.0221 | -0.4779 | 5 | 1786 | 2026-09-01T01:01:30
chip6 | chip6_0901_0025 | 13 | stop1_TOP_b1_C-0.75 | 1 | -0.75 | 100 | -0.2221 | -0.9721 | -0.5279 | 5 | 1765.6 | 2026-09-01T01:01:30
chip6 | chip6_0901_0025 | 13 | stop1_TOP_b1_C-0.75 | 1 | -0.75 | 100 | -0.1721 | -0.9221 | -0.5779 | 5 | 1746 | 2026-09-01T01:01:30
chip6 | chip6_0901_0025 | 13 | stop1_TOP_b1_C-0.75 | 1 | -0.75 | 100 | -0.1221 | -0.8721 | -0.6279 | 5 | 1730.6 | 2026-09-01T01:01:30
chip6 | chip6_0901_0025 | 13 | stop1_TOP_b1_C-0.75 | 1 | -0.75 | 100 | -0.0721 | -0.8221 | -0.6779 | 5 | 1717.6 | 2026-09-01T01:01:30
chip6 | chip6_0901_0025 | 13 | stop1_TOP_b1_C-0.75 | 1 | -0.75 | 100 | -0.0221 | -0.7721 | -0.7279 | 5 | 1707 | 2026-09-01T01:01:30
chip6 | chip6_0901_0025 | 13 | stop1_TOP_b1_C-0.75 | 1 | -0.75 | 100 | 0.0279 | -0.7221 | -0.7779 | 5 | 1697.6 | 2026-09-01T01:01:30
chip6 | chip6_0901_0025 | 13 | stop1_TOP_b1_C-0.75 | 1 | -0.75 | 100 | 0.0779 | -0.6721 | -0.8279 | 5 | 1696.6 | 2026-09-01T01:01:30
chip6 | chip6_0901_0025 | 13 | stop1_TOP_b1_C-0.75 | 1 | -0.75 | 100 | 0.1279 | -0.6221 | -0.8779 | 5 | 1690.2 | 2026-09-01T01:01:30
chip6 | chip6_0901_0025 | 13 | stop1_TOP_b1_C-0.75 | 1 | -0.75 | 100 | 0.1779 | -0.5721 | -0.9279 | 5 | 1692.6 | 2026-09-01T01:01:30
chip6 | chip6_0901_0025 | 13 | stop1_TOP_b1_C-0.75 | 1 | -0.75 | 100 | 0.2279 | -0.5221 | -0.9779 | 5 | 1696 | 2026-09-01T01:01:30
chip6 | chip6_0901_0025 | 13 | stop1_TOP_b1_C-0.75 | 1 | -0.75 | 100 | 0.2779 | -0.4721 | -1.0279 | 5 | 1704.6 | 2026-09-01T01:01:30
chip6 | chip6_0901_0025 | 13 | stop1_TOP_b1_C-0.75 | 1 | -0.75 | 100 | 0.3279 | -0.4221 | -1.0779 | 5 | 1713.6 | 2026-09-01T01:01:30
chip6 | chip6_0901_0025 | 13 | stop1_TOP_b1_C-0.75 | 1 | -0.75 | 100 | 0.3779 | -0.3721 | -1.1279 | 5 | 1726.2 | 2026-09-01T01:01:30
chip6 | chip6_0901_0025 | 13 | stop1_TOP_b1_C-0.75 | 1 | -0.75 | 100 | 0.4279 | -0.3221 | -1.1779 | 5 | 1741 | 2026-09-01T01:01:30
chip6 | chip6_0901_0025 | 13 | stop1_TOP_b1_C-0.75 | 1 | -0.75 | 100 | 0.4779 | -0.2721 | -1.2279 | 5 | 1762.2 | 2026-09-01T01:01:30
chip6 | chip6_0901_0025 | 13 | stop1_TOP_b1_C-0.75 | 1 | -0.75 | 100 | 0.5279 | -0.2221 | -1.2779 | 5 | 1786.4 | 2026-09-01T01:01:30
chip6 | chip6_0901_0025 | 13 | stop1_TOP_b1_C-0.75 | 1 | -0.75 | 100 | 0.5779 | -0.1721 | -1.3279 | 5 | 1808.6 | 2026-09-01T01:01:30
chip6 | chip6_0901_0025 | 13 | stop1_TOP_b1_C-0.75 | 1 | -0.75 | 100 | 0.6279 | -0.1221 | -1.3779 | 5 | 1836.6 | 2026-09-01T01:01:30
chip6 | chip6_0901_0025 | 13 | stop1_TOP_b1_C-0.75 | 1 | -0.75 | 100 | 0.6779 | -0.0721 | -1.4279 | 5 | 1869.8 | 2026-09-01T01:01:30
chip6 | chip6_0901_0025 | 13 | stop1_TOP_b1_C-0.75 | 1 | -0.75 | 100 | 0.7279 | -0.0221 | -1.4779 | 5 | 1903.4 | 2026-09-01T01:01:30
chip6 | chip6_0901_0025 | 14 | stop1_TOP_b1_C-0.75 | 1 | -0.75 | 300 | -0.4691 | -1.2191 | -0.2809 | 5 | 1892 | 2026-09-01T01:11:37
chip6 | chip6_0901_0025 | 14 | stop1_TOP_b1_C-0.75 | 1 | -0.75 | 300 | -0.4191 | -1.1691 | -0.3309 | 5 | 1855.4 | 2026-09-01T01:11:37
chip6 | chip6_0901_0025 | 14 | stop1_TOP_b1_C-0.75 | 1 | -0.75 | 300 | -0.3691 | -1.1191 | -0.3809 | 5 | 1823.8 | 2026-09-01T01:11:37
chip6 | chip6_0901_0025 | 14 | stop1_TOP_b1_C-0.75 | 1 | -0.75 | 300 | -0.3191 | -1.0691 | -0.4309 | 5 | 1796.2 | 2026-09-01T01:11:37
chip6 | chip6_0901_0025 | 14 | stop1_TOP_b1_C-0.75 | 1 | -0.75 | 300 | -0.2691 | -1.0191 | -0.4809 | 5 | 1773.2 | 2026-09-01T01:11:37
chip6 | chip6_0901_0025 | 14 | stop1_TOP_b1_C-0.75 | 1 | -0.75 | 300 | -0.2191 | -0.9691 | -0.5309 | 5 | 1747.8 | 2026-09-01T01:11:37
chip6 | chip6_0901_0025 | 14 | stop1_TOP_b1_C-0.75 | 1 | -0.75 | 300 | -0.1691 | -0.9191 | -0.5809 | 5 | 1728.2 | 2026-09-01T01:11:37
chip6 | chip6_0901_0025 | 14 | stop1_TOP_b1_C-0.75 | 1 | -0.75 | 300 | -0.1191 | -0.8691 | -0.6309 | 5 | 1712.8 | 2026-09-01T01:11:37
chip6 | chip6_0901_0025 | 14 | stop1_TOP_b1_C-0.75 | 1 | -0.75 | 300 | -0.0691 | -0.8191 | -0.6809 | 5 | 1697.2 | 2026-09-01T01:11:37
chip6 | chip6_0901_0025 | 14 | stop1_TOP_b1_C-0.75 | 1 | -0.75 | 300 | -0.0191 | -0.7691 | -0.7309 | 5 | 1686.8 | 2026-09-01T01:11:37
chip6 | chip6_0901_0025 | 14 | stop1_TOP_b1_C-0.75 | 1 | -0.75 | 300 | 0.0309 | -0.7191 | -0.7809 | 5 | 1680.8 | 2026-09-01T01:11:37
chip6 | chip6_0901_0025 | 14 | stop1_TOP_b1_C-0.75 | 1 | -0.75 | 300 | 0.0809 | -0.6691 | -0.8309 | 5 | 1675.8 | 2026-09-01T01:11:37
chip6 | chip6_0901_0025 | 14 | stop1_TOP_b1_C-0.75 | 1 | -0.75 | 300 | 0.1309 | -0.6191 | -0.8809 | 5 | 1675.2 | 2026-09-01T01:11:37
chip6 | chip6_0901_0025 | 14 | stop1_TOP_b1_C-0.75 | 1 | -0.75 | 300 | 0.1809 | -0.5691 | -0.9309 | 5 | 1675.2 | 2026-09-01T01:11:37
chip6 | chip6_0901_0025 | 14 | stop1_TOP_b1_C-0.75 | 1 | -0.75 | 300 | 0.2309 | -0.5191 | -0.9809 | 5 | 1679.4 | 2026-09-01T01:11:37
chip6 | chip6_0901_0025 | 14 | stop1_TOP_b1_C-0.75 | 1 | -0.75 | 300 | 0.2809 | -0.4691 | -1.0309 | 5 | 1688.8 | 2026-09-01T01:11:37
chip6 | chip6_0901_0025 | 14 | stop1_TOP_b1_C-0.75 | 1 | -0.75 | 300 | 0.3309 | -0.4191 | -1.0809 | 5 | 1697.8 | 2026-09-01T01:11:37
chip6 | chip6_0901_0025 | 14 | stop1_TOP_b1_C-0.75 | 1 | -0.75 | 300 | 0.3809 | -0.3691 | -1.1309 | 5 | 1710.6 | 2026-09-01T01:11:37
chip6 | chip6_0901_0025 | 14 | stop1_TOP_b1_C-0.75 | 1 | -0.75 | 300 | 0.4309 | -0.3191 | -1.1809 | 5 | 1727.6 | 2026-09-01T01:11:37
chip6 | chip6_0901_0025 | 14 | stop1_TOP_b1_C-0.75 | 1 | -0.75 | 300 | 0.4809 | -0.2691 | -1.2309 | 5 | 1745.4 | 2026-09-01T01:11:37
chip6 | chip6_0901_0025 | 14 | stop1_TOP_b1_C-0.75 | 1 | -0.75 | 300 | 0.5309 | -0.2191 | -1.2809 | 5 | 1766.8 | 2026-09-01T01:11:37
chip6 | chip6_0901_0025 | 14 | stop1_TOP_b1_C-0.75 | 1 | -0.75 | 300 | 0.5809 | -0.1691 | -1.3309 | 5 | 1791.6 | 2026-09-01T01:11:37
chip6 | chip6_0901_0025 | 14 | stop1_TOP_b1_C-0.75 | 1 | -0.75 | 300 | 0.6309 | -0.1191 | -1.3809 | 5 | 1818.2 | 2026-09-01T01:11:37
chip6 | chip6_0901_0025 | 14 | stop1_TOP_b1_C-0.75 | 1 | -0.75 | 300 | 0.6809 | -0.0691 | -1.4309 | 5 | 1850 | 2026-09-01T01:11:37
chip6 | chip6_0901_0025 | 14 | stop1_TOP_b1_C-0.75 | 1 | -0.75 | 300 | 0.7309 | -0.0191 | -1.4809 | 5 | 1883.6 | 2026-09-01T01:11:37
chip6 | chip6_0901_0025 | 15 | stop1_TOP_b1_C-0.75 | 1 | -0.75 | 1000 | -0.4652 | -1.2152 | -0.2848 | 5 | 1856.6 | 2026-09-01T01:45:50
chip6 | chip6_0901_0025 | 15 | stop1_TOP_b1_C-0.75 | 1 | -0.75 | 1000 | -0.4152 | -1.1652 | -0.3348 | 5 | 1822.6 | 2026-09-01T01:45:50
chip6 | chip6_0901_0025 | 15 | stop1_TOP_b1_C-0.75 | 1 | -0.75 | 1000 | -0.3652 | -1.1152 | -0.3848 | 5 | 1791.4 | 2026-09-01T01:45:50
chip6 | chip6_0901_0025 | 15 | stop1_TOP_b1_C-0.75 | 1 | -0.75 | 1000 | -0.3152 | -1.0652 | -0.4348 | 5 | 1761.8 | 2026-09-01T01:45:50
chip6 | chip6_0901_0025 | 15 | stop1_TOP_b1_C-0.75 | 1 | -0.75 | 1000 | -0.2652 | -1.0152 | -0.4848 | 5 | 1738.6 | 2026-09-01T01:45:50
chip6 | chip6_0901_0025 | 15 | stop1_TOP_b1_C-0.75 | 1 | -0.75 | 1000 | -0.2152 | -0.9652 | -0.5348 | 5 | 1712.6 | 2026-09-01T01:45:50
chip6 | chip6_0901_0025 | 15 | stop1_TOP_b1_C-0.75 | 1 | -0.75 | 1000 | -0.1652 | -0.9152 | -0.5848 | 5 | 1695.2 | 2026-09-01T01:45:50
chip6 | chip6_0901_0025 | 15 | stop1_TOP_b1_C-0.75 | 1 | -0.75 | 1000 | -0.1152 | -0.8652 | -0.6348 | 5 | 1678.6 | 2026-09-01T01:45:50
chip6 | chip6_0901_0025 | 15 | stop1_TOP_b1_C-0.75 | 1 | -0.75 | 1000 | -0.0652 | -0.8152 | -0.6848 | 5 | 1663.6 | 2026-09-01T01:45:50
chip6 | chip6_0901_0025 | 15 | stop1_TOP_b1_C-0.75 | 1 | -0.75 | 1000 | -0.0152 | -0.7652 | -0.7348 | 5 | 1652.8 | 2026-09-01T01:45:50
chip6 | chip6_0901_0025 | 15 | stop1_TOP_b1_C-0.75 | 1 | -0.75 | 1000 | 0.0348 | -0.7152 | -0.7848 | 5 | 1646.2 | 2026-09-01T01:45:50
chip6 | chip6_0901_0025 | 15 | stop1_TOP_b1_C-0.75 | 1 | -0.75 | 1000 | 0.0848 | -0.6652 | -0.8348 | 5 | 1638.4 | 2026-09-01T01:45:50
chip6 | chip6_0901_0025 | 15 | stop1_TOP_b1_C-0.75 | 1 | -0.75 | 1000 | 0.1348 | -0.6152 | -0.8848 | 5 | 1636.4 | 2026-09-01T01:45:50
chip6 | chip6_0901_0025 | 15 | stop1_TOP_b1_C-0.75 | 1 | -0.75 | 1000 | 0.1848 | -0.5652 | -0.9348 | 5 | 1635.2 | 2026-09-01T01:45:50
chip6 | chip6_0901_0025 | 15 | stop1_TOP_b1_C-0.75 | 1 | -0.75 | 1000 | 0.2348 | -0.5152 | -0.9848 | 5 | 1640.4 | 2026-09-01T01:45:50
chip6 | chip6_0901_0025 | 15 | stop1_TOP_b1_C-0.75 | 1 | -0.75 | 1000 | 0.2848 | -0.4652 | -1.0348 | 5 | 1648.2 | 2026-09-01T01:45:50
chip6 | chip6_0901_0025 | 15 | stop1_TOP_b1_C-0.75 | 1 | -0.75 | 1000 | 0.3348 | -0.4152 | -1.0848 | 5 | 1660.2 | 2026-09-01T01:45:50
chip6 | chip6_0901_0025 | 15 | stop1_TOP_b1_C-0.75 | 1 | -0.75 | 1000 | 0.3848 | -0.3652 | -1.1348 | 5 | 1672.4 | 2026-09-01T01:45:50
chip6 | chip6_0901_0025 | 15 | stop1_TOP_b1_C-0.75 | 1 | -0.75 | 1000 | 0.4348 | -0.3152 | -1.1848 | 5 | 1688.2 | 2026-09-01T01:45:50
chip6 | chip6_0901_0025 | 15 | stop1_TOP_b1_C-0.75 | 1 | -0.75 | 1000 | 0.4848 | -0.2652 | -1.2348 | 5 | 1707.4 | 2026-09-01T01:45:50
chip6 | chip6_0901_0025 | 15 | stop1_TOP_b1_C-0.75 | 1 | -0.75 | 1000 | 0.5348 | -0.2152 | -1.2848 | 5 | 1731 | 2026-09-01T01:45:50
chip6 | chip6_0901_0025 | 15 | stop1_TOP_b1_C-0.75 | 1 | -0.75 | 1000 | 0.5848 | -0.1652 | -1.3348 | 5 | 1756.2 | 2026-09-01T01:45:50
chip6 | chip6_0901_0025 | 15 | stop1_TOP_b1_C-0.75 | 1 | -0.75 | 1000 | 0.6348 | -0.1152 | -1.3848 | 5 | 1786.2 | 2026-09-01T01:45:50
chip6 | chip6_0901_0025 | 15 | stop1_TOP_b1_C-0.75 | 1 | -0.75 | 1000 | 0.6848 | -0.0652 | -1.4348 | 5 | 1817 | 2026-09-01T01:45:50
chip6 | chip6_0901_0025 | 15 | stop1_TOP_b1_C-0.75 | 1 | -0.75 | 1000 | 0.7348 | -0.0152 | -1.4848 | 5 | 1851 | 2026-09-01T01:45:50
chip6 | chip6_0901_0025 | 16 | stop1_TOP_b2_C-0.75 | 1 | -0.75 | 0 | -0.4582 | -1.2082 | -0.2918 | 5 | 1836.6 | 2026-09-01T01:46:23
chip6 | chip6_0901_0025 | 16 | stop1_TOP_b2_C-0.75 | 1 | -0.75 | 0 | -0.4082 | -1.1582 | -0.3418 | 5 | 1802.6 | 2026-09-01T01:46:23
chip6 | chip6_0901_0025 | 16 | stop1_TOP_b2_C-0.75 | 1 | -0.75 | 0 | -0.3582 | -1.1082 | -0.3918 | 5 | 1773.6 | 2026-09-01T01:46:23
chip6 | chip6_0901_0025 | 16 | stop1_TOP_b2_C-0.75 | 1 | -0.75 | 0 | -0.3082 | -1.0582 | -0.4418 | 5 | 1745.4 | 2026-09-01T01:46:23
chip6 | chip6_0901_0025 | 16 | stop1_TOP_b2_C-0.75 | 1 | -0.75 | 0 | -0.2582 | -1.0082 | -0.4918 | 5 | 1722.2 | 2026-09-01T01:46:23
chip6 | chip6_0901_0025 | 16 | stop1_TOP_b2_C-0.75 | 1 | -0.75 | 0 | -0.2082 | -0.9582 | -0.5418 | 5 | 1699.6 | 2026-09-01T01:46:23
chip6 | chip6_0901_0025 | 16 | stop1_TOP_b2_C-0.75 | 1 | -0.75 | 0 | -0.1582 | -0.9082 | -0.5918 | 5 | 1681.6 | 2026-09-01T01:46:23
chip6 | chip6_0901_0025 | 16 | stop1_TOP_b2_C-0.75 | 1 | -0.75 | 0 | -0.1082 | -0.8582 | -0.6418 | 5 | 1665.4 | 2026-09-01T01:46:23
chip6 | chip6_0901_0025 | 16 | stop1_TOP_b2_C-0.75 | 1 | -0.75 | 0 | -0.0582 | -0.8082 | -0.6918 | 5 | 1651.8 | 2026-09-01T01:46:23
chip6 | chip6_0901_0025 | 16 | stop1_TOP_b2_C-0.75 | 1 | -0.75 | 0 | -0.0082 | -0.7582 | -0.7418 | 5 | 1643.8 | 2026-09-01T01:46:23
chip6 | chip6_0901_0025 | 16 | stop1_TOP_b2_C-0.75 | 1 | -0.75 | 0 | 0.0418 | -0.7082 | -0.7918 | 5 | 1637.8 | 2026-09-01T01:46:23
chip6 | chip6_0901_0025 | 16 | stop1_TOP_b2_C-0.75 | 1 | -0.75 | 0 | 0.0918 | -0.6582 | -0.8418 | 5 | 1631.8 | 2026-09-01T01:46:23
chip6 | chip6_0901_0025 | 16 | stop1_TOP_b2_C-0.75 | 1 | -0.75 | 0 | 0.1418 | -0.6082 | -0.8918 | 5 | 1632.4 | 2026-09-01T01:46:23
chip6 | chip6_0901_0025 | 16 | stop1_TOP_b2_C-0.75 | 1 | -0.75 | 0 | 0.1918 | -0.5582 | -0.9418 | 5 | 1635.4 | 2026-09-01T01:46:23
chip6 | chip6_0901_0025 | 16 | stop1_TOP_b2_C-0.75 | 1 | -0.75 | 0 | 0.2418 | -0.5082 | -0.9918 | 5 | 1640.2 | 2026-09-01T01:46:23
chip6 | chip6_0901_0025 | 16 | stop1_TOP_b2_C-0.75 | 1 | -0.75 | 0 | 0.2918 | -0.4582 | -1.0418 | 5 | 1644 | 2026-09-01T01:46:23
chip6 | chip6_0901_0025 | 16 | stop1_TOP_b2_C-0.75 | 1 | -0.75 | 0 | 0.3418 | -0.4082 | -1.0918 | 5 | 1654.6 | 2026-09-01T01:46:23
chip6 | chip6_0901_0025 | 16 | stop1_TOP_b2_C-0.75 | 1 | -0.75 | 0 | 0.3918 | -0.3582 | -1.1418 | 5 | 1666.6 | 2026-09-01T01:46:23
chip6 | chip6_0901_0025 | 16 | stop1_TOP_b2_C-0.75 | 1 | -0.75 | 0 | 0.4418 | -0.3082 | -1.1918 | 5 | 1683 | 2026-09-01T01:46:23
chip6 | chip6_0901_0025 | 16 | stop1_TOP_b2_C-0.75 | 1 | -0.75 | 0 | 0.4918 | -0.2582 | -1.2418 | 5 | 1701.6 | 2026-09-01T01:46:23
chip6 | chip6_0901_0025 | 16 | stop1_TOP_b2_C-0.75 | 1 | -0.75 | 0 | 0.5418 | -0.2082 | -1.2918 | 5 | 1725.2 | 2026-09-01T01:46:23
chip6 | chip6_0901_0025 | 16 | stop1_TOP_b2_C-0.75 | 1 | -0.75 | 0 | 0.5918 | -0.1582 | -1.3418 | 5 | 1749.8 | 2026-09-01T01:46:23
chip6 | chip6_0901_0025 | 16 | stop1_TOP_b2_C-0.75 | 1 | -0.75 | 0 | 0.6418 | -0.1082 | -1.3918 | 5 | 1779.4 | 2026-09-01T01:46:23
chip6 | chip6_0901_0025 | 16 | stop1_TOP_b2_C-0.75 | 1 | -0.75 | 0 | 0.6918 | -0.0582 | -1.4418 | 5 | 1814 | 2026-09-01T01:46:23
chip6 | chip6_0901_0025 | 16 | stop1_TOP_b2_C-0.75 | 1 | -0.75 | 0 | 0.7418 | -0.0082 | -1.4918 | 5 | 1846.2 | 2026-09-01T01:46:23
chip6 | chip6_0901_0025 | 17 | stop1_TOP_b2_C-0.75 | 1 | -0.75 | 0 | -0.4613 | -1.2113 | -0.2887 | 5 | 1835.8 | 2026-09-01T01:46:51
chip6 | chip6_0901_0025 | 17 | stop1_TOP_b2_C-0.75 | 1 | -0.75 | 0 | -0.4113 | -1.1613 | -0.3387 | 5 | 1801.6 | 2026-09-01T01:46:51
chip6 | chip6_0901_0025 | 17 | stop1_TOP_b2_C-0.75 | 1 | -0.75 | 0 | -0.3613 | -1.1113 | -0.3887 | 5 | 1773.8 | 2026-09-01T01:46:51
chip6 | chip6_0901_0025 | 17 | stop1_TOP_b2_C-0.75 | 1 | -0.75 | 0 | -0.3113 | -1.0613 | -0.4387 | 5 | 1745.8 | 2026-09-01T01:46:51
chip6 | chip6_0901_0025 | 17 | stop1_TOP_b2_C-0.75 | 1 | -0.75 | 0 | -0.2613 | -1.0113 | -0.4887 | 5 | 1723 | 2026-09-01T01:46:51
chip6 | chip6_0901_0025 | 17 | stop1_TOP_b2_C-0.75 | 1 | -0.75 | 0 | -0.2113 | -0.9613 | -0.5387 | 5 | 1702 | 2026-09-01T01:46:51
chip6 | chip6_0901_0025 | 17 | stop1_TOP_b2_C-0.75 | 1 | -0.75 | 0 | -0.1613 | -0.9113 | -0.5887 | 5 | 1683 | 2026-09-01T01:46:51
chip6 | chip6_0901_0025 | 17 | stop1_TOP_b2_C-0.75 | 1 | -0.75 | 0 | -0.1113 | -0.8613 | -0.6387 | 5 | 1666.4 | 2026-09-01T01:46:51
chip6 | chip6_0901_0025 | 17 | stop1_TOP_b2_C-0.75 | 1 | -0.75 | 0 | -0.0613 | -0.8113 | -0.6887 | 5 | 1655.4 | 2026-09-01T01:46:51
chip6 | chip6_0901_0025 | 17 | stop1_TOP_b2_C-0.75 | 1 | -0.75 | 0 | -0.0113 | -0.7613 | -0.7387 | 5 | 1643.8 | 2026-09-01T01:46:51
chip6 | chip6_0901_0025 | 17 | stop1_TOP_b2_C-0.75 | 1 | -0.75 | 0 | 0.0387 | -0.7113 | -0.7887 | 5 | 1634.8 | 2026-09-01T01:46:51
chip6 | chip6_0901_0025 | 17 | stop1_TOP_b2_C-0.75 | 1 | -0.75 | 0 | 0.0887 | -0.6613 | -0.8387 | 5 | 1631.4 | 2026-09-01T01:46:51
chip6 | chip6_0901_0025 | 17 | stop1_TOP_b2_C-0.75 | 1 | -0.75 | 0 | 0.1387 | -0.6113 | -0.8887 | 5 | 1629 | 2026-09-01T01:46:51
chip6 | chip6_0901_0025 | 17 | stop1_TOP_b2_C-0.75 | 1 | -0.75 | 0 | 0.1887 | -0.5613 | -0.9387 | 5 | 1633.6 | 2026-09-01T01:46:51
chip6 | chip6_0901_0025 | 17 | stop1_TOP_b2_C-0.75 | 1 | -0.75 | 0 | 0.2387 | -0.5113 | -0.9887 | 5 | 1637.4 | 2026-09-01T01:46:51
chip6 | chip6_0901_0025 | 17 | stop1_TOP_b2_C-0.75 | 1 | -0.75 | 0 | 0.2887 | -0.4613 | -1.0387 | 5 | 1642.8 | 2026-09-01T01:46:51
chip6 | chip6_0901_0025 | 17 | stop1_TOP_b2_C-0.75 | 1 | -0.75 | 0 | 0.3387 | -0.4113 | -1.0887 | 5 | 1651.8 | 2026-09-01T01:46:51
chip6 | chip6_0901_0025 | 17 | stop1_TOP_b2_C-0.75 | 1 | -0.75 | 0 | 0.3887 | -0.3613 | -1.1387 | 5 | 1665.2 | 2026-09-01T01:46:51
chip6 | chip6_0901_0025 | 17 | stop1_TOP_b2_C-0.75 | 1 | -0.75 | 0 | 0.4387 | -0.3113 | -1.1887 | 5 | 1681.2 | 2026-09-01T01:46:51
chip6 | chip6_0901_0025 | 17 | stop1_TOP_b2_C-0.75 | 1 | -0.75 | 0 | 0.4887 | -0.2613 | -1.2387 | 5 | 1702 | 2026-09-01T01:46:51
chip6 | chip6_0901_0025 | 17 | stop1_TOP_b2_C-0.75 | 1 | -0.75 | 0 | 0.5387 | -0.2113 | -1.2887 | 5 | 1723.8 | 2026-09-01T01:46:51
chip6 | chip6_0901_0025 | 17 | stop1_TOP_b2_C-0.75 | 1 | -0.75 | 0 | 0.5887 | -0.1613 | -1.3387 | 5 | 1748.2 | 2026-09-01T01:46:51
chip6 | chip6_0901_0025 | 17 | stop1_TOP_b2_C-0.75 | 1 | -0.75 | 0 | 0.6387 | -0.1113 | -1.3887 | 5 | 1774.6 | 2026-09-01T01:46:51
chip6 | chip6_0901_0025 | 17 | stop1_TOP_b2_C-0.75 | 1 | -0.75 | 0 | 0.6887 | -0.0613 | -1.4387 | 5 | 1807.2 | 2026-09-01T01:46:51
chip6 | chip6_0901_0025 | 17 | stop1_TOP_b2_C-0.75 | 1 | -0.75 | 0 | 0.7387 | -0.0113 | -1.4887 | 5 | 1840.8 | 2026-09-01T01:46:51
chip6 | chip6_0901_0025 | 18 | stop1_TOP_b2_C-0.75 | 1 | -0.75 | 1 | -0.4615 | -1.2115 | -0.2885 | 5 | 1834 | 2026-09-01T01:47:22
chip6 | chip6_0901_0025 | 18 | stop1_TOP_b2_C-0.75 | 1 | -0.75 | 1 | -0.4115 | -1.1615 | -0.3385 | 5 | 1800.6 | 2026-09-01T01:47:22
chip6 | chip6_0901_0025 | 18 | stop1_TOP_b2_C-0.75 | 1 | -0.75 | 1 | -0.3615 | -1.1115 | -0.3885 | 5 | 1769 | 2026-09-01T01:47:22
chip6 | chip6_0901_0025 | 18 | stop1_TOP_b2_C-0.75 | 1 | -0.75 | 1 | -0.3115 | -1.0615 | -0.4385 | 5 | 1741.8 | 2026-09-01T01:47:22
chip6 | chip6_0901_0025 | 18 | stop1_TOP_b2_C-0.75 | 1 | -0.75 | 1 | -0.2615 | -1.0115 | -0.4885 | 5 | 1717 | 2026-09-01T01:47:22
chip6 | chip6_0901_0025 | 18 | stop1_TOP_b2_C-0.75 | 1 | -0.75 | 1 | -0.2115 | -0.9615 | -0.5385 | 5 | 1695.6 | 2026-09-01T01:47:22
chip6 | chip6_0901_0025 | 18 | stop1_TOP_b2_C-0.75 | 1 | -0.75 | 1 | -0.1615 | -0.9115 | -0.5885 | 5 | 1676.6 | 2026-09-01T01:47:22
chip6 | chip6_0901_0025 | 18 | stop1_TOP_b2_C-0.75 | 1 | -0.75 | 1 | -0.1115 | -0.8615 | -0.6385 | 5 | 1660.2 | 2026-09-01T01:47:22
chip6 | chip6_0901_0025 | 18 | stop1_TOP_b2_C-0.75 | 1 | -0.75 | 1 | -0.0615 | -0.8115 | -0.6885 | 5 | 1648.2 | 2026-09-01T01:47:22
chip6 | chip6_0901_0025 | 18 | stop1_TOP_b2_C-0.75 | 1 | -0.75 | 1 | -0.0115 | -0.7615 | -0.7385 | 5 | 1637.2 | 2026-09-01T01:47:22
chip6 | chip6_0901_0025 | 18 | stop1_TOP_b2_C-0.75 | 1 | -0.75 | 1 | 0.0385 | -0.7115 | -0.7885 | 5 | 1630.4 | 2026-09-01T01:47:22
chip6 | chip6_0901_0025 | 18 | stop1_TOP_b2_C-0.75 | 1 | -0.75 | 1 | 0.0885 | -0.6615 | -0.8385 | 5 | 1629.6 | 2026-09-01T01:47:22
chip6 | chip6_0901_0025 | 18 | stop1_TOP_b2_C-0.75 | 1 | -0.75 | 1 | 0.1385 | -0.6115 | -0.8885 | 5 | 1627 | 2026-09-01T01:47:22
chip6 | chip6_0901_0025 | 18 | stop1_TOP_b2_C-0.75 | 1 | -0.75 | 1 | 0.1885 | -0.5615 | -0.9385 | 5 | 1627.8 | 2026-09-01T01:47:22
chip6 | chip6_0901_0025 | 18 | stop1_TOP_b2_C-0.75 | 1 | -0.75 | 1 | 0.2385 | -0.5115 | -0.9885 | 5 | 1631.4 | 2026-09-01T01:47:22
chip6 | chip6_0901_0025 | 18 | stop1_TOP_b2_C-0.75 | 1 | -0.75 | 1 | 0.2885 | -0.4615 | -1.0385 | 5 | 1638.8 | 2026-09-01T01:47:22
chip6 | chip6_0901_0025 | 18 | stop1_TOP_b2_C-0.75 | 1 | -0.75 | 1 | 0.3385 | -0.4115 | -1.0885 | 5 | 1648 | 2026-09-01T01:47:22
chip6 | chip6_0901_0025 | 18 | stop1_TOP_b2_C-0.75 | 1 | -0.75 | 1 | 0.3885 | -0.3615 | -1.1385 | 5 | 1663.6 | 2026-09-01T01:47:22
chip6 | chip6_0901_0025 | 18 | stop1_TOP_b2_C-0.75 | 1 | -0.75 | 1 | 0.4385 | -0.3115 | -1.1885 | 5 | 1679.8 | 2026-09-01T01:47:22
chip6 | chip6_0901_0025 | 18 | stop1_TOP_b2_C-0.75 | 1 | -0.75 | 1 | 0.4885 | -0.2615 | -1.2385 | 5 | 1699.8 | 2026-09-01T01:47:22
chip6 | chip6_0901_0025 | 18 | stop1_TOP_b2_C-0.75 | 1 | -0.75 | 1 | 0.5385 | -0.2115 | -1.2885 | 5 | 1721 | 2026-09-01T01:47:22
chip6 | chip6_0901_0025 | 18 | stop1_TOP_b2_C-0.75 | 1 | -0.75 | 1 | 0.5885 | -0.1615 | -1.3385 | 5 | 1747 | 2026-09-01T01:47:22
chip6 | chip6_0901_0025 | 18 | stop1_TOP_b2_C-0.75 | 1 | -0.75 | 1 | 0.6385 | -0.1115 | -1.3885 | 5 | 1777.4 | 2026-09-01T01:47:22
chip6 | chip6_0901_0025 | 18 | stop1_TOP_b2_C-0.75 | 1 | -0.75 | 1 | 0.6885 | -0.0615 | -1.4385 | 5 | 1810.6 | 2026-09-01T01:47:22
chip6 | chip6_0901_0025 | 18 | stop1_TOP_b2_C-0.75 | 1 | -0.75 | 1 | 0.7385 | -0.0115 | -1.4885 | 5 | 1843.8 | 2026-09-01T01:47:22
chip6 | chip6_0901_0025 | 19 | stop1_TOP_b2_C-0.75 | 1 | -0.75 | 3 | -0.4667 | -1.2167 | -0.2833 | 5 | 1843.4 | 2026-09-01T01:47:57
chip6 | chip6_0901_0025 | 19 | stop1_TOP_b2_C-0.75 | 1 | -0.75 | 3 | -0.4167 | -1.1667 | -0.3333 | 5 | 1808.4 | 2026-09-01T01:47:57
chip6 | chip6_0901_0025 | 19 | stop1_TOP_b2_C-0.75 | 1 | -0.75 | 3 | -0.3667 | -1.1167 | -0.3833 | 5 | 1777.4 | 2026-09-01T01:47:57
chip6 | chip6_0901_0025 | 19 | stop1_TOP_b2_C-0.75 | 1 | -0.75 | 3 | -0.3167 | -1.0667 | -0.4333 | 5 | 1751 | 2026-09-01T01:47:57
chip6 | chip6_0901_0025 | 19 | stop1_TOP_b2_C-0.75 | 1 | -0.75 | 3 | -0.2667 | -1.0167 | -0.4833 | 5 | 1726.6 | 2026-09-01T01:47:57
chip6 | chip6_0901_0025 | 19 | stop1_TOP_b2_C-0.75 | 1 | -0.75 | 3 | -0.2167 | -0.9667 | -0.5333 | 5 | 1702.6 | 2026-09-01T01:47:57
chip6 | chip6_0901_0025 | 19 | stop1_TOP_b2_C-0.75 | 1 | -0.75 | 3 | -0.1667 | -0.9167 | -0.5833 | 5 | 1682.4 | 2026-09-01T01:47:57
chip6 | chip6_0901_0025 | 19 | stop1_TOP_b2_C-0.75 | 1 | -0.75 | 3 | -0.1167 | -0.8667 | -0.6333 | 5 | 1665.6 | 2026-09-01T01:47:57
chip6 | chip6_0901_0025 | 19 | stop1_TOP_b2_C-0.75 | 1 | -0.75 | 3 | -0.0667 | -0.8167 | -0.6833 | 5 | 1653.4 | 2026-09-01T01:47:57
chip6 | chip6_0901_0025 | 19 | stop1_TOP_b2_C-0.75 | 1 | -0.75 | 3 | -0.0167 | -0.7667 | -0.7333 | 5 | 1640.4 | 2026-09-01T01:47:57
chip6 | chip6_0901_0025 | 19 | stop1_TOP_b2_C-0.75 | 1 | -0.75 | 3 | 0.0333 | -0.7167 | -0.7833 | 5 | 1632.6 | 2026-09-01T01:47:57
chip6 | chip6_0901_0025 | 19 | stop1_TOP_b2_C-0.75 | 1 | -0.75 | 3 | 0.0833 | -0.6667 | -0.8333 | 5 | 1628.8 | 2026-09-01T01:47:57
chip6 | chip6_0901_0025 | 19 | stop1_TOP_b2_C-0.75 | 1 | -0.75 | 3 | 0.1333 | -0.6167 | -0.8833 | 5 | 1628 | 2026-09-01T01:47:57
chip6 | chip6_0901_0025 | 19 | stop1_TOP_b2_C-0.75 | 1 | -0.75 | 3 | 0.1833 | -0.5667 | -0.9333 | 5 | 1629.8 | 2026-09-01T01:47:57
chip6 | chip6_0901_0025 | 19 | stop1_TOP_b2_C-0.75 | 1 | -0.75 | 3 | 0.2333 | -0.5167 | -0.9833 | 5 | 1633.4 | 2026-09-01T01:47:57
chip6 | chip6_0901_0025 | 19 | stop1_TOP_b2_C-0.75 | 1 | -0.75 | 3 | 0.2833 | -0.4667 | -1.0333 | 5 | 1641.4 | 2026-09-01T01:47:57
chip6 | chip6_0901_0025 | 19 | stop1_TOP_b2_C-0.75 | 1 | -0.75 | 3 | 0.3333 | -0.4167 | -1.0833 | 5 | 1650.8 | 2026-09-01T01:47:57
chip6 | chip6_0901_0025 | 19 | stop1_TOP_b2_C-0.75 | 1 | -0.75 | 3 | 0.3833 | -0.3667 | -1.1333 | 5 | 1664.2 | 2026-09-01T01:47:57
chip6 | chip6_0901_0025 | 19 | stop1_TOP_b2_C-0.75 | 1 | -0.75 | 3 | 0.4333 | -0.3167 | -1.1833 | 5 | 1680.8 | 2026-09-01T01:47:57
chip6 | chip6_0901_0025 | 19 | stop1_TOP_b2_C-0.75 | 1 | -0.75 | 3 | 0.4833 | -0.2667 | -1.2333 | 5 | 1700.2 | 2026-09-01T01:47:57
chip6 | chip6_0901_0025 | 19 | stop1_TOP_b2_C-0.75 | 1 | -0.75 | 3 | 0.5333 | -0.2167 | -1.2833 | 5 | 1721.6 | 2026-09-01T01:47:57
chip6 | chip6_0901_0025 | 19 | stop1_TOP_b2_C-0.75 | 1 | -0.75 | 3 | 0.5833 | -0.1667 | -1.3333 | 5 | 1747.2 | 2026-09-01T01:47:57
chip6 | chip6_0901_0025 | 19 | stop1_TOP_b2_C-0.75 | 1 | -0.75 | 3 | 0.6333 | -0.1167 | -1.3833 | 5 | 1773 | 2026-09-01T01:47:57
chip6 | chip6_0901_0025 | 19 | stop1_TOP_b2_C-0.75 | 1 | -0.75 | 3 | 0.6833 | -0.0667 | -1.4333 | 5 | 1806.4 | 2026-09-01T01:47:57
chip6 | chip6_0901_0025 | 19 | stop1_TOP_b2_C-0.75 | 1 | -0.75 | 3 | 0.7333 | -0.0167 | -1.4833 | 5 | 1841.2 | 2026-09-01T01:47:57
chip6 | chip6_0901_0025 | 20 | stop1_TOP_b2_C-0.75 | 1 | -0.75 | 10 | -0.4632 | -1.2132 | -0.2868 | 5 | 1848.4 | 2026-09-01T01:48:46
chip6 | chip6_0901_0025 | 20 | stop1_TOP_b2_C-0.75 | 1 | -0.75 | 10 | -0.4132 | -1.1632 | -0.3368 | 5 | 1811 | 2026-09-01T01:48:46
chip6 | chip6_0901_0025 | 20 | stop1_TOP_b2_C-0.75 | 1 | -0.75 | 10 | -0.3632 | -1.1132 | -0.3868 | 5 | 1782.2 | 2026-09-01T01:48:46
chip6 | chip6_0901_0025 | 20 | stop1_TOP_b2_C-0.75 | 1 | -0.75 | 10 | -0.3132 | -1.0632 | -0.4368 | 5 | 1755.6 | 2026-09-01T01:48:46
chip6 | chip6_0901_0025 | 20 | stop1_TOP_b2_C-0.75 | 1 | -0.75 | 10 | -0.2632 | -1.0132 | -0.4868 | 5 | 1730 | 2026-09-01T01:48:46
chip6 | chip6_0901_0025 | 20 | stop1_TOP_b2_C-0.75 | 1 | -0.75 | 10 | -0.2132 | -0.9632 | -0.5368 | 5 | 1706.8 | 2026-09-01T01:48:46
chip6 | chip6_0901_0025 | 20 | stop1_TOP_b2_C-0.75 | 1 | -0.75 | 10 | -0.1632 | -0.9132 | -0.5868 | 5 | 1686.8 | 2026-09-01T01:48:46
chip6 | chip6_0901_0025 | 20 | stop1_TOP_b2_C-0.75 | 1 | -0.75 | 10 | -0.1132 | -0.8632 | -0.6368 | 5 | 1670.6 | 2026-09-01T01:48:46
chip6 | chip6_0901_0025 | 20 | stop1_TOP_b2_C-0.75 | 1 | -0.75 | 10 | -0.0632 | -0.8132 | -0.6868 | 5 | 1658.8 | 2026-09-01T01:48:46
chip6 | chip6_0901_0025 | 20 | stop1_TOP_b2_C-0.75 | 1 | -0.75 | 10 | -0.0132 | -0.7632 | -0.7368 | 5 | 1648.8 | 2026-09-01T01:48:46
chip6 | chip6_0901_0025 | 20 | stop1_TOP_b2_C-0.75 | 1 | -0.75 | 10 | 0.0368 | -0.7132 | -0.7868 | 5 | 1640.6 | 2026-09-01T01:48:46
chip6 | chip6_0901_0025 | 20 | stop1_TOP_b2_C-0.75 | 1 | -0.75 | 10 | 0.0868 | -0.6632 | -0.8368 | 5 | 1635.6 | 2026-09-01T01:48:46
chip6 | chip6_0901_0025 | 20 | stop1_TOP_b2_C-0.75 | 1 | -0.75 | 10 | 0.1368 | -0.6132 | -0.8868 | 5 | 1633.6 | 2026-09-01T01:48:46
chip6 | chip6_0901_0025 | 20 | stop1_TOP_b2_C-0.75 | 1 | -0.75 | 10 | 0.1868 | -0.5632 | -0.9368 | 5 | 1634.6 | 2026-09-01T01:48:46
chip6 | chip6_0901_0025 | 20 | stop1_TOP_b2_C-0.75 | 1 | -0.75 | 10 | 0.2368 | -0.5132 | -0.9868 | 5 | 1641 | 2026-09-01T01:48:46
chip6 | chip6_0901_0025 | 20 | stop1_TOP_b2_C-0.75 | 1 | -0.75 | 10 | 0.2868 | -0.4632 | -1.0368 | 5 | 1646 | 2026-09-01T01:48:46
chip6 | chip6_0901_0025 | 20 | stop1_TOP_b2_C-0.75 | 1 | -0.75 | 10 | 0.3368 | -0.4132 | -1.0868 | 5 | 1656.2 | 2026-09-01T01:48:46
chip6 | chip6_0901_0025 | 20 | stop1_TOP_b2_C-0.75 | 1 | -0.75 | 10 | 0.3868 | -0.3632 | -1.1368 | 5 | 1670 | 2026-09-01T01:48:46
chip6 | chip6_0901_0025 | 20 | stop1_TOP_b2_C-0.75 | 1 | -0.75 | 10 | 0.4368 | -0.3132 | -1.1868 | 5 | 1686.2 | 2026-09-01T01:48:46
chip6 | chip6_0901_0025 | 20 | stop1_TOP_b2_C-0.75 | 1 | -0.75 | 10 | 0.4868 | -0.2632 | -1.2368 | 5 | 1704.6 | 2026-09-01T01:48:46
chip6 | chip6_0901_0025 | 20 | stop1_TOP_b2_C-0.75 | 1 | -0.75 | 10 | 0.5368 | -0.2132 | -1.2868 | 5 | 1726.8 | 2026-09-01T01:48:46
chip6 | chip6_0901_0025 | 20 | stop1_TOP_b2_C-0.75 | 1 | -0.75 | 10 | 0.5868 | -0.1632 | -1.3368 | 5 | 1752.8 | 2026-09-01T01:48:46
chip6 | chip6_0901_0025 | 20 | stop1_TOP_b2_C-0.75 | 1 | -0.75 | 10 | 0.6368 | -0.1132 | -1.3868 | 5 | 1779 | 2026-09-01T01:48:46
chip6 | chip6_0901_0025 | 20 | stop1_TOP_b2_C-0.75 | 1 | -0.75 | 10 | 0.6868 | -0.0632 | -1.4368 | 5 | 1808.2 | 2026-09-01T01:48:46
chip6 | chip6_0901_0025 | 20 | stop1_TOP_b2_C-0.75 | 1 | -0.75 | 10 | 0.7368 | -0.0132 | -1.4868 | 5 | 1841.4 | 2026-09-01T01:48:46
chip6 | chip6_0901_0025 | 21 | stop1_TOP_b2_C-0.75 | 1 | -0.75 | 30 | -0.4605 | -1.2105 | -0.2895 | 5 | 1849.2 | 2026-09-01T01:50:13
chip6 | chip6_0901_0025 | 21 | stop1_TOP_b2_C-0.75 | 1 | -0.75 | 30 | -0.4105 | -1.1605 | -0.3395 | 5 | 1811.6 | 2026-09-01T01:50:13
chip6 | chip6_0901_0025 | 21 | stop1_TOP_b2_C-0.75 | 1 | -0.75 | 30 | -0.3605 | -1.1105 | -0.3895 | 5 | 1779.6 | 2026-09-01T01:50:13
chip6 | chip6_0901_0025 | 21 | stop1_TOP_b2_C-0.75 | 1 | -0.75 | 30 | -0.3105 | -1.0605 | -0.4395 | 5 | 1749.8 | 2026-09-01T01:50:13
chip6 | chip6_0901_0025 | 21 | stop1_TOP_b2_C-0.75 | 1 | -0.75 | 30 | -0.2605 | -1.0105 | -0.4895 | 5 | 1726.8 | 2026-09-01T01:50:13
chip6 | chip6_0901_0025 | 21 | stop1_TOP_b2_C-0.75 | 1 | -0.75 | 30 | -0.2105 | -0.9605 | -0.5395 | 5 | 1704.8 | 2026-09-01T01:50:13
chip6 | chip6_0901_0025 | 21 | stop1_TOP_b2_C-0.75 | 1 | -0.75 | 30 | -0.1605 | -0.9105 | -0.5895 | 5 | 1686.6 | 2026-09-01T01:50:13
chip6 | chip6_0901_0025 | 21 | stop1_TOP_b2_C-0.75 | 1 | -0.75 | 30 | -0.1105 | -0.8605 | -0.6395 | 5 | 1669.2 | 2026-09-01T01:50:13
chip6 | chip6_0901_0025 | 21 | stop1_TOP_b2_C-0.75 | 1 | -0.75 | 30 | -0.0605 | -0.8105 | -0.6895 | 5 | 1657.2 | 2026-09-01T01:50:13
chip6 | chip6_0901_0025 | 21 | stop1_TOP_b2_C-0.75 | 1 | -0.75 | 30 | -0.0105 | -0.7605 | -0.7395 | 5 | 1645.6 | 2026-09-01T01:50:13
chip6 | chip6_0901_0025 | 21 | stop1_TOP_b2_C-0.75 | 1 | -0.75 | 30 | 0.0395 | -0.7105 | -0.7895 | 5 | 1636.2 | 2026-09-01T01:50:13
chip6 | chip6_0901_0025 | 21 | stop1_TOP_b2_C-0.75 | 1 | -0.75 | 30 | 0.0895 | -0.6605 | -0.8395 | 5 | 1633 | 2026-09-01T01:50:13
chip6 | chip6_0901_0025 | 21 | stop1_TOP_b2_C-0.75 | 1 | -0.75 | 30 | 0.1395 | -0.6105 | -0.8895 | 5 | 1630 | 2026-09-01T01:50:13
chip6 | chip6_0901_0025 | 21 | stop1_TOP_b2_C-0.75 | 1 | -0.75 | 30 | 0.1895 | -0.5605 | -0.9395 | 5 | 1632.4 | 2026-09-01T01:50:13
chip6 | chip6_0901_0025 | 21 | stop1_TOP_b2_C-0.75 | 1 | -0.75 | 30 | 0.2395 | -0.5105 | -0.9895 | 5 | 1635.2 | 2026-09-01T01:50:13
chip6 | chip6_0901_0025 | 21 | stop1_TOP_b2_C-0.75 | 1 | -0.75 | 30 | 0.2895 | -0.4605 | -1.0395 | 5 | 1644.6 | 2026-09-01T01:50:13
chip6 | chip6_0901_0025 | 21 | stop1_TOP_b2_C-0.75 | 1 | -0.75 | 30 | 0.3395 | -0.4105 | -1.0895 | 5 | 1656 | 2026-09-01T01:50:13
chip6 | chip6_0901_0025 | 21 | stop1_TOP_b2_C-0.75 | 1 | -0.75 | 30 | 0.3895 | -0.3605 | -1.1395 | 5 | 1669 | 2026-09-01T01:50:13
chip6 | chip6_0901_0025 | 21 | stop1_TOP_b2_C-0.75 | 1 | -0.75 | 30 | 0.4395 | -0.3105 | -1.1895 | 5 | 1684.4 | 2026-09-01T01:50:13
chip6 | chip6_0901_0025 | 21 | stop1_TOP_b2_C-0.75 | 1 | -0.75 | 30 | 0.4895 | -0.2605 | -1.2395 | 5 | 1705.2 | 2026-09-01T01:50:13
chip6 | chip6_0901_0025 | 21 | stop1_TOP_b2_C-0.75 | 1 | -0.75 | 30 | 0.5395 | -0.2105 | -1.2895 | 5 | 1728.6 | 2026-09-01T01:50:13
chip6 | chip6_0901_0025 | 21 | stop1_TOP_b2_C-0.75 | 1 | -0.75 | 30 | 0.5895 | -0.1605 | -1.3395 | 5 | 1753 | 2026-09-01T01:50:13
chip6 | chip6_0901_0025 | 21 | stop1_TOP_b2_C-0.75 | 1 | -0.75 | 30 | 0.6395 | -0.1105 | -1.3895 | 5 | 1779.8 | 2026-09-01T01:50:13
chip6 | chip6_0901_0025 | 21 | stop1_TOP_b2_C-0.75 | 1 | -0.75 | 30 | 0.6895 | -0.0605 | -1.4395 | 5 | 1810.2 | 2026-09-01T01:50:13
chip6 | chip6_0901_0025 | 21 | stop1_TOP_b2_C-0.75 | 1 | -0.75 | 30 | 0.7395 | -0.0105 | -1.4895 | 5 | 1845 | 2026-09-01T01:50:13
chip6 | chip6_0901_0025 | 22 | stop1_TOP_b2_C-0.75 | 1 | -0.75 | 100 | -0.461 | -1.211 | -0.289 | 5 | 1848.2 | 2026-09-01T01:54:04
chip6 | chip6_0901_0025 | 22 | stop1_TOP_b2_C-0.75 | 1 | -0.75 | 100 | -0.411 | -1.161 | -0.339 | 5 | 1815.2 | 2026-09-01T01:54:04
chip6 | chip6_0901_0025 | 22 | stop1_TOP_b2_C-0.75 | 1 | -0.75 | 100 | -0.361 | -1.111 | -0.389 | 5 | 1783.2 | 2026-09-01T01:54:04
chip6 | chip6_0901_0025 | 22 | stop1_TOP_b2_C-0.75 | 1 | -0.75 | 100 | -0.311 | -1.061 | -0.439 | 5 | 1755.6 | 2026-09-01T01:54:04
chip6 | chip6_0901_0025 | 22 | stop1_TOP_b2_C-0.75 | 1 | -0.75 | 100 | -0.261 | -1.011 | -0.489 | 5 | 1731.4 | 2026-09-01T01:54:04
chip6 | chip6_0901_0025 | 22 | stop1_TOP_b2_C-0.75 | 1 | -0.75 | 100 | -0.211 | -0.961 | -0.539 | 5 | 1711.4 | 2026-09-01T01:54:04
chip6 | chip6_0901_0025 | 22 | stop1_TOP_b2_C-0.75 | 1 | -0.75 | 100 | -0.161 | -0.911 | -0.589 | 5 | 1691.8 | 2026-09-01T01:54:04
chip6 | chip6_0901_0025 | 22 | stop1_TOP_b2_C-0.75 | 1 | -0.75 | 100 | -0.111 | -0.861 | -0.639 | 5 | 1675.2 | 2026-09-01T01:54:04
chip6 | chip6_0901_0025 | 22 | stop1_TOP_b2_C-0.75 | 1 | -0.75 | 100 | -0.061 | -0.811 | -0.689 | 5 | 1661.8 | 2026-09-01T01:54:04
chip6 | chip6_0901_0025 | 22 | stop1_TOP_b2_C-0.75 | 1 | -0.75 | 100 | -0.011 | -0.761 | -0.739 | 5 | 1649.8 | 2026-09-01T01:54:04
chip6 | chip6_0901_0025 | 22 | stop1_TOP_b2_C-0.75 | 1 | -0.75 | 100 | 0.039 | -0.711 | -0.789 | 5 | 1643 | 2026-09-01T01:54:04
chip6 | chip6_0901_0025 | 22 | stop1_TOP_b2_C-0.75 | 1 | -0.75 | 100 | 0.089 | -0.661 | -0.839 | 5 | 1637.4 | 2026-09-01T01:54:04
chip6 | chip6_0901_0025 | 22 | stop1_TOP_b2_C-0.75 | 1 | -0.75 | 100 | 0.139 | -0.611 | -0.889 | 5 | 1638 | 2026-09-01T01:54:04
chip6 | chip6_0901_0025 | 22 | stop1_TOP_b2_C-0.75 | 1 | -0.75 | 100 | 0.189 | -0.561 | -0.939 | 5 | 1639.4 | 2026-09-01T01:54:04
chip6 | chip6_0901_0025 | 22 | stop1_TOP_b2_C-0.75 | 1 | -0.75 | 100 | 0.239 | -0.511 | -0.989 | 5 | 1643.2 | 2026-09-01T01:54:04
chip6 | chip6_0901_0025 | 22 | stop1_TOP_b2_C-0.75 | 1 | -0.75 | 100 | 0.289 | -0.461 | -1.039 | 5 | 1647.4 | 2026-09-01T01:54:04
chip6 | chip6_0901_0025 | 22 | stop1_TOP_b2_C-0.75 | 1 | -0.75 | 100 | 0.339 | -0.411 | -1.089 | 5 | 1656.4 | 2026-09-01T01:54:04
chip6 | chip6_0901_0025 | 22 | stop1_TOP_b2_C-0.75 | 1 | -0.75 | 100 | 0.389 | -0.361 | -1.139 | 5 | 1670.2 | 2026-09-01T01:54:04
chip6 | chip6_0901_0025 | 22 | stop1_TOP_b2_C-0.75 | 1 | -0.75 | 100 | 0.439 | -0.311 | -1.189 | 5 | 1683.4 | 2026-09-01T01:54:04
chip6 | chip6_0901_0025 | 22 | stop1_TOP_b2_C-0.75 | 1 | -0.75 | 100 | 0.489 | -0.261 | -1.239 | 5 | 1704.8 | 2026-09-01T01:54:04
chip6 | chip6_0901_0025 | 22 | stop1_TOP_b2_C-0.75 | 1 | -0.75 | 100 | 0.539 | -0.211 | -1.289 | 5 | 1727.6 | 2026-09-01T01:54:04
chip6 | chip6_0901_0025 | 22 | stop1_TOP_b2_C-0.75 | 1 | -0.75 | 100 | 0.589 | -0.161 | -1.339 | 5 | 1754.4 | 2026-09-01T01:54:04
chip6 | chip6_0901_0025 | 22 | stop1_TOP_b2_C-0.75 | 1 | -0.75 | 100 | 0.639 | -0.111 | -1.389 | 5 | 1781 | 2026-09-01T01:54:04
chip6 | chip6_0901_0025 | 22 | stop1_TOP_b2_C-0.75 | 1 | -0.75 | 100 | 0.689 | -0.061 | -1.439 | 5 | 1811.8 | 2026-09-01T01:54:04
chip6 | chip6_0901_0025 | 22 | stop1_TOP_b2_C-0.75 | 1 | -0.75 | 100 | 0.739 | -0.011 | -1.489 | 5 | 1850 | 2026-09-01T01:54:04
chip6 | chip6_0901_0025 | 23 | stop1_TOP_b2_C-0.75 | 1 | -0.75 | 300 | -0.4557 | -1.2057 | -0.2943 | 5 | 1841.4 | 2026-09-01T02:04:12
chip6 | chip6_0901_0025 | 23 | stop1_TOP_b2_C-0.75 | 1 | -0.75 | 300 | -0.4057 | -1.1557 | -0.3443 | 5 | 1805.6 | 2026-09-01T02:04:12
chip6 | chip6_0901_0025 | 23 | stop1_TOP_b2_C-0.75 | 1 | -0.75 | 300 | -0.3557 | -1.1057 | -0.3943 | 5 | 1774 | 2026-09-01T02:04:12
chip6 | chip6_0901_0025 | 23 | stop1_TOP_b2_C-0.75 | 1 | -0.75 | 300 | -0.3057 | -1.0557 | -0.4443 | 5 | 1745.4 | 2026-09-01T02:04:12
chip6 | chip6_0901_0025 | 23 | stop1_TOP_b2_C-0.75 | 1 | -0.75 | 300 | -0.2557 | -1.0057 | -0.4943 | 5 | 1724.6 | 2026-09-01T02:04:12
chip6 | chip6_0901_0025 | 23 | stop1_TOP_b2_C-0.75 | 1 | -0.75 | 300 | -0.2057 | -0.9557 | -0.5443 | 5 | 1699.6 | 2026-09-01T02:04:12
chip6 | chip6_0901_0025 | 23 | stop1_TOP_b2_C-0.75 | 1 | -0.75 | 300 | -0.1557 | -0.9057 | -0.5943 | 5 | 1680.4 | 2026-09-01T02:04:12
chip6 | chip6_0901_0025 | 23 | stop1_TOP_b2_C-0.75 | 1 | -0.75 | 300 | -0.1057 | -0.8557 | -0.6443 | 5 | 1662.6 | 2026-09-01T02:04:12
chip6 | chip6_0901_0025 | 23 | stop1_TOP_b2_C-0.75 | 1 | -0.75 | 300 | -0.0557 | -0.8057 | -0.6943 | 5 | 1649.6 | 2026-09-01T02:04:12
chip6 | chip6_0901_0025 | 23 | stop1_TOP_b2_C-0.75 | 1 | -0.75 | 300 | -0.0057 | -0.7557 | -0.7443 | 5 | 1640.4 | 2026-09-01T02:04:12
chip6 | chip6_0901_0025 | 23 | stop1_TOP_b2_C-0.75 | 1 | -0.75 | 300 | 0.0443 | -0.7057 | -0.7943 | 5 | 1631.2 | 2026-09-01T02:04:12
chip6 | chip6_0901_0025 | 23 | stop1_TOP_b2_C-0.75 | 1 | -0.75 | 300 | 0.0943 | -0.6557 | -0.8443 | 5 | 1629 | 2026-09-01T02:04:12
chip6 | chip6_0901_0025 | 23 | stop1_TOP_b2_C-0.75 | 1 | -0.75 | 300 | 0.1443 | -0.6057 | -0.8943 | 5 | 1629.4 | 2026-09-01T02:04:12
chip6 | chip6_0901_0025 | 23 | stop1_TOP_b2_C-0.75 | 1 | -0.75 | 300 | 0.1943 | -0.5557 | -0.9443 | 5 | 1630.6 | 2026-09-01T02:04:12
chip6 | chip6_0901_0025 | 23 | stop1_TOP_b2_C-0.75 | 1 | -0.75 | 300 | 0.2443 | -0.5057 | -0.9943 | 5 | 1633.2 | 2026-09-01T02:04:12
chip6 | chip6_0901_0025 | 23 | stop1_TOP_b2_C-0.75 | 1 | -0.75 | 300 | 0.2943 | -0.4557 | -1.0443 | 5 | 1640.8 | 2026-09-01T02:04:12
chip6 | chip6_0901_0025 | 23 | stop1_TOP_b2_C-0.75 | 1 | -0.75 | 300 | 0.3443 | -0.4057 | -1.0943 | 5 | 1651 | 2026-09-01T02:04:12
chip6 | chip6_0901_0025 | 23 | stop1_TOP_b2_C-0.75 | 1 | -0.75 | 300 | 0.3943 | -0.3557 | -1.1443 | 5 | 1664 | 2026-09-01T02:04:12
chip6 | chip6_0901_0025 | 23 | stop1_TOP_b2_C-0.75 | 1 | -0.75 | 300 | 0.4443 | -0.3057 | -1.1943 | 5 | 1679.2 | 2026-09-01T02:04:12
chip6 | chip6_0901_0025 | 23 | stop1_TOP_b2_C-0.75 | 1 | -0.75 | 300 | 0.4943 | -0.2557 | -1.2443 | 5 | 1697.4 | 2026-09-01T02:04:12
chip6 | chip6_0901_0025 | 23 | stop1_TOP_b2_C-0.75 | 1 | -0.75 | 300 | 0.5443 | -0.2057 | -1.2943 | 5 | 1718.6 | 2026-09-01T02:04:12
chip6 | chip6_0901_0025 | 23 | stop1_TOP_b2_C-0.75 | 1 | -0.75 | 300 | 0.5943 | -0.1557 | -1.3443 | 5 | 1743.4 | 2026-09-01T02:04:12
chip6 | chip6_0901_0025 | 23 | stop1_TOP_b2_C-0.75 | 1 | -0.75 | 300 | 0.6443 | -0.1057 | -1.3943 | 5 | 1771.4 | 2026-09-01T02:04:12
chip6 | chip6_0901_0025 | 23 | stop1_TOP_b2_C-0.75 | 1 | -0.75 | 300 | 0.6943 | -0.0557 | -1.4443 | 5 | 1805 | 2026-09-01T02:04:12
chip6 | chip6_0901_0025 | 23 | stop1_TOP_b2_C-0.75 | 1 | -0.75 | 300 | 0.7443 | -0.0057 | -1.4943 | 5 | 1836.6 | 2026-09-01T02:04:12
chip6 | chip6_0901_0025 | 24 | stop1_TOP_b2_C-0.75 | 1 | -0.75 | 1000 | -0.4534 | -1.2034 | -0.2966 | 5 | 1816 | 2026-09-01T02:38:26
chip6 | chip6_0901_0025 | 24 | stop1_TOP_b2_C-0.75 | 1 | -0.75 | 1000 | -0.4034 | -1.1534 | -0.3466 | 5 | 1783 | 2026-09-01T02:38:26
chip6 | chip6_0901_0025 | 24 | stop1_TOP_b2_C-0.75 | 1 | -0.75 | 1000 | -0.3534 | -1.1034 | -0.3966 | 5 | 1751.8 | 2026-09-01T02:38:26
chip6 | chip6_0901_0025 | 24 | stop1_TOP_b2_C-0.75 | 1 | -0.75 | 1000 | -0.3034 | -1.0534 | -0.4466 | 5 | 1723.4 | 2026-09-01T02:38:26
chip6 | chip6_0901_0025 | 24 | stop1_TOP_b2_C-0.75 | 1 | -0.75 | 1000 | -0.2534 | -1.0034 | -0.4966 | 5 | 1700.4 | 2026-09-01T02:38:26
chip6 | chip6_0901_0025 | 24 | stop1_TOP_b2_C-0.75 | 1 | -0.75 | 1000 | -0.2034 | -0.9534 | -0.5466 | 5 | 1680.6 | 2026-09-01T02:38:26
chip6 | chip6_0901_0025 | 24 | stop1_TOP_b2_C-0.75 | 1 | -0.75 | 1000 | -0.1534 | -0.9034 | -0.5966 | 5 | 1660.2 | 2026-09-01T02:38:26
chip6 | chip6_0901_0025 | 24 | stop1_TOP_b2_C-0.75 | 1 | -0.75 | 1000 | -0.1034 | -0.8534 | -0.6466 | 5 | 1646 | 2026-09-01T02:38:26
chip6 | chip6_0901_0025 | 24 | stop1_TOP_b2_C-0.75 | 1 | -0.75 | 1000 | -0.0534 | -0.8034 | -0.6966 | 5 | 1634 | 2026-09-01T02:38:26
chip6 | chip6_0901_0025 | 24 | stop1_TOP_b2_C-0.75 | 1 | -0.75 | 1000 | -0.0034 | -0.7534 | -0.7466 | 5 | 1624.8 | 2026-09-01T02:38:26
chip6 | chip6_0901_0025 | 24 | stop1_TOP_b2_C-0.75 | 1 | -0.75 | 1000 | 0.0466 | -0.7034 | -0.7966 | 5 | 1616.2 | 2026-09-01T02:38:26
chip6 | chip6_0901_0025 | 24 | stop1_TOP_b2_C-0.75 | 1 | -0.75 | 1000 | 0.0966 | -0.6534 | -0.8466 | 5 | 1613.8 | 2026-09-01T02:38:26
chip6 | chip6_0901_0025 | 24 | stop1_TOP_b2_C-0.75 | 1 | -0.75 | 1000 | 0.1466 | -0.6034 | -0.8966 | 5 | 1609 | 2026-09-01T02:38:26
chip6 | chip6_0901_0025 | 24 | stop1_TOP_b2_C-0.75 | 1 | -0.75 | 1000 | 0.1966 | -0.5534 | -0.9466 | 5 | 1611.2 | 2026-09-01T02:38:26
chip6 | chip6_0901_0025 | 24 | stop1_TOP_b2_C-0.75 | 1 | -0.75 | 1000 | 0.2466 | -0.5034 | -0.9966 | 5 | 1615.2 | 2026-09-01T02:38:26
chip6 | chip6_0901_0025 | 24 | stop1_TOP_b2_C-0.75 | 1 | -0.75 | 1000 | 0.2966 | -0.4534 | -1.0466 | 5 | 1624 | 2026-09-01T02:38:26
chip6 | chip6_0901_0025 | 24 | stop1_TOP_b2_C-0.75 | 1 | -0.75 | 1000 | 0.3466 | -0.4034 | -1.0966 | 5 | 1634.6 | 2026-09-01T02:38:26
chip6 | chip6_0901_0025 | 24 | stop1_TOP_b2_C-0.75 | 1 | -0.75 | 1000 | 0.3966 | -0.3534 | -1.1466 | 5 | 1648 | 2026-09-01T02:38:26
chip6 | chip6_0901_0025 | 24 | stop1_TOP_b2_C-0.75 | 1 | -0.75 | 1000 | 0.4466 | -0.3034 | -1.1966 | 5 | 1661.6 | 2026-09-01T02:38:26
chip6 | chip6_0901_0025 | 24 | stop1_TOP_b2_C-0.75 | 1 | -0.75 | 1000 | 0.4966 | -0.2534 | -1.2466 | 5 | 1680 | 2026-09-01T02:38:26
chip6 | chip6_0901_0025 | 24 | stop1_TOP_b2_C-0.75 | 1 | -0.75 | 1000 | 0.5466 | -0.2034 | -1.2966 | 5 | 1702.2 | 2026-09-01T02:38:26
chip6 | chip6_0901_0025 | 24 | stop1_TOP_b2_C-0.75 | 1 | -0.75 | 1000 | 0.5966 | -0.1534 | -1.3466 | 5 | 1727.6 | 2026-09-01T02:38:26
chip6 | chip6_0901_0025 | 24 | stop1_TOP_b2_C-0.75 | 1 | -0.75 | 1000 | 0.6466 | -0.1034 | -1.3966 | 5 | 1756.8 | 2026-09-01T02:38:26
chip6 | chip6_0901_0025 | 24 | stop1_TOP_b2_C-0.75 | 1 | -0.75 | 1000 | 0.6966 | -0.0534 | -1.4466 | 5 | 1786.2 | 2026-09-01T02:38:26
chip6 | chip6_0901_0025 | 24 | stop1_TOP_b2_C-0.75 | 1 | -0.75 | 1000 | 0.7466 | -0.0034 | -1.4966 | 5 | 1820.2 | 2026-09-01T02:38:26
chip6 | chip6_0901_0025 | 25 | stop1_TOP_b3_C-0.75 | 1 | -0.75 | 0 | -0.456 | -1.206 | -0.294 | 5 | 1807.2 | 2026-09-01T02:38:58
chip6 | chip6_0901_0025 | 25 | stop1_TOP_b3_C-0.75 | 1 | -0.75 | 0 | -0.406 | -1.156 | -0.344 | 5 | 1771.2 | 2026-09-01T02:38:58
chip6 | chip6_0901_0025 | 25 | stop1_TOP_b3_C-0.75 | 1 | -0.75 | 0 | -0.356 | -1.106 | -0.394 | 5 | 1741.6 | 2026-09-01T02:38:58
chip6 | chip6_0901_0025 | 25 | stop1_TOP_b3_C-0.75 | 1 | -0.75 | 0 | -0.306 | -1.056 | -0.444 | 5 | 1714.4 | 2026-09-01T02:38:58
chip6 | chip6_0901_0025 | 25 | stop1_TOP_b3_C-0.75 | 1 | -0.75 | 0 | -0.256 | -1.006 | -0.494 | 5 | 1690.2 | 2026-09-01T02:38:58
chip6 | chip6_0901_0025 | 25 | stop1_TOP_b3_C-0.75 | 1 | -0.75 | 0 | -0.206 | -0.956 | -0.544 | 5 | 1670.4 | 2026-09-01T02:38:58
chip6 | chip6_0901_0025 | 25 | stop1_TOP_b3_C-0.75 | 1 | -0.75 | 0 | -0.156 | -0.906 | -0.594 | 5 | 1651.2 | 2026-09-01T02:38:58
chip6 | chip6_0901_0025 | 25 | stop1_TOP_b3_C-0.75 | 1 | -0.75 | 0 | -0.106 | -0.856 | -0.644 | 5 | 1635.8 | 2026-09-01T02:38:58
chip6 | chip6_0901_0025 | 25 | stop1_TOP_b3_C-0.75 | 1 | -0.75 | 0 | -0.056 | -0.806 | -0.694 | 5 | 1623.2 | 2026-09-01T02:38:58
chip6 | chip6_0901_0025 | 25 | stop1_TOP_b3_C-0.75 | 1 | -0.75 | 0 | -0.006 | -0.756 | -0.744 | 5 | 1613.6 | 2026-09-01T02:38:58
chip6 | chip6_0901_0025 | 25 | stop1_TOP_b3_C-0.75 | 1 | -0.75 | 0 | 0.044 | -0.706 | -0.794 | 5 | 1608.2 | 2026-09-01T02:38:58
chip6 | chip6_0901_0025 | 25 | stop1_TOP_b3_C-0.75 | 1 | -0.75 | 0 | 0.094 | -0.656 | -0.844 | 5 | 1602.4 | 2026-09-01T02:38:58
chip6 | chip6_0901_0025 | 25 | stop1_TOP_b3_C-0.75 | 1 | -0.75 | 0 | 0.144 | -0.606 | -0.894 | 5 | 1601.6 | 2026-09-01T02:38:58
chip6 | chip6_0901_0025 | 25 | stop1_TOP_b3_C-0.75 | 1 | -0.75 | 0 | 0.194 | -0.556 | -0.944 | 5 | 1600.8 | 2026-09-01T02:38:58
chip6 | chip6_0901_0025 | 25 | stop1_TOP_b3_C-0.75 | 1 | -0.75 | 0 | 0.244 | -0.506 | -0.994 | 5 | 1604.8 | 2026-09-01T02:38:58
chip6 | chip6_0901_0025 | 25 | stop1_TOP_b3_C-0.75 | 1 | -0.75 | 0 | 0.294 | -0.456 | -1.044 | 5 | 1610.2 | 2026-09-01T02:38:58
chip6 | chip6_0901_0025 | 25 | stop1_TOP_b3_C-0.75 | 1 | -0.75 | 0 | 0.344 | -0.406 | -1.094 | 5 | 1621.8 | 2026-09-01T02:38:58
chip6 | chip6_0901_0025 | 25 | stop1_TOP_b3_C-0.75 | 1 | -0.75 | 0 | 0.394 | -0.356 | -1.144 | 5 | 1632.2 | 2026-09-01T02:38:58
chip6 | chip6_0901_0025 | 25 | stop1_TOP_b3_C-0.75 | 1 | -0.75 | 0 | 0.444 | -0.306 | -1.194 | 5 | 1649 | 2026-09-01T02:38:58
chip6 | chip6_0901_0025 | 25 | stop1_TOP_b3_C-0.75 | 1 | -0.75 | 0 | 0.494 | -0.256 | -1.244 | 5 | 1665 | 2026-09-01T02:38:58
chip6 | chip6_0901_0025 | 25 | stop1_TOP_b3_C-0.75 | 1 | -0.75 | 0 | 0.544 | -0.206 | -1.294 | 5 | 1688.2 | 2026-09-01T02:38:58
chip6 | chip6_0901_0025 | 25 | stop1_TOP_b3_C-0.75 | 1 | -0.75 | 0 | 0.594 | -0.156 | -1.344 | 5 | 1713.8 | 2026-09-01T02:38:58
chip6 | chip6_0901_0025 | 25 | stop1_TOP_b3_C-0.75 | 1 | -0.75 | 0 | 0.644 | -0.106 | -1.394 | 5 | 1744 | 2026-09-01T02:38:58
chip6 | chip6_0901_0025 | 25 | stop1_TOP_b3_C-0.75 | 1 | -0.75 | 0 | 0.694 | -0.056 | -1.444 | 5 | 1774.4 | 2026-09-01T02:38:58
chip6 | chip6_0901_0025 | 25 | stop1_TOP_b3_C-0.75 | 1 | -0.75 | 0 | 0.744 | -0.006 | -1.494 | 5 | 1808.8 | 2026-09-01T02:38:58
chip6 | chip6_0901_0025 | 26 | stop1_TOP_b3_C-0.75 | 1 | -0.75 | 0 | -0.4543 | -1.2043 | -0.2957 | 5 | 1803.2 | 2026-09-01T02:39:26
chip6 | chip6_0901_0025 | 26 | stop1_TOP_b3_C-0.75 | 1 | -0.75 | 0 | -0.4043 | -1.1543 | -0.3457 | 5 | 1769 | 2026-09-01T02:39:26
chip6 | chip6_0901_0025 | 26 | stop1_TOP_b3_C-0.75 | 1 | -0.75 | 0 | -0.3543 | -1.1043 | -0.3957 | 5 | 1737.8 | 2026-09-01T02:39:26
chip6 | chip6_0901_0025 | 26 | stop1_TOP_b3_C-0.75 | 1 | -0.75 | 0 | -0.3043 | -1.0543 | -0.4457 | 5 | 1712.4 | 2026-09-01T02:39:26
chip6 | chip6_0901_0025 | 26 | stop1_TOP_b3_C-0.75 | 1 | -0.75 | 0 | -0.2543 | -1.0043 | -0.4957 | 5 | 1688.4 | 2026-09-01T02:39:26
chip6 | chip6_0901_0025 | 26 | stop1_TOP_b3_C-0.75 | 1 | -0.75 | 0 | -0.2043 | -0.9543 | -0.5457 | 5 | 1668 | 2026-09-01T02:39:26
chip6 | chip6_0901_0025 | 26 | stop1_TOP_b3_C-0.75 | 1 | -0.75 | 0 | -0.1543 | -0.9043 | -0.5957 | 5 | 1650.6 | 2026-09-01T02:39:26
chip6 | chip6_0901_0025 | 26 | stop1_TOP_b3_C-0.75 | 1 | -0.75 | 0 | -0.1043 | -0.8543 | -0.6457 | 5 | 1636 | 2026-09-01T02:39:26
chip6 | chip6_0901_0025 | 26 | stop1_TOP_b3_C-0.75 | 1 | -0.75 | 0 | -0.0543 | -0.8043 | -0.6957 | 5 | 1620.8 | 2026-09-01T02:39:26
chip6 | chip6_0901_0025 | 26 | stop1_TOP_b3_C-0.75 | 1 | -0.75 | 0 | -0.0043 | -0.7543 | -0.7457 | 5 | 1614.2 | 2026-09-01T02:39:26
chip6 | chip6_0901_0025 | 26 | stop1_TOP_b3_C-0.75 | 1 | -0.75 | 0 | 0.0457 | -0.7043 | -0.7957 | 5 | 1604.6 | 2026-09-01T02:39:26
chip6 | chip6_0901_0025 | 26 | stop1_TOP_b3_C-0.75 | 1 | -0.75 | 0 | 0.0957 | -0.6543 | -0.8457 | 5 | 1599.8 | 2026-09-01T02:39:26
chip6 | chip6_0901_0025 | 26 | stop1_TOP_b3_C-0.75 | 1 | -0.75 | 0 | 0.1457 | -0.6043 | -0.8957 | 5 | 1599 | 2026-09-01T02:39:26
chip6 | chip6_0901_0025 | 26 | stop1_TOP_b3_C-0.75 | 1 | -0.75 | 0 | 0.1957 | -0.5543 | -0.9457 | 5 | 1601 | 2026-09-01T02:39:26
chip6 | chip6_0901_0025 | 26 | stop1_TOP_b3_C-0.75 | 1 | -0.75 | 0 | 0.2457 | -0.5043 | -0.9957 | 5 | 1607.6 | 2026-09-01T02:39:26
chip6 | chip6_0901_0025 | 26 | stop1_TOP_b3_C-0.75 | 1 | -0.75 | 0 | 0.2957 | -0.4543 | -1.0457 | 5 | 1614.8 | 2026-09-01T02:39:26
chip6 | chip6_0901_0025 | 26 | stop1_TOP_b3_C-0.75 | 1 | -0.75 | 0 | 0.3457 | -0.4043 | -1.0957 | 5 | 1625.2 | 2026-09-01T02:39:26
chip6 | chip6_0901_0025 | 26 | stop1_TOP_b3_C-0.75 | 1 | -0.75 | 0 | 0.3957 | -0.3543 | -1.1457 | 5 | 1634.6 | 2026-09-01T02:39:26
chip6 | chip6_0901_0025 | 26 | stop1_TOP_b3_C-0.75 | 1 | -0.75 | 0 | 0.4457 | -0.3043 | -1.1957 | 5 | 1651.8 | 2026-09-01T02:39:26
chip6 | chip6_0901_0025 | 26 | stop1_TOP_b3_C-0.75 | 1 | -0.75 | 0 | 0.4957 | -0.2543 | -1.2457 | 5 | 1673.4 | 2026-09-01T02:39:26
chip6 | chip6_0901_0025 | 26 | stop1_TOP_b3_C-0.75 | 1 | -0.75 | 0 | 0.5457 | -0.2043 | -1.2957 | 5 | 1692.4 | 2026-09-01T02:39:26
chip6 | chip6_0901_0025 | 26 | stop1_TOP_b3_C-0.75 | 1 | -0.75 | 0 | 0.5957 | -0.1543 | -1.3457 | 5 | 1718.8 | 2026-09-01T02:39:26
chip6 | chip6_0901_0025 | 26 | stop1_TOP_b3_C-0.75 | 1 | -0.75 | 0 | 0.6457 | -0.1043 | -1.3957 | 5 | 1746.8 | 2026-09-01T02:39:26
chip6 | chip6_0901_0025 | 26 | stop1_TOP_b3_C-0.75 | 1 | -0.75 | 0 | 0.6957 | -0.0543 | -1.4457 | 5 | 1777.2 | 2026-09-01T02:39:26
chip6 | chip6_0901_0025 | 26 | stop1_TOP_b3_C-0.75 | 1 | -0.75 | 0 | 0.7457 | -0.0043 | -1.4957 | 5 | 1809 | 2026-09-01T02:39:26
chip6 | chip6_0901_0025 | 27 | stop1_TOP_b3_C-0.75 | 1 | -0.75 | 1 | -0.4599 | -1.2099 | -0.2901 | 5 | 1807.8 | 2026-09-01T02:39:58
chip6 | chip6_0901_0025 | 27 | stop1_TOP_b3_C-0.75 | 1 | -0.75 | 1 | -0.4099 | -1.1599 | -0.3401 | 5 | 1772.4 | 2026-09-01T02:39:58
chip6 | chip6_0901_0025 | 27 | stop1_TOP_b3_C-0.75 | 1 | -0.75 | 1 | -0.3599 | -1.1099 | -0.3901 | 5 | 1741.2 | 2026-09-01T02:39:58
chip6 | chip6_0901_0025 | 27 | stop1_TOP_b3_C-0.75 | 1 | -0.75 | 1 | -0.3099 | -1.0599 | -0.4401 | 5 | 1718.2 | 2026-09-01T02:39:58
chip6 | chip6_0901_0025 | 27 | stop1_TOP_b3_C-0.75 | 1 | -0.75 | 1 | -0.2599 | -1.0099 | -0.4901 | 5 | 1692.4 | 2026-09-01T02:39:58
chip6 | chip6_0901_0025 | 27 | stop1_TOP_b3_C-0.75 | 1 | -0.75 | 1 | -0.2099 | -0.9599 | -0.5401 | 5 | 1671 | 2026-09-01T02:39:58
chip6 | chip6_0901_0025 | 27 | stop1_TOP_b3_C-0.75 | 1 | -0.75 | 1 | -0.1599 | -0.9099 | -0.5901 | 5 | 1650 | 2026-09-01T02:39:58
chip6 | chip6_0901_0025 | 27 | stop1_TOP_b3_C-0.75 | 1 | -0.75 | 1 | -0.1099 | -0.8599 | -0.6401 | 5 | 1634.6 | 2026-09-01T02:39:58
chip6 | chip6_0901_0025 | 27 | stop1_TOP_b3_C-0.75 | 1 | -0.75 | 1 | -0.0599 | -0.8099 | -0.6901 | 5 | 1620.8 | 2026-09-01T02:39:58
chip6 | chip6_0901_0025 | 27 | stop1_TOP_b3_C-0.75 | 1 | -0.75 | 1 | -0.0099 | -0.7599 | -0.7401 | 5 | 1609.6 | 2026-09-01T02:39:58
chip6 | chip6_0901_0025 | 27 | stop1_TOP_b3_C-0.75 | 1 | -0.75 | 1 | 0.0401 | -0.7099 | -0.7901 | 5 | 1600.4 | 2026-09-01T02:39:58
chip6 | chip6_0901_0025 | 27 | stop1_TOP_b3_C-0.75 | 1 | -0.75 | 1 | 0.0901 | -0.6599 | -0.8401 | 5 | 1594.8 | 2026-09-01T02:39:58
chip6 | chip6_0901_0025 | 27 | stop1_TOP_b3_C-0.75 | 1 | -0.75 | 1 | 0.1401 | -0.6099 | -0.8901 | 5 | 1595 | 2026-09-01T02:39:58
chip6 | chip6_0901_0025 | 27 | stop1_TOP_b3_C-0.75 | 1 | -0.75 | 1 | 0.1901 | -0.5599 | -0.9401 | 5 | 1595 | 2026-09-01T02:39:58
chip6 | chip6_0901_0025 | 27 | stop1_TOP_b3_C-0.75 | 1 | -0.75 | 1 | 0.2401 | -0.5099 | -0.9901 | 5 | 1599 | 2026-09-01T02:39:58
chip6 | chip6_0901_0025 | 27 | stop1_TOP_b3_C-0.75 | 1 | -0.75 | 1 | 0.2901 | -0.4599 | -1.0401 | 5 | 1606.4 | 2026-09-01T02:39:58
chip6 | chip6_0901_0025 | 27 | stop1_TOP_b3_C-0.75 | 1 | -0.75 | 1 | 0.3401 | -0.4099 | -1.0901 | 5 | 1616 | 2026-09-01T02:39:58
chip6 | chip6_0901_0025 | 27 | stop1_TOP_b3_C-0.75 | 1 | -0.75 | 1 | 0.3901 | -0.3599 | -1.1401 | 5 | 1629 | 2026-09-01T02:39:58
chip6 | chip6_0901_0025 | 27 | stop1_TOP_b3_C-0.75 | 1 | -0.75 | 1 | 0.4401 | -0.3099 | -1.1901 | 5 | 1647.4 | 2026-09-01T02:39:58
chip6 | chip6_0901_0025 | 27 | stop1_TOP_b3_C-0.75 | 1 | -0.75 | 1 | 0.4901 | -0.2599 | -1.2401 | 5 | 1668 | 2026-09-01T02:39:58
chip6 | chip6_0901_0025 | 27 | stop1_TOP_b3_C-0.75 | 1 | -0.75 | 1 | 0.5401 | -0.2099 | -1.2901 | 5 | 1689.8 | 2026-09-01T02:39:58
chip6 | chip6_0901_0025 | 27 | stop1_TOP_b3_C-0.75 | 1 | -0.75 | 1 | 0.5901 | -0.1599 | -1.3401 | 5 | 1713 | 2026-09-01T02:39:58
chip6 | chip6_0901_0025 | 27 | stop1_TOP_b3_C-0.75 | 1 | -0.75 | 1 | 0.6401 | -0.1099 | -1.3901 | 5 | 1738 | 2026-09-01T02:39:58
chip6 | chip6_0901_0025 | 27 | stop1_TOP_b3_C-0.75 | 1 | -0.75 | 1 | 0.6901 | -0.0599 | -1.4401 | 5 | 1771.8 | 2026-09-01T02:39:58
chip6 | chip6_0901_0025 | 27 | stop1_TOP_b3_C-0.75 | 1 | -0.75 | 1 | 0.7401 | -0.0099 | -1.4901 | 5 | 1808.6 | 2026-09-01T02:39:58
chip6 | chip6_0901_0025 | 28 | stop1_TOP_b3_C-0.75 | 1 | -0.75 | 3 | -0.4569 | -1.2069 | -0.2931 | 5 | 1808.6 | 2026-09-01T02:40:32
chip6 | chip6_0901_0025 | 28 | stop1_TOP_b3_C-0.75 | 1 | -0.75 | 3 | -0.4069 | -1.1569 | -0.3431 | 5 | 1775.6 | 2026-09-01T02:40:32
chip6 | chip6_0901_0025 | 28 | stop1_TOP_b3_C-0.75 | 1 | -0.75 | 3 | -0.3569 | -1.1069 | -0.3931 | 5 | 1742.8 | 2026-09-01T02:40:32
chip6 | chip6_0901_0025 | 28 | stop1_TOP_b3_C-0.75 | 1 | -0.75 | 3 | -0.3069 | -1.0569 | -0.4431 | 5 | 1714.4 | 2026-09-01T02:40:32
chip6 | chip6_0901_0025 | 28 | stop1_TOP_b3_C-0.75 | 1 | -0.75 | 3 | -0.2569 | -1.0069 | -0.4931 | 5 | 1690.4 | 2026-09-01T02:40:32
chip6 | chip6_0901_0025 | 28 | stop1_TOP_b3_C-0.75 | 1 | -0.75 | 3 | -0.2069 | -0.9569 | -0.5431 | 5 | 1665.6 | 2026-09-01T02:40:32
chip6 | chip6_0901_0025 | 28 | stop1_TOP_b3_C-0.75 | 1 | -0.75 | 3 | -0.1569 | -0.9069 | -0.5931 | 5 | 1649 | 2026-09-01T02:40:32
chip6 | chip6_0901_0025 | 28 | stop1_TOP_b3_C-0.75 | 1 | -0.75 | 3 | -0.1069 | -0.8569 | -0.6431 | 5 | 1634 | 2026-09-01T02:40:32
chip6 | chip6_0901_0025 | 28 | stop1_TOP_b3_C-0.75 | 1 | -0.75 | 3 | -0.0569 | -0.8069 | -0.6931 | 5 | 1619.2 | 2026-09-01T02:40:32
chip6 | chip6_0901_0025 | 28 | stop1_TOP_b3_C-0.75 | 1 | -0.75 | 3 | -0.0069 | -0.7569 | -0.7431 | 5 | 1608.2 | 2026-09-01T02:40:32
chip6 | chip6_0901_0025 | 28 | stop1_TOP_b3_C-0.75 | 1 | -0.75 | 3 | 0.0431 | -0.7069 | -0.7931 | 5 | 1599.6 | 2026-09-01T02:40:32
chip6 | chip6_0901_0025 | 28 | stop1_TOP_b3_C-0.75 | 1 | -0.75 | 3 | 0.0931 | -0.6569 | -0.8431 | 5 | 1597.2 | 2026-09-01T02:40:32
chip6 | chip6_0901_0025 | 28 | stop1_TOP_b3_C-0.75 | 1 | -0.75 | 3 | 0.1431 | -0.6069 | -0.8931 | 5 | 1594 | 2026-09-01T02:40:32
chip6 | chip6_0901_0025 | 28 | stop1_TOP_b3_C-0.75 | 1 | -0.75 | 3 | 0.1931 | -0.5569 | -0.9431 | 5 | 1595 | 2026-09-01T02:40:32
chip6 | chip6_0901_0025 | 28 | stop1_TOP_b3_C-0.75 | 1 | -0.75 | 3 | 0.2431 | -0.5069 | -0.9931 | 5 | 1599.2 | 2026-09-01T02:40:32
chip6 | chip6_0901_0025 | 28 | stop1_TOP_b3_C-0.75 | 1 | -0.75 | 3 | 0.2931 | -0.4569 | -1.0431 | 5 | 1606.4 | 2026-09-01T02:40:32
chip6 | chip6_0901_0025 | 28 | stop1_TOP_b3_C-0.75 | 1 | -0.75 | 3 | 0.3431 | -0.4069 | -1.0931 | 5 | 1616 | 2026-09-01T02:40:32
chip6 | chip6_0901_0025 | 28 | stop1_TOP_b3_C-0.75 | 1 | -0.75 | 3 | 0.3931 | -0.3569 | -1.1431 | 5 | 1630.6 | 2026-09-01T02:40:32
chip6 | chip6_0901_0025 | 28 | stop1_TOP_b3_C-0.75 | 1 | -0.75 | 3 | 0.4431 | -0.3069 | -1.1931 | 5 | 1646.8 | 2026-09-01T02:40:32
chip6 | chip6_0901_0025 | 28 | stop1_TOP_b3_C-0.75 | 1 | -0.75 | 3 | 0.4931 | -0.2569 | -1.2431 | 5 | 1663.6 | 2026-09-01T02:40:32
chip6 | chip6_0901_0025 | 28 | stop1_TOP_b3_C-0.75 | 1 | -0.75 | 3 | 0.5431 | -0.2069 | -1.2931 | 5 | 1687.2 | 2026-09-01T02:40:32
chip6 | chip6_0901_0025 | 28 | stop1_TOP_b3_C-0.75 | 1 | -0.75 | 3 | 0.5931 | -0.1569 | -1.3431 | 5 | 1713.4 | 2026-09-01T02:40:32
chip6 | chip6_0901_0025 | 28 | stop1_TOP_b3_C-0.75 | 1 | -0.75 | 3 | 0.6431 | -0.1069 | -1.3931 | 5 | 1738.6 | 2026-09-01T02:40:32
chip6 | chip6_0901_0025 | 28 | stop1_TOP_b3_C-0.75 | 1 | -0.75 | 3 | 0.6931 | -0.0569 | -1.4431 | 5 | 1771.6 | 2026-09-01T02:40:32
chip6 | chip6_0901_0025 | 28 | stop1_TOP_b3_C-0.75 | 1 | -0.75 | 3 | 0.7431 | -0.0069 | -1.4931 | 5 | 1802.8 | 2026-09-01T02:40:32
chip6 | chip6_0901_0025 | 29 | stop1_TOP_b3_C-0.75 | 1 | -0.75 | 10 | -0.4538 | -1.2038 | -0.2962 | 5 | 1808 | 2026-09-01T02:41:21
chip6 | chip6_0901_0025 | 29 | stop1_TOP_b3_C-0.75 | 1 | -0.75 | 10 | -0.4038 | -1.1538 | -0.3462 | 5 | 1770.4 | 2026-09-01T02:41:21
chip6 | chip6_0901_0025 | 29 | stop1_TOP_b3_C-0.75 | 1 | -0.75 | 10 | -0.3538 | -1.1038 | -0.3962 | 5 | 1738.4 | 2026-09-01T02:41:21
chip6 | chip6_0901_0025 | 29 | stop1_TOP_b3_C-0.75 | 1 | -0.75 | 10 | -0.3038 | -1.0538 | -0.4462 | 5 | 1713.4 | 2026-09-01T02:41:21
chip6 | chip6_0901_0025 | 29 | stop1_TOP_b3_C-0.75 | 1 | -0.75 | 10 | -0.2538 | -1.0038 | -0.4962 | 5 | 1690 | 2026-09-01T02:41:21
chip6 | chip6_0901_0025 | 29 | stop1_TOP_b3_C-0.75 | 1 | -0.75 | 10 | -0.2038 | -0.9538 | -0.5462 | 5 | 1666.4 | 2026-09-01T02:41:21
chip6 | chip6_0901_0025 | 29 | stop1_TOP_b3_C-0.75 | 1 | -0.75 | 10 | -0.1538 | -0.9038 | -0.5962 | 5 | 1649.6 | 2026-09-01T02:41:21
chip6 | chip6_0901_0025 | 29 | stop1_TOP_b3_C-0.75 | 1 | -0.75 | 10 | -0.1038 | -0.8538 | -0.6462 | 5 | 1634 | 2026-09-01T02:41:21
chip6 | chip6_0901_0025 | 29 | stop1_TOP_b3_C-0.75 | 1 | -0.75 | 10 | -0.0538 | -0.8038 | -0.6962 | 5 | 1621 | 2026-09-01T02:41:21
chip6 | chip6_0901_0025 | 29 | stop1_TOP_b3_C-0.75 | 1 | -0.75 | 10 | -0.0038 | -0.7538 | -0.7462 | 5 | 1612.2 | 2026-09-01T02:41:21
chip6 | chip6_0901_0025 | 29 | stop1_TOP_b3_C-0.75 | 1 | -0.75 | 10 | 0.0462 | -0.7038 | -0.7962 | 5 | 1601.2 | 2026-09-01T02:41:21
chip6 | chip6_0901_0025 | 29 | stop1_TOP_b3_C-0.75 | 1 | -0.75 | 10 | 0.0962 | -0.6538 | -0.8462 | 5 | 1599.2 | 2026-09-01T02:41:21
chip6 | chip6_0901_0025 | 29 | stop1_TOP_b3_C-0.75 | 1 | -0.75 | 10 | 0.1462 | -0.6038 | -0.8962 | 5 | 1596 | 2026-09-01T02:41:21
chip6 | chip6_0901_0025 | 29 | stop1_TOP_b3_C-0.75 | 1 | -0.75 | 10 | 0.1962 | -0.5538 | -0.9462 | 5 | 1595.2 | 2026-09-01T02:41:21
chip6 | chip6_0901_0025 | 29 | stop1_TOP_b3_C-0.75 | 1 | -0.75 | 10 | 0.2462 | -0.5038 | -0.9962 | 5 | 1600.2 | 2026-09-01T02:41:21
chip6 | chip6_0901_0025 | 29 | stop1_TOP_b3_C-0.75 | 1 | -0.75 | 10 | 0.2962 | -0.4538 | -1.0462 | 5 | 1606.4 | 2026-09-01T02:41:21
chip6 | chip6_0901_0025 | 29 | stop1_TOP_b3_C-0.75 | 1 | -0.75 | 10 | 0.3462 | -0.4038 | -1.0962 | 5 | 1617.2 | 2026-09-01T02:41:21
chip6 | chip6_0901_0025 | 29 | stop1_TOP_b3_C-0.75 | 1 | -0.75 | 10 | 0.3962 | -0.3538 | -1.1462 | 5 | 1632 | 2026-09-01T02:41:21
chip6 | chip6_0901_0025 | 29 | stop1_TOP_b3_C-0.75 | 1 | -0.75 | 10 | 0.4462 | -0.3038 | -1.1962 | 5 | 1648.4 | 2026-09-01T02:41:21
chip6 | chip6_0901_0025 | 29 | stop1_TOP_b3_C-0.75 | 1 | -0.75 | 10 | 0.4962 | -0.2538 | -1.2462 | 5 | 1667 | 2026-09-01T02:41:21
chip6 | chip6_0901_0025 | 29 | stop1_TOP_b3_C-0.75 | 1 | -0.75 | 10 | 0.5462 | -0.2038 | -1.2962 | 5 | 1689.4 | 2026-09-01T02:41:21
chip6 | chip6_0901_0025 | 29 | stop1_TOP_b3_C-0.75 | 1 | -0.75 | 10 | 0.5962 | -0.1538 | -1.3462 | 5 | 1714.2 | 2026-09-01T02:41:21
chip6 | chip6_0901_0025 | 29 | stop1_TOP_b3_C-0.75 | 1 | -0.75 | 10 | 0.6462 | -0.1038 | -1.3962 | 5 | 1743 | 2026-09-01T02:41:21
chip6 | chip6_0901_0025 | 29 | stop1_TOP_b3_C-0.75 | 1 | -0.75 | 10 | 0.6962 | -0.0538 | -1.4462 | 5 | 1775.6 | 2026-09-01T02:41:21
chip6 | chip6_0901_0025 | 29 | stop1_TOP_b3_C-0.75 | 1 | -0.75 | 10 | 0.7462 | -0.0038 | -1.4962 | 5 | 1807.4 | 2026-09-01T02:41:21
chip6 | chip6_0901_0025 | 30 | stop1_TOP_b3_C-0.75 | 1 | -0.75 | 30 | -0.453 | -1.203 | -0.297 | 5 | 1808.6 | 2026-09-01T02:42:48
chip6 | chip6_0901_0025 | 30 | stop1_TOP_b3_C-0.75 | 1 | -0.75 | 30 | -0.403 | -1.153 | -0.347 | 5 | 1776 | 2026-09-01T02:42:48
chip6 | chip6_0901_0025 | 30 | stop1_TOP_b3_C-0.75 | 1 | -0.75 | 30 | -0.353 | -1.103 | -0.397 | 5 | 1743.2 | 2026-09-01T02:42:48
chip6 | chip6_0901_0025 | 30 | stop1_TOP_b3_C-0.75 | 1 | -0.75 | 30 | -0.303 | -1.053 | -0.447 | 5 | 1716.4 | 2026-09-01T02:42:48
chip6 | chip6_0901_0025 | 30 | stop1_TOP_b3_C-0.75 | 1 | -0.75 | 30 | -0.253 | -1.003 | -0.497 | 5 | 1691.4 | 2026-09-01T02:42:48
chip6 | chip6_0901_0025 | 30 | stop1_TOP_b3_C-0.75 | 1 | -0.75 | 30 | -0.203 | -0.953 | -0.547 | 5 | 1667.2 | 2026-09-01T02:42:48
chip6 | chip6_0901_0025 | 30 | stop1_TOP_b3_C-0.75 | 1 | -0.75 | 30 | -0.153 | -0.903 | -0.597 | 5 | 1650.8 | 2026-09-01T02:42:48
chip6 | chip6_0901_0025 | 30 | stop1_TOP_b3_C-0.75 | 1 | -0.75 | 30 | -0.103 | -0.853 | -0.647 | 5 | 1633 | 2026-09-01T02:42:48
chip6 | chip6_0901_0025 | 30 | stop1_TOP_b3_C-0.75 | 1 | -0.75 | 30 | -0.053 | -0.803 | -0.697 | 5 | 1620.4 | 2026-09-01T02:42:48
chip6 | chip6_0901_0025 | 30 | stop1_TOP_b3_C-0.75 | 1 | -0.75 | 30 | -0.003 | -0.753 | -0.747 | 5 | 1608.6 | 2026-09-01T02:42:48
chip6 | chip6_0901_0025 | 30 | stop1_TOP_b3_C-0.75 | 1 | -0.75 | 30 | 0.047 | -0.703 | -0.797 | 5 | 1600.6 | 2026-09-01T02:42:48
chip6 | chip6_0901_0025 | 30 | stop1_TOP_b3_C-0.75 | 1 | -0.75 | 30 | 0.097 | -0.653 | -0.847 | 5 | 1591.8 | 2026-09-01T02:42:48
chip6 | chip6_0901_0025 | 30 | stop1_TOP_b3_C-0.75 | 1 | -0.75 | 30 | 0.147 | -0.603 | -0.897 | 5 | 1592.2 | 2026-09-01T02:42:48
chip6 | chip6_0901_0025 | 30 | stop1_TOP_b3_C-0.75 | 1 | -0.75 | 30 | 0.197 | -0.553 | -0.947 | 5 | 1592.8 | 2026-09-01T02:42:48
chip6 | chip6_0901_0025 | 30 | stop1_TOP_b3_C-0.75 | 1 | -0.75 | 30 | 0.247 | -0.503 | -0.997 | 5 | 1594.8 | 2026-09-01T02:42:48
chip6 | chip6_0901_0025 | 30 | stop1_TOP_b3_C-0.75 | 1 | -0.75 | 30 | 0.297 | -0.453 | -1.047 | 5 | 1604.6 | 2026-09-01T02:42:48
chip6 | chip6_0901_0025 | 30 | stop1_TOP_b3_C-0.75 | 1 | -0.75 | 30 | 0.347 | -0.403 | -1.097 | 5 | 1615 | 2026-09-01T02:42:48
chip6 | chip6_0901_0025 | 30 | stop1_TOP_b3_C-0.75 | 1 | -0.75 | 30 | 0.397 | -0.353 | -1.147 | 5 | 1626.2 | 2026-09-01T02:42:48
chip6 | chip6_0901_0025 | 30 | stop1_TOP_b3_C-0.75 | 1 | -0.75 | 30 | 0.447 | -0.303 | -1.197 | 5 | 1644.2 | 2026-09-01T02:42:48
chip6 | chip6_0901_0025 | 30 | stop1_TOP_b3_C-0.75 | 1 | -0.75 | 30 | 0.497 | -0.253 | -1.247 | 5 | 1663 | 2026-09-01T02:42:48
chip6 | chip6_0901_0025 | 30 | stop1_TOP_b3_C-0.75 | 1 | -0.75 | 30 | 0.547 | -0.203 | -1.297 | 5 | 1685.2 | 2026-09-01T02:42:48
chip6 | chip6_0901_0025 | 30 | stop1_TOP_b3_C-0.75 | 1 | -0.75 | 30 | 0.597 | -0.153 | -1.347 | 5 | 1710.6 | 2026-09-01T02:42:48
chip6 | chip6_0901_0025 | 30 | stop1_TOP_b3_C-0.75 | 1 | -0.75 | 30 | 0.647 | -0.103 | -1.397 | 5 | 1737.6 | 2026-09-01T02:42:48
chip6 | chip6_0901_0025 | 30 | stop1_TOP_b3_C-0.75 | 1 | -0.75 | 30 | 0.697 | -0.053 | -1.447 | 5 | 1770 | 2026-09-01T02:42:48
chip6 | chip6_0901_0025 | 30 | stop1_TOP_b3_C-0.75 | 1 | -0.75 | 30 | 0.747 | -0.003 | -1.497 | 5 | 1806 | 2026-09-01T02:42:48
chip6 | chip6_0901_0025 | 31 | stop1_TOP_b3_C-0.75 | 1 | -0.75 | 100 | -0.4465 | -1.1965 | -0.3035 | 5 | 1803.8 | 2026-09-01T02:46:39
chip6 | chip6_0901_0025 | 31 | stop1_TOP_b3_C-0.75 | 1 | -0.75 | 100 | -0.3965 | -1.1465 | -0.3535 | 5 | 1770 | 2026-09-01T02:46:39
chip6 | chip6_0901_0025 | 31 | stop1_TOP_b3_C-0.75 | 1 | -0.75 | 100 | -0.3465 | -1.0965 | -0.4035 | 5 | 1741.8 | 2026-09-01T02:46:39
chip6 | chip6_0901_0025 | 31 | stop1_TOP_b3_C-0.75 | 1 | -0.75 | 100 | -0.2965 | -1.0465 | -0.4535 | 5 | 1714.2 | 2026-09-01T02:46:39
chip6 | chip6_0901_0025 | 31 | stop1_TOP_b3_C-0.75 | 1 | -0.75 | 100 | -0.2465 | -0.9965 | -0.5035 | 5 | 1693.4 | 2026-09-01T02:46:39
chip6 | chip6_0901_0025 | 31 | stop1_TOP_b3_C-0.75 | 1 | -0.75 | 100 | -0.1965 | -0.9465 | -0.5535 | 5 | 1669.4 | 2026-09-01T02:46:39
chip6 | chip6_0901_0025 | 31 | stop1_TOP_b3_C-0.75 | 1 | -0.75 | 100 | -0.1465 | -0.8965 | -0.6035 | 5 | 1651.8 | 2026-09-01T02:46:39
chip6 | chip6_0901_0025 | 31 | stop1_TOP_b3_C-0.75 | 1 | -0.75 | 100 | -0.0965 | -0.8465 | -0.6535 | 5 | 1638.2 | 2026-09-01T02:46:39
chip6 | chip6_0901_0025 | 31 | stop1_TOP_b3_C-0.75 | 1 | -0.75 | 100 | -0.0465 | -0.7965 | -0.7035 | 5 | 1626.4 | 2026-09-01T02:46:39
chip6 | chip6_0901_0025 | 31 | stop1_TOP_b3_C-0.75 | 1 | -0.75 | 100 | 0.0035 | -0.7465 | -0.7535 | 5 | 1615.8 | 2026-09-01T02:46:39
chip6 | chip6_0901_0025 | 31 | stop1_TOP_b3_C-0.75 | 1 | -0.75 | 100 | 0.0535 | -0.6965 | -0.8035 | 5 | 1605.6 | 2026-09-01T02:46:39
chip6 | chip6_0901_0025 | 31 | stop1_TOP_b3_C-0.75 | 1 | -0.75 | 100 | 0.1035 | -0.6465 | -0.8535 | 5 | 1601.8 | 2026-09-01T02:46:39
chip6 | chip6_0901_0025 | 31 | stop1_TOP_b3_C-0.75 | 1 | -0.75 | 100 | 0.1535 | -0.5965 | -0.9035 | 5 | 1600.6 | 2026-09-01T02:46:39
chip6 | chip6_0901_0025 | 31 | stop1_TOP_b3_C-0.75 | 1 | -0.75 | 100 | 0.2035 | -0.5465 | -0.9535 | 5 | 1603.8 | 2026-09-01T02:46:39
chip6 | chip6_0901_0025 | 31 | stop1_TOP_b3_C-0.75 | 1 | -0.75 | 100 | 0.2535 | -0.4965 | -1.0035 | 5 | 1605.8 | 2026-09-01T02:46:39
chip6 | chip6_0901_0025 | 31 | stop1_TOP_b3_C-0.75 | 1 | -0.75 | 100 | 0.3035 | -0.4465 | -1.0535 | 5 | 1614 | 2026-09-01T02:46:39
chip6 | chip6_0901_0025 | 31 | stop1_TOP_b3_C-0.75 | 1 | -0.75 | 100 | 0.3535 | -0.3965 | -1.1035 | 5 | 1623.2 | 2026-09-01T02:46:39
chip6 | chip6_0901_0025 | 31 | stop1_TOP_b3_C-0.75 | 1 | -0.75 | 100 | 0.4035 | -0.3465 | -1.1535 | 5 | 1637.4 | 2026-09-01T02:46:39
chip6 | chip6_0901_0025 | 31 | stop1_TOP_b3_C-0.75 | 1 | -0.75 | 100 | 0.4535 | -0.2965 | -1.2035 | 5 | 1654.4 | 2026-09-01T02:46:39
chip6 | chip6_0901_0025 | 31 | stop1_TOP_b3_C-0.75 | 1 | -0.75 | 100 | 0.5035 | -0.2465 | -1.2535 | 5 | 1674 | 2026-09-01T02:46:39
chip6 | chip6_0901_0025 | 31 | stop1_TOP_b3_C-0.75 | 1 | -0.75 | 100 | 0.5535 | -0.1965 | -1.3035 | 5 | 1697.2 | 2026-09-01T02:46:39
chip6 | chip6_0901_0025 | 31 | stop1_TOP_b3_C-0.75 | 1 | -0.75 | 100 | 0.6035 | -0.1465 | -1.3535 | 5 | 1723.2 | 2026-09-01T02:46:39
chip6 | chip6_0901_0025 | 31 | stop1_TOP_b3_C-0.75 | 1 | -0.75 | 100 | 0.6535 | -0.0965 | -1.4035 | 5 | 1751.8 | 2026-09-01T02:46:39
chip6 | chip6_0901_0025 | 31 | stop1_TOP_b3_C-0.75 | 1 | -0.75 | 100 | 0.7035 | -0.0465 | -1.4535 | 5 | 1785.2 | 2026-09-01T02:46:39
chip6 | chip6_0901_0025 | 31 | stop1_TOP_b3_C-0.75 | 1 | -0.75 | 100 | 0.7535 | 0.0035 | -1.5035 | 5 | 1818.2 | 2026-09-01T02:46:39
chip6 | chip6_0901_0025 | 32 | stop1_TOP_b3_C-0.75 | 1 | -0.75 | 300 | -0.4518 | -1.2018 | -0.2982 | 5 | 1812.4 | 2026-09-01T02:56:47
chip6 | chip6_0901_0025 | 32 | stop1_TOP_b3_C-0.75 | 1 | -0.75 | 300 | -0.4018 | -1.1518 | -0.3482 | 5 | 1776.2 | 2026-09-01T02:56:47
chip6 | chip6_0901_0025 | 32 | stop1_TOP_b3_C-0.75 | 1 | -0.75 | 300 | -0.3518 | -1.1018 | -0.3982 | 5 | 1743.6 | 2026-09-01T02:56:47
chip6 | chip6_0901_0025 | 32 | stop1_TOP_b3_C-0.75 | 1 | -0.75 | 300 | -0.3018 | -1.0518 | -0.4482 | 5 | 1716.8 | 2026-09-01T02:56:47
chip6 | chip6_0901_0025 | 32 | stop1_TOP_b3_C-0.75 | 1 | -0.75 | 300 | -0.2518 | -1.0018 | -0.4982 | 5 | 1691 | 2026-09-01T02:56:47
chip6 | chip6_0901_0025 | 32 | stop1_TOP_b3_C-0.75 | 1 | -0.75 | 300 | -0.2018 | -0.9518 | -0.5482 | 5 | 1666.6 | 2026-09-01T02:56:47
chip6 | chip6_0901_0025 | 32 | stop1_TOP_b3_C-0.75 | 1 | -0.75 | 300 | -0.1518 | -0.9018 | -0.5982 | 5 | 1649.4 | 2026-09-01T02:56:47
chip6 | chip6_0901_0025 | 32 | stop1_TOP_b3_C-0.75 | 1 | -0.75 | 300 | -0.1018 | -0.8518 | -0.6482 | 5 | 1632 | 2026-09-01T02:56:47
chip6 | chip6_0901_0025 | 32 | stop1_TOP_b3_C-0.75 | 1 | -0.75 | 300 | -0.0518 | -0.8018 | -0.6982 | 5 | 1619.8 | 2026-09-01T02:56:47
chip6 | chip6_0901_0025 | 32 | stop1_TOP_b3_C-0.75 | 1 | -0.75 | 300 | -0.0018 | -0.7518 | -0.7482 | 5 | 1609.4 | 2026-09-01T02:56:47
chip6 | chip6_0901_0025 | 32 | stop1_TOP_b3_C-0.75 | 1 | -0.75 | 300 | 0.0482 | -0.7018 | -0.7982 | 5 | 1601.8 | 2026-09-01T02:56:47
chip6 | chip6_0901_0025 | 32 | stop1_TOP_b3_C-0.75 | 1 | -0.75 | 300 | 0.0982 | -0.6518 | -0.8482 | 5 | 1595.4 | 2026-09-01T02:56:47
chip6 | chip6_0901_0025 | 32 | stop1_TOP_b3_C-0.75 | 1 | -0.75 | 300 | 0.1482 | -0.6018 | -0.8982 | 5 | 1594.4 | 2026-09-01T02:56:47
chip6 | chip6_0901_0025 | 32 | stop1_TOP_b3_C-0.75 | 1 | -0.75 | 300 | 0.1982 | -0.5518 | -0.9482 | 5 | 1594.8 | 2026-09-01T02:56:47
chip6 | chip6_0901_0025 | 32 | stop1_TOP_b3_C-0.75 | 1 | -0.75 | 300 | 0.2482 | -0.5018 | -0.9982 | 5 | 1599.2 | 2026-09-01T02:56:47
chip6 | chip6_0901_0025 | 32 | stop1_TOP_b3_C-0.75 | 1 | -0.75 | 300 | 0.2982 | -0.4518 | -1.0482 | 5 | 1608 | 2026-09-01T02:56:47
chip6 | chip6_0901_0025 | 32 | stop1_TOP_b3_C-0.75 | 1 | -0.75 | 300 | 0.3482 | -0.4018 | -1.0982 | 5 | 1617 | 2026-09-01T02:56:47
chip6 | chip6_0901_0025 | 32 | stop1_TOP_b3_C-0.75 | 1 | -0.75 | 300 | 0.3982 | -0.3518 | -1.1482 | 5 | 1630.4 | 2026-09-01T02:56:47
chip6 | chip6_0901_0025 | 32 | stop1_TOP_b3_C-0.75 | 1 | -0.75 | 300 | 0.4482 | -0.3018 | -1.1982 | 5 | 1649.6 | 2026-09-01T02:56:47
chip6 | chip6_0901_0025 | 32 | stop1_TOP_b3_C-0.75 | 1 | -0.75 | 300 | 0.4982 | -0.2518 | -1.2482 | 5 | 1669.8 | 2026-09-01T02:56:47
chip6 | chip6_0901_0025 | 32 | stop1_TOP_b3_C-0.75 | 1 | -0.75 | 300 | 0.5482 | -0.2018 | -1.2982 | 5 | 1690.2 | 2026-09-01T02:56:47
chip6 | chip6_0901_0025 | 32 | stop1_TOP_b3_C-0.75 | 1 | -0.75 | 300 | 0.5982 | -0.1518 | -1.3482 | 5 | 1714.8 | 2026-09-01T02:56:47
chip6 | chip6_0901_0025 | 32 | stop1_TOP_b3_C-0.75 | 1 | -0.75 | 300 | 0.6482 | -0.1018 | -1.3982 | 5 | 1744.6 | 2026-09-01T02:56:47
chip6 | chip6_0901_0025 | 32 | stop1_TOP_b3_C-0.75 | 1 | -0.75 | 300 | 0.6982 | -0.0518 | -1.4482 | 5 | 1776 | 2026-09-01T02:56:47
chip6 | chip6_0901_0025 | 32 | stop1_TOP_b3_C-0.75 | 1 | -0.75 | 300 | 0.7482 | -0.0018 | -1.4982 | 5 | 1810.2 | 2026-09-01T02:56:47
chip6 | chip6_0901_0025 | 33 | stop1_TOP_b3_C-0.75 | 1 | -0.75 | 1000 | -0.4514 | -1.2014 | -0.2986 | 5 | 1792.8 | 2026-09-01T03:31:01
chip6 | chip6_0901_0025 | 33 | stop1_TOP_b3_C-0.75 | 1 | -0.75 | 1000 | -0.4014 | -1.1514 | -0.3486 | 5 | 1757.8 | 2026-09-01T03:31:01
chip6 | chip6_0901_0025 | 33 | stop1_TOP_b3_C-0.75 | 1 | -0.75 | 1000 | -0.3514 | -1.1014 | -0.3986 | 5 | 1727.2 | 2026-09-01T03:31:01
chip6 | chip6_0901_0025 | 33 | stop1_TOP_b3_C-0.75 | 1 | -0.75 | 1000 | -0.3014 | -1.0514 | -0.4486 | 5 | 1700.6 | 2026-09-01T03:31:01
chip6 | chip6_0901_0025 | 33 | stop1_TOP_b3_C-0.75 | 1 | -0.75 | 1000 | -0.2514 | -1.0014 | -0.4986 | 5 | 1674.6 | 2026-09-01T03:31:01
chip6 | chip6_0901_0025 | 33 | stop1_TOP_b3_C-0.75 | 1 | -0.75 | 1000 | -0.2014 | -0.9514 | -0.5486 | 5 | 1652.4 | 2026-09-01T03:31:01
chip6 | chip6_0901_0025 | 33 | stop1_TOP_b3_C-0.75 | 1 | -0.75 | 1000 | -0.1514 | -0.9014 | -0.5986 | 5 | 1633.6 | 2026-09-01T03:31:01
chip6 | chip6_0901_0025 | 33 | stop1_TOP_b3_C-0.75 | 1 | -0.75 | 1000 | -0.1014 | -0.8514 | -0.6486 | 5 | 1618 | 2026-09-01T03:31:01
chip6 | chip6_0901_0025 | 33 | stop1_TOP_b3_C-0.75 | 1 | -0.75 | 1000 | -0.0514 | -0.8014 | -0.6986 | 5 | 1604.2 | 2026-09-01T03:31:01
chip6 | chip6_0901_0025 | 33 | stop1_TOP_b3_C-0.75 | 1 | -0.75 | 1000 | -0.0014 | -0.7514 | -0.7486 | 5 | 1595 | 2026-09-01T03:31:01
chip6 | chip6_0901_0025 | 33 | stop1_TOP_b3_C-0.75 | 1 | -0.75 | 1000 | 0.0486 | -0.7014 | -0.7986 | 5 | 1587.8 | 2026-09-01T03:31:01
chip6 | chip6_0901_0025 | 33 | stop1_TOP_b3_C-0.75 | 1 | -0.75 | 1000 | 0.0986 | -0.6514 | -0.8486 | 5 | 1583 | 2026-09-01T03:31:01
chip6 | chip6_0901_0025 | 33 | stop1_TOP_b3_C-0.75 | 1 | -0.75 | 1000 | 0.1486 | -0.6014 | -0.8986 | 5 | 1578.8 | 2026-09-01T03:31:01
chip6 | chip6_0901_0025 | 33 | stop1_TOP_b3_C-0.75 | 1 | -0.75 | 1000 | 0.1986 | -0.5514 | -0.9486 | 5 | 1580 | 2026-09-01T03:31:01
chip6 | chip6_0901_0025 | 33 | stop1_TOP_b3_C-0.75 | 1 | -0.75 | 1000 | 0.2486 | -0.5014 | -0.9986 | 5 | 1585.2 | 2026-09-01T03:31:01
chip6 | chip6_0901_0025 | 33 | stop1_TOP_b3_C-0.75 | 1 | -0.75 | 1000 | 0.2986 | -0.4514 | -1.0486 | 5 | 1588.6 | 2026-09-01T03:31:01
chip6 | chip6_0901_0025 | 33 | stop1_TOP_b3_C-0.75 | 1 | -0.75 | 1000 | 0.3486 | -0.4014 | -1.0986 | 5 | 1598.6 | 2026-09-01T03:31:01
chip6 | chip6_0901_0025 | 33 | stop1_TOP_b3_C-0.75 | 1 | -0.75 | 1000 | 0.3986 | -0.3514 | -1.1486 | 5 | 1613 | 2026-09-01T03:31:01
chip6 | chip6_0901_0025 | 33 | stop1_TOP_b3_C-0.75 | 1 | -0.75 | 1000 | 0.4486 | -0.3014 | -1.1986 | 5 | 1630 | 2026-09-01T03:31:01
chip6 | chip6_0901_0025 | 33 | stop1_TOP_b3_C-0.75 | 1 | -0.75 | 1000 | 0.4986 | -0.2514 | -1.2486 | 5 | 1647 | 2026-09-01T03:31:01
chip6 | chip6_0901_0025 | 33 | stop1_TOP_b3_C-0.75 | 1 | -0.75 | 1000 | 0.5486 | -0.2014 | -1.2986 | 5 | 1669.2 | 2026-09-01T03:31:01
chip6 | chip6_0901_0025 | 33 | stop1_TOP_b3_C-0.75 | 1 | -0.75 | 1000 | 0.5986 | -0.1514 | -1.3486 | 5 | 1694 | 2026-09-01T03:31:01
chip6 | chip6_0901_0025 | 33 | stop1_TOP_b3_C-0.75 | 1 | -0.75 | 1000 | 0.6486 | -0.1014 | -1.3986 | 5 | 1722.8 | 2026-09-01T03:31:01
chip6 | chip6_0901_0025 | 33 | stop1_TOP_b3_C-0.75 | 1 | -0.75 | 1000 | 0.6986 | -0.0514 | -1.4486 | 5 | 1753.2 | 2026-09-01T03:31:01
chip6 | chip6_0901_0025 | 33 | stop1_TOP_b3_C-0.75 | 1 | -0.75 | 1000 | 0.7486 | -0.0014 | -1.4986 | 5 | 1789.8 | 2026-09-01T03:31:01

## 부수측정
측정 | 칩 | 런 | 항목 | 값 | 단위 | 의미
노치 범위 | chip3 | nr3_0829_0344/1120 | 관측된 노치 최소 | -0.6139 | V | 차동 쌍으로 몰아서 도달한 하한
| chip3 | nr3_0829_1120 | 관측된 노치 최대 | 0.7009 | V | 상한
| chip3 | nr3 | 총 범위 | 1.3148 | V | 이 소자군에서 가중치가 원리적으로 갈 수 있는 폭
| chip4 | 전 런 | 관측된 노치 범위 | 0.66 | V | −0.4032 … +0.2567
| chip5 | 전 런 | 관측된 노치 범위 | 0.244 | V | +0.0047 … +0.2487
| chip6 | 전 런 | 관측된 노치 범위 | 0.246 | V | +0.0620 … +0.3082
쓰기 창 | chip5 | ww_0830_2213 | 펄스 폭 5 → 100 ms | 무효 |  | 20배 폭, 4배 도즈 전부 노이즈 바닥(±6 mV) 안
| chip5 | ww_0830_2213 | A 에 360 s 인가 → ΔVth_A | 22.6 | mV | 단일 소자 sweep 실측. 쓰기가 죽었다는 판정 근거
| chip5 | ww_0830_2213 | 이웃 소자 교란 (ΔVth_B) | ±12 | mV | 노이즈 안 — 쓰기 교란은 검출 한계 아래
연결성 점검 | chip6 | connchk_chip6 | 중첩성 | 0.9998 |  | 보드·배선 정상 확인. chip5 사망이 보드 탓이 아님을 확정
| chip6 | connchk_chip6 | 드레인 토글 | 1706 | code
| chip6 | connchk_chip6 | 게이트 권한 | 1720 | code
유지력 | chip5 | 0830_2342 | w 유지 (하루) | +0.1295 → +0.1265 | V | 쓰기는 죽었어도 유지력은 정상 — 두 성질이 분리된다

## 파일출처
파일 / 위치 | 내용
D:\vivado\py_src\FeFET\ | 원본 CSV·리포트·스크립트가 모두 있는 폴더
rdst_points_chip3_0828_1751.csv | chip3_0828_1751 런의 노치 프로브 원본 → '프로브원본' 시트
rdst_points_chip4_0829_1756.csv | chip4_0829_1756 런의 노치 프로브 원본 → '프로브원본' 시트
rdst_points_chip4_0829_1816.csv | chip4_0829_1816 런의 노치 프로브 원본 → '프로브원본' 시트
rdst_points_chip4_0829_2330.csv | chip4_0829_2330 런의 노치 프로브 원본 → '프로브원본' 시트
rdst_points_chip4_0830_1148.csv | chip4_0830_1148 런의 노치 프로브 원본 → '프로브원본' 시트
rdst_points_chip5_0830_1822.csv | chip5_0830_1822 런의 노치 프로브 원본 → '프로브원본' 시트
rdst_points_chip5_0830_2342.csv | chip5_0830_2342 런의 노치 프로브 원본 → '프로브원본' 시트
rdst_points_chip6_0831_1150.csv | chip6_0831_1150 런의 노치 프로브 원본 → '프로브원본' 시트
rdst_points_chip6_0831_1337.csv | chip6_0831_1337 런의 노치 프로브 원본 → '프로브원본' 시트
rdst_points_chip6_0831_1531.csv | chip6_0831_1531 런의 노치 프로브 원본 → '프로브원본' 시트
rdst_points_chip6_0901_0025.csv | chip6_0901_0025 런의 노치 프로브 원본 → '프로브원본' 시트
rdst_curves_chip3_0828_1751.csv | chip3_0828_1751 런의 상보 sweep 곡선 원본 → '곡선원본' 시트
rdst_curves_chip4_0829_1756.csv | chip4_0829_1756 런의 상보 sweep 곡선 원본 → '곡선원본' 시트
rdst_curves_chip4_0829_1816.csv | chip4_0829_1816 런의 상보 sweep 곡선 원본 → '곡선원본' 시트
rdst_curves_chip4_0829_2330.csv | chip4_0829_2330 런의 상보 sweep 곡선 원본 → '곡선원본' 시트
rdst_curves_chip4_0830_1148.csv | chip4_0830_1148 런의 상보 sweep 곡선 원본 → '곡선원본' 시트
rdst_curves_chip5_0830_1822.csv | chip5_0830_1822 런의 상보 sweep 곡선 원본 → '곡선원본' 시트
rdst_curves_chip5_0830_2342.csv | chip5_0830_2342 런의 상보 sweep 곡선 원본 → '곡선원본' 시트
rdst_curves_chip6_0831_1150.csv | chip6_0831_1150 런의 상보 sweep 곡선 원본 → '곡선원본' 시트
rdst_curves_chip6_0831_1337.csv | chip6_0831_1337 런의 상보 sweep 곡선 원본 → '곡선원본' 시트
rdst_curves_chip6_0831_1531.csv | chip6_0831_1531 런의 상보 sweep 곡선 원본 → '곡선원본' 시트
rdst_curves_chip6_0901_0025.csv | chip6_0901_0025 런의 상보 sweep 곡선 원본 → '곡선원본' 시트
rdst_report_*.txt | 각 런의 실행 로그와 자동 요약 (스프레드시트에는 미포함)
nr3_points_chip3_*.csv | chip3 노치 범위 캠페인 → '부수측정' 시트
ww_points_chip5_0830_2213.csv | chip5 쓰기 창 탐색 → '부수측정' 시트
connchk_*_chip6.* | chip6 연결성 점검 → '부수측정' 시트
스크립트 | fefet_read_disturb*.py · fefet_climb_chip6.py · fefet_write_window.py · fefet_conn_check.py
생성일 | 2026-09-01